Basicity | Empirical value, in its simplest form used for expressing the weight ratio between CaO and SiO2 in metallurgic slags. In practice, the following degree of basicity B is mostly used for assessment of the basicity of slag (also referred to as as slag ratio, Eq. 1):Eq. 1: If the basicity value is greater than one, the slag is referred to as basic, with a basicity value smaller than one, it is referred to as acidic. The alumina content (Al2O3) is normally not taken into account. Due to their weaker FeO and MnO bonds, basic slags can be reduced more easily than acidic slags with stronger bonds. Slags with a higher basicity degree, have a lower content of FeO and MnO with otherwise comparable conditions. The higher the basicity degree of a slag, the more intensive the carburization process. In this process, the slag itself only has an indirect effect since it is not capable of releasing any carbon. In basic slags, the silicon weight loss by oxidation is higher than in acidic slags, since the oxide in the silicon performs an acid reaction, i.e. it easily bonds with the basic components.The degree of basicity in an acidic cupola furnaceslag is between 0.5 and 0.7, that of a basic slag is between 1.5 and 2, neutral slags have a basicity degree between 0.7 and 1.5. According to F. Neumann, the composition of a typical cupola furnaceslag for a furnace with acidic lining is: 45 - 55 % SiO2 25 - 45 % CaO 8 - 15 % Al2O31 - 3 % MgO 1 - 4 % MnO 1 - 3 % FeOAdditional references:Neutral slag | Basizität | Empirische Größe die in ihrer einfachsten Form das Gewichtsverhältnis von CaO und SiO2 in metallurgischen Schlacken ausdrückt. In der Praxis wird zur Beurteilung der Schlackenbasizität meist der folgende Basizitätsgrad B (auch Schlackenziffer genannt, Glg. 1) zugrunde gelegt:Glg. 1:Bei einer Basizität von größer eins spricht man von basischen Schlacken und bei einer Basizität von kleiner eins von sauren Schlacken. Der Tonerdegehalt (Al2O3) wird in der Regel nicht berücksichtigt. Eine basische Schlacke ist wegen der schwächeren FeO- und MnO-Bindung leichter auszureduzieren als eine saure mit höherer Bindung. Schlacken mit hoher Basizität weisen unter sonst vergleichbaren Bedingungen demzufolge einen geringeren FeO- und MnO-Gehalt auf. Je basischer eine Schlacke ist, umso intensiver ist die Aufkohlung. Die Schlacke übt hier selbst nur eine indirekte Wirkung aus, da sie selbst keinen Kohlenstoff zu lösen vermag. Bei basischen Schlacken ist der Abbrand an Silizium größer als bei sauren Schlacken, da das Oxid des Siliziums sauer reagiert, sich also mit basischen Komponenten leicht verbindet.Der Basizitätsgrad einer sauren Kupolofenschlacke liegt bei 0,5 bis 0,7, der einer basischen Schlacke bei 1,5 bis 2, neutrale Schlacken weisen eine Basizität zwischen 0,7 bis 1,5 auf. Nach F. Neumann lautet die Zusammensetzung einer typischen Kupolofenschlacke für den sauer ausgekleideten Ofen: 45 - 55 % SiO2 25 - 45 % CaO 8 - 15 % Al2O3 1 - 3 % MgO 1 - 4 % MnO 1 - 3 % FeOWeiterführende Stichworte:Neutrale Schlacke | https://www.giessereilexikon.com/en/foundry-lexicon/Encyclopedia/show/basicity-3678/?cHash=29e279d80b57aa2c67a9279e5bdef478 | https://www.giessereilexikon.com/giesserei-lexikon/Encyclopedia/show/basizitaet-61/?cHash=29e279d80b57aa2c67a9279e5bdef478
Basic mold material | Natural mineral or synthetic granulates or sands. When referring to sands, this means mineral substances in a grain diameter range of 0.02 to 2.0mm. The basic mold material is a bulk grain material with certain granulometric properties. It constitutes the mold skeleton and also serves as a filler. The main requirements are favorable granulometric properties, high thermal stability (sintering temperature > 1350°C), low thermal expansion (if possible, without any anomalies in expansion), sufficient resistance to temperature changes and a favorable chemical behavior. Currently, the most important basic mold material is quartz sand. It is inexpensive and can be used for all known binder systems with only few limitations. The main component is the mineral quartz, a crystalline form of silicon dioxide (SiO2). Different SiO2 modifications are resistant depending on temperature and pressure, the transition between the individual SiO2 modifications being connected to volume changes which may influence the expansion behavior of the quartz sands (see Sand expansion) and thus also mold sand-based casting defects (see also Sand expansion defects). An example shows table 1 on silica sand GS 23 of the Strobel Quarzsand GmbH. In practice, a number of other basic mold materials, in particular exhibiting higher sintering points and low expansion values, are used for highly-stressed molds and mold sections These include, among others, the minerals fused silica (see Fused-silica sand), zircon (see Zircon sand), olivine, chromite, chome-magnesite granulate and fireclay. Moreover, corundum (Al2O3) and fused mullite (3Al2O3 · SiO2) are used as basic mold materials for special molding processes (see also Special sand). More videos on Foundry-Skills | Formgrundstoff | Natürliche mineralische oder synthetische Granulate bzw. Sande. Als Sande bezeichnet man mineralische Stoffe in Größenbereichen von 0,02 bis 2,0 mm Korndurchmesser. Der Formgrundstoff ist ein Kornhaufwerk mit bestimmten granulometrischen Eigenschaften. Er bildet das Gerüst der Form und dient zugleich als Füllstoff. Hauptanforderungen sind günstige granulometrische Eigenschaften, hohe thermische Stabilität (Sintertemperatur > 1350 °C), geringe thermische Ausdehnung (möglichst ohne Ausdehnungsanomalien), ausreichende Temperaturwechselbeständigkeit sowie günstiges chemisches Verhalten. Der wichtigste Formgrundstoff ist gegenwärtig Quarzsand. Er ist kostengünstig und für alle bekannten Bindersysteme mit wenigen Einschränkungen einsetzbar. Hauptbestandteil ist das Mineral Quarz, eine kristalline Form der Kieselsäure (SiO2). In Abhängigkeit von Temperatur und Druck sind verschiedene SiO2-Modifikationen beständig, der Übergang der einzelnen SiO2-Modifikationen ist mit Volumenänderungen verbunden, welche Auswirkungen auf das Ausdehnungsverhalten der Quarzsande (s. Sandausdehnung) und damit auch auf formsandbedingte Gussfehler (s. a. Sandausdehnungsfehler) haben können. Ein Beispiel zeigt Tafel 1 am Quarzsand GS 23 der Strobel Quarzsand GmbH. In der Praxis finden für hochbeanspruchte Formen bzw. Formpartien eine Reihe weiterer Formgrundstoffe Verwendung, die sich besonders durch höhere Sinterpunkte und geringe Ausdehnungswerte auszeichnen. Dazu gehören u. a. die Mineralien Quarzgut (s. Quarzgutsand), Zirkon (s. Zirkonsand), Olivin, Chromit, Chrom-Magnesit-Granulat und Schamotte. Für spezielle Formverfahren finden desweiteren Korund (Al2O3) und Schmelzmullit (3Al2O3 · SiO2) als Formgrundstoff Anwendung (s. a. Spezialsand). Mehr Videos auf Foundry-Skills | https://www.giessereilexikon.com/en/foundry-lexicon/Encyclopedia/show/basic-mold-material-4671/?cHash=19f99dd9bd0cc834bdfa3bc9f76a3646 | https://www.giessereilexikon.com/giesserei-lexikon/Encyclopedia/show/formgrundstoff-1060/?cHash=19f99dd9bd0cc834bdfa3bc9f76a3646
Basic furnace operation | Melting of metal in a furnace with basic lining (magnesite or dolomite sinter). If, in addition to that, basic slag (high lime content) is used, the sulfur and phosphorous contents can be lowered during melting of iron and steel. | Basischer Ofenbetrieb | Schmelzen mit basischer Ofenzustellung (Magnesit oder Sinterdolomit). Wird dazu noch eine basische Schlacke (kalkreich) verwendet, können beim Schmelzen von Eisen und Stahl die Schwefel- und Phosphorgehalte gesenkt werden. | https://www.giessereilexikon.com/en/foundry-lexicon/Encyclopedia/show/basic-furnace-operation-3676/?cHash=a616da3e44e992815262b21de184da60 | https://www.giessereilexikon.com/giesserei-lexikon/Encyclopedia/show/basischer-ofenbetrieb-59/?cHash=a616da3e44e992815262b21de184da60
Basic lining | Refractory lining for ladles, crucibles, furnaces, and the like that mainly consists of basic metal oxides (e.g. magnesite, chromite, dolomite). For standardization of basic slags, limestone is used. | Basische Zustellung | Feuerfeste Zustellung für Pfannen, Tiegel, Öfen und dergleichen, die vorwiegend aus basischen Metalloxiden (z. B. Magnesit, Chromit, Dolomit) bestehen. Für die Einstellung basischer Schlacken verwendet man Kalkstein. | https://www.giessereilexikon.com/en/foundry-lexicon/Encyclopedia/show/basic-lining-3675/?cHash=c252a58a2f5db324325d0bd4e6bb09ec | https://www.giessereilexikon.com/giesserei-lexikon/Encyclopedia/show/basische-zustellung-58/?cHash=c252a58a2f5db324325d0bd4e6bb09ec
Barrel blasting machine | Type of blasting machine with a rotating barrel. The parts which are to be cleaned are tumbled in a rotating barrel and covered with abrasive from fan-shaped blasting beams in the blast cleaning wheels. The drum shell has holes in it so that the abrasive, sand and other cleaning residues can fall into the collection hoppers below. The abrasive and sand are separated in a special separating system, ruined abrasive is taken out, the rest is cleaned and sent back to the blast cleaning wheels via bucket conveyors to be used for a new cycle. Dedusting is important so that a lubricating effect which would have a negative effect on the cleaning is not created. classic version of this kind of machine with vertical rotating barrels and three blast cleaning wheels is shown schematically in Fig. 1, Wheelabrator. Rotating barrel blasting machines are operated in batches, whereby the barrels of some machines can also be tilted after loading. The batch weight varies between 500 and 6,000kg depending on the model and size. Another type which is also used frequently is the machine with a troughed belt barrel (Fig. 2, Wheelabrator). Here, the items which are to be cleaned are placed in a trough-shaped storage space which is formed by a continuous rubber or steel belt (Fig. 3, Wheelabrator and 4). The blast cleaning wheels shoot the abrasive onto the castings which are tumbled in the trough. At the same time, the trough itself is constantly emptied of sand and abrasive through a rolling movement which causes the residues to fall through the holes in the belt into the corresponding separating equipment. Such a batch-operated system can be expanded to create a fully automated system using appropriate peripheral equipment. In contrast to the machines which are loaded in batches, there are also machines with a continuous flow of the abrasive (continuous flow barrel blasting machines). Various constructions are available on the market, such as machines with conical or tilted barrels, the same with tilted troughed belt barrels or with double barrels and blasting units in a stationary middle part. The castings are turned evenly by the barrel movement; in addition, drive rails on the drive belt ensure that the abrasive is tumbled thoroughly. The loading of the input barrel and the output zone with abrasive separation can be designed according to requirements. Additional references:Metallic blasting abrasivesWire mesh conveyor shot blast machine Overhead rail blasting machineManipulator blasting machine | Trommelstrahlanlage | Bauform einer Strahlanlage mit einer Drehtrommel. Die zu putzenden Teile werden in einer rotierenden Trommel umgewälzt und vom Strahlmittel aus den Strahlfächern der Schleuderräder erfasst. Dabei ist der Trommelmantel gelocht, damit Strahlmittel, Sand und sonstige Putzrückstände in dem sich darunter befindlichen Sammeltrichter fallen können. In speziellen Trennsystemen werden Strahlmittel und Sand separiert, zertrümmertes Strahlmittel ausgeschieden, der Rest gereinigt und über Becherwerke für einen erneuten Umlauf den Schleuderrädern zugeführt. Wichtig ist eine wirksame Entstaubung, damit keine Schmierwirkung entsteht die den Putzeffekt nachteilig beeinflusst. Eine klassische Variante derartiger Maschinen mit waagerechter Drehtrommel und drei Schleuderrädern zeigt schematisch Bild 1 (Wheelabrator). Drehtrommelstrahlmaschinen werden chargenweise betrieben, wobei die Trommel bei verschiedenen Bauarten nach dem Beschicken auch gekippt werden kann. Das Chargengewicht variiert je nach Bauart und Baugröße zwischen 500 und 6.000 kg. Eine weitere vielfach verwendete Bauform ist die Maschine mit Muldenbandtrommel (Bild 2, Wheelabrator). Dabei wird das Putzgut in einen muldenförmigen Stauraum gefüllt, welcher durch ein endloses Gummi oder Stahlband gebildet wird (Bilder 3, Wheelabrator und 4). Die Schleuderräder werfen dann das Strahlgut auf die Gussstücke ab, welche sich in der Mulde umwälzen. Dabei wird die Mulde selbst durch Rollbewegung ständig von Sand und Strahlmittel entleert indem die Rückstände durch die Bandlochung auf entsprechende Separiervorrichtungen fallen. Solch eine Chargenanlage ist durch entsprechende Peripheriegeräte zu einer vollautomatischen Anlage ausbaubar. Im Gegensatz zu den satzweise beschickten Maschinen gibt es auch solche mit kontinuierlichem Durchlauf des Strahlgutes (Durchlauftrommelstrahlmaschinen). Verschiedene Konstruktionen sind am Markt wie z. B. Maschinen mit konischer oder geneigter Drehtrommel, desgleichen mit geneigter Muldenbandtrommel oder mit Doppeltrommel und Schleudereinheiten im feststehenden Mittelstück. Durch die Trommel Bewegung werden die Gussstücke gleichmäßig gewendet, zusätzlich sorgen Mitnehmerleisten am Raupenband für eine gründliche Umwälzung des Strahlgutes. Die Beschickung vor der Einlauftrommel und die Austragzone mit Strahlmittelabscheidung können nach den jeweiligen Erfordernissen gestaltet werden. Weiterführende Stichworte:Metallische StrahlmittelDrahtgurt-StrahlanlageDrehtisch-StrahlanlageHängebahn-StrahlanlageManipulator-Strahlanlagen | https://www.giessereilexikon.com/en/foundry-lexicon/Encyclopedia/show/barrel-blasting-machine-4317/?cHash=088c989ceac4de45bd055845c4777a0a | https://www.giessereilexikon.com/giesserei-lexikon/Encyclopedia/show/trommelstrahlanlage-705/?cHash=088c989ceac4de45bd055845c4777a0a
Base material | Collective term for all materials or products that are further processed to higher quality intermediate or final products.Base material may include for example, raw materials, semi-finished products, materials, and the like. | Vormaterial | Sammelbegriff für alle Materialien oder Produkte die zu einem höherwertigen Zwischen oder Endprodukt verarbeitet werden. Dieses Material umfasst beispielsweise Rohstoffe, Halbzeuge, Werkstoffe und dergleichen. | https://www.giessereilexikon.com/en/foundry-lexicon/Encyclopedia/show/base-material-4345/?cHash=99699f308a2c84062ba658adff632b58 | https://www.giessereilexikon.com/giesserei-lexikon/Encyclopedia/show/vormaterial-733/?cHash=99699f308a2c84062ba658adff632b58
Barium | Silvery white alkaline-earth metal. Its chemical symbol is Ba. It is unstable in water or air. In Al-Si alloys barium has a refining effect and is sometimes used as a component of inoculation alloys for cast iron. | Barium | Silberweißes Erdalkalimetall mit dem Symbol Ba. Es ist unbeständig gegen Wasser und Luft. Barium wirkt veredelnd bei Al-Si-Gusslegierungen und ist teilweise Bestandteil von Impflegierungen für Gusseisen. | https://www.giessereilexikon.com/en/foundry-lexicon/Encyclopedia/show/barium-3673/?cHash=8366d73b134759cee2afe985802d15c2 | https://www.giessereilexikon.com/giesserei-lexikon/Encyclopedia/show/barium-56/?cHash=8366d73b134759cee2afe985802d15c2
Band saw | A band saw is a tool machine whose tool consists of a continuous saw band. The saw band is lead around two rollers and one roller is driven by an electric motor. The band is strained through a straining device. During operation, the saw band is retained on the roller surface through a camber. Thanks to the camber as well as the saw band straining, a straigt incision line is achieved. Modern band saws achieve 1.4mm saw kerves and a high surface quality of the saw band cutting area.Scope of application Band saws are used in foundry to separate circulation material from castings, e.g. to separate downsprues and risers from chassis parts or cylinder heads in light metal casting. Aluminum bars and plates are predominantly sawn on band saws with shuttles and they are also used for model construction. Versions In general, band saws are distinguished on the basis of movable and static sawing aggregate versions. Depending on the model, the saw is guided along the stretched casting or the basting is guided along the fixed saw band by using a robot. In case of the movable variant, the sawing aggregate is mounted on servo-controlled axes (see Fig. 1 and 2, technical data in Table 1) and can be moved and rotated in x, y and z direction. Workpieces can be swung into the working room over an NC rotary table. The servo-controlled drives enable high precision with low saw kerves. In case of the static variant the sawing aggregate is fixed and the positioning as well as the passing of casting on the saw band is performed by a robot (Fig. 3). Shuttle band saws are used for plate production and as aluminum slab saw (Fig. 4 and 5, technical data in Table 2). For this purpose, workpieces are guided on a highly precise shuttle system and separated through horizontal thin cutting band saw modules. According to the requirements, band saw modules can be used as separate machine or as an automated line of several series connected sawing modules. Cutting widths of up to 2,300mm can be achieved. Figures 1 - 5 and tables1 and 2 from Fill GmbH. A further leading supplier of high-performance bad saw machines is August Mössner GmbH + Co. KG) . This band saw machines only produce a narrow cut when processing abrasive materials. This ensures that material loss is kept to a minimum. The reduction of the chips volume saves energy and also reduces materials costs. Chips can be vacuumed up efficiently. The high possible cutting speed of the saw suits the different materials. High cutting heights are also possible. Different saw blade types, such as tool steel blades, carbide metal blades and diamond-tipped blades can easily be used. Fig. 6 shows a band saw machine for Silicon-Ingots (August Mössner GmbH + Co. KG). | Bandsäge | Eine Bandsäge ist eine Werkzeugmaschine, deren Werkzeug aus einem umlaufenden Sägeband besteht. Das Bandsägeblatt wird um zwei Laufrollen geführt, wobei eine Rolle durch einen Elektromotor angetrieben wird. Mittels einer Spannvorrichtung wird das Band gespannt. Im Betrieb wird das Sägeband durch eine Bombierung der Laufflächen auf den Rollen gehalten. Sowohl durch die Bombierung als auch die Spannung des Sägeblattes wird eine gerade Schnittführung erreicht. Moderne Bandsägen erreichen eine Schnittfuge von 1,4 mm und erzielen eine hohe Oberflächengüte der Sägebandschnittfläche.Der Einsatzbereich Bandsägen werden in der Gießereitechnik zum Abtrennen des Kreislaufmetalls vom Gussteil verwendet, z. B. das Abtrennen von Eingüssen und Speisern bei Fahrwerksteilen oder Zylinderköpfen insbesondere im Leichtmetallguss. Aluminiumbarren und –platten werden bevorzugt auf Bandsägen in shuttle-Ausführung besägt bzw. finden Bandsägen auch Einsatz im Modellbau.Ausführungen Grundsätzlich werden die Bandsägen nach beweglicher und statischer Ausführung des Sägeaggregates unterschieden. Je nach Bauart wird daher die Säge an dem aufgespannten Gussteil oder das Gussteil mittels Roboter am fixen Sägeband entlang geführt. Bei der beweglichen Variante ist das Sägeaggregat auf servogeregelten Achsen montiert (siehe Bilder 1 und 2, Technische Daten in Tabelle 1) und lässt sich somit in X-, Y- und Z-Richtung bewegen und rotieren. Die Werkstücke können beispielsweise über einen NC-Rundtisch in den Arbeitsraum geschwenkt werden. Die servogeregelten Antriebe ermöglichen eine hohe Präzision bei sehr geringer Schnittfuge. Bei der statischen Variante ist das Sägeaggregat fix montiert und ein Roboter übernimmt die Positionierung und Vorbeiführung der Gussteile am Sägeband (Bild 3). In der Plattenproduktion und als Aluminium-Brammensäge werden Shuttle-Bandsägen eingesetzt (Bilder 4 und 5, Technische Daten in Tabelle 2). Die Werkstücke werden dabei auf einem hochpräzisen Shuttlesystem geführt und mittels horizontaler Dünnschnitt-Bandsägemodule geteilt. Die Bandsägemodule können je nach Bedarf als Einzelmaschine oder als Linie von mehreren hintereinander geschalteten Sägemodulen mit Automatisierung betrieben werden. Schnittbreiten von bis zu 2.300 mm sind hierbei möglich. Bilder 1 bis 5 und Tabellen 1 und 2 von Fill GmbH. Ein weiterer Hersteller von Hochleistungssägemaschinen ist die August Mössner GmbH + Co. KG. Bei der Bearbeitung von abrasiven Materialien durch diese Bandsägemaschinen entsteht nur ein schmaler Schnitt. Der Materialverlust ist dadurch äußerst gering. Die Reduktion des Spänevolumens spart Energie und reduziert ebenso die Werkzeugkosten. Späne können durch Absaugen effizient beseitigt werden. Die mögliche, hohe Schnittgeschwindigkeit der Sägemaschine eignet sich für die unterschiedlichsten Werkstoffe. Außerdem sind hohe Schnitthöhen realisierbar. Der Einsatz verschiedenster Sägebandarten, wie zum Beispiel Werkzeugstahlbänder, Hartmetallbänder und Bänder, die mit Diamanten besetzt sind, ist problemlos möglich. Bild 6 gezeigte Bandsägemaschine für Silizium-Ingots (August Mössner GmbH + Co. KG). | https://www.giessereilexikon.com/en/foundry-lexicon/Encyclopedia/show/band-saw-4559/?cHash=8ea6a21d1f9b15b1c9ffe0316284f337 | https://www.giessereilexikon.com/giesserei-lexikon/Encyclopedia/show/bandsaege-948/?cHash=8ea6a21d1f9b15b1c9ffe0316284f337
Banking | Interruption of the melting operation in the cupola furnace.In case of blower malfunctions due to mains failure or other reasons, it might become necessary to shut down an operating furnace for a shorter or longer time. This is less of a problem for furnaces with intermittent tapping than it is for furnaces with siphon tapping since siphons easily freeze and it is very difficult to burn them open. If the malfunction lasts for a longer period, it is mandatory to completely drain the furnace. It is advantageous if the remaining iron is tapped opposite to the usual tapping with the floor declining towards that side. This is to ensure that the tapping or iron and slag siphon is free from molten residues.The tapping must be closed with a clay plug as used for new tapping. The blast gate must be closed immediately at the beginning of the downtime in order to avoid the ingress of gases containing carbon monoxide generated due to the lack of oxygen in the furnace which could explode when the blow-in process is started. If each blast nozzle can be locked individually, it is advisable to close them as well. If this is not possible, the nozzles must be sealed with clay.This is to prevent the hot furnace which acts like a chimney from sucking in air which would slowly melt the iron which in turn would freeze at the bottom. The residual tapping must be kept open as long as possible in order to discharge the molten iron and the molten slag since it is not always possible to avoid the melting of additional iron due to the heat in the furnace. After having removed all the slag from the residual tapping, it must be sealed for further blowing which can then be started. Furnaces which undergo this process can be started without any major problems even after a long period of downtime, except for the initially occurring cold iron.Additional references:Cupola furnace network diagramBlast pressureHot blast stoveBlast rate | Dämpfen | Unterbrechen des Kupolofen-Schmelzbetriebes. Bei Störungen am Gebläse, sei es durch Stromausfall oder aus anderen Gründen, kann es vorkommen, dass ein im Betrieb befindlicher Ofen für längere oder kürzere Zeit stillgesetzt werden muss. Bei Öfen mit intermittierendem Abstich kann diese Störung leichter hingenommen werden als bei Öfen mit Siphonabstichen, da der Siphon leicht zufriert und dann nur mit großer Mühe aufgebrannt werden kann. Dauert die Störung längere Zeit, so ist es unbedingt erforderlich, den Ofen leer laufen zu lassen. Von Vorteil ist es dabei, wenn der Resteisenabstich sich an einer dem normalen Abstich entgegengesetzten Stelle befindet, und der Boden nach dorthin abfällt. Dabei ist dann die Gewähr gegeben, dass der Abstich oder Eisen- und Schlackensiphon frei von geschmolzenen Resten sind. Den Abstich selbst verschließt man dann wie einen neuen Abstich mit einem Lehmstopfen. Der Windschieber muss sofort zu Beginn des Stillstandes geschlossen werden, um zu verhindern, dass bei dem im Ofen herrschenden Sauerstoffmangel sich bildendem Kohlenmonoxid haltige Gase in die Windleitung gelangen und beim späteren Anblasen zu einer Explosion führen. Kann man jede Winddüse einzeln absperren, so empfiehlt es sich, auch diese zu schließen. Düsen, bei denen das nicht der Fall ist, werden mit Lehm verschlossen. Auf diese Art und Weise kann man verhindern, dass der heiße Ofen, der wie ein Kamin wirkt, Luft ansaugt und so, wenn auch langsam, nachschmilzt und das geschmolzene Eisen am Boden einfriert. Den Restabstich hält man solange wie möglich offen, um das flüssige Eisen und die flüssige Schlacke ablaufen zu lassen, da ein geringes Nachschmelzen durch die im Ofen vorhandene Hitze nicht immer zu vermeiden ist. Zum Weiterblasen verschließt man den Restabstich, nachdem man ihn von Schlacke gesäubert hat, und bläst den Ofen wieder an. Einen so behandelten Ofen kann man, selbst wenn er lange Zeit gestanden hat, ohne größere Störungen, wenn man von dem ersten matten Eisen absieht, wieder in Betrieb nehmen.Weiterführende Stichworte:Kupolofen-NetzdiagrammWinddruckWinderhitzerWindmenge | https://www.giessereilexikon.com/en/foundry-lexicon/Encyclopedia/show/banking-4186/?cHash=d8971881ee3472dd432f7024925e59e3 | https://www.giessereilexikon.com/giesserei-lexikon/Encyclopedia/show/daempfen-572/?cHash=d8971881ee3472dd432f7024925e59e3
Balance of nuclei | The quantity of nuclei effective in solidification. By strategic molten bath treatment it is possible to influence the balance of nuclei in the melt and any effects on the structure and the properties of a material. In this context, the following factors are of major importance: overheating of the melt and inoculation.Overheating of the melt results in impairment of the nucleation conditions in the cast iron melt. This is based on the principle that the solubility of nuclei in the melt is increased with increasing temperatures; and through reduced viscosity it is possible for the suspended particles to faster rise to the surface. If there is no possibility of repeated diffusion of nuclei, solidification of the primary austenite and the graphite eutectic commences at only a few centers and is generally performed with a great degree of supercooling. The result is radial growth of the primary dendrites, coarse eutectic cells and thus thoroughly supercooled graphite (D graphite). With considerably undereutectic compositions, the material also shows a tendency for formation of interdendritic E graphite.Inoculation of such a type of melt, for example using FeSi inoculation alloys, causes local oversaturation due to the dissolved alloy, which has a positive effect on nucleation. This treatment method is the more effective the lower the temperature of the melt during inoculation.Inoculation increases the count in heterogeneous nuclei which then greatly promote graphite diffusion during solidification and formation of an increased number of correspondingly small eutectic cells in the flake graphite (A graphite). This structure allows for an increase in tensile strength of up to 30 % and considerably minimizes the risk of chill or edge hardness (s. Edge hardness, Chill). The inoculation effect is significantly higher in undereutectic melts than in eutectic melts.The inoculation effect does not remain stable over time. Fading of the effect results in the initial structural condition after 20 to 30 minutes (s. Fading effect). The cause for fading is increased coagulation of the heterogeneous nuclei which rise to the surface due to their buoyancy and are there absorbed in the slag. | Keimhaushalt | Menge der bei der Erstarrung wirksamen Keime. Durch Schmelzbehandlungen kann der Keimhaushalt der Schmelze und davon ausgehende Einflüsse auf das Gefüge und die Eigenschaften gezielt verändert werden. Folgende Faktoren haben dabei die größte Bedeutung: die Schmelzüberhitzung und die Impfung.Durch eine Schmelzeüberhitzung werden die Keimbildungsbedingungen der Gusseisenschmelze verschlechtert. Dies beruht darauf, dass mit erhöhter Temperatur die Löslichkeit der Keime in der Schmelze zunimmt und durch die abnehmende Viskosität können außerdem suspendierte Teilchen schneller an die Oberfläche des Bades steigen. Besteht keine Möglichkeit einer erneuten Ausscheidung von Keimen, so erstarren Primäraustenit und Grafiteutektikum von wenigen Zentren aus und im Allgemeinen bei hoher Unterkühlung. Die Folge ist ein strahliges Wachstum der Primärdendriten, grobe eutektische Zellen und somit stark unterkühlter Graphit (D-Grafit). Bei stark untereutektischer Zusammensetzung besteht dabei auch die Neigung zur Bildung von interdendritischem E-Grafit.Durch Impfung einer solchen Schmelze, beispielsweise mit FeSi-Impflegierungen, werden durch dessen Auflösung örtliche Übersättigungen erzielt, die die Keimbildung begünstigen. Diese Behandlung ist umso effektiver, je niedriger die Temperatur der Schmelze bei der Impfung ist.Durch die Impfung wird die Zahl der Fremdkeime erhöht, die dann die Grafitausscheidung bei der Erstarrung stark fördern sowie auch die Bildung einer vermehrten Zahl entsprechend kleinerer eutektischer Zellen mit lamellarem Grafit (A-Grafit). Dieses Gefüge ermöglicht eine Steigerung der Zugfestigkeit bis zu 30 % und die Gefahr der Weißeinstrahlung bzw. der Kantenhärte wird stark gemindert (s. Kantenhärte, Weißeinstrahlung). Die Impfwirkung ist bei untereutektischen Schmelzen wesentlich stärker als bei eutektischen.Der Impfeffekt ist zeitlich nicht stabil. Das Abklingen führt nach 20 bis 30 Minuten wieder auf den Ausgangs-Gefügezustand zurück (s. Abklingeffekt). Die Ursache ist, dass die Fremdkeime in verstärktem Maße koagulieren, durch ihren Auftrieb an die Oberfläche gelangen und dort verschlackt werden. | https://www.giessereilexikon.com/en/foundry-lexicon/Encyclopedia/show/balance-of-nuclei-3890/?cHash=ef97946143e7d5a783f6961171159ea9 | https://www.giessereilexikon.com/giesserei-lexikon/Encyclopedia/show/keimhaushalt-275/?cHash=ef97946143e7d5a783f6961171159ea9
Bainitic transformation | Cooling of cast iron or steel preferably in a salt bath from the hardening temperature to temperatures between the temperature for perlite formation and that for marteniste formation.In this process, the material is kept isothermally in an appropriate medium in the so-called bainitic stage (s. Bainite) until the transformation is completed, and then it is cooled down to room temperature.Additional references:Bainitic cast ironPerlite peakPerlite pointMartensite pointTTT diagramAustempering | Zwischenstufenumwandeln | Abkühlen von Gusseisen oder Stahl vorzugsweise im Salzbad von der Härtetemperatur auf Temperaturen, die zwischen der der Perlitbildung und der der Martensitbildung liegt. Dabei wird der Werkstoff im entsprechenden Medium isotherm bis zur Beendigung der Umwandlung in der so genannten Zwischenstufe (s. Bainit) gehalten und anschließend auf Raumtemperatur abgekühlt.Weiterführende Stichworte:Bainitisches GusseisenPerlitnasePerlitpunktMartensitpunktZTU-SchaubildZwischenstufenvergüten | https://www.giessereilexikon.com/en/foundry-lexicon/Encyclopedia/show/bainitic-transformation-4211/?cHash=36de33bcc243f175083fc2c474f63569 | https://www.giessereilexikon.com/giesserei-lexikon/Encyclopedia/show/zwischenstufenumwandeln-597/?cHash=36de33bcc243f175083fc2c474f63569
Bainitic cast iron | Group of specially heat-treated cast iron materials. ADI is the abbreviation of “Austempered Ductile Iron”. According to German standardization it is referred to as “Bainitic nodular graphite cast iron”, although it does not contain any bainite, which can be defined as “non-lamellarferrite-carbide aggregate”. In Europe, the material is standardized according to DIN EN 1564 and in the USA to ASTM A897. The ausferritic microstructure is achieved by heat treatment; i.e. needle-shaped ferrite that is present in a carbon-supersaturated matrix (s. Ausferrite). In addition, carbon continues to be present in the form of nodular carbide (Fig. 1). Heat treatment includes austenitization, quenching, and transformation within a temperature range between approx. 400 and 240 °C. The sequence is schematically illustrated in Fig. 2. According to the curve sections A-B-C, the casting is austenitized at 840 to 950 °C, then it is quenched to the selected transformation temperature from 230 to 450 °C. Quenching must be performed fast enough to make sure that pearlite or ferrite diffusion is prevented prior to reaching point D. From point E, transformation is started by diffusion of acicular ferrite. The carbon displaced by ferrite diffuses into the austenite, so that the austenite becomes richer in carbon and thus more stable. This phase is completed at point G, where the carbon content in the austenite amounts to 1.8 to 2.2 %. Thus, the austenite is absolutely stable even at low temperatures, similar as in high-alloy special steel. If transformation is discontinued before reaching point G, the austenite is unstable and may transform to martensite during cooling or under mechanic stress. This increases hardness and wear resistance, on the one hand, but also involves machining problems, dimensional changes and, above all, loss of toughness, on the other hand. If during heat treatment the casting is held at transformation temperature beyond point G, Fig. 2, the austenite is no longer capable of keeping the carbon content in a dissolved state so that carbide nucleation cannot is initiated. Finally, the entire austenite is transformed to ferrite while almost all of the carbon content is diffused in the form of bainitic ?-carbides. Then, the casting has a ferritic-carbidic matrix that corresponds to conventional bainite in heat-treated steel (see tempering). This only has little influence on strength but toughness is significantly reduced. The transformation sequence with its two-stage reaction, which largely differs from that of conventional steel, is caused by the silicon content in the cast iron, which initially suppresses diffusion of the carbides typical for bainite. The same structure can be generated in nodular graphite cast iron or Compacted graphite iron and in melleable cast iron. Even if steel is alloyed with a sufficient amount of silicon, the transformation taking place is the same as in cast iron. With decreasing transformation temperatures, the ADI matrix becomes increasingly fine which, in turn, causes an increase in strength. As a consequence thereof, elongation becomes less. This interdependence is illustrated in Figures 3 and 4. Bainite formation, or better ausferrite formation, may take place during normal cooling of the casting inside the mold, provided that pearlite formation can be securely prevented. For this purpose, nickel contents are provided for displacing the pearlite peak from the normal cooling range and to relocate the interstitial region in the direction of slower cooling speeds (s. Bainite, Fig. 1) as illustrated in the TTT diagram. Since cooling speeds also depend on wall thicknesses of castings, nickel contents or contents of alloy elements in general must be calculated accordingly (Fig. 5). At the same time, molybdenum contents of approx. 0.5 to 0.8 % are provided in order to lower the martensitic transformation temperature and further dislocate the pearlite peak from the endangered cooling range (Fig. 6). In this way it is possible to achieve the required strength level or grade in accordance with DIN EN 1563. However, it is not as easy as that, since the precise temperature-time combination, i.e. the so-called process window, depends on the composition of austenite at the beginning of transformation. Increased carbon content and all the conventional alloy elements extend the hold time until stable austenite is achieved at point G. Consequently, the two major influential, factors are the carbon content of austenite, which depends on austenitization conditions, and the alloy content, which is predominantly determined by full-hardening capacities required for the respective wall thickness and by the raw materials available. The composition of alloys, including the silicon content, as well as the initial structure of the casting likewise have an influence on carbon absorption during austenitization. This results in rather complex interdependencies. While production of high-strength grades, such as GSJ-1400-1 and 1200-2 is relatively simple, the two high-toughness grades, GSJ-1000-5 and particularly GSJ-800-8 present greater difficulties, since it is often not possible to achieve the required elongation. Segregation of alloy elements, including silicon and manganese, represents a special problem in this context. Manganese and molybdenum segregate into the residual melt and thus also into the grain boundaries, while silicon, copper, and nickel accumulate in the proximity of the graphite nodules. Segregations become more and more distinctive with lower nodule counts and slower solidification speeds. Hence it could be claimed that the casting virtually consists of two different alloys: one with an increased silicon, copper, and nickel content in the proximity of the graphite nodules and one that is enriched with manganese and molybdenum along the grain boundaries. Since the hold time depends on the austenite composition, as was mentioned above, the process window differs for the two elements both for austenitization and, above all, for transformation to austempered ductile iron (ADI). Manganese, in particular, delays transformation very much. Thus, with hold times that keep the rest of the structure within the ausferrite range it is not possible to stabilize the austenite along the grain boundaries, so that martensite is easily formed and toughness properties are deteriorated. This phenomenon is often accompanied by carbides so that in addition to lack of toughness, machining properties are also worsened. The segregation behavior of manganese and molybdenum results in a vicious circle. In thick-walled castings, alloy elements are required to achieve hardenability (here: bypassing the pearlite peak); but they involve higher degrees of segregation due to their lower solidification speeds. Feasible remedial measures against grain boundary segregation are as low a manganese content as possible and preferably high nodule counts achieved by good inoculation (s. Inoculation). The use of molybdenum, which was considered the preferred element for increase of hardenability in the seventies, is nowadays limited more and more and contents are recommended to be 0.2 % or lower. Instead, copper and nickel are used as alloy elements with nickel gaining more and more importance. Copper is not soluble in ferrite, at all, and only provides limited solubility in austenite so that it results in hardening and embrittlement during transformation to ausferrite. In addition to that, copper is also capable of delaying carbon solution during austenitization. Nickel, on the other hand, has the least affinity for segregation, is easily soluble in ferrite and austenite, and even increases the solubility of copper. Modern ADI compositions with high hardenability thus contain a maximum of 0.2 % Mn and Mo, up to 0.8 % Cu, and between 0.7 and 2 5 Ni, depending on required hardenability. However, these types of alloy compositions are not exactly cheap.Additional references:Metal matrix of cast ironStructure formation of cast ironAustenitic cast iron, Carbidic cast iron,Ferritic cast iron | Bainitisches Gusseisen | Gruppe von speziell wärmebehandelten Eisengusswerkstoffen. ADI ist die Abkürzung für "Austempered Ductile Iron", das nach der deutschen Normung als "Bainitisches Gusseisen mit Kugelgrafit" bezeichnet wird, obwohl sein Gefüge überhaupt keinen Bainit, der als "nicht-lamellares Ferrit-Karbid-Aggregat" definiert werden kann, enthalten soll. Der Werkstoff ist in DIN EN 1564 genormt, in den USA in ASTM A897. Durch die Wärmebehandlung wird eine ausferritische Mikrostruktur eingestellt, bei der Ferritnadeln in einer mit Kohlenstoff übersättigten austenitischen Matrix vorliegen (s. Ausferrit). Daneben liegt weiterhin Kohlenstoff in Form von Kugelgrafit vor (Bild 1). Die Wärmebehandlung besteht aus Austenitisieren, Abschrecken und Umwandeln im Temperaturbereich zwischen etwa 400 und 240 °C. Der Ablauf ist schematisch in Bild 2 dargestellt. Das Gussstück wird entsprechend der Kurve A-B-C bei 840 bis 950 °C austenitisiert und dann auf die gewählte Umwandlungstemperatur von 230 bis 450 °C abgeschreckt. Das Abschrecken muss so rasch erfolgen, dass keine Perlit- oder Ferritausscheidung auftritt, ehe der Punkt D erreicht ist. Bei E beginnt dann die Umwandlung mit der Ausscheidung von nadeligem Ferrit. Der vom Ferrit verdrängte Kohlenstoff diffundiert in den Austenit, der immer kohlenstoffreicher und damit stabiler wird. Diese Phase ist im Punkt G beendet, wo der Kohlenstoffgehalt im Austenit 1,8 bis 2,2 % erreicht. Der Austenit ist dadurch ebenso wie bei einem hochlegierten Edelstahl bis zu tiefen Temperaturen völlig stabil. Wenn die Umwandlung vorher abgebrochen wird, ist der Austenit instabil und kann sich bei der Abkühlung oder bei mechanischer Beanspruchung zu Martensit umwandeln, was zwar die Härte und die Verschleißbeständigkeit erhöht, aber auch Bearbeitungsprobleme, eine Maßänderung und vor allem einen Verlust an Zähigkeit verursacht. Wenn das Gussstück bei der Wärmebehandlung über den Punkt G in Bild 2 hinaus auf der Umwandlungstemperatur gehalten wird, kann der Austenit den hohen Kohlenstoffgehalt nicht länger in Lösung halten, und es beginnt die Keimbildung der Karbide. Schließlich wandelt sich aller Austenit in Ferrit um, während fast die gesamte Kohlenstoffmenge in Form von bainitischen ε-Karbiden ausgeschieden wird. Das Gussstück hat dann eine ferritisch-karbidische Grundmasse, die dem üblichen Bainit von Vergütungsstählen entspricht (siehe Vergüten). Die Festigkeit wird dadurch nur wenig beeinflusst, aber die Zähigkeit ist deutlich geringer.Der vom üblichen Stahl so verschiedene Umwandlungsverlauf mit der Aufteilung der Reaktion in zwei Stufen wird durch den Siliziumgehalt im Gusseisen verursacht, der die Ausscheidung der für Bainit typischen Karbide zunächst unterdrückt. Das gleiche Gefüge lässt sich ebenfalls bei Gusseisen mit Lamellengrafit oder Gusseisen mit Vermiculargrafit sowie bei Temperguss erzeugen. Auch wenn Stahl mit genügend Silizium legiert wird, läuft die gleiche Umwandlung wie bei Gusseisen ab. Mit sinkender Umwandlungstemperatur wird das Gefüge von ADI immer feiner, was zu einer Festigkeitssteigerung führt. Die Dehnung wird dann geringer. Dieser Zusammenhang ist in den Bildern 3 und 4 dargestellt. Die Bainitbildung, besser Ausferritbildung, kann während der normalen Abkühlung des Gussstückes in der Form erfolgen, sofern eine Perlitbildung sicher vermieden wird. Zu diesem Zweck werden Nickelgehalte vorgesehen, die im ZTU-Diagramm (s. Bainit, Bild 1) die Perlitnase aus dem normalen Abkühlungsbereich verdrängen und den Zwischenstufenbereich in Richtung langsamerer Abkühlungsgeschwindigkeiten verlagern. Da letztere auch von der Gussstückwanddicke abhängen, sind die Nickelgehalte, bzw. generell der Gehalt an Legierungselementen entsprechend zu bemessen (Bild 5). Gleichzeitig werden Molybdängehalte von etwa 0,5 bis 0,8 % vorgesehen, die die martensitische Umwandlungstemperatur senken und die Perlitnase aus dem gefährdeten Abkühlungsbereich weiter verdrängen (Bild 6). Auf diese Weise kann man also die gewünschte Festigkeitsstufe bzw. Sorte nach DIN EN 1563 einstellen. Ganz so einfach ist es allerdings nicht, da die genaue Temperatur-Zeit-Kombination, das sog. Prozessfenster, von der Zusammensetzung des Austenits bei Umwandlungsbeginn abhängt. Ein höherer Kohlenstoffgehalt und alle üblichen Legierungselemente verlängern die Haltezeit bis zum Erreichen des stabilen Austenits im Punkt G. Einflussgrößen sind also der Kohlenstoffgehalt des Austenits, der von den Austenitisierungsbedingungen abhängt, sowie der Legierungsgehalt, der vor allem von der für die Wanddicke erforderlichen Durchhärtbarkeit, aber auch von den verfügbaren Rohstoffen bestimmt wird. Die Legierungszusammensetzung einschließlich des Siliziumgehalts sowie das Ausgangsgefüge des Gussstücks wirken sich aber auch auf die Kohlenstoffaufnahme beim Austenitisieren aus. Dies ergibt recht komplexe Zusammenhänge. Während die Erzeugung der hochfesten Sorten wie GSJ-1400-1 und 1200-2 meist relativ einfach ist, machen die beiden zäheren Sorten GSJ-1000-5 und besonders GSJ-800-8 größere Schwierigkeiten, da hier oft die geforderte Dehnung nicht erreicht wird. Ein besonderes Problem stellen die Seigerungen von Legierungselementen einschließlich von Silizium und Mangan dar. Mangan und Molybdän seigern in die Restschmelze und damit in die Korngrenzen, während sich Silizium, Kupfer und Nickel in der Nähe der Grafitkugeln anreichern. Diese Seigerungen sind umso ausgeprägter, je niedriger die Kugelzahl und je langsamer die Erstarrungsgeschwindigkeit ist. Das Gussstück besteht also quasi aus zwei unterschiedlichen Legierungen: eine mit etwas höherem Silizium-, Kupfer- und Nickelgehalt in der Nähe der Grafitkugeln und einer an Mangan und Molybdän angereicherten in den Korngrenzen. Da, wie erwähnt, die Haltezeit von der Zusammensetzung des Austenits abhängt, ist das Prozessfenster für beide verschieden, sowohl bei der Austenitisierung als auch vor allem bei der Umwandlung zu ausferritischem Gusseisen (ADI). Besonders Mangan verzögert die Umwandlung sehr stark. Dadurch gelingt es nicht, bei Haltezeiten, die das übrige Gefüge noch im angestrebten Ausferrit-Bereich belassen, den Austenit in den Korngrenzen zu stabilisieren, sondern hier entsteht leicht Martensit, der die Zähigkeit verschlechtert. Hinzu kommen sehr oft Karbide. Neben der mangelnden Zähigkeit ist auch die Bearbeitbarkeit schlechter.Das Seigerungsverhalten von Mangan und Molybdän führt zu einem Teufelskreis. Bei dickwandigen Gussstücken benötigt man Legierungselemente für die Härtbarkeit (hier Umgehung der Perlitnase), die aber wegen der geringeren Erstarrungsgeschwindigkeit stärker seigern. Die Abhilfemaßnahmen gegen die Korngrenzenseigerungen sind ein möglichst niedriger Mangangehalt und eine möglichst hohe Kugelzahl durch gute Impfung (s. Impfen). Molybdän, das in den siebziger Jahren als das bevorzugte Element zum Steigern der Härtbarkeit angesehen wurde, wird ebenfalls immer mehr begrenzt und soll heute möglichst nicht über 0,2 % liegen. Stattdessen werden Kupfer und Nickel zugesetzt, wobei das Nickel steigende Bedeutung gewinnt. Kupfer ist nämlich im Ferrit überhaupt nicht und im Austenit nur begrenzt löslich, so dass es bei der Umwandlung zu Ausferrit zu Aushärtungs- und Versprödungserscheinungen kommen kann, und auch bei der Austenitisierung kann Kupfer die Kohlenstoffauflösung verzögern. Nickel dagegen hat die geringste Seigerungsneigung, ist in Ferrit und Austenit problemlos löslich und steigert sogar noch die Kupferlöslichkeit. Moderne ADI-Zusammensetzungen mit hoher Härtbarkeit enthalten daher je maximal 0,2 % Mn und Mo, bis 0,8 % Cu und je nach geforderter Härtbarkeit 0,7 bis 2 % Ni. Derartige Legierungszusammensetzungen sind allerdings nicht ganz billig. Weiterführende Stichworte:Metallische Grundmasse von GusseisenGefügeausbildung von GusseisenAustenitisches Gusseisen, Karbidisches Gusseisen, Ferritisches Gusseisen | https://www.giessereilexikon.com/en/foundry-lexicon/Encyclopedia/show/bainitic-cast-iron-3658/?cHash=2ff5ac6c49bd40614bbbb55cc7b4c48d | https://www.giessereilexikon.com/giesserei-lexikon/Encyclopedia/show/bainitisches-gusseisen-41/?cHash=2ff5ac6c49bd40614bbbb55cc7b4c48d
Ba | Chemical symbol for barium. | Ba | Chemisches Symbol für Barium. | https://www.giessereilexikon.com/en/foundry-lexicon/Encyclopedia/show/ba-3666/?cHash=a6baa19bceed5924602179d4016fe903 | https://www.giessereilexikon.com/giesserei-lexikon/Encyclopedia/show/ba-49/?cHash=a6baa19bceed5924602179d4016fe903
Back-scattered electrons | Impacting primary electrons (PE) are elastically distributed in the atom nucleus area. The higher the positive charge, the stronger the PE deflection at the atom nucleus This helps to scatter more electrons back from the sample surface with increasing atomic numbers (increasing atomic weight). These areas are displayed with a brighter color → Material contrast.In addition, the back-scattering coefficient depends on the crystal orientation → Orientation contrast.Additional references:Electron microscopeElectron microscopyElectron probe micro analysisEnergy dispersive x-ray spectrometryScanning electron microscopeSecondary electronsWave-length dispersive x-ray spectrometryLiterature:Schröttner H. : Die Elektronenmikroskopie in der Materialforschung / Electron Microscopy in Materials Research. | Rückstreuelektronen | Die einfallenden Primärelektronen (PE) werden im Feld des Atomkerns elastisch gestreut. Die Ablenkung der PE am Atomkern ist umso stärker, desto höher die positive Ladung ist. Dadurch werden mit zunehmender Ordnungszahl (steigendes Atomgewicht) mehr Elektronen aus der Probenoberfläche zurückgestrahlt. Diese Bereiche erscheinen im Bild heller → Materialkontrast.Zusätzlich ist der Rückstreukoeffizient von der Kristallorientierung abhängig → Orientierungskontrast.Weiterführende Stichworte:ElektronenmikroskopElektronenmikroskopieElektronenstrahlmikroanalyseEnergiedispersive RöntgenspektrometrieRasterelektronenmikroskopSekundärelektronenWellenlängendispersive RöntgenspektrometrieLiteratur:Schröttner H. : Die Elektronenmikroskopie in der Materialforschung / Electron Microscopy in Materials Research | https://www.giessereilexikon.com/en/foundry-lexicon/Encyclopedia/show/back-scattered-electrons-4505/?cHash=7b63e2e48a3f949849e4e330fc3e0a1d | https://www.giessereilexikon.com/giesserei-lexikon/Encyclopedia/show/rueckstreuelektronen-894/?cHash=7b63e2e48a3f949849e4e330fc3e0a1d
B-Graphite | (s. Graphite classification chart) | B-Grafit | (s. Grafitrichtreihe) | https://www.giessereilexikon.com/en/foundry-lexicon/Encyclopedia/show/b-graphite-3687/?cHash=ef02a98b9ed676e98e56e079354cbfd7 | https://www.giessereilexikon.com/giesserei-lexikon/Encyclopedia/show/b-grafit-70/?cHash=ef02a98b9ed676e98e56e079354cbfd7
Bainite | Structure that may develop during heat treatment of carbon steel by isothermal transformation or continuous cooling from austenite at temperatures below those of pearlite and martensite formation (named after Edgar C. Bain, USA). Bainite has an acicular structure similar to martensite and comprises a mixture of ferrite and carbides. The prerequisite for bainite formation is compliance with a specific cooling sequence, and it must be ensured that neither martensite nor pearlite is formed. In everyday language it is often referred to as bainitic cast iron, which is not correct in most cases since carbides are unwanted. Consequently, bainitic cast iron is a mixture of fine-grain acicular ferrite and highly carbonaceous austenite (stabilized by carbon). Compared to that, bainite in steel comprises ferrite and carbides. The TTT diagram (Fig. 1) illustrates the correlations by the example of three different cooling curves, starting at austenitization temperature. Curve 1 shows quenching to martensite. In contrast to that, curve 2 illustrates typical austempering; here, cooling is stopped at a temperature value in the range of bainitic transformation, it is isothermally kept at this level and after a specific period cooled further to room temperature. Curve 3 shows cooling to bainite; it continues past the pearlite peak and through the region of bainitic transformation at continuous cooling speed, as is the case in a sand mold, for example. Curves 4 and 5 are schematic diagrams of the pearlite and bainite regions, respectively. The mechanical properties of bainite, particularly its toughness properties may differ and depend on the temperature range within which bainite was formed. The structure referred to as “upper bainite” (Fig. 2, LH image) occurs at transformation temperatures directly below the region for pearlite formation. Due to the favorable diffusion conditions present here, carbon diffuses to the grain boundaries of the ferrite acicules and generation of irregular interrupted carbides (cementite) may be promoted. Due to random distribution, the structure often has a granular appearance (granular bainite). In contrast to that, the structure referred to as “lower bainite” (Fig. 2, RH image) occurs at transformation temperatures directly above the region for martensite formation. Here, austenite accumulates around the carbon molecules due to ferrite formation; after further cooling, these austenite regions transform to ferrite, cementite, acicular bainite, and possibly martensite. Upper bainite achieves higher impact working values than lower bainite and the range of its transformation temperature is significantly higher. As a general rule, lower bainite has lower upper shelves and lower transformation temperatures, which are favorable characteristics for application at low temperatures.Additional references:Metal matrix of cast ironStructure formation of cast ironCast ironAustenitic cast iron, Carbidic cast iron, Ferritic cast iron | Bainit | Gefüge, das bei der Wärmebehandlung von Kohlenstoffstahl durch isotherme Umwandlung oder kontinuierliche Abkühlung aus dem Austenit bei Temperaturen unterhalb der Perlit- bis hin zur Martensitbildung entstehen kann (benannt nach Edgar C. Bain, USA). Bainit hat nadeliges Aussehen ähnlich wie Martensit und besteht aus einem Gemenge von Ferrit und Karbiden. Voraussetzung für die Bainitbildung ist die Einhaltung eines bestimmten Abkühlungsverlaufes, wobei weder Martensit noch Perlit entstehen darf.Umgangssprachlich wird oft von bainitischem Gusseisen gesprochen, was in den meisten Fällen nicht korrekt ist, da hier Karbide unerwünscht sind. Demzufolge weist bainitisches Gusseisen eine Mischung aus feinkörnigem nadeligem Ferrit und (durch Kohlenstoff stabilisierten) hochkohlenstoffhaltigen Austenit auf. Zum Vergleich besteht Bainit im Stahl aus Ferrit und Karbiden. Das ZTU-Schaubild (Bild 1) zeigt die Zusammenhänge am Beispiel von drei verschiedenen Abkühlkurven, ausgehend von der Austenitisierungstemperatur. Kurve 1 zeigt das Abschrecken auf Martensit. Im Gegensatz dazu zeigt die Kurve 2 das typische Zwischenstufenvergüten; hier wird auf eine Temperatur im Bereich der bainitischen Umwandlung abgefangen, auf dieser Temperatur isotherm gehalten und nach entsprechender Zeit weiter auf Raumtemperatur abgekühlt. Kurve 3 zeigt die Abkühlung auf Bainit; sie führt an der Perlitnase vorbei und dann durch das Gebiet der bainitischen Umwandlung mit kontinuierlicher Abkühlgeschwindigkeit, wie es beispielsweise in einer Sandform geschehen kann. 4 und 5 Stellt den Perlit bzw. Bainitbereich schematisch dar. Die mechanischen Eigenschaften des Bainits, vor allem die Zähigkeitseigenschaften sind unterschiedlich und hängen vom Temperaturbereich ab bei dem der Bainit gebildet wurde. Von „oberem Bainit“ (Bild 2, links) spricht man wenn er sich bei Umwandlungstemperaturen unterhalb des Bereichs der Perlitbildung formiert hat. Durch die hier vorliegenden günstigen Diffusionsbedingungen diffundiert der Kohlenstoff an die Korngrenzen der Ferritnadeln und es können hier unregelmäßige und unterbrochene Karbide (Zementit) entstehen. Wegen der regellosen Verteilung hat das Gefüge oft ein körniges Aussehen (körniger Bainit). Im Gegensatz dazu spricht man von „unterem Bainit“ (Bild 2, rechts) wenn die Umwandlungstemperaturen kurz oberhalb der Martensitbildung liegen. Hier reichert sich durch die Ferritbildung der Austenit an Kohlenstoff an, bei weiterer Abkühlung wandeln sich diese Austenitbereiche in Ferrit, Zementit, nadeligen Bainit und möglicherweise Martensit um. Oberer Bainit erreicht höhere Schlagarbeitswerte als der untere Bainit, doch liegt der Bereich der Übergangstemperatur deutlich höher. Unterer Bainit hat in der Regel niedrigere Hochlagenwerte, aber auch niedrigere Übergangstemperaturen, was für die Verwendung bei tiefen Temperaturen günstig ist.Weiterführende Stichworte:Metallische Grundmasse von GusseisenGefügeausbildung von GusseisenGusseisenAustenitisches Gusseisen, Karbidisches Gusseisen, Ferritisches Gusseisen | https://www.giessereilexikon.com/en/foundry-lexicon/Encyclopedia/show/bainite-3659/?cHash=a931c287a58202fb922d4e6f88bf0fd4 | https://www.giessereilexikon.com/giesserei-lexikon/Encyclopedia/show/bainit-42/?cHash=a931c287a58202fb922d4e6f88bf0fd4
B boron | Chemical symbol for boron. | B-Bor | Chemisches Symbol für Bor. | https://www.giessereilexikon.com/en/foundry-lexicon/Encyclopedia/show/b-boron-3665/?cHash=9e654908cd20b029b97b8a88f0d8602e | https://www.giessereilexikon.com/giesserei-lexikon/Encyclopedia/show/b-bor-48/?cHash=9e654908cd20b029b97b8a88f0d8602e
Curing station | In this station, the still liquid impregnating agent, which is in the porosity or leakage path of the workpiece, is converted into the solid state. This happens almost everywhere by associating the batch with hot water (90 degrees Celsius). Another possibility is heating with hot air, but this is a very expensive matter because the heat transfer from air to the workpiece is quite unfavorable. This is not the case when using hot water. On the one hand the water is an excellent heat store and on the other hand the heat transfer is very good and fast. Basically, the curing station can be designed as a bath or as a spraying station. Basically, the same procedure as in the washing station takes place, but with hot water. Additional references:Washing stationCentrifugeImpregnation chamberImpregnating agent | Aushärtestation | In dieser Station wird das immer noch flüssige Imprägniermittel, welches sich in den Porositäten bzw. Leckagepfaden des Werkstückes befindet, in den festen Zustand überführt. Dieses geschieht fast überall dadurch, dass die Charge mit heißem Wasser (90 Grad Celsius) in Verbindung gebracht wird. Eine andere Möglichkeit ist die Erwärmung mit heißer Luft, wobei dies jedoch eine sehr teure Angelegenheit ist, da der Wärmeübergang von Luft zum Werkstück recht ungünstig ist. Dieses ist bei der Verwendung von heißem Wasser nicht der Fall. Zum einen ist das Wasser ein hervorragender Wärmespeicher und zum anderen ist der Wärmeübergang sehr gut und schnell. Grundsätzlich kann man die Aushärtestation als Bad oder als Spritzstation ausführen. Im Grunde genommen erfolgt hier der gleiche Ablauf wie in der Waschstation, wobei jedoch mit heißem Wasser gearbeitet wird. Weiterführende Stichworte:WaschstationZentrifugeImprägnierkammerImprägniermittel | https://www.giessereilexikon.com/en/foundry-lexicon/Encyclopedia/show/curing-station-5110/?cHash=86ad2dad85b9884fa0c0473444a76d67 | https://www.giessereilexikon.com/giesserei-lexikon/Encyclopedia/show/aushaertestation-5097/?cHash=86ad2dad85b9884fa0c0473444a76d67
Covering core | Sand core inserted into the mold from the outside (from above), which has the function of covering the mold cavity. The cores referred to as covering core have a support and contact surface with a larger cross section than the actual core cross section (Fig. 1). In this way, these cores cover the mold cavity. If a hanging core is designed with this structural covering feature, it is also referred to as covering core.Covering cores may be used instead of the mold cope. If a cope is used, they prevent movement in vertical direction. In this scenario the covering part of the core is clamped between cope and drag. This prevents the core from being lifted up during casting due to buoyancy. Covering cores may also include the gating and riser system (see also Hanging core). | Abdeckkern | In die Form von außen (oben) eingelegter Sandkern, der den Formhohlraum nach oben abdeckt. Als Abdeckkerne werden diejenigen Kerne bezeichnet, bei denen der Querschnitt der Lagerung größer als der eigentliche Kernquerschnitt ist (Bild 1). Diese Kerne überdecken deshalb den Formhohlraum. Ist diese Überdeckung bei einem Hängekern vorhanden, so ist auch er ein Abdeckkern. Abdeckkerne können das Formoberteil ersetzen. Sie verhindern Bewegungen in vertikaler Richtung, wenn ein Formoberteil verwendet wird. Das Abdeckteil des Kernes wird dann zwischen ober- und Unterkasten geklemmt. So kann verhindert werden, dass der Auftrieb beim Gießen den Kern anhebt. Abdeckkerne können das Eingusssystem und Speisungssystem aufnehmen (s. a. Hängekern). | https://www.giessereilexikon.com/en/foundry-lexicon/Encyclopedia/show/covering-core-4991/?cHash=96ad4ba2e62300f2c0165f8d14006949 | https://www.giessereilexikon.com/giesserei-lexikon/Encyclopedia/show/abdeckkern-2/?cHash=96ad4ba2e62300f2c0165f8d14006949
Average grain size | The grain size relating to a minus fraction of 50% is referred to as “medium grain size" (MK). The percentaged weight portion of grains between the grain sizes 4/3 MK and 2/3 MK is referred to as "degree of unifomity" (GG). Both values have to be indicated to identify the grain size distribution (s. Mold sand testing). | Mittlere Korngröße | Die einem Siebdurchgang von 50 % entsprechende Korngröße gilt als "Mittlere Korngröße" (MK). Der prozentuale Gewichtsanteil an Körnern zwischen den Korngrößen 4/3 MK und 2/3 MK wird als "Gleichmäßigkeitsgrad" (GG) bezeichnet. Zur Kennzeichnung der Korngrößenverteilung ist die Angabe beider Werte erforderlich (s. Formsandprüfung). | https://www.giessereilexikon.com/en/foundry-lexicon/Encyclopedia/show/average-grain-size-3978/?cHash=06f4f2d751be6ac447047d77773b0b6b | https://www.giessereilexikon.com/giesserei-lexikon/Encyclopedia/show/mittlere-korngroesse-364/?cHash=06f4f2d751be6ac447047d77773b0b6b
Availability factor | The availability factor (also called availability) is a measure for losses due to the total of unplanned machine downtimes. According to eq. 1, it is defined as follows:Eq. 1: Availability factor = Operating time / Oberating time + Downtime The availability factor is reduced due to unplanned machine or equipment downtime as a result of the following exemplary events: - Waiting for maintenance - Waiting for quality releases - Temporarily missing staff - Temporarily missing material - Missing production task - Blackout, accident, machine damage, operation disruptions... The availability factor is used to calculate the Overall Equipment Effectiveness (OEE). For foundries, a agreement has to be made at what time an unplanned downtime is present. For keeping the time registration efforts under control, most foundries consider a registration limit of 1 minute of downtime to be a practical approach. All downtimes of less than one minute are included in the performance factor. Whether setting reduces the OEE is a question of company-sepcific definition. If setting activities reduce the OEE, there is a motivation to reduce setting times through SMED (Single Minute Exchange of Die). On the other hand, this also results in an OEE increase through fewer modifications and higher batch sizes. However, this is contrary to the lean production principle. If, as agreed, setting activities do not reduce the OEE, there is the danger that disruptions are declared as setting activities which in fact they are not. The best way to handle setting times is to use standard setting time values. Planned setting times do not reduce the OEE, setting timeouts, however, do. For this purpose, standard setting time values have to be present, if necessary different values for different setting variants. The effort under these conditions might be very high. Compared to the other OEE factors - use and quality factor - the availability factor is the easiest to determine. For this reason, OEE initiatives in foundries often begin with the availability factor determination. Modern software with process data and time registration makes it possible to capture and visualize the availability factor. | Verfügbarkeitsfaktor | Der Verfügbarkeitsfaktor (siehe auch Verfügbarkeit) ist ein Maß für die Verluste durch die Gesamtheit ungeplanter Anlagenstillstände. Er ist nach Glg. 1 wie folgt definiert:Glg. 1: Verfügbarkeitsfaktor = Laufzeit / Laufzeit+Stillstandszeit Der Verfügbarkeitsfaktor reduziert sich infolge ungeplanter Anlagen- oder Maschinenstillstände durch nachfolgend und beispielhaft angeführte Ereignisse: - Warten auf die Instandhaltung - Warten auf Qualitätsfreigaben - Kurzfristig fehlendes Personal - Kurzfristig fehlendes Material - Fehlender Fertigungsauftrag - Stromausfall, Unfall, Maschinenschaden, Betriebsunterbrechungen… Der Verfügbarkeitsfaktor wird zur Berechnung der Gesamtanlageneffektivität GAE (engl. Overall Equipment Effectiveness OEE) heran gezogen. Für ein Gießereiunternehmen muss nun eine Vereinbarung getroffen werden, ab wann ein ungeplanter Stillstand vorliegt. Um den Aufwand für die Zeiterfassung im Rahmen zu halten, hat sich in der betrieblichen Praxis hat eine Erfassungsgrenze von 1 Minute Stillstandszeit als praktikabler Ansatz gezeigt. Alle Stillstände kürzer einer Minute gehen damit in den Leistungsfaktor ein. Ob ein Rüsten die OEE (GAE) reduziert, ist eine Frage der unternehmensspezifischen Definition. Reduzieren Rüstaktivitäten die OEE, entsteht eine Motivation, die Rüstzeiten durch SMED (Single Minute Exchange of Die) zu reduzieren. Andererseits führt dies aber auch dazu, dass eine GAE-Steigerung durch weniger Umbauten, also durch höhere Losgrößen, erreicht werden kann. Dies steht aber im Gegensatz zu den Prinzipien einer Lean Production. Reduzieren nach Vereinbarung die Rüstaktivitäten die OEE nicht, besteht die Gefahr, dass Störungen als Rüstvorgang deklariert werden, die sie im Grunde ja nicht sind. Die beste Möglichkeit im Umgang mit Rüstzeiten besteht darin, mit Rüstzeitvorgabewerten zu arbeiten. Die geplante Rüstzeit reduziert die OEE nicht, Rüstzeitüberschreitungen reduzieren sie jedoch. Dafür müssen jedoch Rüstzeitvorgabewerte, bei Bedarf unterschieden für unterschiedliche Rüstvarianten, vorhanden sein. Der Aufwand dafür kann unter Umstände sehr groß werden. Der Verfügbarkeitsfaktor ist im Vergleich zu den beiden anderen OEE-Faktoren - dem Nutzungsfaktor und dem Qualitätsfaktor - am leichtesten zu erfassen. Deshalb beginnen OEE-Initiativen in Gießereien häufig mit der Erfassung des Verfügbarkeitsfaktors. Eine moderne Software mit Prozessdaten- und Zeiterfassung erlaubt den Verfügbarkeitsfaktor zu erfassen und zu visualisieren. | https://www.giessereilexikon.com/en/foundry-lexicon/Encyclopedia/show/availability-factor-4526/?cHash=b1d0ac45efe8ba47e7c0b3be4472681c | https://www.giessereilexikon.com/giesserei-lexikon/Encyclopedia/show/verfuegbarkeitsfaktor-915/?cHash=b1d0ac45efe8ba47e7c0b3be4472681c
Availability | Availability is a quality criterion and/or a characteristic value of technical systems. It describes the possibility or the measure that technical systems fulfill certain requirements within an agreed period. Availability can be defined on the basis of eq. 1 and in the time when the technical systeme is available:Eq. 1: In this context, a distinction has to be made between planned and unplanned downtime. Since for availability calculation only the downtime in an agreed period is considered, a planned downtime (e.g. for performing servicing or maintenance tasks) lies outside the agreed period. Only an unplanned downtime is considered. If total availability was agreed on (e.g. 7 · 24 h) this means that there is no planned downtime. Each operation interruption is then considerede as downtime. If possible, maintenance tasks have to be performed during operation. The characteristic value of “technical availability” is also well-known on the basis of eq. 2. It shows the holding time percentage for which the machine and/or equipment is available without technical interruption of production. Modern software with process data collection makes it possible to capture and visualize the technical availability (Fig. 1 and Fig. 2, Fill GmbH).Eq. 2: | Verfügbarkeit | Die Verfügbarkeit ist ein Qualitätskriterium bzw. Kennzahl eines technischen Systems. Sie beschreibt die Wahrscheinlichkeit oder das Maß, dass ein technisches System bestimmte Anforderungen innerhalb eines vereinbarten Zeitrahmens erfüllt. Die Verfügbarkeit lässt sich anhand von Glg. 1 und darin der Zeit, in der ein technisches System verfügbar ist, definieren:Glg. 1: Zu unterscheiden ist in diesem Zusammenhang der Unterschied zwischen einer geplanten und einer ungeplanten Ausfallzeit (Downtime). Da zur Berechnung der Verfügbarkeit nur die Ausfallzeit innerhalb des vereinbarten Zeitraums gerechnet wird, liegt eine geplante Ausfallzeit (z. B. zur Ausführung von Instandhaltungs- oder Wartungsaufgaben) außerhalb des vereinbarten Zeitraums. Nur eine ungeplant auftretende Ausfallzeit wird eingerechnet. Wenn eine vollständige Verfügbarkeit vereinbart ist (z. B. 7 · 24 h), bedeutet das, dass es keine geplanten Ausfallzeiten gibt. Jegliche Betriebsunterbrechung wird dann als Ausfallzeit gerechnet. Wartungsarbeiten müssen bei solchen Systemen - falls möglich - während des laufenden Betriebes ausgeführt werden. Verbreitet ist auch die Kennzahl „Technische Verfügbarkeit“ nach Glg. 2. Sie gibt den prozentualen Anteil der Belegungszeit an, für den die Maschine bzw. Anlage ohne technischen Stillstand der Produktion zur Verfügung steht. Eine moderne Software mit Prozessdatenerfassungs erlaubt die technische Verfügbarkeit zu erfassen und zu visualisieren, (Bild 1 und 2, Fill GmbH) Glg. 2: | https://www.giessereilexikon.com/en/foundry-lexicon/Encyclopedia/show/availability-4525/?cHash=e3e49b25d4ca3913f30067e1583c3ecf | https://www.giessereilexikon.com/giesserei-lexikon/Encyclopedia/show/verfuegbarkeit-914/?cHash=e3e49b25d4ca3913f30067e1583c3ecf
Auxiliary materials for pressure die casting | Entry currently in process. | Druckguss-Hilfsstoff | Beitrag derzeit in Bearbeitung. | https://www.giessereilexikon.com/en/foundry-lexicon/Encyclopedia/show/auxiliary-materials-for-pressure-die-casting-4679/?cHash=a99238528eb4389721a752967391ad1a | https://www.giessereilexikon.com/giesserei-lexikon/Encyclopedia/show/druckguss-hilfsstoff-1068/?cHash=a99238528eb4389721a752967391ad1a
Austenite | Designation for the γ-solid solution in the iron-carbon system. Austenite is only stable in low-alloy or unalloyed cast iron at higher temperatures. However, by using specific alloy elements (austenite formers) the temperature at which the change of the crystal structure from austenite to ferrite takes place, can be decreased to room temperature or lower. As early as in 1927, research revealed that the addition of 20 % nickel to the cast iron smelt resulted in a purely austenitic matrix at room temperature. Nickel, being an austenitizing element, decreases the solid state transformation temperature by around 30 K per 1 to 5 % of added nickel. The eutectoid carbon content is decreased by 0.05% per 1% of added nickel. Onset of the transformation is delayed, pearlite transformation is shifted to lower temperatures and the range is leveled off. Between the transformation onset and the bainite range, which is also shifted downwards, there is a zone with stable austenite. Higher nickel contents in combination with molybdenum will lead to cast iron with acicular structure; even higher contents will lead to a martensitic structure. From about 18 to 20 % nickel content, the structure becomes austenitic, with the limit between stable and unstable austenite depending on the wall thickness of the part and on other alloy elements (Cu, Cr, Mn) added. Fig. 1 provides an overview of the structures to be expected in dependence of the silicon and nickel contents with carbon content between 2 and 3% and a wall thickness of 25 mm. Austenite provides the required preliminary stage for performance of heat treatment, preferably hardening. The preconditions for austenitization must be selected for each type of casting in order to achieve good solution of carbon but prevent grain growth of austenite due to overheating. Additional references: Metal matrix of cast ironStructure formation of cast iron | Austenit | Bezeichnung für den γ-Mischkristall im System Eisen-Kohlenstoff. Austenit ist in un- und niedriglegiertem Gusseisen nur bei höheren Temperaturen stabil. Durch bestimmte Legierungselemente (Austenitbildner) lässt sich jedoch die Umwandlung von Austenit in Ferrit bis auf Raumtemperatur und tiefer herabdrücken. Bereits 1927 wurde erforscht dass durch einen 20 %-igen Nickelzusatz zur Gusseisenschmelze ein rein austenitisches Grundgefüge bei Raumtemperatur erhalten werden kann.Nickel als austenitisierendes Element senkt die Umwandlungstemperatur im festen Zustand um rund 30 K je 1 bis 5 % Nickel. Der eutektoide Kohlenstoffgehalt wird um 0,05 % je 1 % Nickel vermindert. Der Beginn der Umwandlung wird verzögert, die Perlitumwandlung zu tieferen Temperaturen verschoben und der Bereich abgeflacht. Zwischen ihr und dem ebenfalls nach unten verschobenen Bainitgebiet liegt ein Gebiet mit stabilem Austenit. Höhere Nickelgehalte führen in Kombination mit Molybdän zu Gusseisen mit nadeligem Gefüge, noch höhere zu martensitischem Gefüge. Von etwa 18 bis 20 % Nickel an wird das Gefüge austenitisch, wobei die Grenze des stabilen Austenits von der Wanddicke und den übrigen Legierungselementen (Cu, Cr, Mn) abhängt. Einen Überblick über die zu erwartenden Gefüge in Abhängigkeit vom Silizium- und Nickelgehalt bei 2 bis 3 % Kohlenstoff und einer Wanddicke von 25 mm zeigt das Bild 1. Austenit bildet die notwendige Vorstufe zur Durchführung einer Wärmebehandlung, vorzugsweise der Härtung. Die Austenitisierungsbedingungen müssen jeweils so gewählt werden, dass eine gute Lösung von Kohlenstoff erzielt wird, aber ein Kornwachstum des Austenits durch Überhitzung vermieden wird. Weiterführende Stichworte: Metallische Grundmasse von GusseisenGefügeausbildung von Gusseisen | https://www.giessereilexikon.com/en/foundry-lexicon/Encyclopedia/show/austenite-3626/?cHash=9d53d9e874cf9e36fed8dad1497248e7 | https://www.giessereilexikon.com/giesserei-lexikon/Encyclopedia/show/austenit-8/?cHash=9d53d9e874cf9e36fed8dad1497248e7
Automated visual inspection | The quality inspection of complex cast parts is often still carried out by means of a manual visual inspection in the production process. The test quality is subjective and not constant, test results are often not or incorrectly documented. These sources of error can be avoided by an automatic quality check, which can deliver objective, reproducible and documented results. The quality inspection of complex castings is often still done by a manual visual inspection. The test quality is subjective and not constant, test results are often not documented or incorrect. These sources of error can be avoided by an automatic quality check, which can provide objective, reproducible and documented results. The 3D-FLEXINSPECTOR (Fig. 1; Laempe Mössner Sinto GmbH) was specially developed for use in the quality control of complex castings. The system realizes nearly complete surface measurement through fastest data acquisition, capturing millions of 3D measurement points per second, and is designed for 100% in-line inspection in production. Within the tolerance bands you define, the 3D-FLEXINSPECTOR detects quality-related defects such as cold shots, parting line defects, blockages through core breakage, fins, sand inclusions, damage due to incorrect handling and more. It measures gaps, diameters, height distances and other geometric data. It identifies and stores relief inscriptions and more.Fields of Application: - Automatic visual inspection of complex castings, e.g. Cylinder heads and crankcases - Surface inspection of gearboxes, brake discs and cylinder liners - Inspection of safety-relevant chassis parts such as semi-trailing arm and swivel bearing | Automatische Sichtprüfung | Die Qualitätsprüfung komplexer Gussteile erfolgt häufig immer noch durch eine manuelle Sichtprüfung im Produktionsprozess. Die Prüfqualität ist subjektiv und nicht konstant, Prüfergebnisse werden häufig nicht oder fehlerhaft dokumentiert. Diese Fehlerquellen lassen sich durch eine automatische Qualitätsprüfung vermeiden, die objektive, reproduzierbare und dokumentierte Resultate liefern kann. Der 3D-FLEXINSPECTOR (Bild 1; Laempe Mössner Sinto GmbH) wurde speziell für den Einsatz in der Qualitätsprüfung komplexer Gussteile entwickelt. Das System realisiert eine nahezu vollständige Oberflächenvermessung durch schnellste Datengewinnung, die einige Millionen 3D-Messpunkte pro Sekunde erfasst und ist für eine 100-%-Inline-Inspektion in der Produktion ausgelegt. Innerhalb der vordefinierten Toleranzgrenzen findet der 3D-FLEXINSPECTOR qualitätsrelevante Fehler wie Kaltlauf, Ziehstellen, Verschlüsse durch Kernbruch, Grate, Sandstellen, Beschädigungen durch die Handhabung oder Bearbeitung und mehr. Er misst Abstände, Durchmesser, Höhenunterschiede und andere geometrische Daten, kann Reliefschriften erkennen und speichern.Einsatzfelder: - Automatische Sichtprüfung von komplexen Gussteilen, wie z.B. Zylinderköpfen und Kurbelgehäusen - Oberflächenprüfung von Getriebegehäusen, Bremsscheiben und Zylinderlaufbuchsen - Überprüfung sicherheitsrelevanter Fahrwerksteile wie Schräglenker und Schwenklager | https://www.giessereilexikon.com/en/foundry-lexicon/Encyclopedia/show/automated-visual-inspection-5278/?cHash=bf4333574d4af92d028654394ffaec30 | https://www.giessereilexikon.com/giesserei-lexikon/Encyclopedia/show/automatische-sichtpruefung-5277/?cHash=bf4333574d4af92d028654394ffaec30
Austenitic cast iron | Austenitic cast irons are classified as a range of high-alloy materials with austenitic matrix, containing nickel, manganese and partly also copper and chromium for stabilization of the austenitic matrix. Carbon is contained in the material in the form of graphite flakes or graphite nodules. Formation of austenite takes place due to the impact of specific alloy elements, predominantly nickel, which decrease the eutectoid decomposition temperature of austenite to below room temperature. Materials with nickel contents of 15 to 36 % are also grouped by the designation Ni-Resist. The properties of austenitic cast iron materials depend on the respective structure and mechanical properties suitable for the required application cases. These properties depend on the composition of the iron, the respective type and the production process applied. Figures 1 to 3 show pictures of different structures of nodular graphite cast iron. With higher chromium contents, carbide is increasingly, discharged. However, the ratio of graphite content to carbide content may differ greatly in cast iron production. Austenitic nodular graphite cast iron is standardized to DIN EN 13835. This European Standard approaches the classification of various types of cast iron, which are mainly used based on their properties with regard to heat and corrosion resistance. Typical applications for the various types and classes are contained in Annex A of DIN EN 13835. Today, austenitic cast iron is almost exclusively melted in electric furnaces (inductive furnace or electric arc furnace). Alloying is performed in the furnace. Magnesium treatment, as well as primary and secondary inoculation, is performed in accordance with conventional procedures. It must be taken into account that, as a general rule, molten metal with high nickel contents is more prone to gas absorption in the furnace, in particular at high temperatures. As a consequence of this phenomenon, austenitic cast iron must be melted and cast as quickly as possible. In general, the casting temperatures are higher than for conventional GJS (up to 1500°C, depending on wall thickness). For monitoring of homogeneity of the molten metal, application of the thermal analysis method is recommended. In any case, the casting temperature of every bath of molten metal must be checked using a thermoelectric couple. In addition to the special melting process, perfect molding methods are a prerequisite for fault-free castings made of austenitic cast iron. Green sand and dry sand molds are used for these purposes in similar ways as for unalloyed nodular graphite cast iron. Particular emphasis must be placed on the pre-eminent importance of mold strength. The higher the mold hardness, the greater the tightness of castings. Dried or chemically hardened molds are the best to meet the conditions for rigid molds. Since austenitic cast iron does not transform during cooling, the castings can be removed from the mold directly after solidification. The same holds true for heat up and cooling; and, hardening and tempering as with other cast materials is not possible, either. However, stress relief by heat treatment and spheroidizing annealing for distribution of the carbides and for reduction of hardness are state of the art. With regard to some aspects of shrinkage, austenitic cast iron displays equal properties as cast high-alloy special steel. Shrinkage rates of approx. 1.6 to 1.8 % are taken into account; in some cases and with unrestricted shrinkage, rates of up to 2.2 % are possible. For this reason, special patterns will be required in most cases of manufacturing of castings from austenitic nodular graphite cast iron. The used cores must provide very good disintegration properties so that they do not represent an obstacle to shrinkage and that cracking and tearing of the castings is prevented. In addition, austenitic nodular graphite cast iron requires significantly larger feeders compared to unalloyed GJS, which ultimately has an impact on the gating system. As a rule of thumb, it can be presumed that the cross section of the gates must be around 50 % larger than for unalloyed GJS. The maximum contents of C, as specified in the standard ought to be roughly achieved but must not be exceeded. Due to the austenitic matrix, the silicon contents are less critical than for unalloyed cast iron; however, they should be rated such that gray solidification is ensured even in thin cross sections. For castings with very thin walls, the silicon content selected ought to be near the upper limit and for castings with very thick walls it ought to be near the lower limit in accordance with DIN EN 13835. The carbon content of the eutectic, which is known to be 4.2 % in unalloyed iron, is shifted to lower values with increasing nickel and silicon contents (Fig. 4). Under regular conditions, the phosphorous content must not exceed 0.08 %. In order to prevent nodular degeneration of the graphite in austenitic nodular graphite cast iron (see tempering carbon), the chemical composition of the metal must correspond to the condition specified below (Eq. 1):Eq. 1: The concentration rate of austenite formers must not fall below the lower limit, especially in low-alloy types, since this may lead to martensite formation (higher hardness, poor machining properties, ferromagnetism) under conditions below room temperature or after cold hardening (mechanical processing). In order to prevent chill, sufficient inoculation must be ensured. The austenitic matrix is achieved by addition of nickel, manganese, copper and chromium. Larger additions of chromium increase strength, hardness and scaling resistance of the material, suitability for welding is improved and the coefficient for linear expansion is reduced. With thick-walled castings, the proportion of austenite-stabilizing elements should not be around the lower limit due to slow cooling. With reduced chromium content, machining properties are increased. Figure 5 and 6 show examples of mechanical properties depending on the respective chromium and nickel contents. Types of austenitic cast iron with a non-magnetizable matrix become increasingly magnetic with chromium contents above 2.5 %, since the discharged carbides with high chromium contents are ferromagnetic. Non-magnetic alloys become ferromagnetic with nickel contents above 25 %. Molybdenum is not a defined element but addition of 1 % Mo to austenitic nodular graphite cast iron improves high-temperature tensile strength with only slight reduction of ductility. Ultimate strength and creep strength are positively influenced by addition of molybdenum. Additional references:Metal matrix of cast ironStructure formation of cast iron | Austenitisches Gusseisen | Die austenitischen Gusseisen gehören zu einem Bereich hochlegierter Werkstoffe mit austenitischem Grundgefüge, die Nickel, Mangan und teilweise Kupfer und Chrom zur Stabilisierung der austenitischen Matrix enthalten. Kohlenstoff ist entweder in Form von Grafitlamellen oder Grafitkugeln enthalten. Die Bildung von Austenit erfolgt durch die Wirkung bestimmter Legierungselemente, vorwiegend Nickel, welche die eutektoide Zerfallstemperatur des Austenits in den Bereich unterhalb der Raumtemperatur senken. Werkstoffe mit Nickelgehalten von 15 bis 36 % werden auch unter der Bezeichnung Ni-Resist geführt. Die Eigenschaften der austenitischen Gusseisen hängen für den jeweiligen Anwendungsfall vom geeigneten Gefüge und den mechanischen Eigenschaften ab. Diese Eigenschaften sind von der Steuerung der Eisenzusammensetzung der jeweiligen Sorte und dem Fertigungsverfahren abhängig. Die Bilder 1 bis 3 zeigen Gefügeaufnahmen von austenitischem Gusseisen mit Kugelgrafit. Mit steigenden Chromgehalten wird zunehmend Karbid ausgeschieden, doch kann das Verhältnis zwischen Grafit- und Karbidanteil bei der Gussherstellung recht unterschiedlich sein. Austenitisches Gusseisen mit Kugelgrafit ist in DIN EN 13835 genormt. Diese Europäische Norm behandelt die Sorteneinteilung von verschiedenen Gusseisen, die hauptsächlich aufgrund ihrer Eigenschaften hinsichtlich Hitze- und Korrosionsbeständigkeit verwendet werden. Typische Anwendungen für die verschiedenen Sorten sind in Anhang A der DIN EN 13835 enthalten.Austenitisches Gusseisen wird heute fast ausschließlich im Elektroofen (Induktions- oder Lichtbogenofen) geschmolzen. Das Legieren erfolgt im Ofen. Die Magnesiumbehandlung wird nach den gängigen Verfahren durchgeführt, ebenfalls die Primär und Sekundärimpfung. Grundsätzlich ist zu beachten, dass hochnickelhaltige Schmelzen, insbesondere bei höheren Temperaturen, im Ofen leicht zur Gasaufnahme neigen. Daraus folgt, dass austenitisches Gusseisen so schnell wie möglich geschmolzen und gegossen werden soll. Die Gießtemperaturen liegen generell höher als die bei normalem GJS (bis 1500°C in Abhängigkeit der Wanddicke). Zur Überwachung der Gleichmäßigkeit der Schmelze empfiehlt es sich, von der thermischen Analyse Gebrauch zu machen. Auf jeden Fall ist die Gießtemperatur jeder Schmelze mit dem Thermoelement zu kontrollieren. Voraussetzung für fehlerfreie Gussstücke aus austenitischem Gusseisen ist neben der besonderen Schmelztechnik eine einwandfreie Formtechnik. Grünsand- und Trockensandformen werden in ähnlicher Weise wie für unlegiertes Gusseisen mit Kugelgrafit verwendet. Auf die überragende Bedeutung der Formfestigkeit ist besonders hinzuweisen. Die Dichtheit der Gussstücke ist umso besser, je höher die Formhärte ist. Getrocknete oder chemisch gehärtete Formen erfüllen am besten die Bedingungen, die an starre Formen gestellt werden. Da austenitisches Gusseisen sich bei der Abkühlung nicht umwandelt, können die Gussstücke unmittelbar nach dem Erstarren aus den Formen genommen werden. Gleiches gilt auch beim Erhitzen und Abkühlen, deshalb ist auch ein Härten und Vergüten wie bei anderen Gusswerkstoffen nicht möglich. Spannungsarmglühen und Weichglühen zur Verteilung der Carbide und zur Verringerung der Härte sind allerdings Stand der Technik. Hinsichtlich der Schwindung verhält sich austenitisches Gusseisen in mancher Beziehung wie hochlegierter Edelstahlguss. Man rechnet mit einem Schwindmaß von etwa 1,6 bis 1,8 %, teilweise bei unbehinderter Schwindung können aber auch bis zu 2,2 % auftreten. In der Regel werden zur Fertigung von Gussstücken aus austenitischem Gusseisen mit Kugelgrafit daher besondere Modelle notwendig sein. Die verwendeten Kerne müssen sehr gute Zerfallseigenschaften aufweisen, damit sie keine Schwindungsbehinderung darstellen und somit ein Reißen der Gussteile vermieden wird. Auch ein wesentlich größerer Speisungsbedarf liegt gegenüber unlegiertem GJS vor, was sich letztlich auch auf das Anschnittsystem auswirkt. Als Faustformel kann angenommen werden, dass der Querschnitt der Anschnitte rund 50 % größer sein muss als bei unlegiertem GJS. Die in der Norm genannten maximalen C-Gehalte sollten annähernd erreicht, nicht aber überschritten werden. Die Siliziumgehalte sind wegen des austenitischen Grundgefüges weniger kritisch als beim unlegierten Gusseisen, doch sollten sie so eingestellt werden, dass eine Grauerstarrung auch in dünnen Querschnitten gesichert ist. Für sehr dünnwandige Gussstücke wählt man den Siliziumgehalt nahe an der oberen Grenze und für sehr dickwandige Gussstücke nahe an der unteren Grenze gemäß DIN EN 13835. Der Kohlenstoffgehalt des Eutektikums der im unlegierten Eisen bekanntlich 4,3 % beträgt, wird mit steigenden Nickel- und Siliziumgehalten zu kleineren Werten verschoben (Bild 4). Der Phosphorgehalt soll normalerweise 0,08 % nicht überschreiten. Um im austenitischen Gusseisen mit Kugelgrafit eine knotenförmige Entartung des Grafits (s. Knötchengrafit) zu vermeiden, sollte die chemische Zusammensetzung folgender Bedingung (Glg. 1) entsprechen:Glg. 1: Die untere Konzentration der Austenitbildner sollte vor allem bei niedrig legierten Sorten nicht unterschritten werden, da gegebenenfalls unterhalb Raumtemperatur oder nach Kaltverfestigung (mechanische Bearbeitung) Martensitbildung (höhere Härte, schlechte Bearbeitbarkeit, Ferromagnetismus) auftreten kann. Um Weißerstarrung zu vermeiden, ist auf ausreichende Impfung zu achten. Das austenitischeGrundgefüge wird durch die Zugabe von Nickel, Mangan Kupfer und Chrom erreicht. Größere Zugaben von Chrom erhöhen die Festigkeit, Härte und Zunderbeständigkeit, die Schweißeignung wird verbessert und der Längenausdehnungskoeffizient nimmt ab. Bei dickwandigen Gussstücken sollte aufgrund der langsamen Abkühlungsgeschwindigkeit der Anteil an austenitstabilisierenden Elementen nicht an der unteren Grenze liegen. Die Bearbeitbarkeit wird mit abnehmendem Chromgehalt besser. Die Bilder 5 und 6 zeigen beispielhaft mechanische Eigenschaften in Abhängigkeit des Chrom- und Nickelgehaltes. Sorten mit einem selbst nicht magnetisierbarem Grundgefüge werden bei Chromgehalten über 2,5 % zunehmend ferromagnetisch, da die ausgeschiedenen stark chromhaltigen Karbide ferromagnetisch sind. Nichtmagnetische Legierungen werden auch bei Nickelgehalten über 25 % wieder ferromagnetisch. Molybdän ist kein festgelegtes Element, jedoch verbessert in austenitischen Gusseisensorten mit Kugelgrafit die Zugabe von 1 % Mo die Warmfestigkeit bei nur geringer Verminderung der Duktilität. Bruch- und Zeitstandfestigkeit werden durch die Zugabe von Molybdän günstig beeinflusst.Weiterführende Stichworte:Metallische Grundmasse von GusseisenGefügeausbildung von Gusseisen | https://www.giessereilexikon.com/en/foundry-lexicon/Encyclopedia/show/austenitic-cast-iron-3627/?cHash=1c5d9c8c2449e28d8635501f44ecc89a | https://www.giessereilexikon.com/giesserei-lexikon/Encyclopedia/show/austenitisches-gusseisen-9/?cHash=1c5d9c8c2449e28d8635501f44ecc89a
Austempering | The material is heated and transformed from Ac3 into austenite state (see Austenite). Then the work piece is quenched in a hot bath (salt bath or metal bath, see hot bathhardening) which is kept at bainitic temperature leaving it there until the transformation of austenite is completed. The bainitic structure formed in this process contains the carbides already in the form as they are formed during tempering after hardening. Thus, it is not necessary to temper the bainitic structure subsequently. Any process can be used for cooling down the material to room temperature.The temperatures which can be applied for bainite transformation are provided in the TTT diagram for isothermal transformation applicable to the relevant steel. The transformation process does not start until a certain warm-up time is over. If the work piece is removed from the hot bath after it has adopted the hot bath temperature, martensite is formed during the cooling process. While keeping the work piece at the martensite point, the austenite is completely transformed into the tough bainitic structure.Since no tempering is required, there are no such processes which result in tempering brittleness. The bainitic temperature should be as low as possible so that the structure is as fine-grained as possible.Additional references:Hardening and temperingHardeningBainitic transformation | Zwischenstufenvergüten | Der Werkstoff wird durch Erwärmen über Ac3 in den Austenitzustand (siehe Austenit) überführt. Danach schreckt man das Werkstück in einem Warmbad (Salzbad oder Metallbad, siehe Warmbadhärten) ab, das auf einer Temperatur im Bereich der Zwischenstufe gehalten wird, und hält es darin bis zur vollständigen Umwandlung des Austenits. Das so gebildete Zwischenstufengefüge enthält die Karbide bereits in der Form, wie sie beim Anlassen im Anschluss an eine Härtung entstehen. Ein nachträgliches Anlassen des Zwischenstufengefüges erübrigt sich. Das nachfolgende Abkühlen auf Raumtemperatur kann beliebig erfolgen. Welche Temperaturen für die Bainitumwandlung in Betracht kommen, kann aus dem für den betreffenden Stahl aufgestellten ZTU-Schaubild für isotherme Umwandlung entnommen werden. Die Umwandlung setzt erst nach einer bestimmten Anlaufzeit ein. Wird das Werkstück nach Annahme der Warmbadtemperatur vor der Bainitumwandlung aus dem Warmbad entnommen, so entsteht beim AbkühlenMartensit. Beim Verweilen über dem Martensitpunkt wandelt sich der Austenit praktisch völlig in das zähe Zwischenstufengefüge um. Da der Anlassvorgang entfällt, treten auch die zur Anlasssprödigkeit führenden Vorgänge nicht auf. Die Zwischenstufentemperatur soll möglichst niedrig liegen, damit das Gefüge möglichst feinkörnig wird. Weiterführende Stichworte:VergütenHärtenZwischenstufenumwandeln | https://www.giessereilexikon.com/en/foundry-lexicon/Encyclopedia/show/austempering-4208/?cHash=1ce450e991fdd17c2e238fa0d950bbf3 | https://www.giessereilexikon.com/giesserei-lexikon/Encyclopedia/show/zwischenstufenvergueten-594/?cHash=1ce450e991fdd17c2e238fa0d950bbf3
Ausferrite | Fine-grain mixture consisting of ferrite and stabilized austenite, which guarantees high strength and ductility of ADI (Austempered Ductile Iron). Below a temperature between 400 and 500 °C, transformation is not possible; instead, short range diffusion takes place, which initially only produces ferrite. The carbon displaced from the ferrite accumulates in the austenite, whose carbon content may increase up to 2 % due to this process. This stabilizes austenite down to low temperatures and the resulting structure comprises a mixture of finely acicular ferrite and austenite. Additional references:Metal matrix of cast ironStructure formation of cast iron | Ausferrit | Feinkörniges Gemisch aus Ferrit und stabilisiertem Austenit, welches die hohe Festigkeit und die Duktilität des ADI gewährleistet. Unterhalb von 400 bis 500 °C ist die Umwandlung nicht mehr möglich, sondern es findet eine Kurzstrecken-Diffusion statt, bei der zunächst nur Ferrit entsteht. Der aus dem Ferrit verdrängte Kohlenstoff reichert sich im Austenit an, dessen Kohlenstoffgehalt dabei bis auf 2 % ansteigen kann. Dadurch wird der Austenit bis zu tiefen Temperaturen stabilisiert, und es entsteht ein Gefüge aus einem Gemisch aus feinnadeligem Ferrit und Austenit. Weiterführende Stichworte:Metallische Grundmasse von GusseisenGefügeausbildung von Gusseisen | https://www.giessereilexikon.com/en/foundry-lexicon/Encyclopedia/show/ausferrite-3655/?cHash=f6f5f0d3390d225bbe39579cb388f99e | https://www.giessereilexikon.com/giesserei-lexikon/Encyclopedia/show/ausferrit-38/?cHash=f6f5f0d3390d225bbe39579cb388f99e
Atmospheric riser | Closed, often laterally installed riser with an inserted or molded conical or pyramid shaped tip in the upper port (Williams core, see also Williams riser).Ideally, a sharp sand edge is sufficient in this range. These deformations protrude in the riser and are consequently more heated by the material than the adjacent riser wall and cannot yet solidify for this reason (see Sand edge effect).As a result of the volume contraction beginning with solidification, a interior cavity is formed in the casting and negative pressure occurs. As the sand edge, sand tip or the Williams core (see also Williams riser) keeps an opening in the solidifying metal surface layer as a result of heating and thus delayed solidification (Fig. 1), the external (atmospheric) air pressure applies and presses the metal from the riser into the casting. However, this requires a solid shell on all sides of the casting.The range of atmospheric risers can also exceed their height. This way, sections of the casting above the riser may also be fed. In any case, the casting yield is considerably improved. | Atmosphärischer Speiser | Geschlossener, meist seitlich angesetzter Speiser welchem im oberen Teil eine kegelige oder pyramidenförmige Spitze (Williamskern, s. a. Williamsspeiser) eingesetzt oder eingeformt wurde. Im Idealfall genügt aber auch nur eine scharfe Sandkante in diesem Bereich. Diese Ausformungen ragen in den Speiser hinein und werden demzufolge vom Werkstoff stärker aufgeheizt als die benachbarte Speiserwand und können deshalb noch nicht erstarren (s. Sandkanteneffekt). Infolge der mit der Erstarrung beginnenden Volumenkontraktion bildet sich im Gussstück ein Innenlunker und es entsteht ein Unterdruck. Da nun die Sandkante, Sandspitze oder der Williamskern (s. auch Williamsspeiser) infolge seiner Aufheizung und demzufolge späteren Erstarrung ein Loch in der erstarrenden Metallrandschicht offen hält (Bild 1), wirkt hier der äußere (atmosphärische) Luftdruck und drückt Metall aus dem Speiser in das Gussstück. Voraussetzung ist allerdings, dass das Gussstück allseitig eine feste Schale gebildet hat. Der Bereich eines atmosphärischen Speisers kann so auch über seine Höhe hinaus wirken, so dass unter Umständen auch Stellen am Gussstück gespeist werden, die höher liegen als der Speiser. In jedem Fall wird aber das Ausbringen wesentlich verbessert. | https://www.giessereilexikon.com/en/foundry-lexicon/Encyclopedia/show/atmospheric-riser-4241/?cHash=d37966afa8c476edffdecc678ab6c546 | https://www.giessereilexikon.com/giesserei-lexikon/Encyclopedia/show/atmosphaerischer-speiser-628/?cHash=d37966afa8c476edffdecc678ab6c546
Audit | The term audit derives from the Latin “audire”, meaning “to hear” or “hearing”.The term quality audit refers to a systematic and independent inspection with the aim of detecting weaknesses, suggesting possible improvements and checking their effectiveness. In the context of quality management, audits have the purpose of assessing processes, products and also management systems with respect to the fulfillment of requirements and guidelines.Quality audits are carried out by independent, trained auditors and according to a plan. This audit plan includes information on what is audited when, where and how. The audit is based on, for example, drawings, standards, specifications, inspection plans, inspection charts, check lists, etc.Different types of audits are distinguished by the subject-matter and the auditor’s status (Fig. 1).Distinction based on the subject-matterThe 3 most important types are described in the following.Product audit: Products are inspected as to whether their quality features are in line with the specifications (e.g. drawings and standards) and whether the quality requirements, in particular regarding function and safety, have been met from the customer’s or client’s perspective.Process audit: This audit is used to indicate potential improvements of a process. It checks the stability, effectiveness and efficiency of a process. In addition, compliance with legal regulations, standards and process documentation is verified.System audit: In this process, the effectiveness and proper functioning of the overall quality management system of a company are assessed in order to identify weaknesses, corrective measures and possible improvements.Distinction based on the auditor’s statusInternal audit: This audit – carried out by an employee of the company – is a management tool used to assess one’s own performance.External audit: Here, a distinction is made between the supplier and certification audit. Companies use supplier audits to evaluate their suppliers, often in the form of process audits. Usually, this audit is carried out by the customer’s management officer in charge of this supplier. Certification audits are used to audit the performance of a company and its management system, this audit being carried out by an independent auditor from a certification body.Literature references:Geiger W., Kotte W., Handbuch Qualität, Grundlagen und Elemente des Qualitätsmanagements, Friedr. Vieweg & Sohn Verlag, Wiesbaden, 2008. | Audit | Der Begriff Audit entstammt dem lateinischen „audire“, das „hören“ oder auch „Anhörung“ bedeutet.Unter dem Begriff Qualitätsaudit versteht man eine systematische und unabhängige Untersuchung mit dem Ziel, die Schwachstellen aufzudecken, etwaige Verbesserungen anzuregen bzw. deren Wirksamkeit zu überprüfen. Die Audits dienen im Rahmen des Qualitätsmanagements dazu, Prozesse, Produkte aber auch Managementsysteme hinsichtlich der Erfüllung von Anforderungen und Richtlinien zu bewerten.Qualitätsaudits werden von unabhängigen, dafür geschulten Auditoren und nach Plan durchgeführt. In diesem Auditplan ist angeführt was, wann, wo und wie geprüft wird. Zur Überprüfung und als Unterlagen dienen z. B. Zeichnungen, Normen, Pflichtenhefte, Prüfpläne, Fehlersammelkarten, Checklisten etc.Die Auditarten werden nach dem Auftragsgegenstand und nach dem Status des Auditors unterschieden (Bild 1).Unterscheidung nach dem AuditgegenstandDie 3 wichtigsten Arten sind nachfolgend beschrieben.Produktaudit: Produkte werden untersucht, ob die Qualitätsmerkmale mit den Vorgaben (z. B. den Zeichnungen und Normen) übereinstimmen und ob die Qualitätsanforderungen, insbesondere hinsichtlich Funktion und Sicherheit, aus der Sicht des Kunden bzw. des Auftraggebers erfüllt werden.Prozessaudit: Mit Hilfe dieses Audits sollen Verbesserungsmöglichkeiten eines Prozesses aufgezeigt werden. Dazu wird die Stabilität, Effektivität (Wirksamkeit) und Effizienz (Wirtschaftlichkeit) von Prozessen überprüft. Zudem wird die Übereinstimmung mit gesetzlichen Anforderungen, Normen und den Prozessdokumentationen geprüft.Systemaudit: Hierbei wird das gesamte Qualitätsmanagement-System eines Unternehmens auf seine Wirksamkeit und Funktionsfähigkeit beurteilt bzw. werden damit Schwachstellen, Korrektur- und Verbesserungsmaßnahmen ermittelt.Unterscheidung nach dem Status des AuditorsInternes Audit: Dieses Audit, durchgeführt von einem Mitarbeiter des Unternehmens, dient als Managementwerkzeug zur Beurteilung der eigenen Leistungen.Externes Audit: Hierbei wird unterschieden zwischen dem Lieferanten- und dem Zertifizierungsaudit. Durch Lieferantenaudits bewerten Firmen ihre Lieferanten, meist in Form von Prozessaudits. Üblicherweise führt dieses Audit der Managementbeauftragte des Kunden bei seinem Lieferanten durch. Beim Zertifizierungsaudit wird die Fähigkeit eines Unternehmens und seines Managementsystems auditiert, wobei dieses Audit durch einen unabhängigen Auditor einer Zertifizierungsstelle durchgeführt wird.Weiterführende Literatur:Geiger W., Kotte W., Handbuch Qualität, Grundlagen und Elemente des Qualitätsmanagements, Friedr. Vieweg & Sohn Verlag, Wiesbaden, 2008. | https://www.giessereilexikon.com/en/foundry-lexicon/Encyclopedia/show/audit-4581/?cHash=2117a1dea53a1ded9e4d4d1d6e3a2dc4 | https://www.giessereilexikon.com/giesserei-lexikon/Encyclopedia/show/audit-970/?cHash=2117a1dea53a1ded9e4d4d1d6e3a2dc4
Argon production | The raw argon column is fed by the oxygen-argon mixture from the low-pressure column of an air separation plant (Fig. 1). Here, raw argon (at the top of the column) is separated from an argon-oxygen mixture that is reintroduced into the low-pressure column. The gaseous raw argon at the top of the column is partly liquefied in the condenser and reintroduced into the raw argon column as washing material. Vaporizing raw oxygen is used as coolant in the condenser and afterwards introduced into the low-pressure column. The process ensures that no hydrocarbons accumulate.The part of the raw argon that is not liquefied is introduced into the raw argon liquefier. The raw argon is liquefied by vaporizing nitrogen and flows into the raw argon column. There, the residual nitrogen in the material is removed. The final product, highly pure liquid argon is discharged and introduced into the liquid argon tank. | Argonproduktion | Das in einer Luftzerlegungsanlage aus der Niederdrucksäule entnommene Sauerstoff-Argon-Gemisch speist die Rohargon-Säule (Bild 1). Hier trennen sich Rohargon (am Kopf der Säule) und ein Argon-Sauerstoff-Gemisch, das wieder der Niederdrucksäule zugeführt wird. Das gasförmige Rohargon am Kopf der Säule wird im Kondensator zu einem Teil verflüssigt und der Rohargonsäule als Waschflüssigkeit wieder zugeführt. Als Kühlflüssigkeit für den Kondensator dient verdampfender Rohsauerstoff, der anschließend in die Niederdrucksäule zurückströmt. Das Verfahren stellt sicher, dass sich keine Kohlenwasserstoffe anreichern.Der zunächst nicht verflüssigte Teil des Rohargons gelangt in den Rohargonverflüssiger. Das Rohargon wird durch verdampfenden Stickstoff verflüssigt und fließt in die Reinargon-Säule. Dort wird der noch enthaltene Reststickstoff herausrektifiziert. Das Endprodukt, hochreines flüssiges Argon, wird abgezogen und dem Flüssigargon-Tank zugeleitet | https://www.giessereilexikon.com/en/foundry-lexicon/Encyclopedia/show/argon-production-4219/?cHash=3201a32dfe3ba60304b2daedcd5a3ee3 | https://www.giessereilexikon.com/giesserei-lexikon/Encyclopedia/show/argonproduktion-605/?cHash=3201a32dfe3ba60304b2daedcd5a3ee3
Argonarc welding | Tungsten inert gas welding (TIG process, EN ISO 4063: Process 141) comes originally from the US and was developed there in 1936 as Argonarc welding. It was not until the early 1950s, that the process was also introduced in Europe. In English-speaking countries, the process is referred to as TIG - tungsten inert gas. The principle is based on arc-welding with a tungsten electrode and argon as shielding gas. This inert shielding gas atmosphere prevents oxidation at the welding spot so that no flux is necessary. | Argonarc-Verfahren | Das Wolfram-Inertgas-Schweißen (WIG-Verfahren, engl. TIG, EN ISO 4063: Prozess 141) entstammt ursprünglich aus den USA und wurde dort 1936 unter dem Namen Argonarc-Schweißen bekannt. Erst Anfang der 1950er Jahre begann es sich auch in Europa durchzusetzen. In englischsprachigen Ländern heißt das Verfahren TIG nach dem englischen „Tungsten“ für Wolfram. Das Prinzip beruht auf dem Lichtbogen-Schweißen mit einer Wolfram-Elektrode unter Zuhilfenahme einer Schutzgasummantelung aus Argon. Diese inerte Schutzgasatmosphäre verhindert eine Oxidation an der Schweißstelle, so dass keine Flussmittel erforderlich sind. | https://www.giessereilexikon.com/en/foundry-lexicon/Encyclopedia/show/argonarc-welding-4224/?cHash=06f8f34d47ee0cd6a79be91cef41486b | https://www.giessereilexikon.com/giesserei-lexikon/Encyclopedia/show/argonarc-verfahren-610/?cHash=06f8f34d47ee0cd6a79be91cef41486b
Arsenic | Metalloid with steel-gray, metallic color. SymbolAsAtomic number33Atomic weight74.91Specific weight at 20 °C5.7 g/cm3Melting point814 °CBoiling point610 °CMelting heat370 kJ/kgSpecific thermal capacity at 20 °C0.33 kJ/(kg·K)Thermal conductivity370 kJ/(m·K)Therm. coefficient for linear expansion4.7·10-6/K At atmospheric pressure, arsenic does not get to the point of melting, since the vapor pressure of solid arsenic is already 1 bar at a temperature of 610 °C; at this temperature, arsenic undergoes sublimation. The element and its compounds are highly poisonous. The working materials regulation prohibits unrestricted use. Arsenic in steelAt 830 °C iron may contain up to 7 % As in solid solution, predominantly in the form of iron arsenide (FeAs2). In alloyed steels with rather high nickel and chromium contents, aresenides of these metals may be formed. In the presence of cementite, ternery aresenide carbide eutectics are formed. Arsenic in cast ironVarious types of pig iron may contain up to 0.01 % As. These arsenic quantities have a strongly perlite-stabilizing effect on the structure, with increasing tensile strength and hardness but decreasing elongation at failure. Today, addition of metallic arsenic to nodular graphite cast iron is no longer a possibility. | Arsen | Halbmetall mit einem stahlgrauen, metallischen Aussehen. SymbolAsOrdnungszahl33Atomgewicht74,91spezifisches Gewicht bei 20 °C5,7 g/cm3Schmelzpunkt814 °CSiedepunkt610 °CSchmelzwärme370 kJ/kgspezifische Wärmekapazität bei 20 °C0,33 kJ/(kg·K)Wärmeleitfähigkeit370 kJ/(m·K)therm. Längenausdehnungskoeffizient4,7·10-6/K Arsen kommt bei Atmosphärendruck nicht zum Schmelzen, weil der Dampfdruck des festen Arsens bei 610 °C bereits 1 bar beträgt; bei dieser Temperatur sublimiert das Arsen. Das Element und seine Verbindungen sind sehr giftig. Es bestehen Verwendungsverbote durch die Arbeitsstoffverordnung. Arsen im StahlBei 830 °C kann Eisen bis zu 7 % As in fester Lösung enthalten, und zwar vor allem als Eisenarsenid (FeAs2). In legiertem Stählen mit größeren Gehalten an Nickel und Chrom können sich Arsenide dieser Metalle bilden. In Gegenwart von Zementit entstehen ternäre Arsenid-Karbid-Eutektika. Arsen im GusseisenVerschiedene Roheisensorten können bis zu 0,01 % As enthalten. Solche Arsengehalte haben stark perlitstabilisierende Wirkung auf das Gefüge, wobei Zugfestigkeit und Härte ansteigen, die Bruchdehnung jedoch zurückgeht. Ein Zusatz von metallischem Arsen zu Gusseisen mit Kugelgrafit kommt heute nicht mehr in Frage. | https://www.giessereilexikon.com/en/foundry-lexicon/Encyclopedia/show/arsenic-3648/?cHash=3c2764983cf973eb43529df834069ec0 | https://www.giessereilexikon.com/giesserei-lexikon/Encyclopedia/show/arsen-31/?cHash=3c2764983cf973eb43529df834069ec0
ARMCO iron | Technically pure iron with a Fe content of 99.8 - 99.9 % and a low carbon content. It is used as melting material in electric furnaces (mainly in vacuum furnaces) for the production of low-carbon, non-corroding, non-magnetic or heat-resistantcast steel. It is a soft and tough material with low coercive force, high magnetic saturation, good electric conductivity and high corrosion resistance due to its purity. It was developed in 1909 by what was then the American Rolling Mill Company (ARMCO). | Armco-Eisen | Technisch reines Eisen mit einem Fe-Gehalt von 99,8 - 99,9% und einem niedrigem Kohlenstoffgehalt. Es findet Verwendung als Einschmelzmaterial in Elektroöfen (bevorzugt in Vakuumöfen) für die Herstellung von niedriggekohltem, nichtrostendem, nichtmagnetischem oder hitzebeständigem Stahlguss. Es ist ein weicher und zäher Werkstoff, der infolge seiner Reinheit eine geringe Koerzitivkraft, hohe magnetische Sättigung, gute elektrische Leitfähigkeit und hohe Korrosionsbeständigkeit aufweist. Er wurde 1909 von der damaligen American Rolling Mill Company (ARMCO) entwickelt. | https://www.giessereilexikon.com/en/foundry-lexicon/Encyclopedia/show/armco-iron-4774/?cHash=308e1c40679f2eae0df3dbc68431cf2b | https://www.giessereilexikon.com/giesserei-lexikon/Encyclopedia/show/armco-eisen-1163/?cHash=308e1c40679f2eae0df3dbc68431cf2b
Argon | Chemical element, rare gas with the chemical symbol Ar.The word argon is derived from the Greek word “αργος” meaning “inactive”.Argon is used as filling gas for fluorescent tubes, as shielding gas for welding (Argonarc welding and TIG process) and for specific melt treatment applications (e.g. bath cover for melting of reactive metals like titanium, hydrogen degassing of aluminum alloys - see Rotary degassing, etc.) and as inert gas for heat treatment.Argon is also used in steel production in the AOD process. The relative proportion of argon in the earth atmosphere is 0.93 % per volume. This makes argon the third most element in the earth atmosphere even before carbon dioxide. Large-scale production is mainly realized by fractional distillation in industrial air separation plants (see Argon production). The most important physical properties are listed in Table 1.Other rare gases:Neon | Argon | Chemisches Element, Edelgas mit Symbol Ar. Das Wort Argon stammt vom griechischen "αργος" ab, was "inaktiv" bedeutet. Argon wird als Füllgas für Leuchtstoffröhren, als Schutzgas beim Schweißen (Argonarc-Verfahren und WIG-Verfahren) und für bestimmte Schmelzebehandlungen (z. B. Badabdeckung beim Erschmelzen reaktiver Metalle z.B. Titan, Wasserstoffentgasung bei Aluminium-Legierungen - s. Rotorentgasung - etc.) und Wärmebehandlungen als Inertgas verwendet. Argon findet auch in der Stahlerzeugung beim AOD-Verfahren seine Anwendung. Das relative Vorkommen von Argon in der Erdatmosphäre beträgt 0,93 Volums-%. Damit ist Argon das dritthäufigste Element der Erdatmosphäre und reiht sich noch vor dem Kohlendioxid in dieser Rangliste ein. Die großtechnische Erzeugung geschieht überwiegend durch fraktionierte Destillation in industriellen Luftzerlegungsanlagen (s. Argonproduktion). Die wichtigsten physikalischen Eigenschaften sind in Tabelle 1 angeführt. Weitere Edelgase:Neon | https://www.giessereilexikon.com/en/foundry-lexicon/Encyclopedia/show/argon-4218/?cHash=8ebcc5aec5af2cfa8cb3b25743830191 | https://www.giessereilexikon.com/giesserei-lexikon/Encyclopedia/show/argon-604/?cHash=8ebcc5aec5af2cfa8cb3b25743830191
Archimedes' principle | Process discovered by Archimedes to determine the density of solid bodies. This process is still used today to determine the density of metal, cast or melt specimens. This process is based on weighing a specimen the weigh of which is once determined in air and that is then weighted completely emerged in water. The lifting force corresponds to the fluid volume displaced by the body. As the density of water at room temperature is almost exactly 1 g/cm³, the measured lifting force (difference between the weight in air and the weight under water) corresponds to the volume V of the body in cm³ if the weights are determined in grams (Fig. 1). The density of the specimen in g/cm³ can be easily calculated from the relation ρ=m/V and respectively according to Eq. 1 .Eq. 1:This weighing arrangement is also referred to as hydrostatic scale and is also applied in hydrometers (Fig. 2) with an electronic weigh-bridge. A beaker is filled with water and positioned on the weigh-bridge and the weigh is exactly set zero grams. The specimen is hanging on a thread and is submerged in the water while the scale only displays the weight of the water displaced by the specimen. This weight corresponds to the difference between the specimen weight in air and under water. Afterwards, the specimen is lowered to the ground of the beaker to determine its weight. If the weight is measured in grams, the density is defined according to Eq. 2:Eq. 2: | Archimedisches Prinzip | Von Archimedes entdecktes Verfahren zur Bestimmung der Dichte von Festkörpern. Dieses Verfahren wird auch heute zur Messung der Dichte von Metall-, Guss- oder Schmelzeproben angewendet. Das Verfahren beruht auf der Wägung einer Probe, deren Gewicht einmal an Luft bestimmt wird und das andere Mal das Gewicht der vollständig in Wasser getauchten Probe gemessen wird. Die Auftriebskraft ist dabei gleich der vom Körper verdrängten Flüssigkeitsmenge. Da die Dichte von Wasser bei Raumtemperatur fast exakt 1 g/cm³ beträgt, gibt die gemessene Auftriebskraft (Differenz zwischen dem Gewicht an Luft und dem Gewicht unter Wasser) daher das Volumen V des Körpers in cm³ wieder, wenn die Gewichte in Gramm bestimmt werden (Bild 1). Die Dichte der Probe in g/cm³ lässt sich dann in einfacher Weise aus der Beziehung ρ=m/V errechnen. Diese Wägeanordnung wird auch als hydrostatische Waage bezeichnet und wird mit einer elektronische Wägebrücke auch in der Dichtewaage (Bild 2) verwendet. Dabei wird ein mit Wasser gefülltes Becherglas auf die Wägebrücke gestellt und das Gewicht auf exakt Null Gramm austariert. Die an einem dünnen Faden hängende Probe wird nun unter das Wasser getaucht, wobei die Waage nun das von der Probe verdrängte Gewicht des Wassers anzeigt. Dieses Gewicht ist ident mit der Differenz zwischen dem Probengewicht an Luft und dem Gewicht der Probe unter Wasser. Anschließend wird die Probe auf den Boden des Becherglases abgesenkt und das Gewicht bestimmt. | https://www.giessereilexikon.com/en/foundry-lexicon/Encyclopedia/show/archimedes-principle-4217/?cHash=bb918c0f7e1803751ddb21c2b40e61de | https://www.giessereilexikon.com/giesserei-lexikon/Encyclopedia/show/archimedisches-prinzip-603/?cHash=bb918c0f7e1803751ddb21c2b40e61de
Apron Conveyor | A steady-flow conveyor consisting of a recirculating link conveyor. It is generally used for the transport of castings and consists of steel plates. Additional references:Conveyor beltBelt feederScrew conveyor | Plattenbandförderer | Ein aus einem umlaufenden Gliederband bestehender Stetigförderer. Er wird in der Regel für den Transport von Gussstücken benutzt und besteht aus Stahlplatten. Weiterführende Stichworte:BandfördererBandaufgeberSchneckenförderer | https://www.giessereilexikon.com/en/foundry-lexicon/Encyclopedia/show/apron-conveyor-3948/?cHash=3545aaca9fe3834f2a95542f0325dc4c | https://www.giessereilexikon.com/giesserei-lexikon/Encyclopedia/show/plattenbandfoerderer-334/?cHash=3545aaca9fe3834f2a95542f0325dc4c
Annealing for carbide decomposition | Thermal treatment of cast iron alloys for elimination of free carbides, e.g. of cementite.In addition to an overview of the major annealing treatment methods for cast iron, Figure 1 also shows a schematic diagram of the annealing curve for this type of heat treatment. The annealing temperatures range between 850 and 950 °C at a heat-up speed of 50 to 100 K/h. The hold time depends on the wall thicknesses and is around 2 hours for 25 mm wall thickness plus 1 h per additional 25 mm. Cooling is performed in the air (furnace) at 40 to 60 K/h and depends on the requirements for structure and properties. For excellent tensile strength and wear resistant predominantly pearlitic structures must be achieved, which involves rapid cooling in air. If good machining properties are required, slow cooling rates (cooling in the furnace), particularly within the eutectic zone must be achieved (s. Heat treatment). | Karbidzerfallsglühen | Glühbehandlung von Gusseisen-Legierungen zur Beseitigung freier Karbide, z. B. des Zementits.Das Bild 1 zeigt neben einem Überblick über die wichtigsten Glühbehandlungen bei Gusseisen auch eine schematische Glühkurve dieser Wärmebehandlung. Dabei betragen die Glühtemperaturen 850 bis 950 °C bei einer Aufheizgeschwindigkeit von 50 bis 100 K/h. Die Haltezeit richtet sich nach den Wanddicken und beträgt bis 25 mm Wanddicke rund 2 Stunden plus 1 h je weitere 25 mm Wanddicke. Die Abkühlung erfolgt an Luft (Ofen) mit 40 bis 60 K/h und hängt von den Forderungen an das Gefüge und die Eigenschaften ab. Bei guten Zug- und Verschleißfestigkeiten muss ein überwiegend perlitischesGefüge angestrebt werden, was eine schnelle Abkühlung an Luft bedeutet. Wird gute Bearbeitung verlangt, muss eine langsame Abkühlgeschwindigkeit (Ofenabkühlung), insbesondere im eutektoiden Bereich, eingestellt werden (s. Wärmebehandlung). | https://www.giessereilexikon.com/en/foundry-lexicon/Encyclopedia/show/annealing-for-carbide-decomposition-3701/?cHash=20371d9cc1e3e7a1afab5e3617950d49 | https://www.giessereilexikon.com/giesserei-lexikon/Encyclopedia/show/karbidzerfallsgluehen-84/?cHash=20371d9cc1e3e7a1afab5e3617950d49
AlZn3Mg3Cr | Self-agingaluminum alloy (not standardized) with the chemical denomination AlZn3Mg3Cr for use in sand casting and gravity die casting. The chemical composition of an alloy of this type with the brand name Castadur®-30 from the manufacturerAluminium Rheinfelden Alloys GmbH can be found in Table 1.Characteristic properties Self-aging alloy for sand and gravity die casting. High strength and elongation (Table 1), good castability. Perfectly suited for decorative and technical anodizing (Table 2).Areas of application Architecture, cars, lighting, household appliances, automotive engineering, art casting, pattern/mold making, optics/furniture (Table 3). A casting made of this alloy is exemplified in Fig. 1.Additional references:Aluminum castingAluminum ingot casting alloys | AlZn3Mg3Zr | Selbstaushärtende Aluminiumlegierung (nicht genormt) mit der numerischen Legierungskennzeichnung für die Verwendung im Sandguss und Kokillenguss. Die chemische Zusammensetzung einer Legierung diesen Typs mit dem Markennamen Castadur®-30 des Herstellers Aluminium Rheinfelden Alloys GmbH geht aus Tabelle 1 hervor.Kennzeichnende Eigenschaften Selbstaushärtende Legierung für Sand- und Kokillenguss. Hohe Festigkeit und Dehnung (Tabelle 1), gute Gießbarkeit. Hervorragend dekorativ und technisch anodisierbar (Tabelle 2).Anwendungsgebiete Architektur, Automobil, Beleuchtung, Haushaltsgeräte, Kraftfahrzeugbau, Kunstguss, Modell-/Formenbau, Optik/Möbel (Tabelle 3). Beispielhaft ist ein Gussteil aus dieser Legierung in Bild 1 dargestellt.Weiterführende Stichworte:AluminiumgussAluminium-Kokillengusslegierungen | https://www.giessereilexikon.com/en/foundry-lexicon/Encyclopedia/show/alzn3mg3cr-4642/?cHash=4138e36bfc769f313fb5b5959c203f2d | https://www.giessereilexikon.com/giesserei-lexikon/Encyclopedia/show/alzn3mg3zr-1031/?cHash=4138e36bfc769f313fb5b5959c203f2d
Aluminum welding | Welded structures made of cast materials or mixed structures made of cast and wrought materials are state of the art, e.g. for the construction of light-weight chassis or large-scale structures in power installations. These structures utilize the combined benefits of casting technology, notably the freedom in design and the reliable production with welding. The physical, chemical and mechanical properties of aluminum result in a special welding behavior different from that of ferrous materials. This particularly includes the stable oxide layer at the surface which needs to be removed or broken up in order to obtain a perfect weld joint. With gas-shielded electric arc welding (see Gas-shielded welding processes), this oxide layer is removed by the cleaning effect of the ionized shielding gas in combination with the effect of the electrons flowing from the workpiece to the electrode. Today, the MIG method is often used in the large-scale welding of cast aluminum parts because of the high obtainable feed rate (up to 6m/min). Despite the low melting range when compared to ferrous materials, aluminum welding requires about the same amount of heat due to the high thermal conductivity and melting heat. The shrinking of the aluminum upon solidification and cooling leads to a high occurrence of welding cracks, distortion and internal stresses. Basically, the material properties in the vicinity of the weld change (Fig. 1, Fig. 2). The stresses can be reduced slightly by avoiding clusters of seams, by workpiece preheating or by subsequent shot peening. A significant reduction can, however, only be achieved by means of stress-relief annealing. In artificially aged alloys, this results in a reduction in strength; if followed by artificial ageing, strength values can only be returned to those of state T5 (Table 1). Appropriate welding and design measures should be taken to avoid straightening welded structures wherever possible. The liquid aluminum may absorb hydrogen from its environment which then precipitates during solidification. This results in pores of different sizes in the weld seams depending on the solidification rate (Fig. 3 and Fig. 4).Additional references:Welding fillerShielding gas for weldingWelding of die cast partsLiterature references: Hüttenaluminium-Gusslegierungen, product catalog, Aluminium Rheinfelden Alloys GmbH, 2011. Aluminium Taschenbuch, Aluminium-Verlag, Düsseldorf, 2002. DVS - Deutscher Verband für Schweißen und verwandte Verfahren e. V., DVS technical codes 0913-1 to -3, www.dvs-aft.de DVS 0913-1 MIG welding of aluminium – Material-specific basics DVS 0913-2 MIG welding of aluminium – Devices, processes, auxiliary materials DVS 0913-2 MIG welding of aluminium – application-oriented notes | Schweißen von Aluminium | Schweißkonstruktionen aus Gusswerkstoffen oder Mischkonstruktionen aus Guss- und Knetwerkstoffen sind Stand der Technik, z. B. um Leichtbau in der Karosserie zu realisieren oder um Großkonstruktionen in Energieanlagen aufzubauen. Hierbei werden die Vorteile der Gießtechnik, insbesondere der Gestaltungsfreiraum und die fertigungssichere Schweißtechnik miteinander genutzt. Die physikalischen, chemischen und mechanischen Eigenschaften des Aluminiums ergeben ein besonderes Schweißverhalten, das von dem der Eisenwerkstoffe abweicht. Besonders die an der Oberfläche befindliche stabile Oxidschicht muss entfernt oder aufgerissen werden, um einwandfreie Schweißverbindungen zu erhalten. Beim Schutzgas-Lichtbogenschweißen (s. Schutzgas-Schweißverfahren) wird diese Oxidschicht durch den Reinigungseffekt des ionisierten Schutzgases zusammen mit der Wirkung der vom Werkstück zur Elektrode fließenden Elektronen entfernt. Für das großtechnische Schweißen von Aluminiumgussteilen wird heute vielfach das MIG-Verfahren aufgrund der dabei zu erzielenden hohen Vorschubgeschwindigkeiten (bis 6 m/min) verwendet. Trotz des niedrigen Schmelzbereiches, verglichen mit Eisenwerkstoffen, verlangt das Schweißen von Aluminium wegen der hohen Wärmeleitfähigkeit und Schmelzwärme etwa die gleiche Wärmemenge. Das Schwinden des Aluminiums beim Erstarren und Abkühlen führt vermehrt zu Schweißrissen, Verzug und Eigenspannungen. Grundsätzlich verändern sich die Werkstoffeigenschaften in Umgebung der Schweißnaht (Bild 1, Bild 2). Die Vermeidung von Nahtanhäufungen, eine Werkstückvorwärmung oder nachträgliches Kugelstrahlen können die Spannungen etwas verringern. Ein wesentlicher Abbau ist aber nur durch Spannungsfreiglühen erreichbar. Bei den warmausgehärteten Legierungen erfolgt hierdurch eine Abnahme der Festigkeit; eine nachfolgende Warmauslagerung erbringt nur eine Steigerung der Festigkeitswerte auf den Zustand T5 (Tabelle 1). Das Richten von Schweißkonstruktionen sollte durch geeignete schweißtechnische und konstruktive Maßnahmen möglichst vermieden werden. Das flüssige Aluminium kann aus der Umgebung Wasserstoff aufnehmen, der sich beim Erstarren wieder ausscheidet. Die Folge sind abhängig von der Erstarrungsgeschwindigkeit mehr oder weniger große Poren in den Schweißnähten (Bild 3 und Bild 4).Weiterführende Stichworte:SchweißzusatzwerkstoffeSchweißschutzgasSchweißen von DruckgussteilenLiteratur: Hüttenaluminium-Gusslegierungen, Produktkatalog, Aluminium Rheinfelden Alloys GmbH, 2011.Aluminium Taschenbuch, Aluminium-Verlag, Düsseldorf, 2002. DVS - Deutscher Verband für Schweißen und verwandte Verfahren e. V., DVS Merkblätter 0913-1 bis -3, www.dvs-aft.de DVS 0913-1 MIG-Schweißen von Aluminium - Werkstoffspezifische Grundlagen DVS 0913-2 MIG-Schweißen von Aluminium - Geräte, Prozesse, Hilfsstoffe DVS 0913-2 MIG-Schweißen von Aluminium - Anwendungstechnische Hinweise | https://www.giessereilexikon.com/en/foundry-lexicon/Encyclopedia/show/aluminum-welding-4623/?cHash=32676a34262ec633c5e959943e05bdb2 | https://www.giessereilexikon.com/giesserei-lexikon/Encyclopedia/show/schweissen-von-aluminium-1012/?cHash=32676a34262ec633c5e959943e05bdb2
AlZn10Si8Mg die casting alloy | Self-hardening (naturally hard) aluminumdie casting alloy with low iron and high zinc content for die castings with demanding requirements in terms of strength and polishability. An overview of the chemical composition and properties of this alloy are given in Tables 1 and 2.The alloy type Al Zn10Si8MgOne way to achieve the highest strength properties while sparing the heat treatment is by using self-hardening or naturally hard materials (s. Hardening). The main alloy used for this in die casting is Al Zn10Si8Mg. For this alloy type, the mechanical properties are achieved after storage for around 7 to 10 days at room temperature.The die casting alloy achieves the highest values for tensile strength in its self-hardened state and it is especially worth noting the high 0.2% yield strength, however, the low ductility limits the areas where this alloy can be used slightly. Due to the very high zinc content, the alloy has a slightly higher tendency to corrode than AlSi alloys, meaning that a protective coating is recommended. The die casting alloy’s slightly higher iron content is compensated for by a balanced addition of manganese.The material can be processed brilliantly by machine and can be polished well mechanically. A certain tendency to stress corrosion and contact corrosion muss be observed on a case-by-case basis.Further references:Al Mg5Si2MnAl Mg9Al Si9MgMnDuctile die casting alloysHeat treatment of hardenable aluminium alloys | Al Zn10Si8Mg-Druckgusslegierung | Eisenarme, hochzinkhaltige und selbstaushärtende (naturharte) Aluminium-Druckgusslegierung für Druckgussteile mit hohen Ansprüchen and die Festigkeit und Polierfähigkeit. Eine Übersicht über chemische Zusammensetzung und Eigenschaften dieser Legierung geben die Tabellen 1 und 2 (Salzburger Aluminium Group) wieder.Der Legierungstyp Al Zn10Si8Mg Eine Möglichkeit zur Erzielung höchster Festigkeitseigenschaften bei Einsparung eine Wärmebehandlung ergibt sich durch den Einsatz von selbstaushärtenden oder naturharten Werkstoffen (s. Aushärtung). Hauptlegierung für die Anwendung im Druckguss ist dabei die Al Zn10Si8Mg. Bei diesem Legierungstyp werden die mechanischen Eigenschaften nach einer Lagerung von etwa 7 bis 10 Tagen bei Raumtemperatur erreicht. Die Druckgusslegierung erreicht im selbstausgehärteten Zustand höchste Werte für die Zugfestigkeit und besondere Beachtung verdient die hohe 0,2 %-Dehngrenze, die geringe Duktilität schränkt den Einsatzbereich der Legierung jedoch etwas ein. Durch die sehr hohen Zinkgehalte neigt die Legierung im Vergleich zu AlSi-Legierungen zu einer leicht erhöhten Korrosion, eine Schutzbeschichtung ist daher empfehlenswert. Der etwas höhere Eisengehalt der Druckgusslegierung wird durch eine ausgewogene Manganzugabe kompensiert. Der Werkstoff lässt sich ausgezeichnet spanabhebend bearbeiten und ist sehr gut mechanisch polierbar. Eine gewisse Neigung zur Spannungsrisskorrosion und Kontaktkorrosion muss fallweise beachtet werden.Weiterführende Stichworte:Al Mg5Si2MnAl Mg9Al Si9MgMnDuktile Druckgusslegierungen | https://www.giessereilexikon.com/en/foundry-lexicon/Encyclopedia/show/alzn10si8mg-die-casting-alloy-4463/?cHash=cbc8f2c387fd27164b15f4985ece7644 | https://www.giessereilexikon.com/giesserei-lexikon/Encyclopedia/show/al-zn10si8mg-druckgusslegierung-851/?cHash=cbc8f2c387fd27164b15f4985ece7644
Aluminum master alloy | Alloy that is mainly based on aluminum and is only used as additive during melting for the following purpose: - Setting the composition, - and/or limiting contamination - and/or influencing the casting structure. Some master alloys may contain more than 50 % of the main alloy element.Master alloys facilitate the addition of defined alloy components particularly those with a high melting point (e.g. grained additives like oxides or bromides). The use of master alloys enables exact dosing and quicker distribution of additives in the melt. Aluminum master alloys are standardized in EN 575 (for an except, refer to Table 1). Reduction alloys and alloy blends are not included in the standard. The delivery shapes of the master alloys could be as follows (Fig. 1): - Small pigs up to 1 kg - Notched blocks (notched pigs or wafer plates up to 15 kg) - Splatters (shear parts or breaks) with a typical thickness between 1 and 8 mm - Wires in rings or in cut length with a wire diameter of up to 10 mm - Shots up to 10 mm The products have to be visually inspected by the manufacturer and must be free of dross, corrosion, slag or salt inclusions, greases or other foreign bodies to such an extent that the melt quality and/or yield is not compromised (except for color residues as a result of color coding). The products can have cracks or cavities which may contain moisture. Therefore, the master alloys must be carefully dried and preheated in a furnace prior to charging in order to prevent the risk of heavy explosions or melt ejection.In order to comply with the permissible maximum contents of additives and impurities, the starting materials used for producing master alloys must be of high purity. Obtaining a structure with low segregation is possible using different casting-related and metallurgical measures; as an example, the maximum content of segregating additives must be reduced and master alloys are often also produced in small-sized pig molds to achieve high solidification rates and maximum solubility without any segregation effects.Literature references:DIN Taschenbuch 455, Gießereiwesen 2, Nichteisen-Metallguss, Beuth Verlag, ZurichEN 575:1995, Aluminium and aluminium alloys – Master alloys produced by melting – Specifications, CEN, BrusselsAluminium Taschenbuch, Band 1: Grundlagen und Werkstoffe, Aluminium-Verlag GmbH, Düsseldorf | Aluminium-Vorlegierung | Legierung, vorwiegend auf Basis Aluminium, die nur als Zusatz beim Einschmelzen verwendet wird, um: - die Zusammensetzung einzustellen, - und/oder die Verunreinigungen zu begrenzen, - und/oder die die Gussstruktur zu beeinflussen. Einige Vorlegierungen können mehr als 50 % des Hauptlegierungselementes enthalten.Vorlegierungen erleichtern das Einbringen bestimmter Legierungsbestandteile, insbesondere jener, die einen hohen Schmelzpunkt aufweisen (z. B. kornfeinende Zusätze wie Oxide, Boride). Die Verwendung von Vorlegierungen ermöglicht eine exakte Dosierung und schnellere Verteilung der Zusätze in der Schmelze. Die Aluminium-Vorlegierungen sind in der EN 575 genormt (Auszug siehe Tabelle 1). Reduktions- und Verschnittlegierungen sind von der Norm aber ausgenommen. Die Lieferformen der Vorlegierungen können sein (Bild 1): - kleine Masseln bis 1 kg - Kerbblöcke (gekerbte Masseln oder Waffelplatten bis 15 kg) - Splatter (Scher- oder Bruchstücke) mit typischer Dicke zwischen 1 mm bis 8 mm - Drähte in Ringen oder in geschnittenen Längen mit einem Drahtdurchmesser bis 10 mm - Granalien bis 10 mm Die Erzeugnisse müssen vom Hersteller visuell kontrolliert und in einem angemessenen Maße frei sein von Krätze Korrosion, Schlacke- oder Salzeinschlüssen, Fett oder sonstigen Fremdkörpern, so dass die Schmelzequalität und/oder die Ausbeute nicht beeinträchtigt werden (mit Ausnahme von Farbresten aufgrund des Farbcodes). Die Erzeugnisse können aber Risse und Lunker aufweisen, die Feuchtigkeit enthalten können. Die Vorlegierungen müssen daher vor dem Chargieren in einem Ofen sorgfältig getrocknet und vorgewärmt werden, um die Gefahr einer heftigen Explosion und eines Schmelzeauswurfs zu vermeiden. Um die zulässigen Maximalgehalte an Beimengungen bzw. Verunreinigungen einzuhalten, müssen die zur Herstellung der Vorlegierungen verwendeten Ausgangsstoffe einen hohen Reinheitsgrad aufweisen. Zur Erzielung eines seigerungsarmen Gefüges sind unterschiedliche gießtechnische und metallurgische Maßnahmen erforderlich, so müssen seigernde Zusatzelemente in ihrem Maximalgehalt eingeschränkt werden bzw. werden Vorlegierungen oft auch in kleinformatigen Masselformen hergestellt, um hohe Erstarrungsgeschwindigkeiten und maximale Löslichkeiten ohne Seigerungserscheinungen zu erhalten.Literatur: DIN Taschenbuch 455, Gießereiwesen 2, Nichteisen-Metallguss, Beuth Verlag, Zürich EN 575:1995, Aluminium- und Aluminiumlegierungen, Vorlegierungen, durch Erschmelzen hergestellt, Spezifikationen, CEN, Brüssel Aluminum Taschenbuch, Band 1: Grundlagen und Werkstoffe, Aluminium-Verlag GmbH, Düsseldorf | https://www.giessereilexikon.com/en/foundry-lexicon/Encyclopedia/show/aluminum-master-alloy-4342/?cHash=2048ee70235d9bfb6926dbe6cd824d54 | https://www.giessereilexikon.com/giesserei-lexikon/Encyclopedia/show/aluminium-vorlegierung-730/?cHash=2048ee70235d9bfb6926dbe6cd824d54
Aluminum ingot casting alloys | Standardized alloys are usually used to manufacture ingots castings. For ingot castings made from aluminum alloys, EN 1706:1998 describes the chemical composition and the mechanical properties and gives informative pointers on the casting characteristics of the alloys (for ingot metal, i.e. alloyed aluminum in pig iron, EN 1676 applies).As the tolerances for the chemical composition in the standardssometimes have a wide range and certain elements can have a large effect on the casting characteristics and the mechanical properties, it is recommended that these are adjusted on a case-by-case basis and reduced if necessary in order to guarantee uniform casting quality.Overview of the general material propertiesEach application case requires the right selection of materials and knowledge of the material properties. Aluminumingotcasting materials fulfill many requirements but can not always cover the entire profile of properties. The selection of materials must therefore be done carefully and an appropriate and suitable allow should be chosen under consideration of its suitability. However, in addition to the physical and mechanical properties, the casting properties in particular also have a significant effect on the attainment of the desired mechanical characteristic values. The decision on a casting alloy and on a particular material condition for a component should therefore always be agreed between the constructer and the foundryman. There is a general overview of the material properties (physical and mechanical characteristic values) of aluminum ingot casting alloys in table 1.Static mechanical propertiesThe values given in the standard apply for test rods which are cast separately. If test rods are taken from the casting, the dimensions, the position in the casting, the testing frequency and the values which are to be attained must be agreed separately between the manufacturer and the supplier. The values from the casting may deviate from the standard values due to changes in structure which occur due to different cross section thicknesses and accuracy. In this case, the specifications of the minimum values which must be adhered to and for the taking of test rods according to Table 2 apply.Note about the non-conform production of test rods cast separately:In order to make a comparison of test rods cast separately possible and to evaluate the process stability of the ingotcasting procedure and the alloying, the following conditions apply for the production of these samples (excerpt from EN 1706:1998, chap. 6.3.2):1) The test rods must be cast at the same time and from the same molding as the castings.2) The test rods must be cast in metal molds.3) The test rods must receive the same heat treatment.4) The diameter of the cast test rods must measure at least 12.0mm.5) The gauge length and the gauge length of the test pieces must correspond to EN 10002-1 (EN ISO 6892). The test rods can be tested in their processed or unprocessed state.An overview of the mechanical properties is given in Tables 3 and 4. In these tables, the evaluation scale is defined as follows:1) outstanding; 2) good; 3) acceptable; 4) inadequate; 5) not recommended.Casting properties and information about processingTables 5 and 6 provide starting points regarding casting behavior and information for the processing of aluminum casting alloys. In these tables, the evaluation scale is defined as follows:1) outstanding; 2) good; 3) acceptable; 4) inadequate; 5) not recommended.Other propertiesTables 7 and 8 list additional and important properties of aluminum alloys. In these tables, the evaluation scale is defined as follows:1) outstanding; 2) good; 3) acceptable; 4) inadequate; 5) not recommended.Areas of application of the casting processesTable 9 below contains informative information about casting weights, measurements and minimum casting quantities for the various molding and casting processes. In individual cases, a divergence upwards or downwards can certainly be possible and sensible.Machining allowances and feasible tolerancesIn addition to the dimensional accuracy, the following can have an influence on the machining allowances: - Molding process - Shrinking behavior of the casting alloy - Workpiece size - Type of heat heat treatment (material condition) In general, the machining allowance is 1.5 to 3mm for sand casting and 0.7 to 1.5mm for gravity die casting. A higher allowance may be necessary and sensible for larger areas. DIN 1680 and DIN EN ISO 8062 give general information about machining allowances. Table 10 contains the machining allowances for sand and gravity die casting according to DIN EN ISO 8062, whereby the required machining allowances which are typical for gravity die casting are provided for raw castings (RMAG) from grade D to F. For accuracies which can be achieved, there are set specifications from the Verein Deutscher Gießereifachleute (VDG, Association of German Casting Professionals), see Table 11 for aluminum gravity die casting.Literature references:Normen EN 1706:1998, EN 1676, EN ISO 8062, DIN 1680Aluminium Taschenbuch, Aluminium-Zentrale, 16th edition, Aluminium-Verlag Düsseldorf, 2002Sand- und Kokillenguss aus Aluminium, Technische Richtlinien, Bundesverband der Deutschen Gießerei-Industrie (BDG) | Aluminium-Kokillengusslegierungen | Für die Fertigung von Kokillengussstücken werden in der Regel genormte Legierungen verwendet. Für Kokillengussstücke aus Aluminiumlegierungen beschreibt die EN 1706:1998 die chemischen Zusammensetzungen, die mechanischen Eigenschaften und gibt informative Hinweise zu den Gießcharakteristika der Legierungen (für Blockmetall, d.h. legiertes Aluminium in Masseln, gilt die EN 1676). Da in den Normen teilweise die Toleranzen der chemischen Zusammensetzung weit gespannt sind und einige Elemente große Auswirkungen auf das Gießverhalten und die mechanischen Eigenschaften haben, empfiehlt es sich, diese auf den Anwendungsfall anzupassen und ggf. einzuschränken, um eine gleichmäßige Gussqualität zu gewährleisten.Überblick über die allgemeinen Werkstoffeigenschaften Jeder Anwendungsfall verlangt die richtigen Werkstoffauswahl und die Kenntnis der Werkstoffeigenschaften. Aluminium-Kokillengusswerkstoffe erfüllen viele Anforderungen, können aber nicht immer zur Gänze das gesamte Eigenschaftsprofil abdecken. Die Werkstoffwahl hat daher sorgfältig zu erfolgen, und es ist mit Bedacht auf die Eignung eine zutreffende und geeignete Legierung zu wählen. Neben den physikalischen und mechanischen Eigenschaften haben insbesondere aber auch die Gießeigenschaften einen maßgeblichen Einfluss auf das Erreichen der gewünschten mechanischen Kennwerte. Die Festlegung auf eine Gusslegierung und auf einen bestimmten Werkstoffzustand für ein Bauteil sollte daher immer zwischen dem Konstrukteur und dem Gießer abgestimmt werden. Einen allgemeinen Überblick über die Werkstoffeigenschaften (physikalische und mechanische Kennwerte) von Aluminium-Kokillengusslegierungen gibt Tabelle 1.Statische mechanische Eigenschaften Die in der Norm angeführten Werte gelten für getrennt gegossene Probestäbe. Werden Probestäbe aus dem Gussstück entnommen, so sind die Abmessungen, die Lage im Gussstück, die Prüfhäufigkeit und die zu erreichenden Werte gesondert zwischen Hersteller und Lieferant zu vereinbaren. Die Werte aus dem Gussstück können aufgrund von Veränderungen im Gefüge, die durch unterschiedliche Querschnittdicke und Fehlerfreiheit entstehen, von den Normwerten abweichen. Es gelten dann die Vorgaben der einzuhaltenden Mindestwerte und der Probestabnahme nach Tabelle 2.Anmerkung zur normkonformen Herstellung der getrennt gegossenen Probestäbe: Um eine Vergleichbarkeit der getrennt gegossenen Probestäbe zu ermöglichen und um die Prozessstabilität des Kokillengießverfahrens und der Legierung zu beurteilen, gelten für die Herstellung dieser Proben folgende Bedingungen (Auszug aus EN 1706:1998, Kap. 6.3.2): 1) Die Probestäbe müssen zur gleichen Zeit und vom gleichen Abguss wie die Gussstücke gegossen werden. 2) Die Probestäbe müssen in Metallformen gegossen werden. 3) Die Probestäbe müssen die gleiche Wärmebehandlung erhalten. 4) Der Durchmesser der gegossenen Probestäbe muss mindestens 12,0 mm betragen. 5) Die Messlänge und die Versuchslänge müssen mit EN 10002-1 (EN ISO 6892) übereinstimmen. Die Probestäbe können im bearbeiteten oder unbearbeiteten Zustand geprüft werden. Einen Überblick über die mechanischen Eigenschaften geben die Tabellen 3 und 4. Darin ist das Bewertungsschema für die Warmfestigkeit wie folgt definiert: 1) ausgezeichnet; 2) gut; 3) annehmbar; 4) unzureichend; 5) nicht empfehlenswert.Gießeigenschaften und Hinweise zur Verarbeitung Die Tabellen 5 und 6 geben Anhaltspunkte zum gießtechnischen Verhalten und Hinweise zur Verarbeitung der Aluminium-Gusslegierungen. Darin ist das Bewertungsschema für die Gießeigenschaften wie folgt definiert: 1) ausgezeichnet; 2) gut; 3) annehmbar; 4) unzureichend; 5) nicht empfehlenswert.Sonstige Eigenschaften In den Tabellen 7 und 8 sind ergänzende und wichtige Eigenschaften der Aluminium-Legierungen angeführt. Darin ist das Bewertungsschema für die Eigenschaften wie folgt definiert: 1) ausgezeichnet; 2) gut; 3) annehmbar; 4) unzureichend; 5 nicht empfehlenswert.Anwendungsbereiche der Gießverfahren Die nachstehende Tabelle 9 enthält informative Angaben über Stückgewichte, Abmessungen und Mindeststückzahlen bei den verschiedenen Form- und Gießverfahren. Im Einzelfall kann eine Abweichung nach oben oder unten durchaus möglich und sinnvoll sein.Bearbeitungszugaben und einhaltbare Toleranzem Neben der Maßgenauigkeit wird die Bearbeitungszugabe von folgenden Einflüssen bestimmt: - Formverfahren - Schwindungsverhalten der Gusslegierung - Werkstückgröße - Art der Wärmebehandlung (Werkstoffzustand) Allgemein beträgt die Bearbeitungszugabe für Sandguss 1,5 bis 3 mm und für Kokillenguss 0,7 bis 1,5 mm. Bei größeren Flächen kann eine höhere Zugabe notwendig und sinnvoll sein. Die DIN 1680 und DIN EN ISO 8062 geben allgemeine Angaben über Bearbeitungszugaben. Die Tabelle 10 enthält die Bearbeitungszugaben für den Sand- und den Kokillenguss nach DIN EN ISO 8062, wobei für den Kokillenguss typische, erforderliche Bearbeitungszugaben für Rohgusstücke (RMAG) vom Grad D bis F vorgesehen sind. Über erzielbare Genauigkeiten gibt es vom Verein Deutscher Gießereifachleute (VDG) aufgestellte Festlegungen, siehe Tabelle 11 für den Aluminium-Kokillenguss.Literatur: Normen EN 1706:1998, EN 1676, EN ISO 8062, DIN 1680Aluminium Taschenbuch, Aluminium-Zentrale, 16. Auflage, Aluminium-Verlag Düsseldorf, 2002Sand- und Kokillenguss aus Aluminium, Technische Richtlinien, Bundesverband der Deutschen Gießerei-Industrie (BDG) | https://www.giessereilexikon.com/en/foundry-lexicon/Encyclopedia/show/aluminum-ingot-casting-alloys-4387/?cHash=6d323a16422b88d9cc429242b467af39 | https://www.giessereilexikon.com/giesserei-lexikon/Encyclopedia/show/aluminium-kokillengusslegierungen-775/?cHash=6d323a16422b88d9cc429242b467af39
Aluminum casting | Aluminum casting is the second most important cast construction material after cast iron. Table 1 (Aluminium Rheinfelden Alloys GmbH ) lists several decisive reasons for the great importance of the application of aluminum cast alloys as construction material. For production of castings, a wide range of standardized alloys as well as numerous special alloys are available to achieve the required properties. The chemical composition of the standardized cast alloys and the properties of castings - produced with the various standard casting processes - are explained in EN 1706:1998 (please note: this standard replaces the previous national standard DIN 1725, Part 2). EN 1706 additionally contains the assignment of alloys for the various casting processes as well as comparable specifications on castability and other properties like machinability, corrosion resistance, anodizing properties and polishability as well as physical properties like heat extension and electrical and thermal conductivity. The designation terminology for cast alloys and castings as well as the definition of the heat treatment states is defined in DIN EN 1780, parts 1 to 3 (see also Material condition). Aluminum cast alloys can be distinguished in the alloy groups listed in Table 2 with the most important alloy compositions and properties of the individual groups. The most common alloys for the automotive industry can be found in the groups AlSi, AlSiMg and AlSiCu. Alloys for sand casting, gravity die casting (Gauss Automazione srl.) and investment casting are identical in their composition. In contrast to this, die casting alloys usually feature a higher iron content. The most important alloy element in aluminum alloys is the metalloid silicon, which considerably increases castability. While the maximum solubility of silicon in the α mixed crystal lies at 1.65 %, casting alloys feature silicon contents between 3 and 20 %. The eutectic composition in the binary phase system of Al-Si is 12.5 % Si (see Fig. 1). Depending on their Si content, AlSi alloys are distinguished as follows: - Hypoeutectic alloys with Si - Eutectic alloys with Si between 10 and 13 % - Hypereutectic alloys with Si > 13 % | Aluminiumguss | Aluminiumguss nimmt in der Bedeutung als Gusskonstruktionswerkstoff hinter Gusseisen den zweiten Platz ein. Nachfolgend werden in Tabelle 1 (Aluminium Rheinfelden Alloys GmbH ) einige wesentliche Gründe für die hohe Bedeutung und die Verwendung von Aluminium-Gusslegierungen als Konstruktionswerkstoff angeführt. Für die Herstellung von Gussstücken steht eine breite Palette genormter Legierungen sowie zahlreicher Sonderlegierungen zur Verfügung, um gewünschte Eigenschaften zu erzielen. Die chemische Zusammensetzung der genormten Gusslegierungen und die Eigenschaften von Gussstücken - hergestellt mit den verschiedenen Standard-Gießverfahren - sind in der EN 1706:1998 enthalten (Anm.: diese Norm ersetzt die frühere nationale Norm DIN 1725, Teil 2). Die EN 1706 enthält weiterhin die Zuordnung der Legierungen zu den verschiedenen Gießverfahren sowie vergleichende Angaben über die Gießbarkeit und andere Eigenschaften, wie Bearbeitbarkeit, Korrosionsbeständigkeit, Anodisierbarkeit und Polierbarkeit, und über physikalische Eigenschaften, wie Wärmeausdehnung und elektrische bzw. Wärmeleitfähigkeit. Die Bezeichnungsweise der Gusslegierungen und Gussstücken sowie die Definition der Wärmebehandlungszustände ist in der DIN EN 1780, Teile 1 bis 3, geregelt (siehe auch Werkstoffzustand). Die Aluminium-Gusslegierungen können in Legierungsgruppen unterteilt werden, die in Tabelle 2 mit den wichtigsten Legierungszusammensetzungen und Merkmalen dieser Gruppen aufgelistet sind. Die für den Fahrzeugbau gebräuchlichsten Legierungen betreffen die Gruppen AlSi, AlSiMg und AlSiCu. Legierungen für Sandguss, Kokillenguss (Gauss Automazione srl.) und Feinguss sind in der Zusammensetzung identisch. Demgegenüber unterscheiden sich die Druckgusslegierungen in der Regel durch einen höheren Eisengehalt. Das wichtigste Legierungselement in Aluminiumlegierungen ist das Halbmetall Silizium, das wesentlich die Gießbarkeit begünstigt. Während die maximale Löslichkeit von Silizium im α-Mischkristall 1,65 % beträgt, enthalten Gusslegierungen Silizium-Gehalte zwischen 3 und 20 %. Die eutektische Zusammensetzung im binären Phasensystem Al-Si ist 12,5 % Si (s. Bild 1). Je nach Si-Gehalt unterteilt man die AlSi-Legierungen in: - hypoeutektische (untereutektische) Legierungen mit Si < 10 % - eutektische Legierungen mit Si zwischen 10 und 13 % - hypereutektische (übereutektische) Legierungen mit Si > 13 % | https://www.giessereilexikon.com/en/foundry-lexicon/Encyclopedia/show/aluminum-casting-4341/?cHash=004d6f30c6f71f922c2f9f44052230cf | https://www.giessereilexikon.com/giesserei-lexikon/Encyclopedia/show/aluminiumguss-729/?cHash=004d6f30c6f71f922c2f9f44052230cf
AlMg7Si3Mn | Aluminum alloy (not standardized) with the chemical denomination AlMg7Si3Mn for use in gravity die casting or pressure die casting. The chemical composition of an alloy of this type with the brand name Thermodur®-72 from the manufacturer Aluminium Rheinfelden Alloys GmbH can be found in Table 1.Characteristic properties Pressure die casting alloy for the manufacture of engines for parts with very high requirements regarding high-temperature stability and corrosion resistance (Table 1, Table 2).Areas of application Manufacture of engines, crankcases, engine components (Table 3).Additional references:Aluminum castingAluminum ingot casting alloysDie casting alloyDuctile aluminum alloys | AlMg7Si3Mn | Aluminiumlegierung (nicht genormt) mit der numerischen Legierungskennzeichnung AlMg7Si3Mn für die Verwendung im Kokillenguss oder Druckguss. Die chemische Zusammensetzung einer Legierung diesen Typs mit dem Markennamen Thermodur®-72 des Herstellers Aluminium Rheinfelden Alloys GmbH geht aus Tabelle 1 hervor.Kennzeichnende EigenschaftenDruckgusslegierung für den Motorenbau für Teile mit sehr hohen Anforderungen an Warmfestigkeit und Korrosionsfestigkeit (Tabelle 1, Tabelle 2).Anwendungsgebiete Motorenbau, Kurbelgehäuse, Motorenbauteile (Tabelle 3).Weiterführende Stichworte:AluminiumgussAluminium-KokillengusslegierungenDruckgusslegierungDuktile Druckgusslegierungen | https://www.giessereilexikon.com/en/foundry-lexicon/Encyclopedia/show/almg7si3mn-4641/?cHash=af86be4026aff9c257a943d4295a0f9b | https://www.giessereilexikon.com/giesserei-lexikon/Encyclopedia/show/almg7si3mn-1030/?cHash=af86be4026aff9c257a943d4295a0f9b
Air separation | An aggregate operating on the basis of the counter flow principle which separates (screens) fines from granular materials using inertial forces (gravity separation) in the air.In this process, lighter particles are discharged and heavier particles are deposited in a collection tank. The separation rate is determined by the air flow volume. The higher the air flow rate, the more heavier particles are discharged. | Windsichten | Ein nach dem Gegenstromprinzip arbeitendes Aggregat, welches Feinbestandteile aus körnigen Stoffen durch Massenkräfte (Schwerkrafttrennung) in Luft abtrennt (sichtet). Dabei werden die leichteren Bestandteile ausgetragen und die schwereren setzen sich in einen Sammelbehälter ab. Die Stärke des Luftstromes reguliert den Trenngrad. Je höher die Geschwindigkeit des Luftstroms ist desto mehr schwerere Teilchen werden mitgerissen. | https://www.giessereilexikon.com/en/foundry-lexicon/Encyclopedia/show/air-separation-4175/?cHash=f66315186b58ea20d548b1b32450bb08 | https://www.giessereilexikon.com/giesserei-lexikon/Encyclopedia/show/windsichten-561/?cHash=f66315186b58ea20d548b1b32450bb08
AlMg5Si2Mn die casting alloy | Ductile aluminumdie casting alloy for die castings with demanding requirements in terms of ductility and elongation at failure or with demanding requirements in terms of formability. An overview (without guarantee of completeness) of the alloys of this type and their chemical composition is given in Table 1 (Salzburger Aluminium Group).Alloy type Al Mg5Si2Mn The production of large structural parts with low wall thicknesses sets demanding requirements for the casting alloys which are to be used. In addition to good flowing properties and a low tendency to stick, the material must, above all, fulfill the requirements for optimum ductility. High ductility in a casting requires the use of die casting alloys with a low iron content. The alloy type Al Mg5Si2Mn covers naturally hard, highly ductile alloys; the term “naturally hard” is taken over from the wrought materials. Strictly speaking, even Al Mg5Si2Mn alloys have a tendency to age, albeit in a very limited way, but this effect ceases after just a few days at room temperature. Depending on the wall thickness, outstanding mechanical properties are achieved without heat treatment. Here, the high elongation at failure in thin-walled parts should be mentioned in particular. The relatively low 0.2% yield strength is typical for AlMg alloys. The wide solidification interval ensures that the mold is filled well, whereby the tendency for warm cracks to form is still low. Despite the low iron content, the alloys do not tend to stick as, due to the presence of manganese, even thin-walled parts can be demolded very well. When designing the mold inclinations, the solidification shrinkage of alloys of this type, which is high in comparison to that of AlSi alloys, must be considered. These alloys are resistant to corrosion and fantastically weldable. They are used everywhere where castings with very high ductility and good strength without heat treatment are required. By saving the heat treatment, the production costs of the castings are reduced due to: - Saving of heat treatment costs (energy, investments) - No waste due to heat treatment (distorted parts, blisters) - No reworking (e.g. straightening work on the parts) An example of where they can be used is as safety components in vehicle construction (chassis components, pressure vessels, car seats, structural parts). The setting of the structure of Al Mg5Si2Mn alloys takes place in the refinery with a special molten metal treatment (Fig. 1, Salzburger Aluminium Group). Here, the content of alkaline and alkaline earth elements must be reduced as much as possible. Contents of as little as 10ppm of sodiumlead to a brittle structure. When processed further in a die casting foundry, the use of any cleaning salts which contain sodium must therefore be avoided. When circulation material is used, it is recommended that the calcium and sodium contents are monitored. A tried and tested method for the control of the metal quality is thermal analysis. The right structure of these alloys can be proved with a recalescence of 0.6 to 1.2°C.Alloy type Al Mg5Si2MnCr As part of a development project, the influences of a chromium additive in a basic alloy of the type Al Mg5Si2Mn was investigated with regard to mechanical properties. The combination of manganese and chromium reduces the tendency to stick in the mold and reduces castingdistortion due to increased high-temperature tensile strength during demolding. The alloy Al Mg5Si2MnCr contains between 0.1 and 0.3% by weight of chromium which reduces the tendency to stick. The 0.2% yield strength, compared with a chromium-free alloy, is around 10 to 15MPa higher. The preferred area of application of Al Mg5Si2MnCr (brand name MAXXALLOY®-Structure© from Salzburger Aluminium Group) is for thin-walled die castings with wall thicknesses of 2 to 4mm. The very good weldability allows complex components to be manufactured from castings and, for example, extrusion profiles to be manufactured from 5000 and 6000 alloys. Structural parts are an example. The guide values for the mechanical properties given in Table 2 indicate the potential of this alloy under the condition of error-free casting (largely free from pores, cavities and oxides). For this reason, for safety components, suitable measures used in casting technology (e.g. the use of a vacuum) must be put in place to avoid these defects. The weldability is also influenced by the parting agents and lubricants. Impurities when melting the pigs can also have a negative effect on the mechanical properties. Particular care is therefore required for this step of the process.Alloy type Al Mg5Si2MnCrRE By adding metals such as zirconium, chromium and vanadium, the 0.2% yield strength can be increased even further. However, the combination of chromium and manganese also leads to the alloy having a higher migration factor here; chromium can therefore not be added without limit. The alloy elements vanadium and zirconium accumulate in the circulation material; zirconium in particular can then lead to hard inclusions which have a negative effect on the mechanical properties and lead to increased wear of the tools in later processing. The addition of rare earths is possible in principle but leads to undesired side effects. Until now, easily soluble alloy elements such as cerium and lanthanum have only been used to improve the grain refinement in wrought materials and in attempts to use it as a modifier for AlSi casting alloys. The addition of 100 to 500ppm of cerium or lanthanum, dependent on the wall thickness and the solidification speed, increases the 0.2% yield strength from 160MPa to between 190 and 230MPa. This effect can be explained by the formation of intermetallic Al-Ce and Al-La phases which prevent dislocation movement. When lanthanides are used, a special melting technology is required. Due to this metal’s unusually high affinity with oxygen, rapid oxidation occurs immediately. If added incorrectly, very rough diffusions which have a negative effect on the elongation at failure and endurance strength form. Through the further development of melting technology and process technology, it is now possible to add these elements into the melt without strong oxidation and to ensure that they dissolve completely. The result of these developments is an alloy of the type Al Mg5Si2MnCrRE (brand name MAXXALLOY®-ULTRA© from SAG Aluminium Lend GmbH). This alloy offers the advantages of Mg5Si2MnCr but with a considerably higher 0.2% yield strength and tensile strength. During the further development of the alloy, the contents of magnesium and silicon were also increased a little; in casting tests this resulted in better casting properties. The alloy is characterized by a particularly fine α-solid-solution-Mg2Si-eutectic and is less sensitive in comparison to accompanying elements such as phosphorus. The circulating amount can therefore be slightly higher. The molten metal’s high tendency to oxidize mentioned above is counteracted with beryllium contents of 30 to 40ppm. The melting loss behavior, particularly for longer melt standing times, is therefore comparable with that of Al Mg5Si2MnCr. The mechanical properties which can be achieved with this alloy type are given in Table 2 (cast condition) and were proved using die cast steps. For even more demanding requirements regarding the 0.2% yield strength, artificial aging can be carried out. To do so, the quenching of the casting must be done immediately after the demolding; the 0.2% yield strength can be increased once more by around 10% by doing so.Benefits of using Al Mg5Si2Mn alloys In summary, the use of these alloys makes it possible to create high-strength yet ductile die castings. The special alloy compositions with additives of chromium and rare earths offer high strength and elongation at failure properties, even in the cast state, so that heat treatment is not necessary. The maximum mechanical properties which can be achieved are comparable with forgings from EN AW-6082 in the condition T6. However, the mechanical properties are dependent on the wall thicknesses of the casting. Strength and elongation at failure sink with increasing wall thickness, meaning that these alloys are particularly suitable for the production of thin-walled castings which are subjected to strong loads. | Al Mg5Si2Mn-Druckgusslegierung | Duktile Aluminium-Druckgusslegierung für Druckgussteile mit hohen Ansprüchen an die Duktilität, Bruchdehnung bzw. mit hohen Anforderungen an das Verformungsvermögen. Eine Übersicht (ohne Anspruch auf Vollständigkeit) über die Legierungen dieses Typs und deren chemische Zusammensetzungen gibt Tabelle 1 (Salzburger Aluminium Group) wieder.Legierungstyp AlMg5Si2Mn Die Herstellung von großflächigen Strukturteilen mit geringen Wandstärken stellt hohe Anforderungen an die einzusetzende Druckgusslegierung. Neben gutem Fließvermögen und geringer Klebeneigung muss der Werkstoff vor allem die Voraussetzungen für optimale Duktilität erbringen. Hohe Duktilität im Gussteil setzt den Einsatz von eisenarmen Druckgusslegierungen voraus. Unter dem Legierungstyp Al Mg5Si2Mn sind die naturharten, hochduktilen Legierungen zusammengefasst, die Bezeichnung „naturhart“ wurde dabei von den Knetwerkstoffen übernommen. Genau genommen neigen auch die Al Mg5Si2Mn-Legierungen etwas, wenn auch in sehr geringem Ausmaß, zur Alterung, dieser Effekt ist bei Raumtemperatur aber bereits nach wenigen Tagen abgeschlossen. Abhängig von der Wandstärke werden ausgezeichnete mechanische Eigenschaften ohne Wärmebehandlung erreicht. Dabei ist vor allem die hohe Bruchdehnung in dünnwandigen Teilen hervorzuheben. Die verhältnismäßig geringe 0,2 %-Dehngrenze ist für AlMg-Legierungen typisch. Das breite Erstarrungsintervall sichert eine gute Formfüllung, wobei die Warmrissneigung noch als gering einzustufen ist. Trotz des geringen Eisengehaltes neigen die Legierungen nicht zum Ankleben, denn durch die Anwesenheit von Mangan lassen sich auch dünnwandige Teile sehr gut ausformen. Bei der Auslegung der Formschrägen ist die im Vergleich zu AlSi-Legierungen höhere Erstarrungsschrumpfung von Legierungen dieses Typs zu berücksichtigen. Diese Legierungen sind korrosionsbeständig und hervorragend schweißbar. Sie werden überall dort eingesetzt, wo Druckgussteile mit sehr hoher Duktilität bei guter Festigkeit ohne Wärmebehandlung verlangt werden. Die Einsparung der Wärmebehandlung verringert die Herstellungskosten der Gussteile durch: - Einsparung der Wärmebehandlungskosten (Energie, Investitionen) - Kein Wärmebehandlungsausschuss (verzogene Teile, Blister) - Keine Nacharbeit (z. B. Richtarbeiten an den Teilen) Als Beispiele für die Anwendung können Sicherheitsteile im Fahrzeugbau genannt werden (Fahrwerksteile, Druckbehälter, PKW-Sitze, Strukturteile). Die Gefügeeinstellung der Al Mg5Si2Mn-Legierungen erfolgt bereits im Schmelzwerk durch eine spezielle Schmelzebehandlung (Bild 1, Salzburger Aluminium Group). Dabei gilt es, den Gehalt an Alkali- und Erdalkalielementen soweit wie möglich abzusenken. Bereits Gehalte von 10 ppm Natrium führen zu einem spröden Gefüge. Bei der Weiterverarbeitung in der Druckgießerei muss daher auch jeglicher Einsatz von natriumhaltigen Reinigungssalzen vermieden werden. Beim Einsatz von Kreislaufmaterial wird die Überwachung der Kalzium- und Natriumgehalte empfohlen. Eine bewährte Methode zur Kontrolle der Metallqualität stellt die thermische Analyse dar. Der richtige Gefügezustand dieser Legierungen ist durch eine Rekaleszenz von 0,6 bis 1,2 °C nachweisbar.Legierungstyp AlMg5Si2MnCr Im Rahmen eines Entwicklungsprojektes wurden die Einflüsse des Chromzusatzes zu einer Basislegierung vom Typ Al Mg5Si2Mn hinsichtlich mechanischer Eigenschaften untersucht. Die Kombination von Mangan und Chrom reduziert die Klebeneigung im Werkzeug und verringert den Gussteilverzug aufgrund erhöhter Warmfestigkeit beim Ausformen. Die Legierung Al Mg5Si2MnCr enthält zwischen 0,1 und 0,3 Gewichts-% Chrom, damit wird die Klebeneigung reduziert. Die 0,2 %-Dehngrenze ist verglichen mit einer chromfreien Legierung um etwa 10 bis 15 MPa höher. Das bevorzugte Anwendungsgebiet der Al Mg5Si2MnCr (Markenname MAXXALLOY®-Structure© von Salzburger Aluminium Group) sind dünnwandige Druckgussteile mit 2 bis 4 mm Wanddicke. Die sehr gute Schweißbarkeit ermöglicht die Herstellung von komplexen Baugruppen aus Gussteilen und z. B. Strangpressprofilen aus 5000er und 6000er Legierungen. Als Beispiel können Strukturteile genannt werden. Die in Tabelle 2 (Salzburger Aluminium Group) angegebenen Richtwerte für die mechanischen Eigenschaften kennzeichnen das Potential dieser Legierung unter der Voraussetzung von fehlerfreiem Guss (weitgehend frei von Poren, Lunkern und Oxiden). Für Sicherheitsteile sind daher die geeigneten gießtechnischen Maßnahmen (z. B. die Anwendung von Vakuum) zur Vermeidung dieser Fehler vorzusehen. Die Schweißbarkeit wird auch von den verwendeten Trenn- und Schmierstoffen beeinflusst. Durch Verunreinigung beim Einschmelzen der Masseln können die mechanischen Eigenschaften ebenfalls beeinträchtigt werden. Für diesen Prozessschritt ist daher besondere Sorgfalt geboten.Legierungstyp Al Mg5Si2MnCrRE Durch Zulegieren von Metallen wie Zirkonium, Chrom und Vanadium kann die 0,2 %-Dehngrenze nochmals weiter gesteigert werden. Die Kombination von Chrom und Mangan führt allerdings auch hier zu einem höheren Seigerfaktor der Legierung, die Zugabe von Chrom ist daher nicht unbegrenzt möglich. Die Legierungselemente Vanadium und Zirkonium reichern sich im Kreislaufmaterial an, besonders Zirkonium kann in der Folge zu harten Einschlüssen führen, welche die mechanischen Eigenschaften negativ beeinflussen bzw. bei der späteren Bearbeitung zu einem erhöhten Verschleiß der Werkzeuge führen. Das Zulegieren von seltenen Erden ist grundsätzlich möglich, führt aber zu unerwünschten Begleiteffekten. Leicht lösbare Legierungselemente wie Cer und Lanthan wurden bisher ausschließlich zur Verbesserung der Kornfeinung in Knetwerkstoffen bzw. in Versuchen als Veredelungsmittel für AlSi-Gusslegierungen eingesetzt. Die Zugabe von 100 bis 500 ppm Cer bzw. Lanthan steigert, abhängig von der Wanddicke bzw. der Erstarrungsgeschwindigkeit, die 0,2 %-Dehngrenze von 160 MPa auf 190 bis 230 MPa. Erklärbar ist dieser Effekt durch die Bildung von intermetallischen Al-Ce bzw. Al-La-Phasen, welche die Versetzungsbewegung behindern. Beim Einsatz von Lanthaniden ist eine spezielle Schmelztechnik erforderlich. Durch die außerordentlich hohe Affinität dieser Metalle zu Sauerstoff tritt sofort eine rasche Oxidation auf. Bei unsachgemäßer Zugabe bilden sich sehr grobe Ausscheidungen, welche sich negativ auf die Bruchdehnung und Dauerfestigkeit auswirken. Durch die Weiterentwicklung der Schmelztechnologie und Verfahrenstechnik ist es nun möglich, diese Elemente ohne starke Oxidation in die Schmelze einzubringen sowie eine vollständige Auflösung zu gewährleisten. Das Ergebnis dieser Entwicklungen ist eine Legierung vom Typ Al Mg5Si2MnCrRE (Markenname MAXXALLOY®-ULTRA© der Salzburger Aluminium Group). Diese Legierung bietet die Vorteile der Al Mg5Si2MnCr, jedoch mit deutlich gesteigerter 0,2%-Dehngrenze bzw. Zugfestigkeit. Im Rahmen der Legierungsweiterentwicklung wurden auch die Gehalte von Magnesium und Silizium etwas angehoben, in Druckgussversuchen konnten dadurch verbesserte Gießeigenschaften nachgewiesen werden. Die Legierung zeichnet sich durch ein besonders feines α-Mischkristall-Mg2Si-Eutektikum aus und ist gegenüber störenden Begleitelementen, wie zum Beispiel Phosphor, unempfindlicher. Der Kreislaufanteil kann daher etwas erhöht werden. Die erwähnte höhere Oxidationsneigung der Metallschmelze wird durch Beryllium-Gehalte von 30 bis 40 ppm ausgeglichen. Das Abbrandverhalten, besonders bei längeren Stehzeiten der Schmelze, ist dadurch mit jenem der Al Mg5Si2MnCr vergleichbar. Die mit diesem Legierungstyp erreichbaren mechanischen Eigenschaften gibt die Tabelle 2 (Salzburger Aluminium Group )wieder (Gusszustand) und diese wurden mittels Druckgussstufenplatten nachgewiesen. Bei noch höheren Anforderungen an die 0,2 %-Dehngrenze kann eine Warmauslagerung durchgeführt werden. Dazu ist das Abschrecken der Druckgussteile unmittelbar nach dem Ausformen erforderlich, die 0,2%-Dehngrenze kann dadurch nochmals um etwa 10 % gesteigert werden.Vorteile durch den Einsatz von AlMg5Si2Mn-Legierungen Zusammengefasst können durch den Einsatz dieser Legierungen hochfeste und trotzdem duktile Druckgussteile erzeugt werden. Die speziellen Legierungszusammensetzungen mit Zusätzen von Chrom und seltenen Erden bietet bereits im Gusszustand höchste Festigkeits- und Bruchdehnungseigenschaften, sodass eine Wärmebehandlung entfallen kann. Die maximal erreichbaren mechanischen Eigenschaften sind vergleichbar mit Schmiedestücken aus EN AW-6082 im Zustand T6. Die mechanischen Eigenschaften sind jedoch abhängig von den Wanddicken des Gussteiles. Festigkeit und Bruchdehnung sinken mit zunehmender Wanddicke, daher eignen sich diese Legierungen besonders zur Herstellung von hochbelasteten, dünnwandigen Gussteilen. | https://www.giessereilexikon.com/en/foundry-lexicon/Encyclopedia/show/almg5si2mn-die-casting-alloy-4460/?cHash=f3664b196be7d3ef4785455790176c4f | https://www.giessereilexikon.com/giesserei-lexikon/Encyclopedia/show/al-mg5si2mn-druckgusslegierung-848/?cHash=f3664b196be7d3ef4785455790176c4f
Aging - molding sand | Storage of the pre-wetted homogenized used sand in the bunker for swelling (dispersion ) of the thermally loaded bentonite. The same applies to freshly conditioned mold material which is also stored in the bunker for further betonite digestion. Ultimately, these measures improve the mold material characteristics, mainly the plasticity. | Mauken | Lagerung des vorbefeuchteten homogenisierten Altsandes im Bunker zur Quellung (Dispergierung) des thermisch belasteten Bentonits. Das Gleiche gilt für frisch aufbereiteten Formstoff, welcher ebenfalls zum weiteren Bentonitaufschluss im Bunker gelagert wird. Letztlich werden die Formstoffeigenschaften, vor allem die Plastizität durch diese Maßnahmen verbessert. | https://www.giessereilexikon.com/en/foundry-lexicon/Encyclopedia/show/aging-molding-sand-3976/?cHash=ec257c50d9547dc76a8f845bc2be28e2 | https://www.giessereilexikon.com/giesserei-lexikon/Encyclopedia/show/mauken-362/?cHash=ec257c50d9547dc76a8f845bc2be28e2
Air flow sensor | Cavity sensor for die casting processes (Fig. 1) which is built in the vacuum supply leading to the die cast mold and which records the amount of air during evacuation.A quality improvement of castings is often achieved by evacutating the casting mold (see Eine Verbesserung der Qualität von Gussteilen kann vielfach durch das Evakuieren der Gießform erreicht werden (siehe Vacuum-assisted die casting, Multi-level vacuum process).However, the remaining system time for evacutation the die casting mold is too short for most molds which has the effect that very high extraction rates have to be installed. The result is that the extraction valve clearance (above a wash board or a piston valve) in most cases is too small and only has a limited effect. A blocking process sets in which occurs under certain pressure conditions at the narrowest place: in general, this is the air valve. In its cross section, gasses can achieve sonic speed through adiabatic expansion. This blockade prevents a further gas extraction which incorrectly results in negative pressure.If the reasonable pressure now is interpreted as the prevailing pressure in the mold, production is performed under incorrect conditions due to the mistaken interpretation. If the second phase (mold filling) is released because of the alleged vacuum, the mold is not completely ventilated and the vacuumcasting quality is doubtful. For this reason, it is useful to measure the extraction quantity (evacuated amount of air) with an LMS air flow sensor from the mold and not the developed negative pressure alone. Installation position of the LMS sensor is shown in Fig. 2.The incorrect negative pressure measuring in a die casting mold can be prevent through a air flow measurement using an LMS sensor. The graphical measuring results enable the correct interpretation and show the mold evacuation curve (Fig. 3). In addition, the sensor can determine leakage air percentages which are present in the mold.Additional references:Vacuum sensorMulti airpipe sensor systemMold filling control sensorMold cavity pressure sensorMetal fron contact sensorMetal front temperature sensorHumidity sensorResidual gas sensorVacuum-assisted die castingVacuumVacuum metallurgy | Luftmengensensor | Kavitätssensor für den Einsatz im Druckgießverfahren (Bild 1), welcher in die zur Druckgießform führenden Vakuumleitung verbaut wird und die Luftmenge (Luftabsaugmenge, Luftabzugsmenge) während der Evakuierung aufzeichnet.Eine Verbesserung der Qualität von Gussteilen kann vielfach durch das Evakuieren der Gießform erreicht werden (siehe Vakuumunterstütztes Druckgießen, Mehrstufen-Vakuumverfahren).Allerdings ist die verbleibende Systemzeit zum Evakuieren der Druckgießform bei den meisten Formen zu kurz, was dazu führt, dass sehr große Abzugsleistungen installiert werden müssen. Daraus resultiert, dass die Spaltöffnung des Abzugsventils (über ein Waschbrett oder ein Kolbenventil) meist zu gering dimensioniert ist und damit limitierend wirkt. Es tritt ein Blockierungseffekt ein, welcher bei bestimmten Druckverhältnissen an der engsten Stelle einer Leitung auftritt: in der Regel ist dies in den meisten Fällen das Entlüftungsventil. In seinem Querschnitt können die Gase durch die adiabatische Expansion Schallgeschwindigkeit erreichen. Diese Blockade verhindert damit den weiteren Gasabzug dadurch entsteht fälschlicherweise ein Unterdruck.Wird nun der gemessene Unterdruck als ein herrschender Unterdruck in der Form interpretiert, so wird die Produktion aufgrund der Fehlinterpretation unter falschen Bedingungen ausgeführt. Wird durch das vermeintliche Erreichen des Vakuum die zweite Phase (Formfüllphase) freigegeben, ist die Form noch nicht vollständig entlüftet und dadurch ist die Qualität der Vakuumgussteile sehr fraglich. Deshalb ist es sinnvoll die Abzugsmenge (evakuierte Luftmenge) mit einem Luftmengensensor LMS aus einer Form zu messen und nicht nur allein den entstandenen Unterdruck. Die Einbauposition eines LMS-Sensors ist in Bild 2 dargestellt.Eine unrichtige Unterdruckmessung in einer Druckgießform kann durch eine Luftmengenmessung mit dem LMS-Sensor verhindert werden. Die grafisch dargestellten Messergebnisse erlauben die korrekte Interpretation und geben den Verlauf der Evakuierung der Form wieder (Bild 3). Zusätzlich können mit dem Sensor die Leckluftanteile, die in einer Form entstehen, ermittelt werden.Weiterführende Stichworte:VakuumsensorMulti-Airpipe-Sensor-SystemForm-Füll-Control-SensorForminnendruck-SensorMetallfront-KontaktsensorMetallfront-TemperatursensorLuftfeuchtesensorRestgassensorVakuumunterstütztes DruckgießenVakuumVakuummetallurgie | https://www.giessereilexikon.com/en/foundry-lexicon/Encyclopedia/show/air-flow-sensor-4541/?cHash=634ff553e8683f4335be8c3527ac538c | https://www.giessereilexikon.com/giesserei-lexikon/Encyclopedia/show/luftmengensensor-930/?cHash=634ff553e8683f4335be8c3527ac538c
Aging | Change in the structure of a metal material.The cause of aging is considered to be precipitations from supersaturated solid solutions. Aging is always connected to changes in mechanical properties, with a distinction being made between natural and artificial aging.Natural aging occurs spontaneously with certain materials in the as-cast condition or following cold forming. By contrast, aging may also be induced by heat treatment. This is known as artificial aging and is performed in order to accelerate and stabilize changes in structure and properties. During aging processes, the hardness increases which is why this is referred to as hardening.When generally referring to aging, this usually means strain aging which is of special importance for metals such as steel. The responsible substances for this kind of aging are carbon, phosphorus, oxygen and, preferably, the dissolved, unbound nitrogen. This aging is characterized by an increase in tensile strength and yield strength along with a decrease in toughness during storage or after cold forming (strain) of the steel.The process which is of great importance for many high-strength welding steels is shown in Fig. 1. Due to the maximum N content of 0.02% in the steel, only the section on the far left is of interest. It can be seen that all steels follow the course indicated by the arrow after hot forming. Above the A-B line, all N atoms are uniformly dissolved in the iron as interstitial solid solutions , underneath this line, they should migrate to the grain boundaries where they form the compound Fe4N (iron nitride) in a ratio of four Fe atoms + one N atom.This process is called precipitation. The smaller, more mobile C atoms are able to substantially reach the grain boundaries during normal cooling, even at higher temperatures; the more inert N atoms are not. They remain dissolved in the iron until cooled to room temperature, even though there is no room for them. Such a “supersaturated solution” will endeavor to convert to a stable state over time with the N atoms slowly migrating in the direction of the grain boundaries. However, they will not find any lattice vacancies where they could find a place and remain. As a result, the deformability of the steel is reduced, i.e. the toughness descreases. | Alterung | Veränderung des Gefüges eines metallischen Werkstoffes. Als Ursache werden Ausscheidungen aus übersättigten Mischkristall angesehen. Damit verbunden sind immer Änderungen der mechanischen Eigenschaften, wobei zwischen natürlicher und künstlicher Alterung unterschieden wird. Natürliche Alterung tritt bei bestimmten Werkstoffen im Gusszustand oder nach einer Kaltverformung von selbst auf. Im Gegensatz dazu kann auch eine Alterung durch eine Wärmebehandlung herbeigeführt werden. In dem Fall spricht man von künstlicher Alterung. Dies geschieht um Gefüge- und Eigenschaftsänderungen zu beschleunigen und zu stabilisieren. Bei Alterungsvorgängen nimmt die Härte zu, deshalb spricht man hier von Aushärtung. Wenn allgemein von Alterung gesprochen wird, ist in der Regel die Reckalterung gemeint, welche von besonderer Bedeutung beispielsweise für Stahl ist. Verantwortlich für diese Art der Alterung sind Kohlenstoff, Phosphor, Sauerstoff und vorzugsweise der gelöste, nicht abgebundene Stickstoff. Diese Alterung äußert sich in der Zunahme der Zugfestigkeit und Streckgrenze bei gleichzeitiger Abnahme der Zähigkeit beim Lagern bzw. nach Kaltverformung (Reckung) des Stahles. Der Vorgang, der für viele hochfeste, schweißbare Stähle von großer Bedeutung ist, wird aus Bild 1 deutlich. Wegen der im Stahl maximal enthaltenen 0,02 % N ist nur die äußerste linke Ecke interessant. Man erkennt, dass alle Stähle beim Abkühlen nach der Warmverformung den mit dem Pfeil angegebenen Verlauf nehmen. Oberhalb der Linie A-B sind alle N-Atome als Einlagerungsmischkristalle gleichmäßig im Eisen gelöst, beim Unterschreiten der Linie müssten sie zu den Korngrenzen wandern und dort im Verhältnis vier Fe-Atome + ein N-Atom die Verbindung Fe4N (Eisennitrid) bilden. Diesen Vorgang nennt man Ausscheidung. Die kleineren, beweglicheren C-Atome sind imstande, noch dazu bei höheren Temperaturen, die Korngrenzen bei normaler Abkühlung weitgehend zu erreichen; die trägeren N-Atome schaffen dies nicht. Sie bleiben bis Raumtemperatur im Eisen gelöst, obwohl sie dort keinen Platz mehr haben. Solch eine „übersättigte Lösung“ hat das Bestreben im Laufe der Zeit in den stabilen Zustand überzugehen, wobei die N-Atome sehr langsam in Richtung Korngrenzen wandern. Dabei finden sie jedoch kleine Gitterleerstellen, wo sie Platz haben und bleiben können. Im Ergebnis wird dadurch die Verformbarkeit des Stahles erschwert, d.h. die Zähigkeit sinkt. | https://www.giessereilexikon.com/en/foundry-lexicon/Encyclopedia/show/aging-4610/?cHash=7ed4e517129d078cec672fe509098991 | https://www.giessereilexikon.com/giesserei-lexikon/Encyclopedia/show/alterung-999/?cHash=7ed4e517129d078cec672fe509098991
AFS grain fineness number | Evaluation unit established by the American Foundry Society for grain size rates for molding and coresand materials. The relevance of the grain fineness number can be ascribed to the fact that this values is proportional with the number of grains per unit of weight and with the specific surface area of the sand. For approximate calculation of the AFS grain fineness number, the value of the theoretic specific surface area is multiplied by the factor 0.57. For more details, please refer to the VDG bulletin P 34. | AFS-Feinheitsnummer | Von der American Foundry Society aufgestellte Bewertungseinheit für den Korngrößenbereich von Form- und Kernsanden. Die Bedeutung der Kornfeinheitsnummer liegt darin, dass dieser Wert proportional der Anzahl Körner je Gewichtseinheit und der spezifischen Oberfläche des Sandes ist. Für die näherungsweise Berechnung der AFS-Feinheitsnummer wird der Wert der theoretischen spezifischen Kornoberfläche mit dem Faktor 0,57 multipliziert. Weitere Details sind aus VDG-Merkblatt P 34 zu entnehmen. | https://www.giessereilexikon.com/en/foundry-lexicon/Encyclopedia/show/afs-grain-fineness-number-3642/?cHash=6a84e00dc669123aa55d97dfb1f3c31e | https://www.giessereilexikon.com/giesserei-lexikon/Encyclopedia/show/afs-feinheitsnummer-25/?cHash=6a84e00dc669123aa55d97dfb1f3c31e
Affinity | Tendency of a material to form a compound with another material.The amount of heat released (exothermic) or consumed (endothermic) during the chemical reaction is referred to as reaction enthalpy. This is a way to evaluate the oxide forming ability of materials. The affinity list summarizes all metal oxides according to their oxide formation heat released. This list shows that the oxide with the highest reaction enthalpy (with the according metal) has the strongest tendency towards oxidation (oxygen uptake).Thus, by means of oxidation it is possible to selectively remove metal additives in a melt in the order of decreasing oxide formation enthalpies. In this process, the formation enthalpy at the appropriate treatment temperature of the molten metal to be purified is always decisive. | Affinität | Neigung eines Stoffes, mit einem anderen eine Verbindung einzugehen. Die bei chemischen Reaktionen freiwerdende (exotherme) oder verbrauchte (endotherme) Wärmemenge ist die so genannte Reaktionsenthalpie. Die Fähigkeit zur Oxidbildung kann so beurteilt werden. Die Affinitätsreihe für Sauerstoff fasst alle Metalloxide nach ihrer freigesetzten Oxidbildungswärme zusammen. Daraus ist zu erkennen, dass das Oxid mit der größten Reaktionsenthalpie (mit dem entsprechenden Metall) die stärkste Neigung zur Oxidation (Sauerstoffaufnahme) hat. Damit ist die Möglichkeit geschaffen metallische Beimengungen in einer Schmelze durch oxidierende Behandlung in der Reihenfolge abnehmender Oxidbildungsenthalpien selektiv zu entfernen. Dabei ist aber immer die Bildungsenthalpie bei der entsprechenden Behandlungstemperatur der zu reinigenden Metallschmelze maßgebend. | https://www.giessereilexikon.com/en/foundry-lexicon/Encyclopedia/show/affinity-4212/?cHash=9bebbddccfefdcfef0efb7f45d2760e1 | https://www.giessereilexikon.com/giesserei-lexikon/Encyclopedia/show/affinitaet-598/?cHash=9bebbddccfefdcfef0efb7f45d2760e1
AFS | American Foundry Society with their headquarters in 1695 North Penny Lane Schaumburg, IL 60173/USA. | AFS | Verband amerikanischer Gießereifachleute (American Foundry Society) mit Sitz in 1695 North Penny Lane Schaumburg, IL 60173/USA. | https://www.giessereilexikon.com/en/foundry-lexicon/Encyclopedia/show/afs-3643/?cHash=10dd6db3fac5073cbf762073c5fac4cb | https://www.giessereilexikon.com/giesserei-lexikon/Encyclopedia/show/afs-26/?cHash=10dd6db3fac5073cbf762073c5fac4cb
Addition of new sand | Compensation for discharge of worn mold material as well as mold material output losses. Due to the mechanical, thermal, and chemical loads certain wear products occur in the mold material cycle. Examples include quartz sandfines, inactive clay contents, decomposition products of coal dust or core binders, oolitized quartz grains. The flow of coresand particles can also introduce harmful wear products. They all accumulate in the mold material system. By means of controlled feeding of new sand and discharge of the same amount of worn mold material (s. Mold material balance) it is possible to ensure that specified limits are not exceeded to thus maintain a specific level properties. The adjustment of the sediment content is of particular importance. Moreover, new sand must be added to compensate for the mold material output losses.Additional references:Mold material managementMold material recoveryMold material controlSand conditioningSand reclamation | Neusandzusatz | Ausgleich für Abführung von Altformstoff sowie der Formstoffaustragsverluste. Im Formstoffkreislauf entstehen durch die mechanischen, thermischen und chemischen Beanspruchungen bestimmte Verschleißprodukte, wie Quarzsandfeinanteile, inaktive Tonanteile, Zersetzungsprodukte des Kohlenstaubes bzw. von Kernbindern, oolithisierte Quarzkörner u. a. Durch den Zufluss von Kernsandanteilen können ebenfalls schädliche Verschleißprodukte eingetragen werden. Dies alles reichert sich im Formstoffsystem an. Durch eine geregelte Zuführung von Neusand bzw. die in gleicher Höhe notwendige Abführung von Altformstoffen (s. Formstoffbilanz) ist es möglich, vorgegebene Grenzwerte nicht zu überschreiten und damit ein bestimmtes Eigenschaftsniveau einzuhalten. Die Einstellung des Schlämmstoffgehaltes ist von besonderer Bedeutung. Außerdem muss Neusand zum Ausgleich der Formstoffaustragsverluste zugesetzt werden.Weiterführende Stichworte:FormstoffmanagementFormstoffrückgewinnungFormstoffsteuerungSandaufbereitungSandregenerierung | https://www.giessereilexikon.com/en/foundry-lexicon/Encyclopedia/show/addition-of-new-sand-4035/?cHash=6f6aedbf5c042a5fae06a67c9f939898 | https://www.giessereilexikon.com/giesserei-lexikon/Encyclopedia/show/neusandzusatz-421/?cHash=6f6aedbf5c042a5fae06a67c9f939898
Active bentonite | Active bentonite with high degree of swelling capacity; Together with water, which is added during conditioning, it induces the bonding capacity of bentonite-bonded molding materials. The main constituent is the clay mineral montmorillonite. Due to thermal stresses during repeated recirculation of sand, part of the bentonite looses its swelling and bonding capacities; i.e. the bentonite is burnt and must be partly replaced by new material during conditioning. It must be ensured that the ratio between active bentonite and dead bentonite (oolitization, hard bentonite) is balanced. Determination of the active clay contents is performed by means of methylene blue adsorption or through heavy-medium separation in an alcohol bromoform mixture. | Aktivbentonit | Hochquellfähiger aktiver Bentonit, der gemeinsam mit Wasser, welches bei der Aufbereitung zugegeben wird, die Bindefähigkeit bentonitgebundener Formstoffe bewirkt. Hauptbestandteil ist das Tonmineral Montmorillonit. Durch die thermische Beanspruchung bei wiederholten Sandumläufen verliert ein Teil des Bentonits seine Quell- und Bindefähigkeit, d. h. der Bentonit wird totgebrannt und muss partiell bei der erneuten Aufbereitung wieder zugegeben werden. Es ist auf ein ausgewogenes Verhältnis von Aktivbentonit und totgebranntem Bentonit (Oolithisierung, Hartbentonit) zu achten. Die Bestimmung der Aktivtongehalte geschieht mit Hilfe der Methylenblauadsorption bzw. einer Schwerflüssigkeitstrennung in einer Alkohol-Bromoform-Mischung. | https://www.giessereilexikon.com/en/foundry-lexicon/Encyclopedia/show/active-bentonite-3644/?cHash=f8266f09ae8dc743b2d9bbe83b87ecfc | https://www.giessereilexikon.com/giesserei-lexikon/Encyclopedia/show/aktivbentonit-27/?cHash=f8266f09ae8dc743b2d9bbe83b87ecfc
Activation | Transformation of bentonite from natural calcium bentonite to sodium bentonite induced by the addition of sodium. During this process, calcium bentonite looses its calcium ions and adsorbs double the amount in sodium ions. The quantity of accumulated ions is a quality characteristic and is measured as equivalent mass (mval) per 100 g of clay. Under-activation or over-activation has a negative influence on mechanical properties of the molding material. Creeping over-activation of the entire system must be particularly taken into account when ions transfer from the water glass-bonded core into the bentonite-bonded molding material system (s. active bentonite). | Aktivierung | Durch Sodazugabe hervorgerufene Umwandlung des Bentonits vom natürlichen Kalziumbentonit in Natriumtbentonit. Dabei gibt der Kalziumbentonit seine Kalziumionen ab und adsorbiert die doppelte Menge an Natriumionen. Die Menge der angelagerten Ionen ist ein Gütemerkmal und wird als Äquivalentmasse (mval) je 100 g Ton gemessen. Eine Unter- oder Überaktivierung wirkt sich nachteilig auf die mechanischen Eigenschaften des Formstoffs aus. Vor allem bei Zulauf von wasserglasgebundenen Kernen zum bentonitgebundenen Formstoffsystem ist auf eine schleichende Überaktivierung des gesamten Systems zu achten (s. Aktivbentonit). | https://www.giessereilexikon.com/en/foundry-lexicon/Encyclopedia/show/activation-3645/?cHash=650a447ce412bb290f5bfa5301681bf5 | https://www.giessereilexikon.com/giesserei-lexikon/Encyclopedia/show/aktivierung-28/?cHash=650a447ce412bb290f5bfa5301681bf5
Acoustic resonance analysis | Acoustic resonance analysis, which also refers to sound testing, is a non-destructive testing method. It enables a fast and effective testing of a wide range of workpieces.The physical effect is utilized, that a body which is stimulated suitably by an excitation, vibrates in certain characteristic frequencies, its natural frequencies. They are the “language” of the workpiece. Everything what has an influence on the mechanical strength (cracks) or on the material structure can be measured and evaluated by variances in the resonant spectrum.With the acoustic resonant testing, you can detect cracks, nodularity, Perlite ratio, and weight variations. A range of compensation methods will help to filter the influences by temperature, aging, dimensional variance and others.An example is shown in Fig 1 and Fig 2 RTE Akustik + Prüftechnik GmbH | Akustische Resonanzanalyse | Die akustische Resonanzanalyse, auch Klangprüfung genannt, ist ein zerstörungsfreies Prüfverfahren (ZfP), das die schnelle und aufwandsarme Prüfung einer breiten Palette von Werkstücken ermöglicht. Ausgenutzt wird dabei der physikalische Effekt, dass ein Körper nach geeigneter Anregung (z.B. Anschlag) in bestimmten charakteristischen Eigenformen und Eigenfrequenzen schwingt. Sie sind die “Sprache” des Werkstückes. Beurteilt wird die dynamische Festigkeit des Bauteils. Alles was die Festigkeit und somit die Gefügestruktur beeinflusst, lässt sich mittels der akustischen Resonanzanalyse detektieren.Mittels akustischer Resonanzanalyse lassen sich Risse, Nodularität, Perlitanteile, Gewichtseinflüsse prüfen und mittels verschiedener Kompensationsverfahren z.B. Temperatur, Alterung und Dimensionsschwankungen kompensieren.Ein Beispiel zeigt Bild1und Bild2 derRTE Akustik + Prüftechnik GmbH | https://www.giessereilexikon.com/en/foundry-lexicon/Encyclopedia/show/acoustic-resonance-analysis-4869/?cHash=b43f3f441a216cc43ccd34588de86ce2 | https://www.giessereilexikon.com/giesserei-lexikon/Encyclopedia/show/akustische-resonanzanalyse-4840/?cHash=b43f3f441a216cc43ccd34588de86ce2
A-Graphite | (s. Graphite classification chart) | A-Grafit | (s. Grafitrichtreihe) | https://www.giessereilexikon.com/en/foundry-lexicon/Encyclopedia/show/a-graphite-4214/?cHash=8f27ebdd8d4a97abe695b5078c64e880 | https://www.giessereilexikon.com/giesserei-lexikon/Encyclopedia/show/a-grafit-600/?cHash=8f27ebdd8d4a97abe695b5078c64e880
Acoustic sensor | Cavity sensor für die casting processes (Fig 1) which records the acoustic noise development during the injection process. The SHS acoustic sensor was developed for testing purposes by Electronics GmbH. It absorbs the injection process “sound” and enables a better understanding of the mold filling. | Schallsensor | Kavitätssensor für den Einsatz im Druckgießverfahren (Bild 1), welcher die Schallentwicklung während des Einpressvorganges aufzeichnet. Der Schallsensor SHS wurde zu Versuchszwecken von Fa. Electronics GmbH entwickelt. Er nimmt den „Klang“ des Einpressvorganges auf und kann damit ein besseres Verständnis der Formfüllung ermöglichen. | https://www.giessereilexikon.com/en/foundry-lexicon/Encyclopedia/show/acoustic-sensor-4546/?cHash=d672a625b48f9263e8346b46e5b9b3e0 | https://www.giessereilexikon.com/giesserei-lexikon/Encyclopedia/show/schallsensor-935/?cHash=d672a625b48f9263e8346b46e5b9b3e0
A1, A2, A3, A4 | Designation for transformation temperatures of iron and iron alloys according to theiron-carbon phase diagram. The eutectic halts on the cooling curve are referred to as Ar points (r = refroidissement), the halts on the heat-up curve as Ac points (c = chauffage). The temperature difference between the respective halt temperatures on the head-up and cooling curve, i.e. the hysteresis, is increased with faster temperature change. With very slow temperature change, the position of the halts approximates the values for equilibrium temperature as specified in the list below. This results in the following designation concept: 1536 °C: Solidification temperature (melting point) delta iron1392 °C:A4 point gamma iron911 °C:A3 point non-magnetic alpha iron769 °C:A2 point ferromagnetic alpha iron723 °C:A1-point eutectoid transformation - pearlite point | A1, A2, A3, A4 | Bezeichnung für Umwandlungstemperaturen von Eisen und Eisenlegierungen nach dem Eisen-Kohlenstoff-Zustandsschaubild.Die Haltepunkte auf der Abkühlungskurve werden als Ar-Punkte (r = refroidissement), die auf der Erhitzungskurve als Ac-Punkte (c = chauffage) bezeichnet. Der Temperaturunterschied zwischen den beim Erwärmen und Abkühlen gefundenen Temperaturen der Haltepunkte, die Hysteresis, ist umso größer, je schneller die Temperatur geändert wird. Bei sehr langsamer Temperaturänderung nähert sich die Lage der Haltepunkte den in der nachstehenden Zusammenstellung als Gleichgewichtstemperatur angegebenen Werten. Es ergibt sich demnach folgende Bezeichnungsweise: 1536 °C: Erstarrungstemperatur (Schmelzpunkt) Delta-Eisen1392 °C:A4 -Punkt Gamma-Eisen911 °C:A3 -Punkt unmagnetisches Alpha-Eisen769 °C:A2 -Punkt ferromagnetisches Alpha-Eisen723 °C:A1-Punkt eutektoide Umwandlung - Perlitpunkt | https://www.giessereilexikon.com/en/foundry-lexicon/Encyclopedia/show/a1-a2-a3-a4-3629/?cHash=fb11daf60fd5f0b38c125f682c08cb34 | https://www.giessereilexikon.com/giesserei-lexikon/Encyclopedia/show/a1-a2-a3-a4-11/?cHash=fb11daf60fd5f0b38c125f682c08cb34