## Sheet
English Word | English Explanation | German Word | German Explanation | English URL | German URL
Eutectic | Refers to a mixture of two or more substances that are absolutely immiscible in solid state and can only be completely mixed with each other in molten state. A eutectic mixture has a lower solidification point than all other mixtures containing the same constituents. Also, a eutectic does not have a solidification interval, its liquidus temperature is identical with its solidus temperature (Fig. 1). All alloy components that are separate in solid condition due their insolubility form the structure of the eutectic. The eutectic is always present with very fine grain distribution. Hypoeutectic alloys (alloys located on the left of eutectic composition region) diffuse A primary crystals plus eutectid during solidification; alloys located on the right of that region are hypereutectic alloys and diffuse B primary crystals plus eutectic. Nearly eutectic alloys are materials whose composition is very similyr to that of eutectics. Additional references:Solidfication typeSubstitutional solid-solutionSolid-solution | Eutektikum | Bezeichnung für eine Mischung zweier oder auch mehrerer Stoffe, die im festen Zustand absolut nicht und nur im geschmolzenen Zustand vollständig mischbar sind. Ein eutektisches Gemisch besitzt einen niedrigeren Erstarrungspunkt, als alle anderen Mischungen der gleichen Bestandteile. Ein Eutektikum hat auch kein Erstarrungsintervall, die Liquidustemperatur ist identisch mit der Solidustemperatur (Bild 1). Alle Legierungskomponenten, die wegen ihrer Unlöslichkeit im festen Zustand entmischt sind, bilden das Gefüge des Eutektikums. Es liegt in sehr feiner Verteilung vor.Untereutektische Legierungen (Legierungen links von der eutektischen Zusammensetzung) scheiden A-Primärkristalle plus Eutektikum bei der Erstarrung aus, diejenigen rechts davon, das sind übereutektische Legierungen scheiden, B-Primärkristalle und Eutektikum aus. Naheutektische Legierungen sind Werkstoffe nahe der eutektischen Zusammensetzung. Weiterführende Stichworte: ErstarrungstypSubstitutionsmischkristallMischkristall | https://www.giessereilexikon.com/en/foundry-lexicon/Encyclopedia/show/eutectic-3724/?cHash=31a117880a22a5173d77bd7fb630ee8b | https://www.giessereilexikon.com/giesserei-lexikon/Encyclopedia/show/eutektikum-107/?cHash=31a117880a22a5173d77bd7fb630ee8b
AlSi9MnMg die casting alloy | Ductile aluminumdie casting alloy for die castings with demanding requirements in terms of ductility and elongation at failure or with demanding requirements in terms of formability. An overview (without guarantee of completeness) of the alloys of this type and their chemical composition is given in Tables 1 and 2 (Salzburger Aluminium Group). The die casting alloys from the AlSi9MnMg seriesAl Si9 As a near eutecticaluminum-silicon die casting alloy, this alloy displays a very good form-filling ability and outstanding casting properties. Due to the low iron content and balanced addition of manganese, there is no need to fear the tendency to stick, meaning that even complicated die castings can be demolded easily. This alloy is preferred for high-quality castings which require high ductility and high strengths. Due to the high elongation at failure, die castings made of Al Si9 can be subjected to high, dynamic stresses. The alloy is characterized by a very good corrosion resistance against weather and water, can be processed well with machines and is also very polishable. Castings made of this alloy can be anodized.Al Si10MgMnCr The goal when developing this material was to create the optimum composition which, on the one hand, ensures a low tendency to stick and, on the other, reliably prevents the formation of inclusions. The selection of a balanced manganese to chromium ratio in order to avoid intermetallic diffusions was a key focus in the development of the alloy. These alloy elements prevent sticking considerably and improve the demolding behavior; the modification with strontium ensures that the component has high ductility. By varying the magnesium content, the mechanical properties can be individually adapted to suit the relevant requirements. The alloy has proved to be a brilliantly castable casting alloy in the production of die cast structural parts. In series production the die casting alloy Al Si9MnMg has proved itself due to the practical characteristic of not tending to stick. In the cast condition, high elongation at failure values can already be achieved which can be improved even more for cast components with low amounts of pores and oxides through a heat treatment (Figure 1, Salzburger Aluminium Group). With the newly developed, patented SST heat treatment (Silicon-Spheroidisation-Treatment), ductile components with high strength in particular are created with considerably reduced costs for heat treatment. With this quick heat treatment process, the solution annealing time can be reduced to just a few minutes. This is made possible, on the one hand, by sufficient hardness constituents in the forced solution (magnesium silicide dissolved in the α-solid-solution) and the spheroidizing of the AlSi eutectic. The SST process is can generally be used for refined hypoeutectic to near eutecticaluminum-silicone alloys. This means that a very high elongation at failure value and good strength properties are achieved in the casting. The silicone particles present in spheroidized form have an almost spherical formation and influence both the elongation at failure and the endurance strength positively. The process replaces the time-consuming solution annealing process; the rapid cooling and the artificial aging are carried out during the full aging. This process is mainly applicable in casting processes with a higher solidification speed during forming (thixoforming, die casting, gravity die casting).Al Si9MnMg (Silafont®-36) This alloy is an aluminumdie casting alloy with a low iron content and with an adjustable, wide property profile, depending on the heat treatment condition and magnesium content (Figure 2, Salzburger Aluminium Group). The alloy is weldable and (as long as a suitable processing technique is used) can be used for structural and safety components. In the cast condition, high elongation at failure values can already be achieved which can be improved even more through a subsequent heat treatment. The strength can therefore be increased considerably with a T6 treatment. If the castings are made from Silafont®-36 with the standard cold chamber die casting process without the use of a vacuum, its is sensible to use a T5 heat treatment, which increases both the strength and the elongation compared to in the cast state with suitable heat treatment parameters (artificial aging temperature and time). High elongations at failure can be achieved in the component by over-aging with a T7 treatment. | Al Si9MnMg-Druckgusslegierung | Duktile Aluminium-Druckgusslegierung für Druckgussteile mit hohen Ansprüchen sowohl an die Festigkeit als auch die Duktilität, Bruchdehnung bzw. mit hohen Anforderungen an das Verformungsvermögen. Eine Übersicht (ohne Anspruch auf Vollständigkeit) über die Legierungen dieses Typs und deren chemische Zusammensetzungen und mechanische Eigenschaften geben die Tabelle 1 und 2 (Salzburger Aluminium Group) wieder. Die Druckgusslegierungen der AlSi9MnMg-ReiheAl Si9 Als naheutektische Aluminium-Silizium-Gusslegierung weist diese Legierung ein sehr gutes Formfüllungsvermögen und ausgezeichneten Gießeigenschaften auf. Die Neigung zum Kleben ist aufgrund des geringen Gehaltes an Eisen sowie des ausgewogenen Manganzusatzes nicht zu befürchten, so dass auch komplizierte Druckgussstücke leicht entformt werden können. Diese Legierung wird bevorzugt für hochwertige Druckgusserzeugnisse eingesetzt, bei denen hohe Duktilität bei hohen Festigkeiten verlangt wird. Wegen der hohen Bruchdehnung können Druckgussteile aus Al Si9 hohen dynamischen Beanspruchungen ausgesetzt werden. Die Legierung zeichnet sich durch sehr gute Korrosionsbeständigkeit gegen Witterung und Wasser aus und lässt sich gut spanabhebend bearbeiten und ist ebenfalls gut polierbar. Gussteile aus dieser Legierung können anodisiert werden.Al Si10MgMnCr Ziel bei der Entwicklung dieses Werkstoffes war die Einstellung einer optimalen Zusammensetzung, die einerseits für eine geringe Klebeneigung sorgt und andererseits die Bildung von Einschlüssen zuverlässig vermeidet. Die Wahl eines ausgewogenen Mangan zu Chrom-Verhältnisses zur Vermeidung von intermetallischen Ausscheidungen war ein wesentlicher Schwerpunkt bei der Legierungsentwicklung. Diese Legierungselemente verhindern maßgeblich das Ankleben und verbessern das Entformungsverhalten, die Veredelung mit Strontium sorgt für die hohe Duktilität im Bauteil. Durch Variation des Magnesiumgehaltes können die mechanischen Eigenschaften für die jeweiligen Anforderungen maßgeschneidert angepasst werden. Die Legierung hat sich bei der Herstellung von druckgegossenen Strukturteilen als ausgezeichnet gießbare Druckgusslegierung bewährt. Im Serieneinsatz hat sich die Druckgusslegierung Al Si9MnMg durch eine praktisch nicht vorhandene Klebeneigung bewährt. Bereits im Gusszustand sind hohe Bruchdehnungswerte erreichbar, die bei poren- und oxidarm gegossenen Bauteilen durch eine Wärmebehandlung noch verbessert werden können (Bild 1, Salzburger Aluminium Group). Mit der neu entwickelten patentierten SST-Wärmebehandlung (Silicon-Spheroidisation-Treatment) werden besonders duktile Bauteile mit guter Festigkeit zu deutlich abgesenkten Wärmebehandlungskosten erhalten. Mit diesem Kurzzeit-Wärmebehandlungsverfahren kann die Lösungsglühdauer auf wenige Minuten reduziert werden. Ermöglicht wird das einerseits durch ausreichend in Zwangslösung vorliegenden Härtebildner (im α-Mischkristall gelöstes Magnesiumsilizid Mg2Si) und der Sphäroidisierung des AlSi-Eutektikums. Das SST-Verfahren ist generell für veredelte unter- bis naheutektische Aluminium-Silizium-Legierungen anwendbar. Im Gussteil erreicht man dadurch sehr hohe Bruchdehnungswerte sowie gute Festigkeitseigenschaften. Die sphäroidisiert vorliegenden Siliziumpartikel besitzen eine annähernd kugelförmige Ausbildung und beeinflussen sowohl die Bruchdehnung als auch die Dauerfestigkeit positiv. Das Verfahren ersetzt den zeitaufwändigen Lösungsglühprozess, das rasche Abkühlen und die Warmauslagerung werden wie bei der Vollaushärtung durchgeführt. Dieses Verfahren ist vor allem für Gießverfahren mit hoher Erstarrungsgeschwindigkeit bei der Formgebung (Thixoforming, Druckguss, Kokillenguss) anwendbar.Al Si9MnMg (Silafont®-36) Diese Legierung ist eine eisenarme Aluminium-Druckgusslegierung mit einem einstellbaren, weiten Eigenschaftsprofil, je nach Wärmebehandlungszustand und Magnesium-Gehalt (Bild 2, Salzburger Aluminium Group). Die Legierung ist schweißbar und kann (die geeignete Verarbeitungstechnik vorausgesetzt) für Struktur- und Sicherheitsteile eingesetzt werden. Bereits im Gusszustand sind hohe Bruchdehnungswerte erreichbar, die durch eine nachfolgende Wärmebehandlung noch weiter verbessert werden können. So kann mit einer T6-Behandlung die Festigkeit deutlich erhöht werden. Werden die Gussteile aus Silafont®-36 mit dem herkömmlichen Kaltkammer-Druckgießverfahren ohne Vakuumunterstützung hergestellt, so bietet sich eine T5-Wärmbehandlung an, die bei geeigneten Wärmebehandlungsparametern (Warmauslagerungstemperatur und -dauer) sowohl die Festigkeit als auch die Dehnung gegenüber dem Gusszustand erhöht. Im Falle der Überalterung mit einer T7-Behandlung lassen sich hohe Bruchdehnungen im Bauteil erreichen. | https://www.giessereilexikon.com/en/foundry-lexicon/Encyclopedia/show/alsi9mnmg-die-casting-alloy-4462/?cHash=4e0a33de85812d81ee84ab39633c4ba2 | https://www.giessereilexikon.com/giesserei-lexikon/Encyclopedia/show/al-si9mnmg-druckgusslegierung-850/?cHash=4e0a33de85812d81ee84ab39633c4ba2
AlSi5Mg | Aluminum alloy (not standardized) with the chemical denomination AlSi5Mg for use in sand casting and gravity die casting. The chemical composition of an alloy of this type with the brand name Anticorodal®-50 from the manufacturerAluminium Rheinfelden Alloys GmbH can be found in Table 1.Characteristic properties Outstanding resistance to weathering and very good resistance to see water; good mechanical properties in the as-cast condition and very good after artificial ageing (Table 1, see Hardening), very good polishability and machinability, particularly when artificially aged (Table 2).Areas of application Architecture, fittings, lighting, household appliances, air conditioning, art casting, food industry, mechanical engineering, pattern/mold making, optics/furniture, shipbuilding, chemical industry (Table 3). Two castings made of this alloy are exemplified in Fig. 1.Additional references:Aluminum castingAluminum ingot casting alloysHeat treatment of hardenable aluminum casting alloys | AlSi5Mg | Aluminiumlegierung (nicht genormt) mit der numerischen Legierungskennzeichnung AlSi5Mg für die Verwendung im Sandguss und Kokillenguss. Die chemische Zusammensetzung einer Legierung diesen Typs mit dem Markennamen Anticorodal®-50 des Herstellers Aluminium Rheinfelden Alloys GmbH geht aus Tabelle 1 hervor.Kennzeichnende Eigenschaften Ausgezeichnete Witterungs- und sehr gute Meerwasserbeständigkeit; gute mechanische Eigenschaften im Gusszustand und sehr gute nach Warmaushärtung (Tabelle 1, s. Aushärtung), sehr gute Polierbarkeit und Spanbarkeit, besonders im warmausgehärteten Zustand (Tabelle 2).Anwendungsgebiete Architektur, Armaturen, Beleuchtung, Haushaltsgeräte, Klimaanlagen, Kunstguss, Lebensmittelindustrie, Maschinenbau, Modell-/Formenbau, Optik/Möbel, Schiffbau, Chemie (Tabelle 3). Beispielhaft sind zwei Gussteile aus dieser Legierung in Bild 1 dargestellt.Weiterführende Stichworte: AluminiumgussAluminium-KokillengusslegierungenWärmebehandlung von aushärtbaren Aluminium-Legierungen | https://www.giessereilexikon.com/en/foundry-lexicon/Encyclopedia/show/alsi5mg-4640/?cHash=744024ab2b4da28109be7947e1cd50c7 | https://www.giessereilexikon.com/giesserei-lexikon/Encyclopedia/show/alsi5mg-1029/?cHash=744024ab2b4da28109be7947e1cd50c7
Aluminum alloy | Aluminum alloys consist of aluminum (Al 99.5%) and other alloyed elements. It is essentially the following alloying element:Magnesium (Mg) Silicon (Si) Manganese (Mn) Copper (Cu) Zinc (Zn) The aim of alloying with the elements mentioned is to set the desired physical and mechanical properties for different delivery forms (e.g. profiles, bars, wire, strips, etc.) and casting processes (e.g. sand, die-cast die casting, etc.) of aluminum products. Classification of aluminum alloys In general, the strength properties of the alloys play an important role. An increase in strength is achieved by adding alloying elements and subsequent work hardening, as well as by heat treatment or hardening. For this reason, a distinction is made between hardenable and non-hardenable (naturally hard) alloys. In addition, aluminum alloys are divided into wrought alloys and cast alloys. While wrought aluminum alloys can be further processed by cold or hot forming - for example by rolling or by the extrusion process - to produce the desired end product, such as aluminum profiles, it is very difficult or even impossible to subsequently form aluminum casting alloys . Important aluminum kneading materials are: - Pure and pure aluminum - Naturally hard alloys such as AlMgMn, AlMn, AlMg - Hardenable aluminum alloys such as AlZnMgCu, AlCuMg, AlZnMg, AlCuSiMn, AlMgSi The most important cast aluminum alloys are shown in Table 1 (see also fig. 1-3, Aluminium Rheinfelden Alloys GmbH): Standard EN 1780, parts 1 to 3 regulates the designation of cast aluminum alloys and also defines the respective heat treatment conditions. Influence of the alloy element Magnesium Magnesium improves the strength properties and hardness. It reduces its sensitivity to sea water and alkali, thereby increasing the corrosion resistance of the respective alloy. Areas of application are the transport area, building and bridge construction, shipbuilding, etc. Silicon Silicon has a positive effect on the corrosion resistance of aluminum alloys, lowers the melting point and thus ensures good mold filling capacity with thin-walled castings and improves weldability. If Mg is additionally alloyed, the alloy can be heat-treated. Manganese Manganese increases elongation and tensile strength as well as corrosion resistance, which has a positive effect on resistance at high temperatures. Such alloys are used u. a. in power plant construction, for household goods or for vehicle coolers. Copper Copper lowers the corrosion resistance of the alloy, greatly increases hardness and strength and favors toughness. In addition, the addition of copper achieves a heat-treatable aluminum alloy with a wide temperature range. Areas of application are aerospace. Zinc As an alloying element, zinc increases the risk of stress corrosion, but has a positive effect on strength and hardness. In the presence of magnesium, the addition of zinc gives a heat-treatable aluminum alloy. Areas of application for aluminum alloys with 0.8 to 12% zinc are mold and fixture construction, space travel and aircraft construction. They are also often used for sports equipment. Additional references: AlMg7Si3MnAlSi0.5MgAlSi5MgAlMg5Si2Mn die casting alloyAlMg9 die casting alloyAlSi9MnMg die casting alloyAluminum casting | Aluminiumlegierungen | Aluminiumlegierungen bestehen aus Aluminium (Al 99,5%) und anderen zulegierten Elementen. Dabei handelt es sich im Wesentlichen um folgende Legierungselement: Magnesium (Mg) Silicium (Si) Mangan (Mn) Kupfer (Cu) Zink (Zn) Ziel des Legierens mit den erwähnten Elementen sind die Einstellung der gewünschten physikalischen und mechanischen Eigenschaften bei unterschiedlichen Lieferformen (z. B. Profile, Stangen, Draht, Bänder, etc.) und Gießverfahren (z. B. Sand-, Kokillen- Druckguss, etc.) von Aluminiumprodukten. Einteilung von Aluminiumlegierungen Generell spielen die Festigkeitseigenschaften der Legierungen eine wichtige Rolle. Eine Festigkeitssteigerung wird durch die Zugabe von Legierungselementen und darauffolgende Kaltverfestigung erreicht, ebenso wie durch eine Wärmebehandlung oder Aushärtung. Daher wird auch zwischen aushärtbaren und nicht-aushärtbaren (naturharten) Legierungen unterschieden. Außerdem werden Aluminiumlegierungen in Knetlegierungen und Gusslegierungen unterteilt Während sich Aluminiumknetlegierungen durch Kalt- oder Warmumformen – etwa durch Walzen oder durch das Strangpressverfahren – zum gewünschten Endprodukt, wie zum Beispiel zu Aluminiumprofilen weiterverarbeiten lassen, ist ein nachträgliches Umformen von Aluminiumgusslegierungen nur sehr schwer oder überhaupt nicht möglich. Wichtige Aluminium-Knetwerkstoffen sind: - Rein- und Reinstaluminium - Naturharte Legierungen wie beispielsweise AlMgMn, AlMn, AlMg - Aushärtbare Aluminiumlegierungen wie beispielsweise AlZnMgCu, AlCuMg, AlZnMg, AlCuSiMn, AlMgSi Wichtigste Aluminiumgusslegierungen sind in Tabelle 1 dargestellt (siehe auch Bilder 1-3, Aluminium Rheinfelden Alloys GmbH): Die Norm EN 1780, Teile 1 bis 3 regelt die Bezeichnung von Aluminiumguss-Legierungen und definiert darüber hinaus die jeweiligen Wärmebehandlungszustände. Einfluss der Legierungselement Magnesium Magnesium verbessert die Festigkeitseigenschaften und die Härte. Es vermindert dessen Seewasser- und Alkaliempfindlichkeit und schafft dadurch eine Erhöhung der Korrosionsbeständigkeit der jeweiligenLegierung. Einsatzgebiete sind u. a der Transportbereich, Gebäude- und Brückenbau, Schiffbau, etc.. Silicium Silicium wirkt sich positiv auf die Korrosionsbeständigkeit von Aluminiumlegierungen aus, senkt den Schmelzpunkt und sorgt somit für ein gutes Formfüllungsvermögen bei dünnwandigen Gussteilen und verbessert die Schweißbarkeit. Wird zusätzlich Mg legiert kann die Legierung wärmebehandelt werden. Mangan Mangan erhöht die Dehnung und die Zugfestigkeit ebenso wie der Korrosionswiderstand, was sich positiv auf die Beständigkeit bei hohen Temperaturen auswirkt.Verwendet werden derartige Legierungen u. a. im Kraftwerksbau, für Haushaltswaren oder bei Kfz-Kühlern. Kupfer Kupfer senkt den Korrosionswiderstand der Legierung, erhöht in starkem Maße die Härte und Festigkeit und begünstigt die Zähigkeit. Außerdem wird durch Zugabe von Kupfer eine wärmebehandelbare Aluminiumlegierungen mit großem Temperaturbereich erreicht. Anwendungsgebiete sind die Raum- und Luftfahrt. Zink Zink bewirkt als Legierungselement ein erhöhtes Risiko für Spannungskorrosion, wirkt jedoch positiv auf Festigkeit und Härte. In Anwesenheit von Magnesium erhält man durch die Zugabe von Zink eine wärmebehandelbare Aluminiumlegierung. Anwendungsgebiete für Aluminiumlegierungen mit 0,8 bis 12 % Zink sind der Formen- und Vorrichtungsbau, die Raumfahrt sowie der Flugzeugbau. Auch für Sportgeräte werden sie häufig verwendet. Weiterführende Stichworte: AlMg7Si3MnAlSi0,5MgAlSi5MgAl Mg5Si2Mn-DruckgusslegierungAl Mg9-DruckgusslegierungAl Si9MnMg-DruckgusslegierungAluminiumguss | https://www.giessereilexikon.com/en/foundry-lexicon/Encyclopedia/show/aluminum-alloy-5183/?cHash=d4b9b1cbefcad4cb49b195b725fb4a7c | https://www.giessereilexikon.com/giesserei-lexikon/Encyclopedia/show/aluminiumlegierungen-5181/?cHash=d4b9b1cbefcad4cb49b195b725fb4a7c
AlSi0.5Mg | Aluminum alloy (not standardized) with the chemical denomination AlSi0.5Mg for use in sand casting, gravity die casting and pressure die casting. The chemical composition of an alloy of this type with the brand name Anticorodal®-04 from the manufacturerAluminium Rheinfelden Alloys GmbH can be found in Table 1.Characteristic properties Alloy for electric conductors of medium strength and hardness (Table 1). Premium corrosion resistance, very good weldability and suitable for decorative anodizing (with the exception of pressure die casting). Very well suited for brazing (Table 2).Areas of application For castings with high electrical conductivity, e.g. electric conductors, used in food industry, mechanical engineering, optics/furniture (casting of fittings), chemical industry (Table 3). Two castings made of this alloy are exemplified in Fig. 1.Additional references:Aluminum castingAluminum gravity die casting alloysDie casting alloy Ductile die casting alloys | AlSi0,5Mg | Aluminiumlegierung (nicht genormt) mit der numerischen Legierungskennzeichnung AlSi0,5Mg für die Verwendung im Sandguss, Kokillenguss und Druckguss. Die chemische Zusammensetzung einer Legierung diesen Typs mit dem Markennamen Anticorodal®-04 des Herstellers Aluminium Rheinfelden Alloys GmbH geht aus Tabelle 1 hervor.Kennzeichnende Eigenschaften Legierung für elektrische Leiter mit mittlerer Festigkeit und Härte (Tabelle 1). Beste Korrosionsbeständigkeit, sehr gut schweißbar und dekorativ anodisierbar (ausgenommen Druckguss). Sehr gute Eignung zum Hartlöten (Tabelle 2).Anwendungsgebiete Für Gussstücke mit hoher elektrischer Leitfähigkeit z, B. elektrische Leiter, Verwendung in der Lebensmittelindustrie, Maschinenbau, Optik/Möbel (Beschlagguss), Chemie (Tabelle 3). Beispielhaft sind zwei Gussteile aus dieser Legierung in Bild 1 dargestellt.Weiterführende Stichworte:AluminiumgussAluminium-KokillengusslegierungenDruckgusslegierungDuktile Druckgusslegierungen | https://www.giessereilexikon.com/en/foundry-lexicon/Encyclopedia/show/alsi05mg-4639/?cHash=24666440ab3c1b5f7d31301f3b2e08c1 | https://www.giessereilexikon.com/giesserei-lexikon/Encyclopedia/show/alsi05mg-1028/?cHash=24666440ab3c1b5f7d31301f3b2e08c1
Aluminum | Silvery white metal with a low melting point and a high degree of oxygen affinity. If exposed to air, the material immediately forms an oxide film (Al2O3), both in solid and liquid state, which protects it from further oxidation. SymbolAlAtomic number13Atomic weight26.97Specific weight at 20 °C2.7 g/cm3Melting point660 °CBoiling point2400 °CMelting heat396 kJ/kgSpecific thermal capacity at 20 °C0.90 kJ/(kg·K)Thermal conductivity237 kJ/(m·K)Therm. coefficient for linear expansion23·10-6/K The raw material used for aluminum production is bauxite; alumina is recovered from bauxite due to alkaline digestion. Alumina is melted while adding flux (cryolite) and at a temperature of 950 °C it is electrolyzed using graphite electrodes. Liquid aluminum separates and deposits at the cathode at the bottom. Aluminum in steel Solubility of aluminum is 1.1 % in γ-iron and 36 % in α-iron. In γ-iron it is increased with higher carbon contents. In solid solutions, aluminum promotes significant increase of ferritehardness. In austenite hardness is also slightly increased due to solid-solution formation. Aluminum does not promote carbide formation, on the contrary, it has a graphitizing effect. In its capacity as deoxidation agent aluminum is widely used in the production of steel since it combines with the oxygen from the dissolved iron oxides to form alumina, which often remains in the steel in evenly dispersed manner. In addition, aluminum has great affinity for nitrogen and combines with this substance to form aluminum nitride. Moreover, aluminum has the capacity to sweep dissolved gases out of the molten metal and thus serves for reducing cavities and segregations. Of all elements that are added to steel for influencing the austenitegrain size, aluminum is the most effective. Recent considerations explain the influence of aluminum on the “characteristic” grain size of steel by the fact that aluminum nitrides deposit at the grain boundaries of the austenitestructure and thus prevent coalescence of the primarily formed austenite grains. Unalloyed steel treated with aluminum displays higher resistance against mechanical aging and improved impact resistance. The regular and homogeneous structure also results in enhanced processing and machining properties; however, creep strength is reduced in some cases. Deoxidation involving aluminum has a great impact on the type, size, and distribution of sulphidic inclusions. Within the scope of a study on the influence of aluminum on cast steel, it was found that aluminum additions, which were not sufficient for complete deoxidation, caused sulfide inclusions of various sizes and irregular distribution. Completely deoxidized steels, on the other hand, have inclusions that are present either in the form of chains of very small nodules or as a kind of eutectic discharge along the primary grain boundaries. If steel is deoxidized with an excess of aluminum, this results in coarse sulphides with irregular shapes and distribution. Aluminum in cast iron Upon addition of solid aluminum, it is possible to introduce up to 2 % Al into the molten cast iron without problems; however, for higher Al contents, the two metals are best mixed in molten condition. The viscous oxide layer that covers the surface of all aluminum-containing iron melts, has a tendency to permeate the metal. This may lead to problems in casting and casting defects due to aluminum oxide inclusions, which results in poor mechanical properties.Aluminum contents of up to 4 % promote graphite formation in cast iron. In contrast to this, aluminum contents between 4 and 10 % stabilize the eutectoidcarbide phase and with contents between 10 and 18 % Al, carbides prevail. With aluminum contents between 18 and 24 %, graphite precipitation is initiated again; precipitation increases constantly with increasing aluminum content. With a content of 24 % Al, the entire carbon is present in the iron in the form of graphite. With aluminum contents above that value, carbide formation sets in again until no graphite is present any more at an aluminum content of 29 %.Cast iron grades with high aluminum contents provide good resistance to growth and scaling. With increasing aluminum contents, particularly above 3 %, formation of scale is more and more reduced. The influence on growth tendency is only limited for aluminum contents below 3 %. Above this limit, growth is reduced with increasing aluminum contents, and is expected to reach a minimum between 8 and 20 % Al with little or no graphite present. An alloy known by the name CRALFER provides excellent resistance to growth and scaling at temperatures of up to 1000 °C and has the following contents of alloy elements: 7 to 7.5 % Al and 0.75 % Cr.Cast iron grades that are nitrided, often contain between 1 and 1.5 % Al in addition to low contents of chromium and molybdenum. Aluminum is also present in ferrosilicon as well as other silicon-containing inoculation alloys. In melleable cast iron, addition of 0.02 % Al causes formation of nodular graphite particles and thus facilitates tempering, probably due to the aluminum binding the nitrogen in the material. | Aluminium | Silberweißes, niedrigschmelzendes Metall mit hoher Sauerstoffaffinität. An der Luft sowohl im festen als auch im flüssigen Zustand bildet sich sofort eine Oxidhaut (Al2O3), die vor weiterer Oxidation schützt. SymbolAlOrdnungszahl13Atomgewicht26,97spezifisches Gewicht bei 20 °C2,7 g/cm3Schmelzpunkt660 °CSiedepunkt2400 °CSchmelzwärme396 kJ/kgspezifische Wärmekapazität bei 20 °C0,90 kJ/(kg·K)Wärmeleitfähigkeit237 kJ/(m·K)therm. Längenausdehnungskoeffizient23·10-6/K Als Rohstoff zur Aluminiumerzeugung dient Bauxit, aus dem durch basischen Aufschluss die Tonerde gewonnen wird. Die Tonerde wird unter Zusatz von Flussmitteln (Kryolith) geschmolzen und bei 950 °C mit Kohleelektroden elektrolysiert. An der Bodenkathode scheidet sich dann das flüssige Aluminium ab. Aluminium im Stahl Die Löslichkeit von Aluminium beträgt 1,1 % im γ-Eisen und 36 % im α-Eisen. Im γ-Eisen steigt sie mit zunehmendem Kohlenstoffgehalt. Aluminium bewirkt in fester Lösung eine beträchtliche Steigerung der Härte des Ferrits. Auch im Austenit wird die Härte durch Mischkristallbildung leicht erhöht. Aluminium fördert nicht die Karbidbildung, sondern wirkt im Gegenteil grafitisierend. Als Desoxidationsmittel findet Aluminium weitgehende Anwendung bei der Stahlherstellung, da es sich mit dem Sauerstoff der gelösten Eisenoxide zu Tonerde verbindet, die oft in fein verteilter Form im Stahl zurückbleibt. Aluminium hat auch zu Stickstoff eine starke Affinität und bildet mit diesem Aluminiumnitrid. Da Aluminium überdies in der Schmelze gelöste Gase austreibt, trägt es dazu bei, Lunker und Seigerungen im Stahl zu verringern. Von allen Elementen, die zur Beeinflussung der Austenitkorngröße dem Stahl zugesetzt werden, ist Aluminium am wirksamsten. Neuere Überlegungen erklären den Einfluss von Aluminium auf die "arteigene" Korngröße von Stahl damit, dass sich die Aluminiumnitride an den Korngrenzen des Austenitgefüges abscheiden und somit ein Zusammenwachsen der primär gebildeten Austenitkörner verhindern. Mit Aluminium behandelte unlegierte Stähle zeigen erhöhte Beständigkeit gegen mechanische Alterung sowie verbesserte Schlagzähigkeit. Das gleichmäßigere Gefüge hat auch eine bessere Bearbeitbarkeit zur Folge; andererseits nimmt jedoch der Kriechwiderstand manchmal ab. Die Desoxidation mit Aluminium hat erheblichen Einfluss auf die Art, die Größe und die Verteilung sulfidischer Einschlüsse. In einer Untersuchung über den Einfluss von Aluminium auf Stahlguss wurde festgestellt, dass Aluminiumzugaben, die zur vollständigen Desoxidation nicht ausreichten, zur Bildung von kugeligen, unregelmäßig verteilten Sulfideinschlüssen unterschiedlicher Größe führen. Völlig desoxidierte Stähle hingegen weisen Einschlüsse auf, die entweder als sehr kleine Kügelchen kettenförmig oder als eine Art eutektischer Ausscheidung entlang den Primärkorngrenzen angeordnet sind. Wenn der Stahl mit einem Überschuss an Aluminiumdesoxidiert wird, entstehen grobe Sulfide unregelmäßiger Gestalt und Verteilung. Aluminium im Gusseisen Bei Zugabe von festem Aluminium lassen sich bis zu 2 % Al ohne Schwierigkeit in die Gusseisenschmelze einbringen; bei höheren Gehalten ist es jedoch vorteilhaft, die beiden Metalle im schmelzflüssigen Zustand zu mischen. Die zähflüssige Oxidschicht, die die Oberfläche aller aluminiumhaltigen Eisenschmelzen bedeckt, neigt dazu, das Metall zu durchziehen. Dies kann zu Schwierigkeiten beim Gießen und durch Aluminiumoxideinschlüsse zu Gussfehlern und damit zu schlechteren mechanischen Eigenschaften führen. Aluminiumgehalte bis zu 4 % fördern die Grafitbildung im Gusseisen. Aluminiumgehalte von 4 bis 10 % stabilisieren jedoch die eutektoide Karbidphase, und bei Gehalten zwischen 10 und 18 % Al herrschen Karbide vor. Bei Aluminiumgehalten von 18 bis 24 % kommt es erneut zur Grafitausscheidung, die mit zunehmendem Aluminiumgehalt fortlaufend ansteigt. Bei 24 % Al liegt der gesamte Kohlenstoff als Grafit vor. Bei noch höherem Aluminiumgehalt tritt wiederum Karbidbildung ein, bis bei einem Aluminiumgehalt von 29 % kein Grafit mehr vorhanden ist.Gusseisensorten mit hohem Aluminiumgehalt haben gute Beständigkeit gegen Wachsen und Zundern. Mit zunehmendem Aluminiumgehalt, besonders über 3 %, nimmt die Zunderbildung mehr und mehr ab. Aluminiumgehalte bis 3 % haben nur geringen Einfluss auf die Wachstumsneigung. Oberhalb dieser Grenze nimmt das Wachsen mit steigendem Aluminiumgehalt stetig ab und erreicht wahrscheinlich zwischen 8 und 20 % Al ein Minimum, wobei wenig oder gar kein Grafit vorhanden ist. Eine unter dem Namen CRALFER bekannte Legierung, die ausgezeichnete Wachstums- und Zunderbeständigkeit bis zu Temperaturen von 1000 °C aufweist, enthält 7 bis 7,5 % Al und 0,75 % Cr. Gusseisensorten, die nitriert werden, enthalten oft 1 bis 1,5 % Al neben geringen Gehalten an Chrom und Molybdän.Aluminium kommt auch im Ferrosilizium sowie in anderen siliziumhaltigen Impflegierungen vor. Bei Temperguss führt ein Zusatz von 0,02 % Al zur Bildung kugelförmiger Grafitteilchen und erleichtert - wahrscheinlich durch die Abbindung des Stickstoffs durch Aluminium - das Tempern. .. | https://www.giessereilexikon.com/en/foundry-lexicon/Encyclopedia/show/aluminum-3646/?cHash=6cea453bdacdc702c9beb99a3c960d3d | https://www.giessereilexikon.com/giesserei-lexikon/Encyclopedia/show/aluminium-29/?cHash=6cea453bdacdc702c9beb99a3c960d3d
Zinc vapor | A phenomenon occurring when melting zinc-coated sheets that cannot be avoided during melting processes in induction furnaces.Zinc melts at 419.51°C and boils at 907°C. The resulting zinc vapors can diffuse into the refractory lining of the furnace and erode the coil windings. Therefore, the zinc vapor emerging from the melt must be captured and filtered out through suitable suction devices.Humidifying the zinc oxide dust with water in a special granulating mixer results in a dust-free bulk granulate which can be transported in open containers and is accepted by recycling companies.The negative effects on the durability of acidic crucibles can be reduced to an acceptable degree by taking suitable measures. When operated as follows, the service life of a crucible should not be significantly lower than that of crucibles used for melting zinc-free sheets: the sintering batch and the entire 2nd and 3rd batches are smelted from zinc-free scrap metal. From the 4th batch, scrap metal containing zinc can be added. Following downtimes, the 1st batch is smelted from zinc-free scrap metal. In addition, by sufficiently cooling of the furnace wall, zinc oxide diffusion through the refractory material can be reduced to such an extent that damage to the coils is excluded. | Zinkdampf | Eine beim Schmelzen von verzinkten Blechen auftretende Erscheinung, die bei Induktionsofenschmelzen nicht vermeidbar ist.Zink schmilzt bei 419,51 °C und siedet bei 907 °C. Die entstehenden Zinkdämpfe können in die Feuerfestauskleidung des Ofens diffundieren und die Spulenwicklungen angreifen. Deshalb muss der aus der Schmelze austretende Zinkdampf über geeignete Absaugvorrichtungen erfasst und ausgefiltert werden.Die Befeuchtung des Zinkoxidstaubs mit Wasser in einem speziellen Granuliermischer ergibt ein staubfreies, schüttfähiges Granulat, das im offenen Behälter transportiert werden kann und auch von den Verwertern akzeptiert wird.Die negativen Auswirkungen auf die Haltbarkeit von sauren Tiegeln können durch geeignete Maßnahmen auf ein vertretbares Maß reduziert werden. Bei folgender Fahrweise sollte die Standzeit eines Tiegels nicht wesentlich geringer sein als beim Schmelzen von zinkfreien Blechen: Dabei werden die Sintercharge und die komplette 2. und 3. Charge mit zinkfreiem Schrott erschmolzen. Ab der 4. Charge wird zinkbehafteter Schrott eingesetzt. Nach Stillständen wird die 1. Charge mit zinkfreiem Schrott erschmolzen. Außerdem kann durch eine ausreichende Kühlung der Ofenwand die Diffusion des Zinkoxids durch das Feuerfestmaterial so weit kontrolliert werden, dass eine Schädigung der Spulen ausgeschlossen ist. | https://www.giessereilexikon.com/en/foundry-lexicon/Encyclopedia/show/zinc-vapor-4667/?cHash=87599f5aba134ac30183d7a0e4d912d0 | https://www.giessereilexikon.com/giesserei-lexikon/Encyclopedia/show/zinkdampf-1056/?cHash=87599f5aba134ac30183d7a0e4d912d0
AlMg9 die casting alloy | Aluminumdie casting alloy (fitting alloy) with a low iron and high magnesium content with high performance regarding corrosion resistance, chemical resistance and polishability. An overview of the chemical composition and properties of this alloy are given in Table 1 (Salzburger Aluminium Group). The use of AlMg(Si) alloys in die casting is not new: The alloy Al Mg9 or AlMg9(Si) (EN 1706 AC-51200, Al Mg9, VDS no. 349) has been being used for decades already, particularly in the fittings industry. The die casting alloy contains up to 2.5% by weight of silicon which mainly serves the improvement of the casting properties. With lower silicon contents, the castability is reduced considerably. The alloy’s high magnesium excess leads to a strong saturation of the solid-solution; almost all of the Mg2Si formed exists in a eutectic. A heat treatment, e.g. artificial aging, is therefore not effective. Disadvantages of this magnesium-rich alloy are the strong tendency to absorb hydrogen and high oxidation tendency, as well as the low to medium 0.2% yield strength (Table 2, Salzburger Aluminium Group). Due to the long solidification interval and the spongy solidification morphology, the alloy must be grain refined and is therefore usually delivered in its refined state. The oxidation tendency is reduced by adding beryllium which is also present outside the factory in a suitable tolerance zone. However, for the smelter and foundryman, this alloy presents a challenge as it requires a lot of routine and careful handling. For higher circulating amounts, post-refinement must take place and, if necessary, the beryllium content must be corrected. Special purification salts and a rotary degassing process carried out with argon are necessary in order to remove enough of the oxides and the dissolved hydrogen. Castings made of Al Mg9(Si) are characterized by their outstanding corrosion resistance. This alloy can also be cast in sand, whereby, however, more demanding requirements are set for the melt metallurgy and treatment and for the casting and solidification technique and the casting must undergo homogenization annealing. The homogenization is unnecessary for components produced in the die casting process. The machinability and polishability of this alloy are outstanding, as is the chemical resistance. Al Mg(Si) is therefore particularly suitable for the production of non-anodized fittings, small components with improved chemical resistance and household devices. | Al Mg9-Druckgusslegierung | Eisenarme, hochmagnesiumhaltige Aluminium-Druckgusslegierung (Beschlaggusslegierung) für Druckgussteile mit hohen Ansprüchen and die Korrosionsbeständigkeit, chemische Beständigkeit und Polierfähigkeit. Eine Übersicht über die chemische Zusammensetzung und Eigenschaften dieser Legierung gibt Tabelle 1 (Salzburger Aluminium Group) wieder. Die Anwendung von AlMg(Si)-Legierungen im Druckguss ist nicht neu: Die Legierung Al Mg9 bzw. AlMg9(Si) (EN 1706 AC-51200, Al Mg9, VDS Nr. 349) findet bereits seit Jahrzehnten Einsatz vor allem in der Beschlagsindustrie. Die Druckgusslegierung enthält bis zu 2,5 Gewichts-% an Silizium, welches hauptsächlich zur Verbesserung der Gießeigenschaften dient. Bei geringeren Silizium-Gehalten nimmt die Gießbarkeit deutlich ab. Der hohe Magnesiumüberschuss der Legierung führt zu einer starken Sättigung des Mischkristalls, das gebildete Mg2Si liegt daher fast vollständig im Eutektikum vor. Eine Wärmebehandlung z. B. Warmauslagerung ist daher nicht zielführend. Nachteil dieser magnesiumreichen Legierung ist die starke Neigung zur Wasserstoffaufnahme und die hohe Oxidationsneigung sowie die geringe bis mittlere 0,2 %-Dehngrenze (Tabelle 2, Salzburger Aluminium Group). Aufgrund des breiten Erstarrungsintervalls und der schwammigen Erstarrungsmorphologie muss die Legierung korngefeint werden und wird daher meist im gefeinten Zustand geliefert. Die Oxidationsneigung wird durch einen Zusatz an Beryllium verringert, der in einem geeigneten Toleranzbereich ebenfalls ab Werk vorliegt. Für den Schmelzer und Gießer stellt diese Legierung jedenfalls eine Herausforderung dar, die viel Routine und sorgsamen Umgang erfordert. Bei höherem Kreislaufanteil muss eine Nachfeinung erfolgen und ggf. der Beryllium-Gehalt korrigiert werden. Es sind spezielle Reinigungssalze und ein mit Argon geführter Rotationsentgasungsprozess notwendig, um die Oxide und den gelösten Wasserstoff in ausreichendem Maße entfernen zu können. Die aus Al Mg9(Si) hergestellten Gussteile zeichnen sich durch ausgezeichnete Korrosionsbeständigkeit aus. Diese Legierung kann auch in Sand vergossen werden, dabei werden aber hohe Ansprüche an die Schmelzemetallurgie und -behandlung und an die Gieß- und Erstarrungstechnik gestellt und das Gussteil muss eine Homogenisierungsglühung durchlaufen. Das Homogenisieren kann bei im Druckguss hergestellten Bauteilen entfallen. Die Zerspanbarkeit und Polierbarkeit dieser Legierung sind ausgezeichnet, ebenso die chemische Beständigkeit. Die Al Mg(Si) eignet sich daher besonders zur Herstellung von nicht anodisierten Baubeschlägen, Apparateteilen mit verbesserter chemischer Beständigkeit und Haushaltsmaschinen. | https://www.giessereilexikon.com/en/foundry-lexicon/Encyclopedia/show/almg9-die-casting-alloy-4461/?cHash=97c1bc5faff804155b1f614092d10bf6 | https://www.giessereilexikon.com/giesserei-lexikon/Encyclopedia/show/al-mg9-druckgusslegierung-849/?cHash=97c1bc5faff804155b1f614092d10bf6
Zircon sand | Basic mold material, mainly consisting of the mineral zirconium silicate (ZrO2·SiO2 or ZrSiO4) (Fig. 1, Fig. 2). Zircon sands are obtained by electrostatic separation with a purity of about 99.5%. The processed sands are in the grain size range of between 0.06 to 0.3mm.Zircon sand is the most heat-resistant out of all common foundry sands and is used as a facing sand for cast iron and steel, as a basic mold material for precision casting (see Cosworth sand casting process) and as a component in highly refractory mold face coatings by reason of its much lower thermal expansion compared to that of quartz sand. The thermal conductance and density of zircon sands are also higher than those of, e.g., quartz sand, providing this mold material with a higher heat absorption capacity; therefore, zircon sand inserts or cores are sometimes used in quartz sand molds to force directed solidification. Zircon sands are processed in the same way as quartz sands. In addition to a good casting surface and lower frettling requirements, their use also ensures a reduced risk of silicosis. | Zirkonsand | Formgrundstoff, der überwiegend aus dem Mineral Zirkoniumsilikat (ZrO2·SiO2 bzw. ZrSiO4) besteht (Bild 1, Bild 2). Durch elektrostatische Trennung werden Zirkonsande mit einer Reinheit von etwa 99,5 % erhalten. Die aufbereiteten Sande liegen im Korngrößenbereich zwischen 0,06 und 0,3 mm.Zirkonsand ist der hitzebeständigste aller gebräuchlichen Gießereisande, der wegen seiner gegenüber dem Quarzsand wesentlich geringeren thermischen Ausdehnung als Modellsand bei Gusseisen und Stahl, als Formgrundstoff bei Feinguss und Genauguss (s. Cosworth-Sandgießverfahren) sowie als Bestandteil hochfeuerfester Formschlichten verwendet wird. Auch Wärmeleitfähigkeit und Dichte des Zirkonsandes sind höher als z. B. von Quarzsand und verleihen damit dem Formstoff größeres Wärmeschluckvermögen; Zirkonsandeinlagen oder Zirkonsandkerne werden deshalb mitunter in Quarzsandformen zur Erzwingung einer gerichteten Erstarrung verwendet. Zirkonsande werden in gleicher Weise wie Quarzsande verarbeitet. Ihre Verwendung gewährleistet neben einer guten Gussteiloberfläche und eines verminderten Putzaufwandes auch die Herabsetzung der Silikosegefahr. | https://www.giessereilexikon.com/en/foundry-lexicon/Encyclopedia/show/zircon-sand-4714/?cHash=b30a57d58936d5a8c45ac30e2be23596 | https://www.giessereilexikon.com/giesserei-lexikon/Encyclopedia/show/zirkonsand-1103/?cHash=b30a57d58936d5a8c45ac30e2be23596
Zone melting | Procedure for the growth of single crystals without crucible and thus without contaminations caused by crucible material.In this process, a narrow zone of a poly-crystalline bar is melted by means of a high-frequency heater and recrystallized, with the melting zone moving upwards with the heater. This process is repeated and any contamination is removed from the crystals since the solubility of foreign matter is usually higher in the liquid phase. In this process, the contaminants are transported upwards together with the melt. This process produces ver pure silicon and germanium crystals, for example. | Zonen-Schmelzverfahren | Verfahren zur Einkristallzüchtung ohne Tiegel und demzufolge auch ohne Verunreinigungen durch Tiegelmaterial. Dabei wird ein polykristalliner Stab durch eine Hochfrequenzheizung in einer schmalen Zone geschmolzen und rekristallisiert, wobei sich die Schmelzzone langsam mit der Heizung nach oben bewegt. Durch eine wiederholte Anwendung werden die Kristalle von jeglichen Verunreinigungen, auf Grund der im Allgemeinen höheren Löslichkeit von Fremdsubstanzen in der flüssigen Phase, befreit. Die Verunreinigungen werden dabei während des Prozesses mit der Schmelze nach oben transportiert. Diese Verfahren liefert beispielsweise sehr reine Silizium- und Germanium-Kristalle. | https://www.giessereilexikon.com/en/foundry-lexicon/Encyclopedia/show/zone-melting-4209/?cHash=054f75ba5921382e452fa184df4c7e05 | https://www.giessereilexikon.com/giesserei-lexikon/Encyclopedia/show/zonen-schmelzverfahren-595/?cHash=054f75ba5921382e452fa184df4c7e05
Zinc melting container | Container used to transport and/or hold zinc casting alloys (Fig. 1, Ing. Rauch Fertigungstechnik GmbH). A zinc melting container allows for - Storing zinc die casting alloys - Holding zinc die casting alloys - Transporting zinc melts (liquid transport) from the melting furnace to the machine furnaces of hot-chamber die casting machines. The zinc melting container is designed as an insulated steel housing holding a welded, alloyed steelcrucible equipped with indirect electric bottom heating. It also includes feeding hoppers, places for pumps and an optional weighing platform for monitoring the filling level. Material removal is accomplished by a motor-powered zinc feed pump provided with a self-centering feed rotor.The technical data of a zinc melt containers of the leading manufacturer are listed in Table 1. | Zinkschmelzenbehälter | Behälter zum Transportieren und/oder Warmhalten von Zink-Druckgusslegierungen (Bild 1, Ing. Rauch Fertigungstechnik GmbH).Ein Zinkschmelzenbehälter ermöglicht - das Speichern von Zink-Druckgusslegierungen - Warmhalten von Zink-Druckgusslegierungen - Transportieren von Zink-Schmelzen (Flüssigtransport) vom Schmelzofen zu den Maschinenöfen von Warmkammer-Druckgussmaschinen. Der Zinkschmelzenbehälter ist als isoliertes Stahlgehäuse ausgeführt, in dem sich ein geschweißter legierter Stahltiegel mit indirekter elektrischer Bodenheizung befindet. Dazu kommen Befülltrichter, die Pumpenplätze und optional ein Podest mit Gewichtserfassung zur Füllstandskontrolle. Die Materialentnahme erfolgt mit elektromotorisch angetriebener Zinkförderpumpe mit selbstzentrierendem Förderrotor.Die technischen Daten eines Zinkschmelzenbehälters eines führenden Herstellers sind in Tabelle 1 angeführt. | https://www.giessereilexikon.com/en/foundry-lexicon/Encyclopedia/show/zinc-melting-container-4725/?cHash=5315f02cf8ff045d7fb24591290003c5 | https://www.giessereilexikon.com/giesserei-lexikon/Encyclopedia/show/zinkschmelzenbehaelter-1114/?cHash=5315f02cf8ff045d7fb24591290003c5
Xonalite | Mineral calcium silicate 4CaSiO3 · H2 | Xonalit | Mineralisches Kalziumsilikat 4CaSiO3 · H2 | https://www.giessereilexikon.com/en/foundry-lexicon/Encyclopedia/show/xonalite-4338/?cHash=b667bdf5fc3070a116bc70ca1dc951fe | https://www.giessereilexikon.com/giesserei-lexikon/Encyclopedia/show/xonalit-726/?cHash=b667bdf5fc3070a116bc70ca1dc951fe
X-rays | Ionizing, electromagnetic radiation which is created in an x-ray tube. It is polychromatic radiation. This means that a continuous spectrum of different energies (or wavelengths) is present. This spectrum can be changed with pre-filters. When highly energetic electrons are fired, inner electrons become ionized. During the subsequent filling of the hole which has occurred with electrons from higher shells, the energy difference becomes noticeable as x-ray quanta (characteristic x-ray) or as an Auger electron. The continuous x-ray spectrum is formed as the electrons are slowed down in the Coulomb field of the atom nucleus and lose their kinetic energies continuously in the form of bremsstrahlung. The bremsspectrum contains only a little analytical information about the sample and is therefore to be seen as background interference. | Röntgenstrahlung | Ionisierende, elektromagnetische Strahlung, die in einer Röntgenröhre erzeugt wird. Sie ist eine polychromatische Strahlung. Das heißt, dass ein kontinuierliches Spektrum an unterschiedlichen Energien (bzw. Wellenlängen) vorliegt. Durch Vorfilter kann dieses Spektrum verändert werden.Beim Beschuss mit hochenergetischen Elektronen kommt es zur Ionisierung von inneren Elektronen. Beim anschließenden Auffüllen des entstandenen Loches mit Elektronen aus höheren Schalen wird die Energiedifferenz als Röntgenquant (charakteristische Röntgenstrahlung) oder Auger-Elektron bemerkbar.Das kontinuierliche Röntgenspektrum entsteht dadurch, dass Elektronen im Coulombfeld des Atomkerns abgebremst werden und dabei Ihre kinetische Energie in Form von Bremsstrahlung kontinuierlich verlieren. Das Bremsspektrum enthält nur wenig analytische Information über die Probe und ist daher als störender Untergrund zu betrachten. | https://www.giessereilexikon.com/en/foundry-lexicon/Encyclopedia/show/x-rays-4430/?cHash=4c8441576c37f29c1e9eac5b98caba4f | https://www.giessereilexikon.com/giesserei-lexikon/Encyclopedia/show/roentgenstrahlung-818/?cHash=4c8441576c37f29c1e9eac5b98caba4f
X-ray tube | Device for the creation of x-rays. In a vacuum, electrons are released to a cathode (filament, extraction grid) by a filament current and accelerated by a connected high voltage. When the electrons strike the cathode or target (usually tungsten), x-rays are released. These consist of the bremsspectrum and the characteristic radiation of the cathode or target material. However, the majority of the electrons’ energy is changed into heat upon collision, which is why it is important to cool the x-ray tubes.X-ray tubes create peak energies of < 1 MeV (mega electron volts); usually, in the testing of castings, tubes with < 500keV are used. If higher energies are required, for example in the testing of components with thick walls made of iron materials, this is usually done with a linear accelerator. X-ray tubes are often categorized as standard, mini-focus and micro-focus tubes, depending on the size of their focal spot. The focusing of the electron beam which is necessary for this is ensured with the help of electron optics in the tubes. The focal spot also determines the radiation intensity which can be created with an x-ray tube: In tubes with large focal spots, more radiation intensity can be obtained than in tubes with small focal spots.Further references:Computed tomography 2D computed tomography 3D computed tomography | Röntgenröhre | Vorrichtung zur Erzeugung von Röntgenstrahlung.Im Vakuum werden Elektronen an einer Kathode (Filament, Extraktionsgitter) durch einen Heizstrom freigesetzt und durch eine anliegende Hochspannung beschleunigt. Beim Auftreffen der Elektronen auf der Kathode bzw. dem Target (üblicherweise Wolfram) wird Röntgenstrahlung freigesetzt. Diese setzt sich aus dem Bremsspektrum und der charakteristischen Strahlung des Kathoden- bzw. Targetmaterials zusammen. Der Großteil der Energie der Elektronen wird beim Aufprall allerdings in Wärme umgewandelt, weshalb die Kühlung der Röntgenröhren wichtig ist.Röntgenröhren erzeugen Grenzenergien von < 1 MeV (Megaelektronenvolt), üblicherweise werden in der Gussteilprüfung Röhren mit < 500 keV eingesetzt. Werden höhere Energien benötigt, z.B. bei der Prüfung von dickwandigen Bauteilen aus Eisenwerkstoffen, so erfolgt das üblicherweise mit einem Linearbeschleuniger. Röntgenröhren werden oft nach der Größe ihres Brennflecks in Standard-, Minifokus- und Mikrofokusröhren eingeteilt. Die dazu notwendige Fokussierung des Elektronenstrahls wird mit Hilfe von Elektronenoptiken in der Röhre sichergestellt. Der Brennfleck bestimmt auch die Strahlungsintensität, die mit einer Röntgenröhre erzeugt werden kann: Bei Röhren mit größerem Brennfleck kann mehr Strahlungsintensität gewonnen werden, als bei Röhren mit kleinem Brennfleck.Weiterführende Stichworte:Computertomographie2D-Computertomographie3D-Computertomographie | https://www.giessereilexikon.com/en/foundry-lexicon/Encyclopedia/show/x-ray-tube-4429/?cHash=21b362b10a300e672a282a442e4a2be9 | https://www.giessereilexikon.com/giesserei-lexikon/Encyclopedia/show/roentgenroehre-817/?cHash=21b362b10a300e672a282a442e4a2be9
X-ray inspection | Unter Verwendung des „Leitfaden zur industriellen Röntgentechnik“ Fraunhofer Geschäftsbereich Vision, Beitrag Nr. 18: „Vollautomatische Gussteilprüfung mit Röntgentechnik“ von Thomas Stocker und Thomas Wenzel Die automatische Röntgenprüfung ist das Standardwerkzeug zur Sicherung der Qualität von Gussteilen. Die Entwicklung von neuen Detektoren, Röntgenquellen, intelligenten Algorithmen und leistungsfähigen Rechnern hat die Grenzen des Möglichen bei der Detektion von Anomalien in Gussteilen ständig verschoben. Immer kleinere Defekte können sicher erkannt und klassifiziert werden. Aktuelle Entwicklungen ermöglichen die Oxiderkennung und die Erfassung des Fehlervolumens. Der nächste Schritt ist die flächendeckende Etablierung der prozessintegrierten Inline-CT zur Ergänzung der klassischen Radioskopieprüfung. Um die unsichtbaren Defekte, die sich tief im Materialinneren befinden können, sichtbar zu machen, wird die Technik der Radioskopie eingesetzt: Eine Röntgenquelle emittiert Röntgenstrahlung, die Objekte durchdringen kann. Die Strahlung wird dabei in Abhängigkeit vom Material des Prüfobjekts (Dichte, Absorption) und dessen Wandstärke abgeschwächt. Auf der gegenüberliegenden Seite der Quelle sammelt ein Detektor die einfallende Strahlung ein und erzeugt ein Schattenbild. Die Grauwerte der Schattenbilder eines Bildpunkts sind somit ein Maß für die Wandstärke, die der Röntgenstrahl auf dem Weg von der Röntgenquelle zu diesem Pixel durchdrungen hat. Defekte, wie zum Beispiel ein Lufteinschluss, zeichnen sich durch eine im Vergleich zur direkten Umgebung geringere Absorption ab. Der Auffindbarkeit solcher Defekte sind allerdings physikalische Grenzen gesetzt. Dabei sind zwei wesentliche Kenngrößen zu unterscheiden: - Kontrastauflösung: Sie beschreibt den minimalen, noch zu erkennenden Wandstärkenunterschied und damit den kleinsten Fehler in Richtung der Durchstrahlung, den ein System noch auflösen kann. Für die praktische Gussteileprüfung liegt dieses Limit bei ca. ein bis drei Prozent für Wandstärken bis 60 mm Aluminium. - Ortsauflösung: Diese beschreibt die minimale Fehlergröße in der Bildebene, also senkrecht zur Strahlrichtung. Wesentlich beeinflusst wird sie durch die Größe des Brennflecks – des Durchmessers des Punkts der Röntgenquelle, von dem die Strahlung ausgeht – und der Detektorauflösung. Bezogen auf die Praxis für die Gussteilprüfung und die dort üblicherweise eingesetzten Komponenten liegt die minimale detektierbare Fehlergröße bei ca. 0,5 mm Durchmesser. Bei Stichprobenprüfungen sind mit entsprechender Ausrüstung (Mikrofokusröntgentechnik) Fehlererkennbarkeiten bis ca. 20 µm möglich. Zur Detektion von Röntgenstrahlen kommen in der Serienprüfung von sicherheitsrelevanten Bauteilen derzeit drei unterschiedliche Detektorsysteme zum Einsatz: - Bildverstärker werden seit über 40 Jahren verwendet und sind für viele Anwendungen in der Gussteilprüfung geeignet. So ist der Bildverstärker immer noch das Standardwerkzeug in der Prüfung von Leichtmetallrädern. - Flachbilddetektoren verfügen über eine exzellente Kontrastauflösung und haben die Gussteilprüfung nachhaltig verändert. Nur mit diesen Detektoren, die seit gut 15 Jahren im industriellen Einsatz sind, können kleinste Ungänzen im Bereich von einem Prozent der durchstrahlten Wandstärke erkannt werden. - XEye-Röntgenkamerasysteme liefern eine vergleichbare Bildqualität wie Flachbilddetektoren. Die strahlungsempfindlichen elektronischen Komponenten dieser Detektoren sind aber durch ihren speziellen Aufbau von der Strahlung abgeschirmt. Sie erreichen so eine Lebensdauer von über zehn Jahren, auch im industriellen 24-Stunden-Einsatz. Anforderungen an die automatische Auswertung Beim Einsatz der Röntgenprüfung in der Produktion von Gussteilen für die Automobiltechnik besteht die Hauptaufgabe im Nachweis von Gießfehlern wie Lunkern, Porositäten und Fremdkörpereinschlüssen (Bild 1, Fraunhofer Geschäftsbereich Vision). Diese Anomalien müssen reproduzierbar erkannt und klassifiziert werden, um die Entscheidung treffen zu können, ob das untersuchte Bauteil Ausschuss ist oder als Gutteil der nachfolgenden Wertschöpfungskette zugeführt werden kann. Diese Anforderungen werden um den wirtschaftlichen Aspekt ergänzt. Die Prüfung muss schnell und in den Fertigungstakt integrierbar sein. In heutigen Fertigungslinien bedient eine Röntgenanlage in Abhängigkeit vom Gießzyklus bis zu zehn Gießmaschinen. Konzepte und Lösungen Diesen Anforderungen hat sich im letzten Jahrzehnt eine Vielzahl von Anbietern gestellt und so existieren verschiedene Herangehensweisen zur Bewältigung der skizzierten Aufgabenstellung. Der mechanische Teil einer derartigen Prüfanlage orientiert sich im Wesentlichen an der Geometrie des Bauteils und an den Prüfanforderungen, die seitens des Abnehmers gestellt werden. Hier existieren zum einen Roboterlösungen, die aufgrund ihrer Flexibilität an ein sich änderndes Bauteilspektrum angepasst werden können (Bild 2, Fraunhofer Geschäftsbereich Vision) und zum anderen spezialisierte Manipulatoren für einen Bauteilmix mit ähnlichen geometrischen Eigenschaften wie z. B. Leichtmetallräder (Bild 3, Fraunhofer Geschäftsbereich Vision). Zur Lösung der Aufgabenstellung haben sich zwei Vorgehensweisen etabliert: - Referenzfreie Prüfung: Mithilfe einer intelligenten, sich an das Prüfproblem adaptierenden Bildverarbeitung wird aus jedem aktuellen Röntgenbild des zu untersuchenden Gussteils simultan ein sogenanntes Hintergrundmodell erzeugt. Dieses Modell enthält alle Strukturen des Bauteils, wobei eventuell vorhandene Defekte herausgefiltert werden. Damit entsteht ein fehlerfreies Referenzbild. Durch eine einfache Subtraktion vom Originalbild erhält man sofort eine Landkarte aller im Originalbild enthaltenen, potenziellen Defekte. Da diese Methode in der Regel nur den Bruchteil einer Sekunde benötigt, kann sie in der 100-Prozent-Prüfung zuverlässig eingesetzt werden. - Referenzbasierte Prüfung: Voraussetzung ist hier, dass der Prüfling mit einer Wiederholgenauigkeit von wenigen Millimetern bzw. Bildpunkten positioniert werden kann. Im Auswertungssystem werden Informationen über die einzelnen Prüfpositionen in Form von Prüfbereichen und Referenzbildern hinterlegt. Für jeden Prüfbereich ist dabei festgelegt, welche mathematische Funktion für die Berechnung herangezogen wird, um das Auffinden von Defekten sicherzustellen. Die Prüfung von komplexen Bauteilen mit Robotern ist der Haupteinsatzbereich für dieses Verfahren der automatischen Auswertung. Alle Verfahren haben jedoch eine Eigenschaft gemeinsam: Sie erzeugen je nach Komplexität des Bauteils bzw. der Durchstrahlungssituation Pseudofehler. Dafür sind u. a. die schon beschriebene Bauteilevielfalt und das damit verbundene, erschwerte Handling verantwortlich. Die verschiedenen, marktgängigen Systeme behandeln diese Problematik auf unterschiedliche Art und Weise. Es existieren Methoden, die einen Vergleich zu abgespeicherten Bildstrukturen durchführen, die komplexe Merkmale berechnen oder die aufwendige, lernfähige Klassifikationsverfahren einsetzen. Weiterführende Stichworte: Röntgenröhre Röntgenstrahlung Energiedispersive Röntgenspektrometrie Weitere Videos auf Foundry-Skills | Röntgenprüfung (Gussteilprüfung automatisch) | Unter Verwendung des „Leitfaden zur industriellen Röntgentechnik“ Fraunhofer Geschäftsbereich Vision, Beitrag Nr. 18: „Vollautomatische Gussteilprüfung mit Röntgentechnik“ von Thomas Stocker und Thomas Wenzel Die automatische Röntgenprüfung ist das Standardwerkzeug zur Sicherung der Qualität von Gussteilen. Die Entwicklung von neuen Detektoren, Röntgenquellen, intelligenten Algorithmen und leistungsfähigen Rechnern hat die Grenzen des Möglichen bei der Detektion von Anomalien in Gussteilen ständig verschoben. Immer kleinere Defekte können sicher erkannt und klassifiziert werden. Aktuelle Entwicklungen ermöglichen die Oxiderkennung und die Erfassung des Fehlervolumens. Der nächste Schritt ist die flächendeckende Etablierung der prozessintegrierten Inline-CT zur Ergänzung der klassischen Radioskopieprüfung. Um die unsichtbaren Defekte, die sich tief im Materialinneren befinden können, sichtbar zu machen, wird die Technik der Radioskopie eingesetzt: Eine Röntgenquelle emittiert Röntgenstrahlung, die Objekte durchdringen kann. Die Strahlung wird dabei in Abhängigkeit vom Material des Prüfobjekts (Dichte, Absorption) und dessen Wandstärke abgeschwächt. Auf der gegenüberliegenden Seite der Quelle sammelt ein Detektor die einfallende Strahlung ein und erzeugt ein Schattenbild. Die Grauwerte der Schattenbilder eines Bildpunkts sind somit ein Maß für die Wandstärke, die der Röntgenstrahl auf dem Weg von der Röntgenquelle zu diesem Pixel durchdrungen hat. Defekte, wie zum Beispiel ein Lufteinschluss, zeichnen sich durch eine im Vergleich zur direkten Umgebung geringere Absorption ab. Der Auffindbarkeit solcher Defekte sind allerdings physikalische Grenzen gesetzt. Dabei sind zwei wesentliche Kenngrößen zu unterscheiden: - Kontrastauflösung: Sie beschreibt den minimalen, noch zu erkennenden Wandstärkenunterschied und damit den kleinsten Fehler in Richtung der Durchstrahlung, den ein System noch auflösen kann. Für die praktische Gussteileprüfung liegt dieses Limit bei ca. ein bis drei Prozent für Wandstärken bis 60 mm Aluminium. - Ortsauflösung: Diese beschreibt die minimale Fehlergröße in der Bildebene, also senkrecht zur Strahlrichtung. Wesentlich beeinflusst wird sie durch die Größe des Brennflecks – des Durchmessers des Punkts der Röntgenquelle, von dem die Strahlung ausgeht – und der Detektorauflösung. Bezogen auf die Praxis für die Gussteilprüfung und die dort üblicherweise eingesetzten Komponenten liegt die minimale detektierbare Fehlergröße bei ca. 0,5 mm Durchmesser. Bei Stichprobenprüfungen sind mit entsprechender Ausrüstung (Mikrofokusröntgentechnik) Fehlererkennbarkeiten bis ca. 20 µm möglich. Zur Detektion von Röntgenstrahlen kommen in der Serienprüfung von sicherheitsrelevanten Bauteilen derzeit drei unterschiedliche Detektorsysteme zum Einsatz: - Bildverstärker werden seit über 40 Jahren verwendet und sind für viele Anwendungen in der Gussteilprüfung geeignet. So ist der Bildverstärker immer noch das Standardwerkzeug in der Prüfung von Leichtmetallrädern. - Flachbilddetektoren verfügen über eine exzellente Kontrastauflösung und haben die Gussteilprüfung nachhaltig verändert. Nur mit diesen Detektoren, die seit gut 15 Jahren im industriellen Einsatz sind, können kleinste Ungänzen im Bereich von einem Prozent der durchstrahlten Wandstärke erkannt werden. - XEye-Röntgenkamerasysteme liefern eine vergleichbare Bildqualität wie Flachbilddetektoren. Die strahlungsempfindlichen elektronischen Komponenten dieser Detektoren sind aber durch ihren speziellen Aufbau von der Strahlung abgeschirmt. Sie erreichen so eine Lebensdauer von über zehn Jahren, auch im industriellen 24-Stunden-Einsatz. Anforderungen an die automatische Auswertung Beim Einsatz der Röntgenprüfung in der Produktion von Gussteilen für die Automobiltechnik besteht die Hauptaufgabe im Nachweis von Gießfehlern wie Lunkern, Porositäten und Fremdkörpereinschlüssen (Bild 1, Fraunhofer Geschäftsbereich Vision). Diese Anomalien müssen reproduzierbar erkannt und klassifiziert werden, um die Entscheidung treffen zu können, ob das untersuchte Bauteil Ausschuss ist oder als Gutteil der nachfolgenden Wertschöpfungskette zugeführt werden kann. Diese Anforderungen werden um den wirtschaftlichen Aspekt ergänzt. Die Prüfung muss schnell und in den Fertigungstakt integrierbar sein. In heutigen Fertigungslinien bedient eine Röntgenanlage in Abhängigkeit vom Gießzyklus bis zu zehn Gießmaschinen. Konzepte und Lösungen Diesen Anforderungen hat sich im letzten Jahrzehnt eine Vielzahl von Anbietern gestellt und so existieren verschiedene Herangehensweisen zur Bewältigung der skizzierten Aufgabenstellung. Der mechanische Teil einer derartigen Prüfanlage orientiert sich im Wesentlichen an der Geometrie des Bauteils und an den Prüfanforderungen, die seitens des Abnehmers gestellt werden. Hier existieren zum einen Roboterlösungen, die aufgrund ihrer Flexibilität an ein sich änderndes Bauteilspektrum angepasst werden können (Bild 2, Fraunhofer Geschäftsbereich Vision) und zum anderen spezialisierte Manipulatoren für einen Bauteilmix mit ähnlichen geometrischen Eigenschaften wie z. B. Leichtmetallräder (Bild 3, Fraunhofer Geschäftsbereich Vision). Zur Lösung der Aufgabenstellung haben sich zwei Vorgehensweisen etabliert: - Referenzfreie Prüfung: Mithilfe einer intelligenten, sich an das Prüfproblem adaptierenden Bildverarbeitung wird aus jedem aktuellen Röntgenbild des zu untersuchenden Gussteils simultan ein sogenanntes Hintergrundmodell erzeugt. Dieses Modell enthält alle Strukturen des Bauteils, wobei eventuell vorhandene Defekte herausgefiltert werden. Damit entsteht ein fehlerfreies Referenzbild. Durch eine einfache Subtraktion vom Originalbild erhält man sofort eine Landkarte aller im Originalbild enthaltenen, potenziellen Defekte. Da diese Methode in der Regel nur den Bruchteil einer Sekunde benötigt, kann sie in der 100-Prozent-Prüfung zuverlässig eingesetzt werden. - Referenzbasierte Prüfung: Voraussetzung ist hier, dass der Prüfling mit einer Wiederholgenauigkeit von wenigen Millimetern bzw. Bildpunkten positioniert werden kann. Im Auswertungssystem werden Informationen über die einzelnen Prüfpositionen in Form von Prüfbereichen und Referenzbildern hinterlegt. Für jeden Prüfbereich ist dabei festgelegt, welche mathematische Funktion für die Berechnung herangezogen wird, um das Auffinden von Defekten sicherzustellen. Die Prüfung von komplexen Bauteilen mit Robotern ist der Haupteinsatzbereich für dieses Verfahren der automatischen Auswertung. Alle Verfahren haben jedoch eine Eigenschaft gemeinsam: Sie erzeugen je nach Komplexität des Bauteils bzw. der Durchstrahlungssituation Pseudofehler. Dafür sind u. a. die schon beschriebene Bauteilevielfalt und das damit verbundene, erschwerte Handling verantwortlich. Die verschiedenen, marktgängigen Systeme behandeln diese Problematik auf unterschiedliche Art und Weise. Es existieren Methoden, die einen Vergleich zu abgespeicherten Bildstrukturen durchführen, die komplexe Merkmale berechnen oder die aufwendige, lernfähige Klassifikationsverfahren einsetzen. Weiterführende Stichworte:RöntgenröhreRöntgenstrahlungEnergiedispersive Röntgenspektrometrie Weitere Videos auf Foundry-Skills | https://www.giessereilexikon.com/en/foundry-lexicon/Encyclopedia/show/x-ray-inspection-5039/?cHash=5e057f5d529d3886a23d0c0addac2ab9 | https://www.giessereilexikon.com/giesserei-lexikon/Encyclopedia/show/roentgenpruefung-gussteilpruefung-automatisch-5037/?cHash=5e057f5d529d3886a23d0c0addac2ab9
X-ray | Engl. designation for X-radiation.Additional references:Energy dispersive x-ray spectrometry (EDX analysis)X-ray tubeX-raysWave-length dispersive x-ray spectrometry (WDX analysis) | X-ray | Engl. Bezeichnung für Röntgenstrahl.Weiterführende Stichworte:Energiedispersive Röntgenspektrometrie (EDX-Analyse)RöntgenröhreRöntgenstrahlungWellenlängendispersive Röntgenspektrometrie (WDX-Analyse) | https://www.giessereilexikon.com/en/foundry-lexicon/Encyclopedia/show/x-ray-4339/?cHash=28702c20b21cebd19a6e040d4712eadf | https://www.giessereilexikon.com/giesserei-lexikon/Encyclopedia/show/x-ray-727/?cHash=28702c20b21cebd19a6e040d4712eadf
Wood’s metal | Bismuth alloy with 25 % Pb, 12.5 % Cd, 12.5 % Sn, rest is Bi with a melting point of 70 to 72 °C. | Woodsches Metall | Wismutlegierung mit 25 % Pb, 12,5 % Cd, 12,5 % Sn, Rest Bi mit einem Schmelzpunkt bei 70 bis 72 °C. | https://www.giessereilexikon.com/en/foundry-lexicon/Encyclopedia/show/woods-metal-4177/?cHash=099e8fc5127d6d9c7cf9aade45449e64 | https://www.giessereilexikon.com/giesserei-lexikon/Encyclopedia/show/woodsches-metall-563/?cHash=099e8fc5127d6d9c7cf9aade45449e64
Wooden pattern grade | Grades for wooden patterns denoted with H 1 a, H 1, H 2 and H 3.Class H 1 a meets the highest design requirements; the patterns are to be made of hardwood (maple, pear, cherry, walnut and elm wood) or equivalent veneer panels (maple, beech) glued with AW 100 and are used for series production in hand and machine mold making (see Molding process). Reference values for the number of castings: 1000 with favorable, 500 with unfavorable pattern shapes (no large-sized patterns).Class H 1 concerns patterns intended for the production of high quantities in hand and machine molding with high design requirements. The pattern material is the same as for grade H 1 a, but pine wood may also be used for large patterns. Reference values for the number of castings: 500 with favorable, 200 with unfavorable pattern shapes and 15 with large-sized patterns.Grade H 2 is intended for small batches and repeated single castings in hand molding. The pattern materials used here are alder and pine wood or equivalent wood materials. Reference values for the number of castings: 50 with small- and 15 with large-sized patterns of favorable shapes or 30 with small- and 5 with large-sized patterns of unfavorable shapes.Grade H 3 is meant for single castings in hand molding. For this grade, softwoods (spruce, pine, alder, lime wood and fir wood) are used as fillers, and sometimes even chipboard. Reference values for the number of castings: 1 to 5 with small- or 1 to 2 with medium- and large-sized patterns.The admissible dimensional variations are the same for grades H 1 a and H 1, but more closely tolerated than for grades H 2 and H 3. For the group of the two latter grades, the admissible dimensional variations are also the same.Moreover, information on butt joints, frame spacing and clearances, fiber direction, reference surfaces and guides as wells as fillets and loose pieces is included. Varnish should be applied in three layers for grades H 1 a and H 1, in two layers for H 2 and in one layer for H 3 (see Pattern coating). If possible, the pattern wood should be dry, a moisture content of 10 to 14 % by weight is desirable. | Holzmodell-Güteklasse | Güteklassen für Holzmodelle mit den Bezeichnungen H1 a, H1, H2 und H3.Die Klasse H1 a erfüllt höchste Ansprüche an die Ausführung; die Modelle sind aus Hartholz (Ahorn-, Birnbaum-, Kirschbaum-, Nussbaum- und Ulmenholz) oder aus gleichwertigen Furnierplatten (Ahorn, Buche), AW-100-verleimt, herzustellen und werden für die Serienfertigung in der Hand- und Maschinenformerei (s. Formverfahren) eingesetzt. Anhaltswerte für die Anzahl der Abformungen: 1000 bei günstiger, 500 bei ungünstiger Modellform (keine Großmodelle).Die Klasse H1 betrifft Modelle für hohe Stückzahlen in der Hand- und Maschinenformerei mit hohen Ansprüchen an die Ausführung. Der Modellwerkstoff ist der gleiche wie in Güteklasse H1 a, doch kann bei größeren Modellen Kiefernholz verwendet werden. Anhaltswerte für die Anzahl der Abformungen: 500 bei günstiger, 200 bei ungünstiger Modellform und 15 bei Großmodellen.Die Güteklasse H2 ist für Kleinserien und wiederkehrende Einzelabgüsse in der Handformerei vorgesehen. Als Modellwerkstoff dienen Erlen- und Kiefernholz oder gleichwertige Holzwerkstoffe. Anhaltswerte für die Anzahl der Abformungen: 50 bei Klein- und 15 bei Großmodellen in günstiger Form bzw. 30 bei Klein- und 5 bei Großmodellen in ungünstiger Form.Die Klasse H3 ist für Einzelabgüsse in der Handformerei gedacht. Hier werden Weichhölzer (Fichten-, Kiefern-, Erlen- und Lindenholz sowie Tannenholz als Füllholz und schließlich auch Spanplatten verwendet. Anhaltswerte für die Anzahl der Abformungen: 1 bis 5 bei kleinen bzw. 1 bis 2 bei mittleren und großen Modellen.Die zulässigen Maßabweichungen sind für die Güteklasse H1 a und H1 gleich, aber enger toleriert als für die Güteklasse H2 und H3. Für die Gruppe der beiden letztgenannten Güteklassen sind die zulässigen Maßabweichungen ebenfalls gleich.Außerdem sind Angaben über Stoßfugen, Rahmen- und Bauabstände, Holzfaserverlauf, Teilflächen und Führungen, sowie Hohlkehlen und Losteile angeführt. Der Lackanstrich ist für die Güteklassen H1 a und H1 dreifach, für H2 zweifach und H3 einfach auszuführen (s. Modellanstrich). Das Modellholz muss möglichst trocken sein, ein Feuchtigkeitsgehalt von 10 bis 14 Maß-% ist wünschenswert. | https://www.giessereilexikon.com/en/foundry-lexicon/Encyclopedia/show/wooden-pattern-grade-4651/?cHash=927ba6bc9fae46de80d6ff9a6739a42c | https://www.giessereilexikon.com/giesserei-lexikon/Encyclopedia/show/holzmodell-gueteklasse-1040/?cHash=927ba6bc9fae46de80d6ff9a6739a42c
Wöhler curve | Fatigue test result.According to Mareike Hahn of the Institut for Product Engineering at the University of Duisburg-Essen, fatigue tests show that metal materials do not endure an infinite number of repeated loads even if the stress amplitude remains below the yield strength at a macroscopically elastic load cycle.The sustainable load depends on the time and respectively the number of load cycles. To create a Wöhler curve, approximately 10 samples of a material with uniform surface conditions are tested at a constant average stress level and different stress amplitudes until failure. The determined pair of values δa and NA (number of cycles until failure) are entered into a double-logarithmic diagram. The compensating curve is the Wöhler curve (figure 1). Please note that the Wöhler curve is only determined by means of tests at controlled stress levels. δa on the y-axis refers to the endured stress level and N on the x-axis to the number of cycles.Additional references:Fatigue failureEndurance strengthHaigh diagrammFracture toughness | Wöhlerkurve | Ergebniss des Dauerschwingversuches.Nach Mareike Hahn, Institut für Produkt Engineering Universität Duisburg-Essen, zeigt sich in Schwingversuchen, dass metallische Werkstoffe wiederholte Belastungen nicht beliebig häufig ertragen können, auch dann nicht, wenn die Spannungsamplitude unterhalb der Streckgrenze bleibt, der Belastungsablauf also makroskopisch elastisch abläuft.Die ertragbare Beanspruchung wird zeit- und damit schwingspielzahlabhängig. Zur Aufnahme der Wöhlerkurve werden ca. 10 Proben eines Werkstoffes mit einheitlicher Oberflächenbeschaffenheit bei konstanter Mittelspannung mit unterschiedlichen Spannungsamplituden bis zum Bruch geprüft. Die so ermittelten Wertepaare δa, NA (Bruchschwingspielzahl) werden in ein doppeltlogarithmisches Diagramm eingetragen. Als Ausgleichskurve ergibt sich die Wöhlerkurve (Bild 1). Wichtig ist, dass die Wöhlerkurve nur anhand spannungskontrollierter Versuche ermittelt wird. δa auf der Ordinate bezeichnet die ertragene Ausschlagsspannung und N auf der Abszisse die Lastspielzahl.Weiterführende Stichworte:DauerbruchDauerfestigkeitHaigh-DiagrammBruchzähigkeit | https://www.giessereilexikon.com/en/foundry-lexicon/Encyclopedia/show/woehler-curve-4747/?cHash=b19741b04c1c612a006c0a49d965b9d1 | https://www.giessereilexikon.com/giesserei-lexikon/Encyclopedia/show/woehlerkurve-1136/?cHash=b19741b04c1c612a006c0a49d965b9d1
Wire mesh conveyor shot blast machine | Blasting system where the abrasive is blasted from nearly all sides reducing the so-called “shadow development” (cover effect) to a minimum.Figure 1 (Rump Strahlanlagen GmbH & Co. KG) shows a wire mesh conveyor shot blast machine, schematically, without foundation and Figure 2 (Rump Strahlanlagen GmbH & Co. KG) this equipment in technical design. Thanks to the 4 (expandable to 8) high-performance centrifugal wheels mounted around the cover (vertically and horizontally inclined), even very complex workpieces having pockets or undercuts are comprehensively treated. A highly wear resistant wear link conveyor which was adapted to the structure and the mesh width is used for transporting the parts. The special belt guide makes it possible that centrifugal wheels only need to blast through one belt position. This machine type was designed especially for flat, thin-wall and breakable parts made of iron or aluminum alloys and ensures transportation without damages through the blasting machine as well as an even pressurization on both sides with a blasting material to avoid part deformation. Fig. 3 shows a continuous wire mesh belt machine from AGTOS GmbH. The work pieces first activate a switching threshold positioned in front of the blasting area’s entry vestibule. This automatically releases abrasive to the already running high-performance turbines. This ensures that blasting takes place only when work pieces are actually in the blasting zone. The entry vestibule is equipped with wear-resistant rubber curtains that prevent the escape of abrasive. After passing through the blasting zone, work pieces enter a blow-off zone. Excess abrasive remaining on the work piece surfaces is removed and returned to the abrasive process loop. The blasting abrasive is continuously cleaned, recirculated and reused. An abrasive metering device feeds the cleaned abrasive from the abrasive storage bunker to the high-performance turbines. A fan unit creates the partial vacuum necessary to maintain dust-free operation of the blasting unit. Extracted air is cleaned in a special filter unit. Additional references:Metallic blasting abrasivesRotary table shot blasting machineCompressed air blastingHanger-type blast machineManipulator blasting machineBarrel blasting machine | Drahtgurt-Strahlanlage | Strahlanlage, bei der das Strahlgut von nahezu allen Seiten gestrahlt wird, was die so genannte "Schattenbildung" (Cover-Effekt) auf ein Minimum reduziert.Bild 1 (Rump Strahlanlagen GmbH & Co. KG) zeigt eine Drahtgurt-Strahlanlage schematisch ohne Fundament und Bild 2 (Rump Strahlanlagen GmbH & Co. KG) diese Anlage als Ausführungsbeispiel. Durch die insgesamt 4 (erweiterbar auf 8), um das Gehäuse angebrachten Hochleistungsschleuderräder (sowohl vertikal aber auch horizontal geneigt) werden selbst sehr komplizierte Werkstücke, die Taschen oder Hinterschneidungen aufweisen, umfassend bearbeitet. Als Teiletransport dient ein hochverschleißfestes und bzgl. Strukturierung und Maschenweite angepasstes Drahtgliederband. Die spezielle Gurtführung ermöglicht es, dass die unteren Schleuderräder nur durch eine Gurtlage strahlen müssen. Dieser Anlagentyp ist speziell für flache, dünnwandige und bruchempfindlicher Teile aus Eisen- und Aluminiumlegierungen entwickelt worden und sichert schlag- und stoßfreien Transport der Teile durch die Strahlanlage sowie eine beidseitige, gleichmäßige Beaufschlagung mit Strahlmittel um Deformationen der Teile zu vermeiden. Bei der in Bild 3 (AGTOS GmbH) dargestellten Drahtgurt-Strahlanlage betätigen die Werkstücke die vor der Einlaufschleuse angeordnete Schaltschwelle zur automatischen Strahlmittelzufuhr der laufenden Hochleistungsturbinen. Hierdurch wird sichergestellt, dass nur gestrahlt wird, wenn sich Werkstücke im Strahlbereich befinden. Die Einlaufschleuse ist zur Abdichtung mit verschleißfesten Gummivorhängen ausgestattet. Nach Durchlaufen der Strahlzone gelangen die Werkstücke zur Abblasvorrichtung. Das auf den Werkstückoberflächen verbliebene Strahlmittel wird hier dem Strahlmittelkreislauf wieder zugeführt. Das Strahlmittel wird zur kontinuierlichen Nutzung im Umlauf gehalten und gereinigt. Über die Strahlmitteldosiereinrichtung gelangt das gereinigte Strahlmittel vom Strahlmittelbunker zu den Hochleistungsturbinen. Für ein staubfreies Betreiben der Strahlanlagen erzeugt ein Ventilator den erforderlichen Unterdruck. Die abgesaugte Luft wird mit einer Filteranlage gereinigt. Weiterführende Stichworte:Metallische StrahlmittelDrehtisch-StrahlanlageDruckluftstrahlenHängebahn-StrahlanlageManipulator-StrahlanlagenTrommelstrahlanlage | https://www.giessereilexikon.com/en/foundry-lexicon/Encyclopedia/show/wire-mesh-conveyor-shot-blast-machine-4270/?cHash=6f5321ee4ee029e78cdfaa9161292940 | https://www.giessereilexikon.com/giesserei-lexikon/Encyclopedia/show/drahtgurt-strahlanlage-657/?cHash=6f5321ee4ee029e78cdfaa9161292940
Yield strength ratio | Quotient (eq. 1) of 0.2 % yield strength (Rp0.2) and tensile strength (Rm): Eq. 1 It indicates to which extent materials may be subjected to elastic stress. Comparing the yield strength ratio of steel (Rp0.2/Rm = 50 to 52 %) and nodular graphite cast iron (Rp0.2/Rm = 63 to 64 %) clearly shows that GJS may be subjected to higher stress at similar tensile strength; thus better use can be made of this material in the component.Additional references:Tensile strength | Dehngrenzenverhältnis | Quotient (Glg. 1) aus 0,2 %-Dehngrenze (Rp0,2) und Zugfestigkeit (Rm):Glg. 1Es zeigt an, in welchem Umfang ein Werkstoff elastisch beansprucht werden darf. Vergleicht man das Dehngrenzenverhältnis von Stahl (Rp0,2/Rm = 50 bis 52 %) und Gusseisen mit Kugelgrafit (Rp0,2/Rm = 63 bis 64 %) wird klar, dass GJS bei gleicher Zugfestigkeit höher beansprucht werden darf und somit im Bauteil besser ausgenutzt werden kann.Weiterführende Stichworte:Zugversuch | https://www.giessereilexikon.com/en/foundry-lexicon/Encyclopedia/show/yield-strength-ratio-4193/?cHash=34ad3aebc2b0d62903a52e1c02e3388b | https://www.giessereilexikon.com/giesserei-lexikon/Encyclopedia/show/dehngrenzenverhaeltnis-579/?cHash=34ad3aebc2b0d62903a52e1c02e3388b
Yield strength | Mechanical stress which results in a certain plastic deformation in case of non-proportional elongation (Ep). It is determined in the tensile test.The yield strength (Rp) is designated by the numerical value of the non-proportional elongation in % (Rp0.2). For technical materials, not the elastic limit but the 0.2% yield strength (Rp0.2) is usually indicated because (in contrast to the elastic limit), the yield strength can always be determined by the stress-elongation curve.Additional references:Yield strength ratioTensile strength | Dehngrenze | Diejenige mechanische Spannung, die bei einer nichtproportionalen Dehnung (Ep) zu einer bestimmten plastischen Verformung führt und beim Zugversuch ermittelt wird. Gekennzeichnet wird die Dehngrenze (Rp) mit dem Zahlenwert der nichtproportionalen Dehnung in % (Rp0,2). Für technische Werkstoffe wird in der Regel nicht die Streckgrenze, sondern die 0,2%-Dehngrenze (Rp0,2) angegeben, da sie (im Gegensatz zur Streckgrenze) immer eindeutig aus dem Spannungs-Dehnungs-Diagramm ermittelt werden kann. Weiterführende Stichworte:DehngrenzenverhältnisZugfestigkeit | https://www.giessereilexikon.com/en/foundry-lexicon/Encyclopedia/show/yield-strength-4192/?cHash=2f820a2f60c359c4b9c27b9109e8edf1 | https://www.giessereilexikon.com/giesserei-lexikon/Encyclopedia/show/dehngrenze-578/?cHash=2f820a2f60c359c4b9c27b9109e8edf1
Williams riser | Atmospheric feeder which is inserted or molded into the upper part of a conical or pyramid-shaped tip (Williams core).For live risers, a sharp sand edge is molded in these places. Due to its heating and later solidification, this tip or sand edge forms a zone in the riser which has contact with the outer air pressure until the end and can therefore press the liquid metal from the riser into the casting.Figure 1 shows a riser which includes a Williams groove and riser base, Figure 2 shows a Williams core which can be inserted. | Williamsspeiser | Atmosphärischer Speiser dem im oberen Teil eine kegelige oder pyramidenförmige Spitze (Williamskern) eingesetzt oder eingeformt wurde.Bei Naturspeisern wird eine scharfe Sandkante an diesen Stellen eingeformt. Diese Spitze oder Sandkante bildet infolge ihrer Aufheizung und später Erstarrung eine Zone im Speiser aus, die bis zuletzt Kontakt mit dem äußeren Luftdruck hat und somit das flüssige Metall aus dem Speiser in das Gussstück drücken kann.Bild 1 zeigt einen Speiser mit eingearbeiteter Williamskerbe und Speiserfuß, Bild 2 einen Williamskern zum einstecken. | https://www.giessereilexikon.com/en/foundry-lexicon/Encyclopedia/show/williams-riser-4441/?cHash=ea25c1102d7c9d1242612da6898b8bc1 | https://www.giessereilexikon.com/giesserei-lexikon/Encyclopedia/show/williamsspeiser-829/?cHash=ea25c1102d7c9d1242612da6898b8bc1
White solidification | Solidification of cast iron resulting in white structure. If the solidification below the eutectic temperature of the metastable system (figure 1) remains, the structure of a typically white cast iron (figure 2) is received. The whole carbon in bound shape is happens. The name white solidification recorded the cracked surface which has a bright, radially appearance because it is solidified free of graphite. In opposite to this is faced by grey solidification.Additional references:SupercoolingFlake graphite cast ironNodular graphite cast ironEutectic graphite quantitySolidificationStructure formation of cast iron | Weißerstarrung | Die Erstarrung von Eisen-Kohlenstoff-Legierungen erfolgt hier nach dem metastabilen System (Bild 1) wobei der gesamte Kohlenstoff in gebundener Form vorliegt (Zementit, Fe3C). Der Name Weißerstarrung dokumentiert das Bruchgefüge, welches helles, strahliges Aussehen hat, da es frei von jeglichem Grafit erstarrt. Dazu steht im Gegensatz die Grauerstarrung.Weiterführende Stichworte:UnterkühlungGusseisen mit LamellengrafitGusseisen mit Kugelgrafiteutektische GrafitmengeErstarrungGefügeausbildung von Gusseisen | https://www.giessereilexikon.com/en/foundry-lexicon/Encyclopedia/show/white-solidification-4446/?cHash=f4016b155272fe34053b3341c21c1296 | https://www.giessereilexikon.com/giesserei-lexikon/Encyclopedia/show/weisserstarrung-834/?cHash=f4016b155272fe34053b3341c21c1296
White coating | All cast iron materials are affected by this defect, whereas nodular graphite cast iron is most likely to be affected. This defect only occurs on thickwalled parts, i.e. on medium-weighted to heavy castings; however it also occurs sometimes on light-weighted but very compact castings with a very large casting modulus. The most affected parts are always molding parts subjected to high thermal loads such as sand edges, hot spots etc., i.e. parts where the material remains liquid for quite a time thus causing long reaction times and the intensive heating of the mold material. This defect occurred both on furan resin mold materials (PTS as well as phosphoric acid hardened) and on synthetic bentonite-bound mold materials as well as on dry sand castings. The defect was most likely to occur on regenerated furan resin sands with high annealing loss with phosphoric acid hardening showing the highest rate. According to practical experience reports, this defect occurs to an increased extent on bentonite-bound mold materials in case of the excessive enrichment of exothermal riser residues in the mold material, in particular the increased fluorine content caused by these risers. Up to now, it is not clear whether the fluorine content is the actual cause or only the indicator for this defect. The defects are pockmark-like wrinkles and recesses over the whole surface of the casting and/or in the casting skin. They are covered with a white/bluish film made of fiber-like SiO2 which can be removed by blasting the castings leaving the pockmarked casting surface only (Fig. 1 to 4). It is quite remarkable that, depending on the material, flake graphite, vermicular graphite or nodular graphite clearly maintained in its original form and order is deposited in the SiO2 cover (Fig.5). This means, that the defect is not merely caused by the melt/mold material reaction but also to a certain extent in the solidus range of solidification. Fibrous SiO2 is formed between 1200 and 1400 °C of SiO (which is a product of SiO2 reduction) either by careful oxidation or by disproportionation according to the equations 1 to 3:Eq. 1: Eq. 2:Eq. 3: It is unstable and transforms to cristobalite when tempered or to amorphous SiO2 when exposed to air, however always maintaining its fibrous structure. Besides quartz sand, surface oxides and slag rich in SiO2 can be used as reducing agents for the cast iron / mold material system, but also magnesium in the iron and hydrocarbons in the mold material (defects very likely to occur on nodular graphite cast iron in resin-bound mold materials!). However, it is still unknown which “contaminants” in the mold material act as reducing agents or only as stimulating flux, e.g. for decreasing the sintering point. Another interpretation would be that at the beginning of the solidification process the surface of the iron is oxidized by the oxygen available. As is generally known, oxide phases rich in SiO2 (e.g. fayalite) occur during the formation of liquid oxidation products (slag) and solid scale layers. After the available oxygen has been used up during the formation of silicates, these silicates may be reduced to SiO under reducing conditions which prevail in the mold due to the pyrolysis of the mold material additives. During reoxidation, the fibrous SiO2 is formed of SiO. G. Levelink has another explanation: The white cover is formed by the oxidation of easily oxidizable elements (aluminum, magnesium, silicon); an explanation for their formation is that the gas milieu in the boundary between casting and mold (furan resin mold) is in general easily oxidized. Although the gases released from the furan resin only contain very little oxygen, it can be oxidized by elements with high oxygen affinity; it is, however, not available for iron. Due to the low availability of oxygen, the oxidation process is very slow. Thus the involved elements have the chance to diffuse from the casting to the boundary. In case of thick-walled castings, the resulting cover may reach a layer thickness of several millimeters. The low density of the oxidation products plays a role for this phenomenon. Thus the layer remains permeable for the oxygen from the mold materialand can easily continue to grow as long as oxygen is available and oxidizable elements move from the liquid iron to the boundary. This low density also implies the large volume of the formed oxide layer which can be deposited in thick layers. The growth of the oxidation products originates in “nuclei”, with pocks being formed at first which in turn cause recesses in the casting. After blasting the casting, the white cover is removed from the pocks, and only recesses are visible on the casting. According to M. Schrod and H. J. Wojtas, the holes on the surface of the casting are obviously caused by the reaction layer. Highly viscous phases are formed in this reaction layer which are blown up from the released crystal water of the involved mixtures or CO-CO2 mixtures resulting both from oxidation and reduction processes of the involved mineral mixtures. Due to the obviously high viscosity of these phases, the inside pressure of the “foams” and/or the reaction layers formed around the quartz grains may massively increase and press the components of the reaction layer or the foam/reaction layer into the solidifying casting body. After demolding and/or blasting, these reaction layers are removed, and the recesses/holes remain on the surface of the blasted specimens which contain oxides and mineral mixtures. However, even this theory cannot explain the graphite inclusions in the SiO2 fiber layers observed here and there. A possible explanation is that iron is displaced from the mold surface by SiO2 growing into the surface, because fibrous SiO2 requires a higher volume than quartz.Measures for prevention: Although the causes are not yet completely clear, the following measures taken in practice usually help avoiding this casting defect: 1. Reducing the casting temperature as far as this is compatible with the casting program and the occurrence of slag defects (see Slag inclusion). 2. Increased addition of new sand (see Addition of new sand) in particular if regenerated furan resin sands are used and/or if the quality of the reclaimed material is improved. 3. Checking the reclaimed material for annealing loss (< 1.0 %), electrical conductivity (< 200 mS/cm), nitrogen content (< 0.02 %) and for phosphate acid hardening also for the phosphate content (< 0.5 %). 4. Increasing the permeability to gas. 5. Minimizing the influx of resin-bound core residues which have not been cast. 6. Replacing exothermal riser tools by insulating risers. 7. Adding less hardener to furan resin-bound molds and using PTS acid hardener instead of hardeners containing phosphoric acid. 8. Using face coatings, if possible “plastic” face coatings, for the formation of a separating layer between iron and mold material. 9. Minimizing elements with oxygen affinity, checking the melt additives. 10. Reducing the silicon content, if any, to below 3.0 %. 11. Allowing for the optimal cooling of the endangered casting areas, especially for thick-walled parts.Additional references:Mold sand-based casting defect, Casting defectChill wedge test pieceNo-bake process | Weißer Belag | Diese Fehler kommen bei allen Eisengusswerkstoffen vor, wobei Gusseisen mit Kugelgrafit am anfälligsten sein dürfte. Sie treten ausschließlich bei dickwandigen Teilen auf, also an mittleren bis schweren Gussstücken, sind jedoch auch schon an leichteren, aber sehr kompakten Gussstücken mit großem Gussstückmodul vorgekommen. Am stärksten sind immer thermisch hoch belastete Formpartien wie Sandkanten, "Hot Spots" usw. befallen, also die Stellen, an denen der Werkstoff lange flüssig bleibt und somit lange Reaktionszeiten und hohe Formstoffaufheizung gegeben sind.Sowohl bei Furanharzformstoffen (PTS- und auch phosphorsäuregehärtet) und synthetischen bentonitgebundenenFormstoffen als auch bei Trockenguss ist dieser Fehler aufgetreten. Die häufigste Fehleranfälligkeit wurde bei regenerierten Furanharzsanden mit hohem Glühverlust festgestellt, wobei Phosphorsäurehärtung die stärkste Fehleranfälligkeit ergab.Praxisberichten zufolge tritt der Fehler bei bentonitgebundenenFormstoffen dann verstärkt auf, wenn eine starke Anreicherung an exothermen Speiserrückständen im Formstoff festgestellt wurde, und hier besonders der von diesen Speisern herrührende erhöhte Fluorgehalt. Ob der Fluorgehalt die eigentliche Ursache oder lediglich der Indikator ist, ist bis heute noch nicht klar.Die Fehler sind flächenhaft auftretende, pockennarbenartige Aufrauungen und Vertiefungen an der Gussoberfläche bzw. in der Gusshaut. Sie sind mit einem weiß/bläulich erscheinenden Belag belegt, der aus faserförmigen SiO2 besteht und der durch das Strahlen der Gussteile entfernt wird, so dass nur noch die narbige Gussoberfläche erhalten bleibt (Bilder 1 bis 4).Bemerkenswert ist die Tatsache, dass in dem SiO2-Belag, je nach Werkstoff, Lamellen-, Vermicular- oder Kugelgrafit, deutlich in seiner ursprünglichen Form und Anordnung erhalten, eingelagert ist (Bild 5). Das heißt, die Fehlerentstehung ist nicht ausschließlich eine Schmelze-/Formstoffreaktion, sondern sie erstreckt sich auch in den Solidusbereich der Erstarrung. Faseriges SiO2 entsteht zwischen 1200 und 1400 °C aus SiO (das durch Reduktion von SiO2 entsteht) entweder durch vorsichtige Oxidation oder durch Disproportionierung nach den Gleichungen 1 bis 3:Glg. 1:Glg. 2:Glg. 3: Es ist unbeständig und geht beim tempern in Cristobalit oder an der Luft in amorphes SiO2 über, behält dabei aber in jedem Fall seine faserförmige Struktur. Für das System Gusseisen/Formstoff kommen als Reduktionsmittel neben dem Quarzsand selbst möglicherweise auch noch SiO2-reiche Oberflächenoxide und Schlacken, zusätzlich aber auch noch Magnesium im Eisen und Kohlenwasserstoffe im Formstoff in Frage (starke Fehleranfälligkeit von Gusseisen mit Kugelgrafit in harzgebundenen Formstoffen!). Dabei ist noch nicht bekannt, welche "Schadstoffe" im Formstoff ursächlich als Reduktionsmittel oder nur begünstigend als Flussmittel, wirken, z. B. zur Sinterpunkterniedrigung.Eine weitere Deutungsmöglichkeit wäre die, dass zu Beginn der Erstarrung mit dem vorhandenen Sauerstoff zunächst eine Oberflächenoxidation des Eisens erfolgt. Dabei kommt es bekanntlich sowohl bei der Bildung flüssiger Oxidationsprodukte (Schlacken) als auch von festen Zunderschichten zur Ausbildung von SiO2–reichen Oxidphasen (z. B. Fayalit). Diese Silikate können dann, nachdem der ursprünglich vorhandene Sauerstoff bei deren Bildung verbraucht wurde, unter reduzierenden Bedingungen, die in der Form durch die Pyrolyse der Formstoffzusätze vorherrschen, zu SiO reduziert werden, aus dem dann schließlich bei der Rückoxidation das faserige SiO2 entsteht.Eine andere Erklärung findet G. Levelink: Der weiße Belag bildet sich durch Oxidation leicht oxidierbarer Elemente (Aluminium, Magnesium, Silizium), und ihre Entstehung wird daraus erklärt, dass das Gasmilieu in der Grenzfläche zwischen Gussstück und Form (Furanharzform) von Natur aus leicht oxidierend ist. Die aus dem Furanharz ausgeschiedenen Gase enthalten zwar nur sehr wenig Sauerstoff, doch ist dieser bereits eine Oxidationsmöglichkeit für Elemente mit hoher Sauerstoffaffinität; dem Eisen bietet er sich nicht an.Wegen des geringen Sauerstoffangebotes läuft der Oxidationsvorgang nur sehr langsam ab, was den betreffenden Elementen Gelegenheit gibt, aus dem Gussstück an die Grenzfläche zu diffundieren. Bei dickwandigen Gussteilen kann dann der daraus entstehende Belag bis zu mehreren Millimetern wachsen.Bei dieser Erscheinung spielt die geringe Dichte der Oxidationsprodukte eine Rolle. Dadurch bleibt nämlich die Schicht für den Sauerstoff aus dem Formstoff durchlässig und kann somit ungehindert weiterwachsen, solange Sauerstoff angeboten wird und oxidierbare Elemente aus dem noch flüssigen Eisen zur Grenzfläche wandern. Die niedrige Dichte bringt außerdem ein großes Volumen der gebildeten Oxidschicht mit sich, die sich dann in dicken Lagen absetzten kann. Das Wachsen der Oxidationsprodukte findet von "Keimen" aus statt, wobei sich zuerst Pocken bilden, die nun wiederum Vertiefungen im Gussstück verursachen. Nach dem Strahlen des Gusssttückes ist der weiße Belag aus den Pocken entfernt und es sind nur noch Vertiefungen im Teil ersichtlich.Nach M. Schrod und H. J. Wojtas hat die Lochbildung in der Oberfläche der Gusskörper hat ihre eindeutige Ursache in der Reaktionsschicht. In dieser Reaktionsschicht bilden sich offenbar zähviskose Phasen, die aus dem freigesetzten Kristallwasser der beteiligten Gemenge oder CO-CO2-Gemische aus sowohl Oxidations- als auch Reduktionsvorgängen der beteiligten Mineralgemenge aufgeblasen werden. Aufgrund einer offensichtlich hohen Zähigkeit dieser Phasen kann der Innendruck der "Schäume" respektive der sich bildenden Reaktionsschichten um die Quarzkörner massiv ansteigen und Bestandteile der Reaktionsschicht oder den Schaum/die Reaktionsschicht in den erstarrenden Gusskörper hinein drücken. Nach dem Ausleeren bzw. Strahlen sind diese Reaktionsschichten entfernt und es verbleiben die auf der Oberfläche der gestrahlten Probe erkennbaren Vertiefungen/Löcher, in denen Oxide und Mineralgemenge enthalten sind.Aber auch nach dieser Theorie sind jedoch die stellenweise beobachteten Grafiteinlagerungen in den SiO2-Faserschichten nicht erklärbar. Denkbar wäre hier eine Verdrängung des Eisens an der Formoberfläche durch hineinwachsendes SiO2, da faseriges SiO2 ein höheres Volumen als Quarz beansprucht.Maßnahmen zur Vermeidung:Obwohl, wie eben beschrieben, die Entstehungsursachen noch nicht vollständig geklärt sind, führen in der Praxis folgende Maßnahmen in der Regel zur Vermeidung des Gussfehlers:1. Absenken der Gießtemperatur, soweit mit dem Gießprogramm und dem Auftreten von Schlackenfehlern (siehe Schlackeneinschlüsse) vereinbar.2. Verstärkte Neusandzugabe (siehe Neusandzusatz) vor allem bei Verwendung von regenerierten Furanharzsanden bzw. Verbesserung der Regeneratqualität.3. Kontrolle des Regenerates auf Glühverlust (< 1,0 %), elektrische Leitfähigkeit, (< 200 mS/cm) Stickstoffgehalt (< 0,02 %) und bei Phosphatsäurehärtung auch auf Phosphatgehalt (< 0,5 %).4. Erhöhung der Gasdurchlässigkeit.5. Minimieren des Zulaufes nicht abgegossener, harzgebundener Kernreste.6. Ersatz von exothermen Speiserhilfen durch isolierende Speiser.7. Verringern der Härterzugabe bei furanharzgebundenen Formen und Verwendung von PTS-Säurehärtern anstelle von phosphorsäurehältigen Härtern.8. Verwendung von Schlichten, möglichst von "plastischen" Schlichten, zur Erzeugung einer Trennschicht zwischen Eisen und Formstoff.9. Minimierung sauerstoffaffiner Elemente, Kontrolle der Schmelzzusätze.10. Gegebenenfalls Reduzierung des Siliziumgehaltes unter 3,0 %.11. Möglichst optimale Kühlung der gefährdeten Gussstückbereiche ermöglichen, vor allem bei dickwandigen Teilen.Weiterführende Stichworte:Formsandbedingte Gussfehler, GussfehlerGießkeilprobeKaltharzverfahren | https://www.giessereilexikon.com/en/foundry-lexicon/Encyclopedia/show/white-coating-4154/?cHash=a4d3e6ae7ff26c5cdc47b8f6e381b0bd | https://www.giessereilexikon.com/giesserei-lexikon/Encyclopedia/show/weisser-belag-540/?cHash=a4d3e6ae7ff26c5cdc47b8f6e381b0bd
Wet tensile strength | Strength of the saturated condensation zone of a bentonite-bound mold material. Due to the influence of heat (radiation and contact), a temperature gradient is formed in the mold wall which changes with the increasing exposure time, casting time and partially the solidification time. This leads to the evaporation and decomposition of water and other volatile components of the mold material and their subsequent condensation in the colder zones of the mold - the so-called condensation zone is formed (Fig. 1). This is characterized by a considerably higher water content than in the original mold sand (normally two to three times the water content suitable for the mold) and by temperatures which are close to the boiling point of water (approx. 100°C). The strength of this zone is therefore considerably lower than the green tensile strength and is determined first and foremost by the structural and physiochemical characteristics of the bentonite used (activation condition), the intensity of the conditioning (s. Sand conditioning) and the water content. The strength of a wet mold sand increases as a consequence of an ion exchange, generally known as activation. Here, the mold strength in the condensation zone, the wet tensile strength, usually increases first. Generally, well conditioned mold sands (quartz sands with 7% bentonite; under laboratory conditions) display wet tensile strengths of 0.40 to 0.50 N/cm2. Circulating mold sands display wet tensile strength values of 0.20 to 0.35 N/cm2, whereby values of around 0,20 N/cm2 are particularly striking. Fig. 2 shows the principle of the measurement. Circulating mold sands are heavily influenced by the type of bentonite, its activation, the conditioning and the “pollution” of the mold sand, such as through salt and the increase in condensates. Large amounts of fine-grain substances also decrease the wet tensile strength (Fig. 3).Fig. 4 shows the test results of a laboratory test (carried out by S&B Industrial Minerals GmbH). Quartz sand was conditioned with 7% bentonite in a muller 5 min normal according to information sheet P 69 from the VDG (Association of German Casting Professionals). After the mixture was exposed to ambient air for 24 hours and drying took place, it was reconditioned. During this conditioning, water mixed with sodium chloride was used. The amount of water added for the second cycle was 80ml with 1600mg NaCl, in relation to 6kg of mold material (420g bentonite). The amount of chloride added was therefore 965mg for 420g of bentonite or, converted, 2300mg/kg bentonite. This addition of sodium chloride roughly corresponds to possible salination due to the cooling and moistening water in the cycle system. A bentonite supplier has the opportunity to recommend bentonites which are less susceptible to a fall in wet tensile strengths. Whether bentonite or, more specifically, its main component, montmorillonite, reacts considerably to the presence of electrolytes is tested with sand conditioned in a laboratory. A strong reaction to over-activation with soda also indicates a low resistance to salination. The results in Fig. 4 show large differences in the wet tensile strength after the addition of electrolytes. It seems that a certain threshold is exceeded, above which the wet tensile strength falls sharply (level of 0.30 to 0.36 down to 0.17 N/cm2). Due to its low size, the wet tensile strength has a considerable influence on the formation of sand expansion defects in bentonite-bound mold materials (scabs, buckles, rat tails, veining and other defects). The wet tensile strength is an important characteristic for the evaluation of a bentonite-bound mold material and is determined with special testing devices (s. Mold sand testing). | Nasszugfestigkeit | Festigkeit der gesättigten Kondensationszone eines bentonitgebundenen Formstoffes. Durch die Wärmeeinwirkung (Strahlung und Kontakt) entsteht ein Temperaturgradient in der Formwand, der sich mit zunehmender Einwirkdauer, Gieß- und teilweise Erstarrungszeit verändert. Es folgt die Verdampfung und Zersetzung von Wasser und anderen flüchtigen Formstoffbestandteilen und anschließend deren Kondensation in den kälteren Zonen der Form - es entsteht die so genannte Kondensationszone (Bild 1). Sie ist durch einen deutlich höheren Wassergehalt als im ursprünglichen Formsand (im Normalfall ein- bis zweifacher formgerechter Wassergehalt) sowie durch Temperaturen nahe der Siedetemperatur des Wassers (ca. 100 °C) gekennzeichnet. Die Festigkeit dieser Zone ist somit erheblich geringer als die Grünzugfestigkeit und wird in erster Linie durch die strukturellen und chemisch-physikalischen Merkmale des verwendeten Bentonit (Aktivierungszustand), der Aufbereitungsintensität (s. Sandaufbereitung) und des Wassergehaltes bestimmt. Die Festigkeit eines nassen Formsandes steigt als Folge eines Ionenaustausches, allgemein als Aktivierung bekannt, an. Dabei nimmt in der Regel als erstes die Formfestigkeit in der Kondensationszone, die Nasszugfestigkeit zu. Im Allgemeinen zeigen gut aufbereitete Formsande (Quarzsande mit 7 % Bentonit; unter Laborbedingungen) Nasszugfestigkeiten von 0,40 bis 0,50 N/cm2. Betriebsformsande zeigen Nasszugfestigkeitswerte von 0,20 bis 0,35 N/cm2, wobei vor allem Werte von ca. 0,20 N/cm2 auffällig sind. Bild 2 zeigt das Prinzip der Messung.Betriebsformsande werden stark durch den Bentonittyp, seine Aktivierung, die Aufbereitung und die "Verschmutzung" des Formsandes, wie z. B. durch Salze und den Anstieg von Kondensaten, beeinflusst. Auch größere Mengen von Feinanteilen verringern die Nasszugfestigkeit (Bild 3). Bild 4 zeigt die Untersuchungsergebnisse eines Laborversuches (durchgeführt von S&B Industrial Minerals GmbH). Quarzsand wurde mit 7 % Bentonit in einem Kollergang 5 min normal nach VDG-Merkblatt P 69 aufbereitet. Nachdem die Mischung 24 h der Umgebungsluft ausgesetzt war und es zu einer Austrocknung gekommen ist, wurde erneut aufbereitet. Bei dieser Aufbereitung verwendete man mit Natriumchlorid versetztes Wasser. Die Wasserzugabe für den zweiten Zyklus betrug 80 ml mit 1600 mg NaCl, bezogen auf 6 kg Formstoff (420 g Bentonit). Somit entsprach die Chloridzugabe 965 mg auf 420 g Bentonit oder umgerechnet 2300 mg/kg Bentonit. Diese Zugabe von Natriumchlorid entspricht ungefähr einer möglichen Versalzung durch Kühl- und Befeuchtungswasser in einem Kreislauf-System. Ein Bentonit-Lieferant hat die Möglichkeit Bentonite zu empfehlen, die weniger anfällig für den Abfall der Nasszugfestigkeiten sind. Ob ein Bentonit, oder besser gesagt, sein Hauptbestandteil Montmorillonit, heftig auf die Anwesenheit von Elektrolyten reagiert, wird mit labortechnischen Sandaufbereitungen geprüft. Auch eine starke Reaktion auf Überaktivierung mit Soda deutet auf einen geringen Widerstand gegen Versalzung hin. Die Ergebnisse in Bild 4 zeigen große Unterschiede in der Nasszugfestigkeit nach Zugabe von Elektrolyten. Scheinbar wird eine bestimmte Schwelle überschritten, jenseits davon fällt die Nasszugfestigkeit stark ab (Niveau von 0,30 bis 0,36 auf 0,17 N/cm2). Aufgrund ihrer geringen Größe hat die Nasszugfestigkeit einen wesentlichen Einfluss auf die Entstehung von Sandausdehnungsfehlern bei bentonitgebundenenFormstoffen (Schülpe, Riefen, Rattenschwanz, Blattrippen u. a. Fehler). Die Nasszugfestigkeit ist ein wichtiges Charakteristikum für die Beurteilung eines bentonitgebundenen Formstoffes und wird mit speziellen Prüfgeräten bestimmt (s. Formsandprüfung). | https://www.giessereilexikon.com/en/foundry-lexicon/Encyclopedia/show/wet-tensile-strength-4418/?cHash=92102c63853dfd3b89af0b60381657ff | https://www.giessereilexikon.com/giesserei-lexikon/Encyclopedia/show/nasszugfestigkeit-806/?cHash=92102c63853dfd3b89af0b60381657ff
Wet cleaning | The cleaning effect is here generally delivered by a high-pressure water jet with a water pressure of 100 to 600bar. The potential energy of the water is transformed into kinetic energy at a speed of up to more than 200 meters per second. In foundries, this method is hardly applied nowadays, occasionally it is used for decoring large castings.Additional references:Decoring | Nassputzen | Die Putzwirkung wird hier grundsätzlich über einen Hochgeschwindigkeitswasserstrahl erzeugt, wobei der Wasserdruck 100 bis 600 bar beträgt. Dabei wird die potenzielle Energie des Wassers über eine Düse in kinetische Energie mit Geschwindigkeiten bis über 200 Meter pro Sekunde umgewandelt. Im Gießereibetrieb wird es heute kaum angewendet, gelegentlich werden große Gussstücke mit diesem Verfahren entkernt.Weiterführende Stichworte:Entkernen | https://www.giessereilexikon.com/en/foundry-lexicon/Encyclopedia/show/wet-cleaning-3990/?cHash=1de050c4cda61ac878d121feeb63956e | https://www.giessereilexikon.com/giesserei-lexikon/Encyclopedia/show/nassputzen-376/?cHash=1de050c4cda61ac878d121feeb63956e
Western bentonite | Natural bentonite with a sodium-ion coverage on its clay surface predetermined by mineral formation.Its name indicates its deposits; larger deposits are to be found in Wyoming, South Dakota/USA. In America, Western bentonite is distinguished from Southern bentonite (calcium bentonite) which is produced in the Southern States of Texas, Utah and Arizona. Western bentonite has very good strength and plasticity properties in the molding material but it also has a very high residual strength which complicates demolding. | Wyoming-Bentonit | Natürlicher Bentonit mit einer durch die Mineralbildung vorgegebenen Natrium - Ionenbelegung der Tonoberfläche. Seine Bezeichnung gibt die Lagerstätte an, größere Vorkommen sind in Wyoming in South Dakota, USA zu finden. Im amerikanischen wird er als Western Bentonite im Gegensatz zu dem in den Südstaaten Texas, Utah und Arizona geförderten Southern Bentonite (Kalziumbentonit) bezeichnet. Wyoming-Bentonit entwickelt sehr gute Festigkeits- und Plastizitätseigenschaften im Formstoff, hat jedoch auch eine hohe Restfestigkeit, so dass das Auspacken erschwert wird. | https://www.giessereilexikon.com/en/foundry-lexicon/Encyclopedia/show/western-bentonite-4178/?cHash=108a2a730007f55e069fc48c9441a57b | https://www.giessereilexikon.com/giesserei-lexikon/Encyclopedia/show/wyoming-bentonit-564/?cHash=108a2a730007f55e069fc48c9441a57b
Welding of die cast parts | The suitability of die cast parts for welding is highly dependent on the melt and pressure die casting process. It requires casting materials and melt and pressure die casting methods (see Vacural process, Vacuum systems by VDS SA Vacuum Diecasting Service) which ensure low gas absorption and oxide impurity during pressure die casting. The design engineer typically places weld seams in low-stress zones; however, for a die casting, these should also be close to the gate. Fig. 1 shows the eight target levels of pressure die casting, the final one being a casting suitable for welding and heat treatment. Fig. 1 also illustrates the required steps of the pressure die casting process regarding venting, melt transport and the application of separating agents (see also Die cast separating agent). Die cast parts made from the alloy AlSi9MgMn (Silafont-36) are particularly well suited for welding, both the standard MIG and TIG methods (see Gas-shielded welding processes) and laser beam welding. The AlSi5 or AlSi10 welding filler is preferred for welded structures with type AlMgSi0.5 wrought alloys. The weld seams or heat-affected zones between components made from wrought aluminum alloys and die cast parts made from Silafont-36 withstand alternating loads perfectly if the cast edges exhibit a low pore volume and are completely free of the oxide film after a possible T7 heat treatment (see Material condition and Heat treatment of hardenable aluminum alloys). Fig. 2 states the mechanical values in the heat-affected zone. Unlike elongation, the strength values in this zone are hardly influenced. AlMg5Si2Mn (Magsimal-59) has a higher shrinkage rate and force than AlSi die casting alloys. Special die separating agents developed for the processing of this alloy improve flowability, the ability to slide during ejection, and therefore the suitability of the pressure die castings for welding. Construction welding with castings made from the alloy Magsimal-59 uses the TIG method with AlMg4.5MnZr filler or laser/electron beam welding methods. Other than elongation, the strength characteristics in the heat-affected zone are hardly influenced. When using the SG-AlSi5 filler, the elongation values will be reduced even further. The mechanical properties indicated in Table 1 below which are applicable to manual MIG welding with the AlMg4.5Mn filler illustrate how the strength characteristics in the heat-affected zone are hardly influenced compared to elongation.Additional references:Gas-shielded welding processesWelding fillerAluminum weldingShielding gas for weldingLiterature references: Hüttenaluminium-Gusslegierungen, product catalog, Aluminium Rheinfelden Alloys GmbH, 2011. | Schweißen von Druckgussteilen | Die Schweißeignung von Druckgussteilen hängt in hohem Maße vom Schmelz- und Druckgussprozess ab. Dazu sind Gusswerkstoffe, Schmelz- und Druckgießverfahren notwendig (s. Vacural-Verfahren), die eine geringe Gasaufnahme und Oxidverunreinigung während der Druckgussverarbeitung gewährleisten. Üblicherweise werden die Schweißnähte vom Konstrukteur zwar in die Zonen geringer Belastung gelegt, diese Bereiche sollten aber - betrachtet vom Druckgussteil aus - auch nahe am Anschnitt gelegt werden. Bild 1 zeigt die acht Zielstufen des Druckgusses auf, die bis hin zu schweißgeeignetem, wärmebehandelbarem Guss aufsteigen. In Bild 1 sind die dafür notwendigen Druckguss-Verfahrensschritte in den Bereichen Entlüftung, Schmelzetransport und Trennmittelauftrag (s. a. Druckguss-Trennstoff) aufgezeigt. Druckgussstücke aus der Legierung Al Si9MgMn (Silafont-36) sind besonders gut schweißgeeignet, sowohl mit den MIG- und WIG-Standard-Verfahren (siehe Schutzgas-Schweißverfahren), als auch mit Laser-Schweißverfahren. Bevorzugt wird der Schweißzusatzwerkstoff Al Si5 oder Al Si10 bei Schweißkonstruktionen mit der Knetlegierung vom Typ Al MgSi0,5. Die Schweißnähte bzw. Wärmeeinflusszonen zwischen Bauteilen aus Aluminium-Knetlegierungen und Druckgussteilen aus Silafont-36 halten Dauerschwingbelastungen ausgezeichnet stand, wenn die Gusskanten ein geringes Porenvolumen aufweisen und nach der eventuell durchgeführten T7-Wärmebehandlung (s. Werkstoffzustand bzw. Wärmebehandlung von aushärtbaren Aluminium-Legierungen) von der Oxidhaut vollständig befreit werden. Bild 2 gibt die mechanischen Werte in der Wärmeeinflusszone wieder. Die Festigkeitswerte in dieser Zone sind im Gegensatz zu der Dehnung wenig beeinflusst. AlMg5Si2Mn (Magsimal-59) besitzt im Vergleich zu AlSi-Druckguss-Legierungen erhöhte Schwindmaße und -kräfte. Für die Verarbeitung dieser Legierung wurden spezielle Druckguss-Trennstoffe entwickelt, die sowohl die Fließfähigkeit, die Gleitfähigkeit beim Auswerfen und damit auch die Schweißeignung der Druckgussteile verbessern. Das Konstruktionsschweißen mit Gussteilen aus der Legierung Magsimal-59 erfolgt mit dem Zusatzwerkstoff Al Mg4,5MnZr im WIG-Verfahren oder mit Laser- oder Elektronenstrahlschweißverfahren. In der Wärmeeinflusszone sind die Festigkeitseigenschaften, im Gegensatz zur Dehnung, wenig beeinflusst. Bei Verwendung des Schweißzusatzwerkstoffes SG-Al Si5 sinken die Dehnungswerte etwas stärker ab. Die nachfolgend in Tabelle 1 angeführten mechanischen Eigenschaften bei einer Handschweißung im MIG-Verfahren und mit dem Zusatzwerkstoff Al Mg4,5Mn zeigen beispielhaft, dass in der Wärmeeinflusszone die Festigkeitseigenschaften im Gegensatz zur Dehnung wenig beeinflusst sind.Weiterführende Stichworte:Schutzgas-SchweißverfahrenSchweißzusatzwerkstoffeSchweißen von AluminiumSchweißschutzgasLiteratur: Hüttenaluminium-Gusslegierungen, Produktkatalog, AluminiumRheinfelden Alloys GmbH, 2011. | https://www.giessereilexikon.com/en/foundry-lexicon/Encyclopedia/show/welding-of-die-cast-parts-4624/?cHash=3435085bd7535813cc4dd65edd595bfb | https://www.giessereilexikon.com/giesserei-lexikon/Encyclopedia/show/schweissen-von-druckgussteilen-1013/?cHash=3435085bd7535813cc4dd65edd595bfb
Weighting iron | Loading weights generally made of cast iron for weighting of the ready-for-casting sand mold to appropriately stabilize it to withstand any buoyancy forces and gas pressure forces. | Beschwereisen | Belastungsgewichte, in der Regel aus Gusseisen, zum Beschweren der gießfertigen Sandform zum Zweck einer ausreichenden Belastung gegen Auftriebskräfte und Gasdruckkräfte. | https://www.giessereilexikon.com/en/foundry-lexicon/Encyclopedia/show/weighting-iron-3684/?cHash=c7759d407b615e3695d170389fee05ae | https://www.giessereilexikon.com/giesserei-lexikon/Encyclopedia/show/beschwereisen-67/?cHash=c7759d407b615e3695d170389fee05ae
Welding filler | Welding fillers for the welding of aluminum castings The choice of filler metal is based on the composition of the base material and the required characteristics of the welded joint. The filler metals used for the gas-shielded welding of base materials are listed in Table 1. Basically, alloy-like filler metals should be used; however, exceptions are possible due to welding-related reasons. Commonly used welding fillers for connecting aluminum castings with wrought alloys (e.g. for connecting castings with sections) can be found in Table 2. As a result of the weld seams shrinking, most of the internal welding stresses occurring in their vicinity are tensile stresses. These stresses can be reduced slightly by avoiding clusters of seams, by workpiece preheating or by subsequent shot peening. A significant reduction can, however, only be achieved by means of stress-relief annealing. In artificially aged alloys, this results in a reduction in strength; if followed by artificial ageing, strength values can only be returned to those of state T5. Appropriate welding and design measures should be taken to avoid straightening welded structures wherever possible. Welding fillers for the fusion welding of aluminum materials are standardized in DIN EN 1732-1 and DIN EN 573. The requirements for welding fillers regarding the resistance to welding cracks are considerably higher than those for the base material. Therefore, an alloy which can be welded without cracking even under unfavorable conditions when used as a base material is not necessarily a suitable welding filler. Welding fillers for the welding of wrought aluminum alloys The hardenable AlMgSi and AlZnMg alloys, which also include the alloys 6061, 7005 and 7020 used in the manufacture of bicycle frames, have a relatively high susceptibility to welding cracks. Therefore, they are usually not welded with welding fillers of the same kind, i.e. they are welded with non-hardenable fillers (Table 3). Recommended welding fillers for these alloys are SG-AlMg4,5MnZ having a very low susceptibility to welding cracks thanks to the contained zircon fraction, SG-AlMg4,5Mn exhibiting a slightly higher strength than the one mentioned above and the commonly used SG-AlMg5.Additional references:Aluminum weldingGas-shielded welding processesShielding gas for weldingWelding of die cast partsLiterature references: Hüttenaluminium-Gusslegierungen, product catalog, Aluminium Rheinfelden Alloys GmbH, 2011. Aluminium Taschenbuch, Aluminium-Verlag, Düsseldorf, 2002. DVS - Deutscher Verband für Schweißen und verwandte Verfahren e. V., DVS technical codes 0913-1 to -3, www.dvs-aft.de DVS 0913-1 MIG welding of aluminium – Material-specific basics DVS 0913-2 MIG welding of aluminium – Devices, processes, auxiliary materials DVS 0913-2 MIG welding of aluminium – application-oriented notes | Schweißzusatzwerkstoff | Schweißzusatzwerkstoffe für das Schweißen von Aluminium-Gussteilen Die Wahl des Zusatzmetalls richtet sich nach der Zusammensetzung der Grundwerkstoffe sowie nach den verlangten Eigenschaften der Schweißverbindung. Die für das Schutzgasschweißen von Gusswerkstoffen verwendeten Zusatzmetalle sind in Tabelle 1 aufgeführt. Grundsätzlich sollte legierungsähnliches Zusatzmetall verwendet werden, aus schweißtechnischen Gründen sind jedoch Ausnahmen möglich. Die häufig verwendeten Schweißzusatzwerkstoffe für die Verbindung von Aluminium-Gussteilen mit Knetlegierungen (z. B. für die Verbindung von Gussteilen mit Profilen) gehen aus Tabelle 2 hervor. Durch die Schrumpfung der Schweißnähte sind die Schweißeigenspannungen, die in ihrem nahen Bereich entstehen, überwiegend Zugspannungen. Die Vermeidung von Nahtanhäufungen, eine Werkstückvorwärmung oder nachträgliches Kugelstrahlen können die Spannungen etwas verringern. Ein wesentlicher Abbau ist aber nur durch Spannungsfreiglühen erreichbar. Bei den warmausgehärteten Legierungen erfolgt hierdurch eine Abnahme der Festigkeit; eine nachfolgende Warmauslagerung erbringt nur eine Steigerung der Festigkeitswerte auf den Zustand T5. Das Richten von Schweißkonstruktionen sollte durch geeignete schweißtechnische und konstruktive Maßnahmen möglichst vermieden werden. Die Schweißzusätze für das Schmelzschweißen von Aluminiumwerkstoffen sind in DIN 1732-1 bzw. DIN EN 573 genormt. Die an den Schweißzusatz zu stellenden Anforderungen in Hinblick auf die Schweißrisssicherheit sind merklich höher als für den Grundwerkstoff. Eine Legierung die sich als Grundwerkstoff auch unter ungünstigen Bedingungen rissfrei schweißen lässt, ist deshalb nicht unbedingt auch als Schweißzusatz geeignet.Schweißzusatzwerkstoffe für das Schweißen von Aluminium-Knetlegierungen Die aushärtbaren AlMgSi- und AlZnMg-Legierungen, zu denen auch die im Fahrradrahmenbau verwendeten Legierungen 6061, 7005 und 7020 gehören, weisen eine verhältnismäßig hohe Schweißrissanfälligkeit auf. Sie werden daher meist nicht mit artgleichen, also mit nicht aushärtbaren Schweißzusätzen geschweißt (Tabelle 3). Empfohlene Schweißzusätze für diese Legierungen sind SG-AlMg4,5MnZr, das durch den Zirkon Anteil eine sehr geringe Schweißrissanfälligkeit besitzt, SG-AlMg4,5Mn welches sich durch eine etwas höhere Festigkeit als das vorher erwähnte auszeichnet, sowie SG-AlMg5, welches häufig verwendet wird.Weiterführende Stichworte:Schweißen von AluminiumSchutzgas-SchweißverfahrenSchweißschutzgasSchweißen von DruckgussteilenLiteratur: Hüttenaluminium-Gusslegierungen, Produktkatalog, AluminiumRheinfelden Alloys GmbH, 2011.Aluminium Taschenbuch, Aluminium-Verlag, Düsseldorf, 2002. DVS - Deutscher Verband für Schweißen und verwandte Verfahren e. V., DVS Merkblätter 0913-1 bis -3, www.dvs-aft.de DVS 0913-1 MIG-Schweißen von Aluminium - Werkstoffspezifische Grundlagen DVS 0913-2 MIG-Schweißen von Aluminium - Geräte, Prozesse, Hilfsstoffe DVS 0913-2 MIG-Schweißen von Aluminium - Anwendungstechnische Hinweise | https://www.giessereilexikon.com/en/foundry-lexicon/Encyclopedia/show/welding-filler-4626/?cHash=b331e56859a67c22646708ae28e5010b | https://www.giessereilexikon.com/giesserei-lexikon/Encyclopedia/show/schweisszusatzwerkstoff-1015/?cHash=b331e56859a67c22646708ae28e5010b
Weight loss by oxidation | 1. Weight loss between the cold batch and the finished molten metal. Loss of metal inevitably occurs during melting, primarily due to oxidation, but also due to evaporation. This is referred to as weight loss by oxidation. The oxides mix with the slag and are subsequently removed with it. According to the explanation above, weight loss by oxidation exclusively refers to metal losses occurring during melting or during any kind of treatment of the molten metal. Losses occurring during melting due to other reasons, by splashing for example, are not referred to as weight loss by oxidation.2. Weight loss at increased temperatures due to oxidation of metal surfaces (see scaling or scale). | Abbrand | 1. Gewichtsverlust zwischen dem kalten Satz und der fertigen Schmelze. Während des Schmelzens tritt unvermeidlich ein Metallverlust, im Wesentlichen durch Oxidation, aber auch durch Verdampfen ein, der als Abbrand bezeichnet wird. Die Oxide gehen in die Schlacke und werden mit dieser entfernt. Damit bezieht sich der Abbrand nur auf die Verluste die beim Schmelzen oder jeglicher Schmelzbehandlung im Ofen entstehen. Während des Schmelzens verursachte Verluste, beispielsweise durch Verspritzen,zählen nicht zum Abbrand.2. Gewichtsverlust bei erhöhten Temperaturen durch Oxidation von Metalloberflächen (siehe Zundern bzw. Zunder). | https://www.giessereilexikon.com/en/foundry-lexicon/Encyclopedia/show/weight-loss-by-oxidation-3632/?cHash=0629bde28d31c98067fd4edb5d45058d | https://www.giessereilexikon.com/giesserei-lexikon/Encyclopedia/show/abbrand-14/?cHash=0629bde28d31c98067fd4edb5d45058d
Wedge reinforcement | Additon of material (wedge-shaped reinforcement, Fig. 1) at the casting wall to achieve controled solidification (see Directed solidification) and ensure seal feeding (see Post-feeding). | Keilverstärkung | Werkstoffzugabe (keilförmige Verstärkung, Bild 1) an einer Gussstückwand zur Erzielung einer gelenkten Erstarrung (siehe gerichteten Erstarrung) mit gewährleisteter Dichtspeisung (siehe Nachspeisen). | https://www.giessereilexikon.com/en/foundry-lexicon/Encyclopedia/show/wedge-reinforcement-3859/?cHash=f9a13a4dd49d831c87b222cd1e0b16c1 | https://www.giessereilexikon.com/giesserei-lexikon/Encyclopedia/show/keilverstaerkung-244/?cHash=f9a13a4dd49d831c87b222cd1e0b16c1
Wear lining | The wear lining (Fig. 1) is part of the refractory lining.Due to the heat impact and direct contact with the melt in furnaces or transport vessels, the wear lining is subject to high stresses and wear. Therefore, it needs to be renewed from time to time.In contrast to this, the permanent lining is located behind the wear lining and is of substantially higher durability.Additional references:Refractory materials | Verschleißfutter | Das Verschleißfutter (Bild 1) ist ein Teil der feuerfesten Auskleidung. Durch die Hitzeeinwirkung bzw. den direkten Kontakt mit der Schmelze in Öfen oder Transportgefäßen ist das Verschleißfutter starken Beanspruchungen ausgesetzt und unterliegt einem Verschleiß. Es muss daher von Zeit zu Zeit erneuert werden. Im Gegensatz dazu befindet sich das Dauerfutter hinter dem Verschleißfutter und weist damit eine wesentlich höhere Haltbarkeit auf.Weiterführende Stichworte:Feuerfeste Erzeugnisse | https://www.giessereilexikon.com/en/foundry-lexicon/Encyclopedia/show/wear-lining-4700/?cHash=367e99aadc8b79d869a8a20dc04855ff | https://www.giessereilexikon.com/giesserei-lexikon/Encyclopedia/show/verschleissfutter-1089/?cHash=367e99aadc8b79d869a8a20dc04855ff
Wear factor | Characteristic value obtained from the mold material balance which estimates the wear per100kg of cast iron for bentonite and carbon under consideration of their content in the mold material.These wear figures enable the advanced determination of how much bentonite will be burnt (oolitized, see also Burnt bentonite) after the casting of a certain range. If the wear factor is known, the mold material recipe per batch for bentonite and carbon carriers can be calculated.The average wear factor for bentonite ranges between 0.25 and 0.40%; that of the carbon carrier between 0.7 and 1.5%. Both depend on the casting modulus and the sand-to-iron ratio.Therefore, for example, for a target active clay content of 8%, a high wear factor of 0.4, a batch size of 1000kg and a current sand-to-iron ratio of 3, the amount of bentonite to be dosed is approx. 11kg.Further references:Mold material controlMold material cyclesMold material managementMold material recoveryOolitization degree | Verschleißfaktor | Aus der Formstoffbilanz gewonnene Kenngröße die für Bentonit und Kohlenstoff den Verschleiß pro 100 kg vergossenes Eisen unter Berücksichtigung ihrer Gehalte im Formstoff beziffert. Mit diesen Verschleißzahlen lässt sich vorab ermitteln, wie viel Bentonit nach dem Abguss eines bestimmten Sortimentes tot gebrannt (oolithisiert, siehe auch Totgebrannter Bentonit) sein wird. Durch Kenntnis des Verschleißfaktors lässt sich das Formstoffrezept pro Charge für Bentonit und Kohlenstoffträger errechnen. Der durchschnittliche Verschleißfaktor für Bentonit bewegt sich zwischen 0,25 und 0,40 %, der des Kohlenstoffträgers zwischen 0,7 und 1,5 %. Beides ist abhängig vom Gussstückmodul bzw. vom Sand:Eisen-Verhältnis. So wird beispielsweise bei einem Soll-Aktivtongehalt von 8 % und einem hohen Verschleißfaktor von 0,4 sowie einer Chargengröße von 1000 kg und einem aktuellen Sand:Eisen-Verhältnis von 3 die zu dosierende Bentonitmenge ca. 11k g betragen.Weiterführende Stichworte:FormstoffsteuerungFormstoffkreislauf,Formstoffmanagement,FormstoffrückgewinnungOolithisierungsgrad | https://www.giessereilexikon.com/en/foundry-lexicon/Encyclopedia/show/wear-factor-4438/?cHash=80f688824f22f70d41454c47cc1ef2d3 | https://www.giessereilexikon.com/giesserei-lexikon/Encyclopedia/show/verschleissfaktor-826/?cHash=80f688824f22f70d41454c47cc1ef2d3
WDX analysis | (s. Electron probe micro analysis) | WDX-Analyse | (s. Elektronenstrahlmikroanalyse) | https://www.giessereilexikon.com/en/foundry-lexicon/Encyclopedia/show/wdx-analysis-4166/?cHash=2cce8b6a0a227b2ede90fa43b1c8f05b | https://www.giessereilexikon.com/giesserei-lexikon/Encyclopedia/show/wdx-analyse-552/?cHash=2cce8b6a0a227b2ede90fa43b1c8f05b
Wave-length dispersive x-ray spectrometry | For this purpose, the x-ray quanta which occur on a crystal which is optimum for the energy/wavelength which is to be measured according to the Bragg’s law (n·l = 2·d·sin α) are bent. The x-ray quanta are registered with a proportional counter which lies on the so-called Rowland circle with the sample and the curved analyzer crystal (Figure 4).In the ideal case, the sensitivity of detection is around 0.1% by weight. The energy resolution is around 10eV. This allows the x-ray lines which are superimposed on one another in the EDX spectrum to be separated from each other and quantified with greater accuracy. As each wavelength must be measured more or less in series, the measurement times with WDX are considerably longer. The beam currents required for the measurement are also considerably higher (factor 100) than in EDX. Therefore, the samples must not be sensitive to radiation - not a problem with metals and ceramics.Additional references:Electron microscopeElectron microscopyElectron probe micro analysisEnergy dispersive x-ray spectrometryEnvironmental scanning electron microscopyScanning electron microscopyBack-scattered electronsSecondary electronsLiterature:Schröttner H. : Die Elektronenmikroskopie in der Materialforschung / Electron Microscopy in Materials Research. | Wellenlängendispersive Röntgenspektrometrie | Dabei werden die einfallenden Röntgenquanten an einem für die zu messende Energie/Wellenlänge optimalen Kristall entsprechen dem Braggschen Gesetz (n·λ = 2·d·sinθ) gebeugt. Die Röntgenquanten werden mit einem Proportionalzählrohr registriert, das mit der Probe und den gekrümmten Analysatorkristall auf dem so genannten Rowland-Kreis liegt.Die Nachweisempfindlichkeit liegt im Optimalfall bei ca. 0,01 Gewichts-%. Die Energieauflösung bei ca. 10 eV. Dadurch können im EDX-Spektrum überlagerte Röntgenlinien getrennt voneinander dargestellt und mit größerer Genauigkeit quantifiziert werden. Da jede Wellenlänge quasi seriell gemessen werden muss, sind die Messzeiten mit WDX wesentlich länger. Auch die benötigten Strahlströme für die Messung sind wesentlich höher (Faktor 100) als bei EDX. Die Proben dürfen daher nicht strahlenempfindlich sein - kein Problem bei Metallen und Keramiken.Weiterführende Stichworte:ElektronenmikroskopElektronenmikroskopieElektronenstrahlmikroanalyseEnergiedispersive RöntgenspektrometrieEnvironmental-RasterelektronemikroskopieRasterelektronenmikroskopRückstreuelektronenSekundärelektronenLiteratur:Schröttner H. : Die Elektronenmikroskopie in der Materialforschung / Electron Microscopy in Materials Research | https://www.giessereilexikon.com/en/foundry-lexicon/Encyclopedia/show/wave-length-dispersive-x-ray-spectrometry-4502/?cHash=74974535014dbd662ebae89132597989 | https://www.giessereilexikon.com/giesserei-lexikon/Encyclopedia/show/wellenlaengendispersive-roentgenspektrometrie-891/?cHash=74974535014dbd662ebae89132597989
Waterless mold sand | Mold sand mixture produced without water which contains oil instead of water (approx. 2%), and modified bentonite swellable in oil as the binding agent (approx. 5 %) in order to achieve the required plasticity.The binder is sodium bentonite treated with organic salts thus made swellable with oil. The mixture is available ready-for-use. It can only be stored for a limited time and must be well worked. Red iron oxide is frequently added and a relatively fine-grain quartz sand is used to obtain very smooth casting surfaces. The additives required for the refreshment during reprocessing depend on the depth of the heat-loaded sand layer in the cast mold and thus on the casting temperature, the casting wall thickness and the dwell time between casting and demolding.A leading supplier of water-free mold sand with the brand name “O.B.B. Sand” is Kleine-Brockhoff und Oelschläger GmbH in Bottropp Kirchhellen. | wasserfreier Formsand | Ohne Wasser hergestellte Formsandmischung, welche Anstelle von Wasser Öl (ca. 2 %) und als Binder einen modifizierten, öl-quellfähigen Bentonit (ca. 5 %) zur Erzielung der erforderlichen Plastizität enthält. Der Binder ist Natriumbentonit, der mit organischen Salzen behandelt und dadurch ölquellfähig geworden ist. Die fertig beziehbare Mischung ist begrenzt lagerfähig und muss vor der Benutzung gut durchgeknetet werden. Häufig wird rotes Eisenoxid beigemischt und ein relativ feinkörniger Quarzsand gewählt, um sehr glatte Gussoberflächen zu erzielen. Bei der Wiederaufbereitung hängen die zur Auffrischung erforderlichen Zusätze von der Tiefe der hitzebeanspruchten Sandschicht in der abgegossenen Form ab und somit von der Gießtemperatur, der Gussstückwanddicke und der Verweilzeit zwischen Gießen und Ausleeren der Form. Ein führender Lieferant von wasserfreien Formsand, mit dem Handelsnamen "O.B.B.-Sand" ist die Kleine-Brockhoff und Oelschläger GmbH, Bottropp Kirchhellen. | https://www.giessereilexikon.com/en/foundry-lexicon/Encyclopedia/show/waterless-mold-sand-4163/?cHash=aaa8c463d78c79f70ee2f089620e0eb3 | https://www.giessereilexikon.com/giesserei-lexikon/Encyclopedia/show/wasserfreier-formsand-549/?cHash=aaa8c463d78c79f70ee2f089620e0eb3
Water glass module | Ratio of quantities of SiO2 and Na2O in the water glass (s. Molar ratio, Sodium silicate).Additional references:Inorganic binder systemsHardeningNa water glass | Wasserglasmodul | Verhältnis der Mengenanteile von SiO2 und Na2O im Wasserglas (s. Molverhältnis, Natriumsilikat). Weiterführende Stichworte:Anorganische BindersystemeHärtungNa-Wasserglas | https://www.giessereilexikon.com/en/foundry-lexicon/Encyclopedia/show/water-glass-module-4164/?cHash=2c267aba70dae0496442ffac79dafce1 | https://www.giessereilexikon.com/giesserei-lexikon/Encyclopedia/show/wasserglasmodul-550/?cHash=2c267aba70dae0496442ffac79dafce1
Water glass | Author: Dr. Carolin Wallenhorst, Research & Development, ASK Chemicals, HildenWater glass or sodium silicate is formed by melting quartz sand with sodium carbonate at high temperatures. Sodium silicate may then be either available as solid matter or as silicate binder dissolved in water. From the reaction equation for the production of water glass shown in figure 1 it can be concluded that, simply said, water glass is dissolved quartz sand. The silicon atom is available in the chemical structure of water glass at a central point surrounded by four bonding partners. The groups which could bond to the silicon atom are either neutral silanol groups (Si-OH) or their alkali salts (Si-ONa). Since one characteristic of water glass is its strong alkaline reaction in water solutions, there are mainly Si-ONa groups available in water glass. With regard to water glasssolidification, these groups are rather unreactive but enter various reactions in water solution. The reaction with water transforms the alkali salt into a silanol group. This silanol group is very reactive in alkali solutions entering a condensation reactions with other silanol groups under dehydration. In this process, a new chemical bond between two water glass molecules is formed. By repeating this reaction sequence, new siloxane bonds (Si-O-Si) are formed and the molecule is continuously enlarged. Conversely, the formed siloxane bonds can be split by water and lye, and the molecule is diminished by this back reaction. Moreover, alkali salt can be generated from a silanole group by the reaction with lye. In simple terms, water glass is deactivated in this reaction. Comparing the reaction steps in figure 1 for thermal hardening and dissolution of water glass, you can see that they are identical but in reverse order. Without external influences on the system, in a closed vessel, there is a balance of all individual bonds and molecules, and the condition of water glass is unchanged. If the external conditions are changed, e.g. by dehydration (s. Dehydration) or by gassing with CO2during core or mold production, the chemical balance starts shifting towards molecular enlargement. This mechanism is described by Iller on the basis of the example of an aqueous silicon dioxide solution and can be transferred to water glass. At first, individual monomers are aggregated to form dimers etc., and finally they form larger molecules by gradual condensation reactions. Molecules with a diameter of at least 1 nm are referred to as particles. For hardening (s. a. Hardening), two different reactions are possible (figure 2). Either the individual particles are continuously enlarged, or they cumulate to form chains and networks. In both steps, the chemical reaction mechanism is the same - new siloxane bonds are made under dehydration by condensation reactions between individual silanol groups. The kind of hardening is considerably influenced by the pH value of the solution. Reaction A is favored for low pH values. The reaction speed in this case is slow enough that ordered homogenous structures can be formed. Converging particles agglomerate and form a porous branched gel structure. If the aqueous silicon dioxide has a pH value of 7 and more, reaction B takes place forming so-called sol structures. The speed of molecular enlargement at a high pH value is so high that there is mainly this reaction beside the formation of gel structures.Additional references:Inorganic binder systemsSol-gel transformationNa water glassMolar ratio | Wasserglas | Autor: Dr. Carolin Wallenhorst, Forschung & Entwicklung, ASK Chemicals, Hilden Wasserglas bzw. Natriumsilikat wird durch Zusammenschmelzen von Quarzsand mit Natriumkarbonat bei hohen Temperaturen gebildet. Das Natriumsilikat kann nun entweder als Feststoff oder als Silikatbinder gelöst in Wasser vorliegen. Aus der Reaktionsgleichung zur Herstellung des Wasserglases in Bild 1 kann abgeleitet werden, dass Wasserglas in vereinfachter Weise gelöster Quarzsand ist. In der chemischen Struktur des Wasserglases liegt das Siliziumatom umgeben von vier Bindungspartnern an zentraler Stelle vor. Die Gruppen, die an das Siliziumatom binden können, sind entweder neutrale Silanolgruppen (Si-OH) oder deren Alkalisalze (Si-ONa). Da Wasserglas die Eigenschaft hat, in wässriger Lösung stark alkalisch zu reagieren, liegen im Wasserglas vorrangig Si-ONa-Gruppen vor. Diese sind bezogen auf die Wasserglasaushärtung eher unreaktiv, gehen in wässriger Lösung allerdings verschiedene Reaktionen ein. Durch Reaktion mit Wasser wird das Alkalisalz in eine Silanolgruppe umgewandelt. Diese Silanolgruppe ist in alkalischer Lösung sehr reaktiv und geht mit einer weiteren Silanolgruppe unter Wasserabspaltung eine Kondensationsreaktion ein. Hierdurch wird eine neue chemische Bindung zwischen zwei Wasserglasmolekülen gebildet. Durch Wiederholung der Reaktionssequenz wird das Molekül durch den Aufbau neuer Siloxanbindungen (Si-O-Si) konsequent vergrößert. Im umgekehrten Fall können die gebildeten Siloxanbindungen von Wasser und Lauge gespalten werden, das Molekül wird in einer Rückreaktion wieder verkleinert. Ebenso kann aus einer Silanolgruppe durch Reaktion mit Lauge das entsprechende Alkalisalz generiert werden. Vereinfacht ausgedrückt wird das Wasserglas in dieser Reaktion deaktiviert. Beim Vergleich der Reaktionsschritte in Bild 1 zwischen thermischer Aushärtung und Auflösung des Wasserglases fällt auf, dass diese identisch sind, jedoch in umgekehrter Reihenfolge ablaufen. Ohne äußere Einwirkung auf das System, im geschlossenen Gefäß, liegen die einzelnen Verbindungen und Moleküle miteinander im Gleichgewicht vor, der Zustand des Wasserglases bleibt unverändert. Durch Änderung des äußeren Zustandes, z. B. durch Wasserentzug (s. Dehydration) oder durch CO2-Begasung bei der Kern- bzw. Formherstellung, beginnt sich das chemische Gleichgewicht auf die Seite der Molekülvergrößerung zu verschieben. Dieser Mechanismus wird am Beispiel von wässrigen Kieselsäurelösungen von Iller beschrieben und lässt sich auf das Wasserglas übertragen. Zunächst erfolgt eine Zusammenlagerung von einzelnen Monomeren über Dimere etc. zu größeren Molekülen durch sukzessive Kondensationsreaktionen. Ab einem Teilchendurchmesser von 1 nm spricht man dabei von Partikeln. Bei der Aushärtung (s. a. Härtung) können nun zwei Reaktionswege eingeschlagen werden (Bild 2). Entweder findet eine kontinuierliche Vergrößerung der einzelnen Partikel statt, oder die einzelnen Partikel lagern sich zu Ketten und Netzwerken zusammen. In beiden Schritten ist der chemische Reaktionsmechanismus der gleiche – über Kondensationsreaktionen zwischen einzelnen Silanolgruppen werden unter Wasserabspaltung neue Siloxanbindungen geknüpft. Die Art der Aushärtung wird entscheidend vom pH-Wert der Lösung beeinflusst. Bei niedrigem pH-Wert wird der Reaktionsweg A favorisiert. Die Geschwindigkeit der Reaktion ist in dem Fall ausreichend langsam, dass sich geordnete homogene Strukturen bilden können. Treffen die Partikel aufeinander, agglomerieren diese und formen insgesamt eine poröse verzweigte Gelstruktur. Besitzt eine wässrige Kieselsäurelösung einen pH-Wert größer 7, wird der Reaktionsweg B unter Bildung von so genannten Solstrukturen eingeschlagen. Die Geschwindigkeit der Molekülvergrößerung ist bei hohem pH-Wert so hoch, dass diese Reaktion neben der Ausbildung von Gelstrukturen bevorzugt abläuft. Weiterführende Stichworte:Anorganische BindersystemeSol-Gel-UmwandlungNa-WasserglasMolverhältnis | https://www.giessereilexikon.com/en/foundry-lexicon/Encyclopedia/show/water-glass-4152/?cHash=f98da99681cba52b3ce63f910cfa4b23 | https://www.giessereilexikon.com/giesserei-lexikon/Encyclopedia/show/wasserglas-538/?cHash=f98da99681cba52b3ce63f910cfa4b23
Water demand | The quality of a clay-bonded molding material is characterized by technological molding and casting properties. The molding technology properties are applicable in the molding process and in interaction with the mold forming process parameters they determine the quality of the mold.Water mixed with clay binds and plastify the granular basic molding material (s. Plasticity). A large number of technological properties are crucially dependent on the interaction between clay and water. Setting and maintenance of a basic water content which is adjusted to suit the type and intensity of compaction is a basic requirement for a high molding material and mold quality. Maximum properties may be achieved with different water contents (Figure 1). Therefore, definition of the optimum water content is always a compromise and must take into account the specific requirements for the molding material.However, equal water content in a clay-bonded mold material mixture does not mean equal molding characteristics. The absolute water content for achieving optimum properties of the mold material, is based on a number of factors. These include the properties of the basic molding material (e.g. porosity of the quartz sand grains, water absorption capacity, theoretical specific core area), the type of bentonite, intensity of conditioning, content of bonding clay and additives (s. Addition of molding material), as well as recirculation condition of used sand (oolitization, dusting).In order to allow for comparison of mold material mixtures of different compositions and for determining optimum absolute water contents for the various molding methods and compaction processes, the concepts of “water demand” and “moisture content” have been introduced according to M. Dietert and F. Hofmann. The water demand of a molding material corresponds to the water content present in a molding material mixture in ready-to-use condition and is measured by means of the test methods for compaction and moldability.Additional references:Mold sand testing | Wasserbedarf | Die Qualität eines tongebundenen Formstoffes ist gekennzeichnet durch formtechnologische und gießtechnologische Eigenschaften. Die formtechnologischen Eigenschaften werden beim Formprozess wirksam und bestimmen in Wechselwirkung mit den Parametern des Formbildungsprozesses die Qualität der Form. Wasser und Ton zusammen binden und plastifizieren den körnigen Formgrundstoff (s. Plastizität). Von der Wechselbeziehung zwischen Ton und Wasser hängen eine Vielzahl von technologischen Eigenschaften in entscheidendem Maße ab. Die Einstellung und Einhaltung eines der Verdichtungsart und -intensität angepassten Wassergehaltes ist Grundvoraussetzung für eine hohe Formstoff- und Formqualität. Maximale Eigenschaften werden bei unterschiedlichen Wassergehalten erreicht (Bild 1). Die Festlegung eines optimalen Wassergehaltes ist daher stets ein Kompromiss und muss die spezifischen Anforderungen an den Formstoff berücksichtigen. Gleicher Wassergehalt einer tongebundenen Formstoffmischung bedeutet jedoch nicht gleiches formtechnisches Verhalten. Der absolute Wassergehalt zum Erreichen optimaler Eigenschaften des Formstoffes wird von einer Reihe von Faktoren bestimmt. Dazu gehören die Eigenschaften des Formgrundstoffes (z. B. Porosität der Quarzsandkörner, Wasseraufsaugvermögen, theoretische spezifische Kornoberfläche), die Art des Bindetones, die Aufbereitungsintensität, der Gehalt an Bindeton und Zusatzstoffen (s. Formstoffzusatz) und der Umlaufzustand des Altsandes (Oolithisierung, Verstaubung). Um Formstoffmischungen unterschiedlicher Zusammensetzung vergleichen zu können und um optimale absolute Wassergehalte für die verschiedenen Formverfahren bzw. Verdichtungsarten festlegen zu können, wurden nach M. Dietert und F. Hofmann die Begriffe »Wasserbedarf« bzw. »Befeuchtungsgrad« formuliert. Der Wasserbedarf eines Formstoffes entspricht dem Wassergehalt der Formstoffmischung im formgerechten Zustand und wird mit den Prüfmethoden Verdichtbarkeit und Formbarkeit erfasst.Weiterführende Stichworte:Formsandprüfung | https://www.giessereilexikon.com/en/foundry-lexicon/Encyclopedia/show/water-demand-4151/?cHash=be2b54a328d1039850fe98824e45fcfc | https://www.giessereilexikon.com/giesserei-lexikon/Encyclopedia/show/wasserbedarf-537/?cHash=be2b54a328d1039850fe98824e45fcfc
Water bath test | Process for testing the tightness of castings.The water bath test or “bicycle tube” method is an established test for series application. After clamping, the casting to be tested is sealed,(extensively) pressurized, submerged in a water bath and often also rotated (Fig. 1, Fig. 2).In case of leakage, (air) bubbles emit from the casting. The occurring air bubbles can be detected and the leak can be localized by the test personnel. Localization of the leakage is one of the advantages of this test method. However, it is a subjective test method as the decision on tightness or leakage is taken by test personnel. The reliability of this test method can be very high as the following example illustrates: If an air bubble appears at the casting every 30 seconds, this indicates a leakage rate of approx. 1·10−4 mbar l/s. In practice, however, mostly larger leaks can be detected due to short test intervals.Automatic detection can be realized by means of ultra sound. In water bath testing, the air appearing in case of leakage is detected by an ultra sonic system. The test system thus becomes objective and sensitive. The test is evaluated by means of an ultra sonic gas bubble detection system. Measuring the runtime of the ultra sonic signal from the transmitter/receiver to the leakage bubbles enables localization of the leakage. This makes the process one of the few automatic leakage test processes including localization.A disadvantage is that the casting needs to be dried after testing. This test is usually applied for more complex castings like cylinder heads or similar parts.Additional references:Leak testDifferential pressure testOverpressure test | Wasserbadprüfung | Verfahren zur Prüfung der Dichtheit von Gussteilen. Bei der Wasserbadprüfung oder auch "Fahrradschlauch"-Methode handelt es sich um eine arrivierte und serientaugliche Prüfung. Nach dem Spannen wird dabei das zu prüfende Gussteil abgedichtet, mit (Über-) Druck beaufschlagt und anschließend in ein Wasserbecken getaucht, wobei das untergetauchte Gussteil meist auch gewendet werden kann (Bild 1, Bild 2). Bei Vorhandensein eines Lecks treten (Luft-) Blasen aus dem Gussteil aus. Die entstehenden Luftblasen können vom Prüfer detektiert werden und gleichzeitig kann auch das Leck lokalisiert werden. Die Lokalisierung des Lecks stellt eines der Vorteile dieses Prüfverfahrens dar. Es handelt sich jedoch um eine subjektive Prüfmethode, da ein Prüfer die Entscheidung über die Dichtheit bzw. Undichtheit fällt. Die Zuverlässigkeit dieser Prüfung kann sehr hoch sein, was anhand des folgenden Beispiels gezeigt wird: tritt z. B. alle 30 Sekunden ein Luftbläschen aus dem Gussteil aus, entspricht dies einer Leckrate von ca. 1·10−4 mbar·l/s. In der Praxis lassen sich aber aufgrund kurzer Prüfzeiten meist nur weitaus größere Leckagen detektieren. Eine automatisierte Detektion kann mittels Ultraschall erfolgen. Dabei übernimmt in der Wasserbadprüfung ein Ultraschallsystem die Detektion der bei einem Leck austretenden Luftblasen. Das Prüfverfahren wird dadurch objektiv und sensitiv. Die Auswertung erfolgt über ein Ultraschall-Gasblasen-Detektionssystem. Mittels der Messung der Laufzeit des Ultraschallsignals vom Sender/Empfänger bis zu den Leckblasen kann das Leck auch lokalisiert werden. Damit gehört dieses Verfahren zu den wenigen automatischen Dichtheitsprüfverfahren mit Lokalisierungseigenschaft. Ein Nachteil ergibt sich durch die nach der Prüfung notwendige Trocknung des Gussteils. In der Regel wird dieses Prüfverfahren für komplexere Gussteile wie z. B. Zylinderköpfe und artverwandte Teile angewendet. Weiterführende Stichworte:DichtheitsprüfungDifferenzdruckprüfungUeberdruckprüfung | https://www.giessereilexikon.com/en/foundry-lexicon/Encyclopedia/show/water-bath-test-4234/?cHash=4e5e941f6f385b0629a3cf7e62caff4b | https://www.giessereilexikon.com/giesserei-lexikon/Encyclopedia/show/wasserbadpruefung-621/?cHash=4e5e941f6f385b0629a3cf7e62caff4b
Water based coating | Molding material coating, which is applied to molds and cores and whose liquid carrier is water. Basically, the coating consists of the component’s refractory material, liquid carrier (here water) as well as binders and additives. Water based coating is now state of the art. Especially in the jobbing casting segment, the demand for safer, less VOC-releasing and more cost-effective products has never been greater. In addition, there is the current shortage of the solvent’s ethanol and isopropanol. Water based coating is the ultimate solution for use in steel and iron jobbing foundries, which is harmless to health and dries independently in a short time. The setting of the desired coating properties (e.g. viscosity) is also easier and more environmentally friendly with water-based coatings. Not to be underestimated is the storage of dangerous goods, which is greatly simplified by water based coating. The range of fast-drying water based coatings include: - Pure zirconium based filler formulations for the heaviest iron and steel applications, - Aluminum silicate types for iron and smaller steel castings, - other silicate fillers for cost and consumption optimization. An example of such a coating is the fast drying water based coating SEMCO FD from Foseco Foundry Division Vesuvius GmbH (Fig. 1). The video shows a summary of this (Foseco Foundry Division Vesuvius GmbH). A newly developed rheological system with excellent flow properties enables foundries to coat the largest molds and cores. The significantly higher solids content minimizes the energy requirement, accelerates the drying process and at the same time offers better protection against casting defects. It also ensures a huge improvement in workplace quality. | Wasserschlichte | Formstoffüberzug, welcher auf Formen und Kerne aufgetragen wird und dessen Trägerflüssigkeit Wasser ist. Im Wesentlichen setzt sich Schlichte aus den Komponenten Feuerfeststoff, Trägerflüssigkeit (hier Wasser) sowie Bindemittel und Additive zusammen. Wasserschlichte ist heute Stand der Technik. Vor allem im Kundengusssegment ist die Forderung nach sicheren, weniger VOC freisetzenden und kostengünstigeren Produkten nie größer gewesen. Hinzu kommt die aktuelle Verknappung der Lösemittel Ethanol und Isopropanol. Wasserschlichte ist die ultimative Lösung für den Einsatz in Stahl- und Eisen-Kundengießereien, die gesundheitlich unbedenklich ist und in kurzer Zeit selbständig trocknet. Auch die Einstellung der gewünschten Schlichte Eigenschaften (z. B. Viskosität) ist bei Wasserschlichten einfacher und umweltschonender. Nicht zu unterschätzen ist auch die Gefahrgutlagerung, welche durch Wasserschlichte stark vereinfacht wird. Die Reihe der schnelltrocknenden Wasserschlichten umfassen: - Reine Zirkon basierte Füllstoffformulierungen für schwerste Eisen und Stahlanwendungen, - Aluminium-Silikat Typen für Eisen- und kleinere Stahlgussteile, - andere Silikat Füllstoffe zur Kosten- und Verbrauchsoptimierung. Ein Beispiel solch einer Schlichte ist die schnelltrocknende Wasserschlichte SEMCO FD von Foseco Foundry Division Vesuvius GmbH (Bild 1). Das Video hierzu eine Zusammenfassung (Foseco Foundry Division Vesuvius GmbH). Durch ein neu entwickeltes rheologische System mit exzellenten Fließeigenschaften können Gießereien größte Formen und Kerne beschichten. Der deutlich höhere Feststoffgehalt minimiert den Energiebedarf, beschleunigt den Trocknungsprozess und bietet gleichzeitig einen besseren Schutz vor Gussfehlern. Außerdem wird eine enorme Verbesserung der Arbeitsplatzqualität gewährleistet. | https://www.giessereilexikon.com/en/foundry-lexicon/Encyclopedia/show/water-based-coating-5236/?cHash=d150302354eab3ad5307bc449e3161dd | https://www.giessereilexikon.com/giesserei-lexikon/Encyclopedia/show/wasserschlichte-5235/?cHash=d150302354eab3ad5307bc449e3161dd
Washing station | In the washing or rinsing station, the non-recovered impregnating agent is washed out or washed out of the functional areas (bores, threads, channels) of the workpieces. The following options are available: Simple immersion bath in which the washing medium (usually water) is in the station and is not moved. The impregnation batch is immersed in the medium and taken out again. This can then be done multiple times. Appropriate component cleanliness can often only be achieved by a very, very long washing process. An improvement can be achieved if the impregnation batch is set in motion and thus an additional force is applied. The best cleaning effect can be achieved if both the cleaning medium and the impregnation batch are set in motion (Fig. 1, Godfrey & Wing). The batch to be cleaned is rotated around the Z axis and at the same time the cleaning medium is sprayed over and through the batch. As a result, it makes its way through the entire workpiece and takes the adhering impurities (in this case, the impregnating agent) with it. The cleaning medium is pumped from an external tank and fills the cleaning station until the desired level is reached. Depending on the workpiece geometry, this can vary from a half-filled to a completely filled pool. Additional References:CentrifugeCuring stationImpregnation chamber Impregnating agent | Waschstation | In der Wasch- bzw. Spülstation wird das nicht zurückgewonnene Imprägniermittel aus den Funktionsbereichen (Bohrungen, Gewinden, Kanälen) der Werkstücke heraus- bzw. abgewaschen. Hier gibt es folgende Möglichkeiten: Einfaches Tauchbad, bei dem das Waschmedium (normalerweise Wasser) in der Station steht und nicht bewegt wird. Die Imprägniercharge wird in das Medium eingetaucht und wieder herausgeholt. Dieses kann dann mehrfach erfolgen. Eine entsprechende Bauteil-Sauberkeit kann vielfach nur durch einen sehr, sehr langen Waschprozess erreicht werden. Eine Verbesserung erzielt man, wenn die Imprägniercharge in Bewegung versetzt wird und somit eine zusätzliche Kraft einwirkt. Die beste Reinigungswirkung erreicht man, wenn man sowohl das Reinigungsmedium als auch die Imprägniercharge in Bewegung versetzt (Bild 1, Godfrey & Wing). Dabei wird die zu reinigende Charge um die Z-Achse gedreht und gleichzeitig wird das Reinigungsmedium über und durch die Charge gespritzt. Hierdurch bahnt es sich seinen Weg durch das gesamte Werkstück und nimmt die anhaftenden Verunreinigungen (in diesem Fall, dass Imprägniermittel) mit. Das Reinigungsmedium wird aus einem externen Tank gepumpt und füllt die Reinigungsstation solange, bis der gewünschte Füllstand erreicht ist. Dieser kann je nach Werkstückgeometrie von einem halbgefüllten bis zu einem komplett gefüllten Becken variieren reichen. Die Wahl der geeigneten Reinigungstechnik hängt entscheidend von den Werkstücken (Bearbeitungszustand und Anforderungen) und dem Transportkonzept (Chargenkorb) ab. In einem großen Korb erfahren nicht alle Werkstücke die gleiche Waschaktivität, da diese von der Lage im Korb abhängig ist. So werden die Werkstücke außen und oben sehr gut gewaschen, wobei die Werkstücke im Inneren evtl. verdeckt sind und die Waschaktivität diese kaum erreicht. Daher sollte man Chargengrößen so klein wie möglich wählen. Weiterführende Stichworte:ZentrifugeAushärtestationImprägnierkammerImprägniermittel | https://www.giessereilexikon.com/en/foundry-lexicon/Encyclopedia/show/washing-station-5109/?cHash=da8e5ac8a34010349cdd9e6933815697 | https://www.giessereilexikon.com/giesserei-lexikon/Encyclopedia/show/waschstation-5096/?cHash=da8e5ac8a34010349cdd9e6933815697
Warm crack | Casting defect (often referred to hot crack) that might occur if a residue of liquid phase is still present in a largely solidified cast body. Consequently, they emerge at high temperatures and accordingly, their surfaces are mostly oxidized. Formation of warm cracks takes place prior to the metal reaching its solidus temperature. In case of insufficient post-feeding of solidifying melt, e.g. cue to risers dimensioned too small, warm crack formation commences at a higher temperature level during the solidification interval; however, if sufficient seal feeding is ensured, hot cracking only takes place shortly before reaching the solidus temperature. Moreover, hot cracks are intercrystalline in contrast to cold cracks or stress cracks(Figures 1 to 3). The physical cause for hot crack formation is contraction in volume (see shrinkage) of the most metallic materials during solidification and cooling. If this contraction is prevented due to friction between the casting metal and th mold or through protruding parts of a casting body, or maybe faster solidification of thinner cross sections, there is generally a risk of hot ckracking. Materials that are most prone to hot cracking are predominantly those alloys with relatively large solidification intervals or containing additives that form phases with lower melting points and thus practically extending the region of coherent condition into the area below the actual solidus temperature. As a general rule it can be stated that those alloys with large temperature intervals for solidification and initially high crystallization rates are the most susceptible to hot cracking. Compared to that, materials that are most insensitive to hot cracking are alloys in which an ample amount of eutectic melt (i.e. melt solidifying at a consistent temperature) is still present towards the end of solidification since no contraction and consequently no stresses occur at consistent temperatures. Therfore, several stages are differentiated with regard to hot crack formation: - The shape-changing process of the individual casting sections has reached such a status that dendrites that are locally separated by a molten layer move apart in relation to one another. Constant feed of melt prevents formation of cracks or incipient cracks may be filled if re-flow of residual melt into the material separation area is ensured. In addition to the morphology of the solidification front, the feeding capacity of a casting material plays a vital role. - The primary crack may grow even further due to notch effect and concentration of stresses, even into the region below the solidus temperature. - It goes without saying, that refilled cracks bear the risk of cracking again (secondary cracking) because the reflowing residual melt may provide poor strength characteristics due to segregation and possible impurities. With regard to the types of solidification, increasing hot cracking tendency can be assumed in the following order: exogenic smooth-wall - exogenic rough-wall - endogenic shell forming - endogenic mushy - exogenic spongy. Interdependencies and effects of feeding capacity of the alloys are also involved in the processes and structures of solidification. With iron-carbon alloys, steel and melleable cast iron are far more prone to hot cracking than gray solidified cast iron alloys. The maximum tendency for warm cracking is expected for cast steel with approx. 0.4 % carbon content; a relatively low tendency is found for contents below 0.2 %. Sulfur and phosphorous have a particularly negative influence on the residual melt. Manganese is capable of compensating the detrimental effects of sulfur. The following specifications are applicable with regard to the effect of molding material: - The tendency towards warm cracking increases proportionally with the rate of molding material expansion (see Sand expansion). - It is increased with decreasing heat diffusion capacity of the molding material. - It is increased with and increase in the casting temperature and the oxygen content in the melt. | Warmriss | Gussfehler (auch oft als Heißriss bezeichnet) welche entstehen können, wenn in einem weitgehend erstarrten Gusskörper noch geringe Reste flüssiger Phase vorliegen. Sie bilden sich also bei hohen Temperaturen, entsprechend ist ihre Oberfläche meist oxidiert. Die Warmrissbildung beginnt somit vor Erreichen der Solidustemperatur. Bei ungenügender Nachspeisung der erstarrenden Schmelze, z. B. infolge zu klein bemessener Speiser, beginnt die Warmrissbildung bei einer höheren Temperaturlage im Erstarrungsintervall; ist dagegen eine ausreichende Dichtspeisung gewährleistet, treten die Warmrisse erst knapp vor Erreichen der Solidustemperatur auf. Ferner verlaufen sie im Gegensatz zu Kaltrissen oder Spannungsrissen interkristallin (Bilder 1 bis 3). Die physikalische Ursache der Warmrissentstehung ist die Volumenkontraktion (siehe Schwindung) der meisten metallischen Werkstoffe beim Erstarren und Abkühlen. Wenn die Kontraktion durch Reibung zwischen Gießmetall und Form, durch Kerne oder vorspringende Teile eines Gusskörpers oder auch durch schnellere Erstarrung dünnerer Querschnitte behindert wird, besteht grundsätzlich Warmrissgefahr. Warmrissempfindlich sind vor allem jene Legierungen, die ein relativ großes Erstarrungsintervall aufweisen oder aber Beimengungen enthalten, die niedriger schmelzende Phasen bilden und damit praktisch den Bereich des kohärenten Zustandes in das Gebiet unterhalb der eigentlichen Solidustemperatur ausdehnen. So sind im Allgemeinen die Legierungen warmrissempfindlich, die ein großes Temperaturintervall der Erstarrung und eine anfänglich hohe Kristallisationsgeschwindigkeit aufweisen. Demgegenüber sind jene Werkstoffe am unempfindlichsten, bei denen gegen Ende der Erstarrung reichlich eutektische, also bei konstanter Temperatur erstarrende Schmelze vorhanden ist, weil bei konstanter Temperatur keine Kontraktion und somit auch keine Spannung auftreten kann. Für den Vorgang der Warmrissbildung sind also mehrere Stadien zu unterscheiden: - Der Formänderungsprozess der einzelnen Gussstückpartien hat einen solchen Zustand erreicht, dass durch einen Schmelzefilm lokal getrennte Dendriten sich relativ voneinander wegbewegen. Ständig nachfließende Schmelze verhindert die Ausbildung eines Risses oder ein dennoch entstehender Riss kann ausheilen, wenn die Restschmelze in den Materialtrennungsbereich nachfließen kann. Hierbei spielt das Speisungsvermögen des Gusswerkstoffes neben der Morphologie der Erstarrungsfront eine entscheidende Rolle. - Der einmal gebildete Primärriss kann durch Kerbwirkung und Spannungskonzentration weiter anwachsen, selbst in das Gebiet unter Solidustemperatur hinein. - Ein ausgeheilter Riss kann nachträglich erneut reißen (Sekundärriss), weil die nachgeflossene Restschmelze auf Grund von Seigerungen und möglichen Einschlüssen schlechte Festigkeitseigenschaften aufweisen kann. Auf den Erstarrungstyp bezogen, kann mit einer zunehmenden Warmrissneigung in der Folge exogen glattwandig – exogen rauwandig – endogen schalenbildend – endogen breiartig – exogen schwammartig gerechnet werden. In diese Zusammenhänge sind die Abhängigkeiten und Wirkungen des Speisungsvermögens der Legierungen eingebunden. Bei den Eisen-Kohlenstoff-Legierungen sind Stahl -und Temperguss wesentlich warmrissempfindlicher als die grau erstarrenden Gusseisen-Legierungen. Ein Maximum der Warmrissneigung wird bei Stahlguss bei etwa 0,4 % Kohlenstoff erwartet, eine relativ geringe Neigung tritt unterhalb 0,2 % auf. Schwefel und Phosphor wirken durch auftretende Restschmelzefilme besonders negativ. Mangan vermag die schädliche Wirkung des Schwefels etwas zu kompensieren. In Bezug auf die Wirkung des Formstoffes lassen sich folgende Aussagen ableiten: - Die Warmrissneigung steigt mit dem Umfang und der Geschwindigkeit der Formstoffausdehnung (siehe Sandausdehnung). - Sie nimmt zu, wenn das Wärmediffusionsvermögen des Formstoffes fällt. - Sie steigt mit der Erhöhung der Gießtemperatur und des Sauerstoffgehaltes in der Schmelze. | https://www.giessereilexikon.com/en/foundry-lexicon/Encyclopedia/show/warm-crack-4150/?cHash=4c2faa86d2bdd465fea5712bb2651fd7 | https://www.giessereilexikon.com/giesserei-lexikon/Encyclopedia/show/warmriss-536/?cHash=4c2faa86d2bdd465fea5712bb2651fd7
W - tungsten | Chemical symbol for tungsten. | W-Wolfram | Chemisches Symbol für Wolfram. | https://www.giessereilexikon.com/en/foundry-lexicon/Encyclopedia/show/w-tungsten-4155/?cHash=063ea97601610d467b13412a170abd94 | https://www.giessereilexikon.com/giesserei-lexikon/Encyclopedia/show/w-wolfram-541/?cHash=063ea97601610d467b13412a170abd94
Voxel | Unit cell which the three-dimensional datasets reconstructed during computed tomography are composed of.A numerical value describing the property (X-ray absorption coefficient) in this volume can be assigned to each voxel. For transitions and small inclusions, it represents the weighted mean values of the property in this volume (partial volume effect). | Voxel | Einheitszelle, aus der die dreidimensionalen Datensätze, die in der Computertomographie rekonstruiert werden, aufgebaut sind. Jedes Voxel kann einen Zahlenwert annehmen, der die Eigenschaft (Röntgenabsorptionskoeffizient) in diesem Volumen beschreibt. An Übergängen und bei kleinen Einschlüssen wird der gewichtete Mittelwert der Eigenschaft in diesem Volumen wiedergegeben (Partial Volume Effect). | https://www.giessereilexikon.com/en/foundry-lexicon/Encyclopedia/show/voxel-4381/?cHash=0071602eb3871872be4d68391aec648b | https://www.giessereilexikon.com/giesserei-lexikon/Encyclopedia/show/voxel-769/?cHash=0071602eb3871872be4d68391aec648b
Vickers hardness test | (s. Hardness test) | Vickershärteprüfung | (s. Härteprüfung) | https://www.giessereilexikon.com/en/foundry-lexicon/Encyclopedia/show/vickers-hardness-test-4142/?cHash=9850a3c44d3b5fbf0980b42f1f994cb0 | https://www.giessereilexikon.com/giesserei-lexikon/Encyclopedia/show/vickershaertepruefung-528/?cHash=9850a3c44d3b5fbf0980b42f1f994cb0
Vibration Shake out drum | It is a rotating drum for separating and cooling castings from sand (Fig. 1, Jöst GmbH & Co. KG). Vibration shakeout drums are used, when the castings which have to be unpacked, are small and have few fins on the outside. When unpacking the castings, they will slightly collide with each other due to vibrations. Shakeout drums are mainly installed after vertically divided flask less moulding lines. Due to linear vibrations, whose vector is in a right angle to the tube axis, the drum content (castings and sand) gets into a circular movement. Because of this movement the castings become relatively clean, they cool down and the lumps will be disintegrated. Inside the shakeout drum water can be added to improve the casting and sandcooling effect. Both, sand and castings are transported to the drum end. Procedural properties: - Shake out the castings - Cleaning the surface of the castings - Cooling down the castings - Cooling down the sand - Disintegrating the sand lumps - At the end of the drum the sand will be screened on a grid Additional references:Shake-out gridOscillating grid breakerSand attrition unitCasting cooler | Ausleertrommel | Rotierende Trommel zum Trennen und Kühlen der Gussstücke vom Sand (Bild 1, Jöst GmbH & Co.KG). Beschickt wird die Ausleertrommel mit abgegossenen kastenlosen Formen oder mit Formballen, die aus abgegossenen Formkästen ausgedrückt worden sind, welche eher kleine Abmessungen haben, außen wenig verrippt sind und denen es nicht schadet, wenn sie beim Auspackprozess mehrfach miteinander schwingtechnisch kollidieren.Durch lineare Schwingungen, deren Vektor im rechten Winkel zur Rohrachse steht, wird der Trommelinhalt (Guss und Sand) in eine Umwälzbewegung versetzt. Dadurch werden die Gussteile relativ sauber, sie kühlen ab, und die Sandknollen werden zerkleinert. Im Auspackrohr kann Wasser eingedüst werden. Beides, Sand und Guss werden zum Trommelende transportiert.Prozesstechnische Eigenschaften: - Guss auspacken - Gussoberfläche reinigen - Guss abkühlen - Sand ankühlen - Sandknollen zerkleinern - Sand durch Rost am Ende der Maschine sieben Weiterführende Stichworte:AuspackrostSchwingrostbrecherKnollenbrecherGusskühler | https://www.giessereilexikon.com/en/foundry-lexicon/Encyclopedia/show/vibration-shake-out-drum-4898/?cHash=d00928e2cd6d1e7340b7ecac0a568998 | https://www.giessereilexikon.com/giesserei-lexikon/Encyclopedia/show/ausleertrommel-4897/?cHash=d00928e2cd6d1e7340b7ecac0a568998
Vermicular graphite | Graphite form between the form of flake graphite and the form of nodular graphite (see figures 1 and 2). These graphite particles are longitudinal and display irregular orientation similar to flake graphite cast iron; however, GJV particles are shorter, have greater diameters and rounded ends. While the compact graphite particles look like worms on the two-dimensional illustration, the pictures of deep-etched structures in the scanning electron microscope (figure 3) show that each “worm” within the eutectic grain is connected with its neighbors. The complex coralline graphite design together with the rounded ends and the irregular crooked surface structure of the graphite particles results in improved bonding between graphite and metal matrix which prevents crack initiation and crackgrowth which in turn ensures to better mechanical properties. The precipitation of vermicular graphite is not desired if it has been formed during the production of nodular graphite cast iron (GJS) due to insufficient magnesium treatment or by subsiding treatment effects (excessive killing). On the other hand, the specific production of compacted graphite iron (GJV) is also possible. With regard to its properties, this material can be classified between high-strength flake graphite cast iron (GJL) and nodular graphite cast iron. According to B. Lux, the graphite is encased by an austenite layer during eutectic crystallization, however remains in contact with the melt via thin channels (figure 4). Therefore, growth in length is faster than growth in girth. However, graphite does not preferably grow in a-direction, as in normal flakes, but analogously to the nodes in c-direction. Therefore, the advance of vermicular graphite is slower than that of flake graphite; and in the course of growth, austenite outruns graphite. The result is vermicular rounding due to austenite overgrowing graphite particles.Additional references:Graphitization factor | Vermiculargrafit | Grafitform, die zwischen der Form des Lamellengrafits und jener des Kugelgrafits liegt (siehe Bilder 1 und 2). Diese Grafitteilchen sind wie bei Gusseisen mit Lamellengrafit länglich und unregelmäßig orientiert, sind aber kürzer und dicker und haben gerundete Enden. Während die kompakten Grafitteilchen in der zweidimensionalen Darstellung wurmähnlich aussehen, zeigen Aufnahmen von tiefgeätzten Gefügen im Rasterelektronenmikroskop (Bild 3), dass die einzelnen "Würmer" innerhalb eines eutektischen Korns mit ihren nächsten Nachbarn verbunden sind. Die komplexe korallenartige Ausbildung des Grafits führt zusammen mit den gerundeten Enden und der unregelmäßigen buckligen Oberflächenstruktur der Grafitteilchen zu einer stärkeren Haftung zwischen Grafit und metallischer Grundmasse, die die Risseinleitung und das Risswachstum behindert, so dass es zu besseren mechanischen Eigenschaften kommt. Die Ausscheidung von Vermiculargrafit ist unerwünscht, wenn er bei der Herstellung von Gusseisen mit Kugelgrafit (GJS) infolge ungenügender Magnesiumbehandlung oder durch das Abklingen der Behandlungswirkung (zu langes Abstehen) entsteht. Andererseits kann aber Gusseisen mit Vermiculargrafit (GJV) auch gezielt erzeugt werden. Dieser Werkstoff ist hinsichtlich seiner Eigenschaften zwischen hochfestem Gusseisen mit Lamellengrafit (GJL) und Gusseisen mit Kugelgrafit einzustufen. Nach B. Lux umgibt sich der Grafit während der eutektischen Kristallisation mit einer Austenithülle, bleibt jedoch durch dünne Kanäle mit der Schmelze in Kontakt (Bild 4). Dadurch erfolgt das Längenwachstum schneller als das Dickenwachstum. Allerdings wächst der Grafit nicht, wie in der normalen Lamelle, bevorzugt in der a-Richtung sondern analog zur Kugel in der c-Achse. Dadurch ist das Voreilen des Grafits beim Vermiculargrafit geringer als beim Lamellengrafit und im Verlauf des Wachstums überholt der Austenit den Grafit. Es kommt zur vermicularen Abrundung infolge überwachsen der Grafitteichen durch den Austenit. Weiterführende Stichworte:Grafitisierungsfaktor | https://www.giessereilexikon.com/en/foundry-lexicon/Encyclopedia/show/vermicular-graphite-4139/?cHash=80269c0193a581f9dd5a39eb181c9d8e | https://www.giessereilexikon.com/giesserei-lexikon/Encyclopedia/show/vermiculargrafit-525/?cHash=80269c0193a581f9dd5a39eb181c9d8e
Veining | This defect (Fig. 1) is described in detail in the entry for Scab defect. Moreover, veining is a typical form of defect that occurs in organically bonded mold parts (s. organic binder systems), i.e. a defect that is found in cores very frequently. The expected frequency of defects with the different core molding processes, is displayed in Fig. 2. Veining can occur in all foundry materials. Cast iron with nodular graphite, malleable cast iron and bronzes containing lead are particularly prone to veining, whereas aluminum and magnesium alloys are less prone to veining. Since in this scenario, the underlying causes for the defect originate in the cores and/or the core molding processes, it occurs regardless of the molding process. Consequently, this defect may also occur in light-metal ingotcasting, if cores are required. Veining that is caused by cores appears as irregular, fine, thin metallic protuberances in recesses or at corners and edges of the cast parts. Since the formations occurring due to scaling grow into the mold cavity as a consequence of quartz expansion and do not break open as is the case with scabs, the casting material flows into and fills the gap to form the typical rib-like structure. Veining leads to an increased level of rework and, in some cases, to rejections. Veining is likely to occur on the inner contours (cores) of the cast parts when chemically hardened mold materials are used. Its formation is caused by cracks in the surface of the mold part that can be penetrated by the liquid metal. Since veining must primarily be attributed to the heat-induced expansion of the mold materials (s. a. Sand expansion), mold parts made of silica sand are particularly at risk. The molten metal surrounding the core causes a temperature gradient between the surface and the center of the core, which leads to stress. Silica sand undergoes linear expansion up to approx. 400 °C, then, within the temperature range of reversible ß-α conversion, it displays abrupt increase (Fig. 3) and thus increases stresses and tension. Fig 4: Foseco Foundry Division Vesuvius GmbHVeining is also influenced by the high-temperature behavior of the binder (hot tensile strength, thermoplasticity) and possible additions and also by the wettability and thermal conductivity of the mold material. Decisive factors that influence the formation of veining: - Grain size and grain particle size distribution (a higher degree of uniformity leads to higher stress, since all silica grains pass through the conversion temperature simultaneously) - Intensity of compaction (the higher the intensity of compaction, the higher the packing density, which increasesthe stresses) - Molding base material (influences the tendency toward defects by the extent and uniformity of expansion, as well as thermal conductivity) - Molding material additives (additives) - (decrease of stresses and tension, suppression of silica expansion due to increased thermoplasticity, formation of stable binder cross-links) - Casting temperature (high casting temperatures cause a quick silica conversion and thus lead to increased stress in the mold part) Measures for prevention (acc. to S. Hasse, FT&E): 1. Homogenous distribution of silica conversion throughout the entire grain range by using a sand with low degree of uniformity 2. Decreased intensity of compaction 3. Use of a molding base material with higher thermal conductivity, which leads to less stress gradients in the grain bond and thus causes faster solidification 4. Use of molding material additives (mineral or organic additives) | Blattrippen | Dieser Fehler (Bild 1) wird ausführlich unter dem GussfehlerSchülpe beschrieben. Außerdem handelt es sich hier jedoch um eine typische Fehlererscheinung organisch gebundener Formteile (s. organische Bindersysteme), also einen Fehler, der sehr häufig bei Kernen anzutreffen ist. Die zu erwartende Fehlerhäufigkeit bei den verschiedensten Kernformverfahren ist in Bild 2 dargestellt. Blattrippen können bei allen Gusswerkstoffen auftreten. Besonders anfällig sind Gusseisen mit Kugelgrafit, Temperguss und bleihaltige Bronzen, weniger anfällig sind Aluminium- und Magnesiumlegierungen. Da hier die Ursachen des Fehlers in den eingesetzten Kernen bzw. dem Kernformverfahren zu suchen sind, tritt er unabhängig vom Formverfahren auf. So kann auch beispielsweise bei Leichtmetall-Kokillenguss, wenn Kerne notwendig sind, dieser Fehler auftreten. Durch Kerne verursachte Blattrippen sind unregelmäßige, filigranartige, dünne metallische Auswüchse in Winkeln oder an Ecken und Kanten der Gussstücke. Da die durch Schalenbildung entstehenden Ansätze infolge der Quarzausdehnung in den Formhohlraum hineinwachsen und nicht wie bei der Schülpe aufbrechen, hinterfüllt das Gießmetall den Spalt und bildet den typischen rippenartigen Ansatz. Blattrippen führen zu einem erhöhten Nacharbeitsaufwand und teilweise zum Ausschuss.Blattrippen entstehen bevorzugt bei der Verwendung chemisch verfestigter Formstoffe an den inneren Konturen (den Kernen) der Gussteile. Sie bilden sich durch Risse an der Formteiloberfläche, in die das flüssige Metall eindringen kann. Da die Blattrippenbildung primär auf thermisch bedingte Ausdehnung der Formstoffe zurückgeführt werden muss (s. a. Sandausdehnung), sind Formteile aus Quarzsand besonders gefährdet. Das flüssige Metall, das den Kern umgibt bewirkt einen Temperaturgradienten zwischen Oberfläche und Kernzentrum, was zu Spannungen führt.Quarzsand dehnt sich bis ca. 400 °C linear aus, um dann im Temperaturbereich der reversiblen ß-α-Umwandlung einen sprunghaften Anstieg zu zeigen (Bild 3) und somit die Spannungen zu verstärken. Bild 4: Foseco Foundry Division Vesuvius GmbH Die Blattrippenbildung wird außerdem durch das Hochtemperaturverhalten des Binders (Heißzugfestigkeit, Thermoplastizität) und möglicher Zusätze sowie durch die Benetzbarkeit und Wärmeleitfähigkeit des Formstoffes beeinflusst. Folgende entscheidende Einflüsse lassen sich auf die Bildung von Blattrippen zusammenfassen: - Korngröße und Kornverteilung (ein höherer Gleichmäßigkeitgrad führt zu höheren Spannungen, da alle Quarzkörner gleichzeitig die Umwandlungstemperatur durchlaufen) - Verdichtungsintensität (mit steigender Verdichtung wird die Packungsdichte erhöht, das vergrößert die Spannungen) - Formgrundstoff (nimmt über die Höhe und Gleichmäßigkeit der Ausdehnung sowie der Wärmeleitfähigkeit Einfluss auf die Fehlerneigung) - Formstoffzusätze (Additive) - (Verringerung der Spannungen, Unterdrückung der Ausdehnung von Quarzsand durch erhöhte Thermoplastizität, Bildung beständiger Binderbrücken) - Gießtemperatur (hohe Gießtemperaturen bewirken eine schnelle Quarzumwandlung und führen damit zu erhöhten Spannungen im Formteil) Maßnahmen zur Vermeidung (nach S. Hasse, FT&E): 1. Homogene Verteilung der Quarzumwandlung des gesamten Kornspektrums durch Einsatz eines Sandes mit niedrigem Gleichmäßigkeitsgrad 2. Verringerung der Verdichtungsintensität 3. Einsatz eines Formgrundstoffes mit höherer Wärmeleitfähigkeit, was zu geringeren Spannungsunterschieden im Kornverband und zu einer schnelleren Erstarrung führt 4. Einsatz von Formstoffzusätzen (mineralische oder organische Additive) | https://www.giessereilexikon.com/en/foundry-lexicon/Encyclopedia/show/veining-3663/?cHash=4182d478304b2c22d6c7d9ddaa09028c | https://www.giessereilexikon.com/giesserei-lexikon/Encyclopedia/show/blattrippen-46/?cHash=4182d478304b2c22d6c7d9ddaa09028c
Vacuum-assisted die casting | One of the main causes of porosity (see Gas bubbles, Gas porosity) in die cast parts is entrapped air or gas (separating agent fumes, etc.) that may occur due to the process principle during conventional cold chamber die cast processes and cannot be avoided even by good venting.In conventional die casting, the air and gases in the mold cavity are pressed into the overflow and the venting channels, however, there are still leftovers after this process or the pressure in the mold may increase already in the first phase (slow shot phase) by 1,500 to 3,000 mbar depending on the venting application and plunger velocity.In the second phase (mold filling phase), these values may be doubled or tripled. By means of evacuation of the mold cavity when using a vacuum system, the gas pressure increase can be avoided. Rarely, they exceed 200 mbar (see fig. 1 and fig. 2). Vacuum-assisted die casting offers the following technological advantages: - Prevention of air entrapment - Prevention of burning marks - Prevention of shrink marks - Increased surface quality - Improved static, mechanic and dynamic properties - Production of die cast parts for heat treatment (see Heat treatment of hardenable aluminum alloys) - Production of weldable die cast parts (see Welding of die cast parts) Vacuum systems in die casting offer the following economic advantages: - Reduction of reject parts - Reduction of the wall thickness (volume reduction) - Improved reliability of the production process - Low die locking force (negative pressure) - Reduced injection pressure and gate speed - Increased tool service life (see Mold erosion, Firing cracks, Stress cracks The principle of vacuum-assisted die casting is described below:Step 1 (fig. 3)The melt is filled into the shot sleeve (B). The air pressure in the mold cavity (C) corresponds to the atmospheric pressure. The mold is closed and the vacuum valve (V) is operational and ready for use. The vacuum system is in standby mode. The vacuum pump (P) ensures optimum and constant vacuum values in the vacuum tank (T). Step 2 (figure 4) The plunger (A) moves forward. A signal is sent from the die casting machine to the vacuum system. The vacuum system activates a vacuum start delay timer. The air pressure in the mold cavity (C) slightly increases. The vacuum valve (V) is in standby mode and the evacuation plunger is in open position. The vacuum start delay timer is in operation. The vacuum is switched on as soon as the plunger (A) passes the filling opening. The vacuum tank (T) is empty and the vacuum release valve (O) is in closed position. Step 3 (figure 5) The plunger (A) has passed the filling opening. The vacuum start delay timer sends the vacuum start signal to the vacuum system. The vacuum release valve (O) is now in open position. By means of forced venting, air and gases are drawn out of the shot sleeve (B) and the mold cavity (C). They are introduced into the vacuum tank (T) through the vacuum tube. The vacuum valve (V) is still in standby mode and the air and gases escape through the evacuation plunger. The vacuum system measures the generated vacuum quantities in the mold cavity in real-time (C). During the 1st phase, the plunger (A) moves at low velocities up to the changeover point to the 2nd phase in which the velocity is increased. Step 4 (figure 6) The melt reaches the end of the sprue and the die casting machine switches to mold filling speed. The air pressure in the mold cavity (C) slowly reaches the maximum vacuum value. The vacuum valve (V) remains in standby mode to enable the air and gases to pass through. The reached vacuum can be checked on the display of the control system. The vacuum release valve (O) remains in open position. Step 5 (figure 7) The velocity of the plunger (A) increases. The first half of the mold filling phase is now reached. Thanks to the high venting capacity of the vacuum valve (V), a underpressure is keept in the mold cavity (C) during injection. The filling resistance of the melt in the mold cavity (C) is at minimum. The vacuum valve (V) is in standby mode, however ready to be activated by the energy of the metal flow. The vacuum release valve (O) is in open position. Step 6 (figure 8) The mold cavity (C) is now completely filled and the melt has reached the vacuum valve (V). The locking mechanism of the vacuum valve (V) is triggered by the kinetic energy of the metal flow in a millisecond. The final pressure of the die casting machine ensures optimum filling of the melt into the mold cavity (C). The running melt at the front is stopped by the vacuum valve (V). By means of the closed position of the evacuation plunger in the vacuum valve (V), the vacuum evacuation cycle is stopped. The vacuum pump (P) is now activated to restore the desired vacuum value in the vacuum tank (T). Step 7 (figure 9) After the solidification time and cooling, the mold is opened. Simultaneously, the die casting machine sends a signal to the vacuum system and the vacuum release valve (O) is closed. The vacuum system cleans and cools the evacuation piston of the vacuum valve (V) with compressed air. The vacuum system checks the contamination of the vacuum valve (V) and the filter. The next vacuum cycle can start. Vacuum control The vacuum control is applied to achieve optimum adjustment of the evacuation of air and gas from the shot sleeve and the mold cavity. Advantages: - Adjustment of the vacuum to the characteristics of the casting process - Prevention of undesired turbulences For examples for types of vacuum control, refer to figure 10. In the following, the advantages and disadvantages of the most important venting systems are compared:Chill venting systems (washboard venting, figure 11)Advantages - Venting during the filling phase - Relatively cost-effective Disadvantages: - Limited evacuation capacity - Pressure build up not before metal front stop - Difficult process monitoring - Oxidized Chill profile cannot be recovered Vacural vacuum systems (figure 12) (see also Vacural process)Advantages: - The melt never comes into contact with air - Low residual pressure - High casting quality Disadvantages: - Relatively cost-intensive (mold) - Many modifications to conventional casting systems - Dosing problems at missing precision Time / path-dependent vacuum systems (figure 13) Advantages: - High extraction capacity - Identical shot capacity - Relatively few valve components Disadvantages: - No evacuation of gases in the filling phase - Adjustment of the valve closing point - Only suitable for the cold chamber range Time / path-dependent vacuum systems (figure 14) Advantages: - High extraction capacity - Ventilation until the end of the casting process - Many parameterization options / control options - Identical shot capacity - Mechanical system (closing time: 1 millisecond) Disadvantages: - Regular maintenance | Vakuumunterstütztes Druckgießen | Eine der Hauptursachen für Porositäten (siehe Gasblasen, Gasporosität) in Druckgussteilen stellen die eingeschlossene Luft bzw. Gase (Trennmitteldämpfe etc.) dar, die aufgrund des Verfahrensprinzips im konventionellen Kaltkammer-Druckgießverfahren auftreten können und sich auch bei guter Entlüftung nicht zur Gänze vermeiden lassen.Beim konventionellen Druckgießen werden zwar die Luft bzw. Gase im Formhohlraum durch das flüssige Metall in die Überlaufbahnen und in die Entlüftungskanäle gepresst, jedoch erfolgt dies nicht vollständig bzw. kann bereits in der ersten Phase (Vorlaufphase) der Druck in der Form ansteigen (je nach Entlüftungsapplikation und Kolbengeschwindigkeit zwischen 1.500 mbar und 3.000 mbar).In der zweiten Phase (Formfüllphase) können sich diese Werte verdoppeln und verdreifachen. Durch die Evakuierung des Formhohlraums bei Verwendung einer Vakuumanlage lassen sich die hohen Gasdrücke vermeiden, selten steigen diese über 200 mbar an (siehe Bild 1 und Bild 2).Beim vakuumunterstützen Druckgießen ergeben sich daher folgende technologischen Vorteile: - Vermeidung von Lufteinschlüssen - Brandstellenvermeidung - Einfallstellenvermeidung - Oberflächenqualitätserhöhung - Verbesserung der statischen mechanischen und dynamischen Eigenschaften - Herstellung von wärmebehandelbaren Druckgussteilen (siehe Wärmebehandlung von aushärtbaren Aluminium-Legierungen) - Herstellung von schweißbaren Druckgussteilen (siehe Schweißen von Druckgussteilen) Die wirtschaftlichen Vorteile, die sich durch den Einsatz von Vakuumanlagen beim Druckgießen ergeben, sind: - Ausschussreduktion - Reduzierung der Wandstärken (Volumenreduzierung) - Verbesserte Produktionssicherheit - Geringere Formzuhaltekraft (Unterdruck) - Reduktion der Einpressdrücke und der Anschnittgeschwindigkeiten - Standzeiterhöhung des Werkzeuges (siehe Formerosion, Brandrisse, Spannungsrisse) Das Prinzip des vakuumunterstützen Druckgießens wird nachfolgend beschriebenSchritt 1 (Bild 3)Die Schmelze wird in die Gießkammer (B) eingefüllt. Der Luftdruck im Formhohlraum (C) ist identisch zum Atmosphärendruck. Die Form ist geschlossen und das Vakuumventil (V) ist funktions- und startbereit. Die Vakuumanlage ist im Standby-Modus. Die Vakuum-Pumpe (P) garantiert einen optimalen und konstanten Vakuumwert im Vakuum-Tank (T).Schritt 2 (Bild 4)Der Gießkolben (A) bewegt sich vorwärts. Ein Signal wird von der Druckgießmaschine an die Vakuum-Anlage gesendet. Diese aktiviert somit einen Vakuum-Start-Verzögerungstimer. Der Luftdruck im Formhohlraum (C) steigt leicht. Das Vakuum-Ventil (V) ist im Standby-Modus mit dem Evakuierkolben in offener Position. Der Vakuum-Start-Verzögerungstimer ist in Betrieb. Das Vakuum schaltet ein, sobald der Gießkolben (A) die Einfüllöffnung überschritten hat. Der Vakuum-Tank (T) ist leer und das Vakuum-Freilassung-Ventil (O) ist in geschlossener Position.Schritt 3 (Bild 5)Der Gießkolben (A) hat die Einfüllöffnung überschritten. Der Vakuum-Start-Verzögerungstimer gibt das Vakuum-Start-Signal an die Vakuumanlage. Das Vakuum-Freilassungsventil (O) ist nun in offener Position. Anhand der Zwangsentlüftung werden Luft und Gase aus der Gießkammer (B) und dem Formhohlraum (C) entzogen. Diese werden über den Vakuumschlauch in den Vakuum-Tank (T) geführt. Das Vakuum-Ventil (V) ist immer noch im Standby-Modus und die Luft und Gase entfliehen durch den Evakuierkolben. Die Vakuumanlage misst in Realzeit die generierten Vakuummengen im Formholraum (C). Während der 1. Phase bewegt sich der Gießkolben (A) mit geringer Geschwindigkeit, bis zum Umschaltpunkt zur 2. Phase, wo mit höherer Geschwindigkeit gefahren wird.Schritt 4 (Bild 6)Die Schmelze erreicht nun das Ende des Angusses und die Druckgießmaschine schaltet auf die Formfüllgeschwindigkeit um. Der Luftdruck im Formhohlraum (C) nähert sich dem höchsten Vakuumwert. Das Vakuum-Ventil (V) bleibt im Standby-Modus, um der Luft und den Gasen den Durchlauf zu ermöglichen. Das erreichte Vakuum kann auf dem Bildschirm der Steuerungs-Anlage überprüft werden. Das Vakuum-Freilassungs-Ventil (O) bleibt in offener Position.Schritt 5 (Bild 7)Die Geschwindigkeit des Gießkolbens (A) nimmt zu. Die Hälfte der Formfüllphase ist nun erreicht. Dank der hohen Entlüftungskapazität des Vakuum-Ventils (V) bleibt ein Unterdruck im Formhohlraum (C) während des Einpressens bestehen. Die Einfüllresistenz der Schmelze in den Formhohlraum (C) ist minimal. Das Vakuum-Ventil (V) ist im Standby-Modus, jedoch schon bereit, von der Energie des Metallstroms aktiviert zu werden. Das Vakuum-Freilassungs-Ventil (O) ist in offener Position.Schritt 6 (Bild 8)Der Formhohlraum (C) ist nun vollständig gefüllt und die Schmelze hat somit das Vakuum-Ventil (V) erreicht. Der Schließmechanismus des Vakuum-Ventils (V) wird durch die kinetische Energie des Metallstroms innnerhalb einer Millisekunde ausgelöst. Mit dem Nachdruck der Druckgießmaschine wird ein optimales Füllen der Schmelze im Formhohlraum (C) sichergestellt. Die vorlaufende Schmelze wird durch das Vakuum-Ventil (V) gestoppt. Durch die geschlossene Position des Evakuierkolbens im Vakuum-Ventil (V) wird der Vakuum-Evakuierzyklus abgebrochen. Die Vakuum-Pumpe (P) wird nun eingeschaltet, um den gewünschten Vakuumwert im Vakuum-Tank (T) wieder herzustellen.Schritt 7 (Bild 9)Nach der Erstarrungszeit und Abkühlung öffnet sich die Form. Zugleich sendet die Druckgießmaschine ein Signal zur Vakuum-Anlage und das Vakuum-Freilassungs-Ventil (O) schließt sich. Die Vakuumanlage reinigt und kühlt den Evakuierkolben des Vakuum-Ventils (V) mit Druckluft. Die Vakuumanlage kontrolliert den Verschmutzungswert des Vakuum-Ventils (V) und des Filters. Der nächste Vakuumzyklus kann beginnen.VakuumregulierungDie Vakuumregulierung dient einer optimalen Anpassung der Evakuierung von Luft und Gasen aus der Gießkammer und Formhohlraum. Vorteile: - Anpassung des Vakuums an die Eigenschaften des Gießprozesses - Verhinderung von unerwünschten Turbulenzen Beispiele für Arten der Vakuumregulierung gibt Bild 10 wieder.Nachfolgend werden die wichtigsten Entlüftungssysteme mit ihren Vor- und Nachteilen gegenübergestellt:Chill-Entlüftungssysteme (Waschbrett-Entlüftung, Bild 11)Vorteile - Entlüftung während der Füllphase - Relativ kostengünstig Nachteile: - Limitierte Evakuierungskapazität - Druckaufbau erst nach Metallfrontstop - Schwierige Prozessüberwachung - Oxidiertes Chill-Profil nicht rückgewinnbar Vacural-Vakuumsysteme (Bild 12)(siehe auch Vacural-Verfahren)Vorteile: - Die Schmelze kommt nie mit Luft in Berührung - Kleiner Restdruck - Hohe Gussqualität Nachteile: - Relativ kostenintensiv (Form) - Viele Änderungen zu Standardgießsystemen - Dosierprobleme bei fehlender Präzision Zeit- / Wegabhängige Vakuumsysteme (Bild 13)Vorteile: - Hohe Absaugkapazitäten - Gleiches Schussvolumen - Relativ wenig Ventilteile Nachteile: - Keine Evakuierung der Gase in der Füllphase - Einstellung des Ventilschließpunktes - Nur im Kaltkammerbereich einsetzbar Metallflussgesteuerte Vakuumsyteme (Bild 14)Vorteile: - Hohe Absaugkapazitäten - Entlüftung bis zum Ende des Gießvorganges - Viele Parametermöglichkeiten / Kontrollmöglichkeiten - Gleiches Schussvolumen - Mechanisches System (Schließzeit: 1 Millisekunde) Nachteile:Regelmäßige Wartung | https://www.giessereilexikon.com/en/foundry-lexicon/Encyclopedia/show/vacuum-assisted-die-casting-4748/?cHash=1f1eb07a6b24624ddd020410b4d4ee58 | https://www.giessereilexikon.com/giesserei-lexikon/Encyclopedia/show/vakuumunterstuetztes-druckgiessen-1137/?cHash=1f1eb07a6b24624ddd020410b4d4ee58
Vacuum sensor | Cavity sensor for die casting processes (Fig. 1) which is built in the vacuum supply leading to the die cast mold and which records the amount of air during evacuation (negative pressure sensor).A characteristic pressure and/or negative pressure cirve during mold evacuation is shown in Fig. 1.Additional references:Vacuum-assisted die castingMulti.stage vacuum processVacural processMold filling control sensorMold cavity pressure sensorMetal front temperature sensorMetal front contact sensorMulti airpipe sensor systemAir flow sensorHumidity sensorResidual gas sensor | Vakuumsensor | Kavitätssensor für den Einsatz im Druckgießverfahren, welcher in die Vakuumzuleitung zur Druckgießform verbaut wird und den Druck während des Formevakuierung aufzeichnet (Unterdrucksensor).Ein charakteristischer Kurvenverlauf des Druckes bzw. Unterdruckes während der Formevakuierung ist in Bild 1 dargestellt.Weiterführende Stichworte:Vakuumunterstütztes DruckgießenMehrstufen-VakuumverfahrenVacural-VerfahrenForm-Füll-Control-SensorForminnendruck-SensorMetallfront-TemperatursensorMetallfront-KontaktsensorMulti-Airpipe-Sensor-SystemLuftmengensensorLuftfeuchtesensorRestgassensor | https://www.giessereilexikon.com/en/foundry-lexicon/Encyclopedia/show/vacuum-sensor-4549/?cHash=850d9438a4a5794f00beab00475759b8 | https://www.giessereilexikon.com/giesserei-lexikon/Encyclopedia/show/vakuumsensor-938/?cHash=850d9438a4a5794f00beab00475759b8
Vacuum metallurgy | Metallurgical treatment processes for molten metals carried out under vacuum, such as degassing, deoxidizing, decarburization and alloying, inside the melting furnace and outside of it in transport and pouring ladles.Pouring itself is frequently performed under vacuum. Regarding steel, vacuum metallurgy is often synonymous to secondary metallurgy. Fig. 1 shows a vacuum arc remelting furnace, Fig. 2 a schematic representation of this furnace.Above all, maintaining a melt under vacuum promotes degassing and prevents interfering reactions with atmospheric oxygen. In addition, vacuum metallurgy removes unwanted accompanying elements introduced into the alloy during previous manufacturing stages.In the VD process for ladles, for example, the liquid steel is degassed by means of inert gas in a ladle contained in a vacuum chamber. The inert gas serves as a scavenging gas and agitating agent under vacuum and causes turbulences in the melt, creating a larger reaction surface between the liquid steel and slag. This method is used for all steels. The abbreviation VD stands for vacuum degassing.Additional references:Partial pressureRotary degassingVacuum-assisted die casting | Vakuummetallurgie | Unter Vakuum durchgeführte metallurgische Behandlungsverfahren für Metalle im schmelzflüssigen Zustand wie Entgasen, Desoxidieren, Entkohlen und Legieren innerhalb des Schmelzofens und außerhalb in Transport- oder Gießpfannen.Oft wird das Gießen selbst unter Vakuum vorgenommen. Bei Stahl ist die Vakuummetallurgie oft ein Synonym für Sekundärmetallurgie. Bild 1 zeigt einen Vakuum-Lichtbogen-Umschmelzofen, Bild 2 eine schematische Darstellung des Ofens.Das Halten einer Schmelze unter Vakuum fördert in erster Linie die Entgasung und verhindert störende Reaktionen mit der Luftatmosphäre. Weiterhin werden durch die Vakuummetallurgie unerwünschte Begleitelemente, die von einer früheren Fertigungsstufe her in eine Legierung gelangt sind, entfernt.So wird beispielsweise bei der Vakuum-Pfannen-Entgasung (VD-Entgasung) der flüssige Stahl mittels Inertgas in einer Pfanne, die sich in einer Vakuumkammer befindet, entgast. Das Inertgas dient als Spülgas und Rührmittel unter Vakuum und bewirkt eine Durchwirbelung der Schmelze, so dass eine größere Reaktionsfläche zwischen flüssigem Stahl und Schlacke erzeugt wird. Das Verfahren findet für sämtliche Stähle Anwendung. Die Kurzbezeichnung VD kommt aus dem Englischen und bedeutet Vacuum Degassing.Weiterführende Stichworte:PartialdruckRotorentgasungVakuumunterstütztes Druckgießen | https://www.giessereilexikon.com/en/foundry-lexicon/Encyclopedia/show/vacuum-metallurgy-4576/?cHash=6c28e70e09ed12df3bcfb91e4933896d | https://www.giessereilexikon.com/giesserei-lexikon/Encyclopedia/show/vakuummetallurgie-965/?cHash=6c28e70e09ed12df3bcfb91e4933896d
Vacuum Impregnation Process | It is often said that to select the best impregnation process “let the parts talk”. Do these parts have a tight or difficult pressure test requirement? Are they limited by print to only one cycle of impregnation? Are they highly machined with tapped holes and/or small passages? Will they be immediately pressure tested and built-out into final assemblies after impregnation? All these factors will point toward choosing the best process. Vacuumimpregnation generally follows the same four steps (see also animation by Godfrey & Wing): - Impregnation-Impregnate the sealant into the porosity/leak path using vacuum (and pressure). - Excess Sealant Recovery-Remove excess sealant through gravity, rotation or centrifugal force. - Wash/Rinse-Wash residual sealant from the part's internal passages, taps, pockets and features. - Cure- Polymerize (change the liquid to a solid) the impregnated sealant in the leak path. With this understanding, there are three viable impregnation methods that can occur during the impregnation step: - Dry Vacuum and Pressure (DVP) - Dry Vacuum (DV) - Wet Vacuum (WV) Additional references: VacuumimpregnationVacuum Impregnation Equipment | Vakuum Imprägnierprozess | Abdichten undichter Werkstücke um die Anforderungen an Druckdichtheit, Auslaufsicherheit und Korrosionsbeständigkeit von Teilen und Komponenten zu gewährleisten. Wichtige Fragen sind: - Werden die Teile einer Druckprüfung ausgesetzt? - Gibt es nur einen Imprägnierungszyklus? - Haben diese Teile viele Gewindebohrungen und /oder sonstige kleine Durchgänge? - Werden die Teile sofort nach der Imprägnierung der Druckprüfung ausgesetzt und danach eingebaut? All diese Faktoren bestimmen die Auswahl des besten Prozesses. Die Vakuumimprägnierung erfolgt im Allgemeinen nach den folgenden vier Schritten (siehe auch Animation von Godfrey & Wing): - Imprägnierung des Dichtmittel mit Vakuum (und Druck) in die Porositäts- / Leckpfade. - Rückgewinnung von überschüssigem Dichtmittel (Entfernung des überschüssiges Dichtmittels durch Schwerkraft, Rotation oder Zentrifugalkraft. - Waschen / Spülen-Waschen des Teiles und dadurch Entfernung des restlichen Dichtmittels aus den Holräumen, Gewindebohrungen, Taschen und dergleichen. - Aushärten - Polymerisieren des imprägnierte Dichtmittels im Leckpfad (Umwandlung der Dichtflüssigkeit in einen Feststoff). Somit ergeben sich drei grundsätzliche Vakuum Imprägnierprozesse: - Trockenvakuum und Druck Imprägnierung(DVP) - Trockenvakuum Imprägnierung(DV) - Nassvakuum Imprägnierung (WV) Weiterführende Stichworte:Vakuum-ImprägnierenImprägnierkammerVakuum Imprägnieranlage | https://www.giessereilexikon.com/en/foundry-lexicon/Encyclopedia/show/vacuum-impregnation-process-5114/?cHash=ea1981a5073a8db2edfad6de4e940921 | https://www.giessereilexikon.com/giesserei-lexikon/Encyclopedia/show/vakuum-impraegnierprozess-5101/?cHash=ea1981a5073a8db2edfad6de4e940921
Vacuum Impregnation Equipment | The decision on the style of equipment is determined on what fits best in your manufacturing environment and supports your impregnation process. Today there are a variety of impregnation systems available. Systems vary in size, flexibility, controls (manual or automated), integration with upstream or downstream processes. Both manual and automated systems generally have the same four components: - Vacuum / pressure autoclave - Drainer / centrifuge unit - Washing / rinsing station - Curing station Manual VacuumImpregnation Systems The manual systems (Fig. 1, Godfrey & Wing) represent modern technology with a smaller footprint. These systems are cellular or lean in design, focused on conserving resources including labor, power and floor space while being very ergonomic. The individual stations are loaded from the front, eliminating the need for overhead hoists and cranes. These systems impregnate smaller load sizes or single components per impregnation cycle. This allows reduction for efficient and effective process times and the cleanliness of the components is much better than with batch systems. These systems can process parts as large as V-8 engine blocks and transmission cases. The lean footprint of these systems allows them to be integrated with other operations, such as machining of leak testing. This integration allows for continuous production flow and elimination of WIP. The DVP and DV, impregnation processes can be used in a modular system. Automated VacuumImpregnation Systems An automated system (Fig. 2, Godfrey & Wing) takes it one step further. This impregnation system is front loading as well but operated with a robot. Like manual systems, robotic impregnation systems process parts individually. Robotic systems offer shorter cycle times and eliminates any variation in process associated with labor. DVP and DV impregnation processes can be used in a robotic system. When selecting which style of equipment to purchase, consideration should be given to: - WIP - Logistics - Handling - Throughput - Maintenance - Allotted space - Pressure test strategy - Manufacturing strateg Vacuumimpregnation is increasingly being carried out internally in the company. There are the following reasons for this: Reduce Cost In-house impregnation can be done at a fraction of the piece price for an outside service company. Modern equipment uses minimal labor, is small and compact, and is stingy with resources, including sealant and utilities. Maintain Safety Modern impregnation equipment has a variety of features to keep the operator safe. Self-contained modules protect the operator from contact with sealant and hot fluids. Mist eliminators collect water vapor in the exhaust and return it through a drain line for re-use. Better ergonomics allow the operator to slide a lightweight fixture onto the platform for each module. Logistics By operating equipment in-house, companies can eliminate all the costs associated with freight, handling, and inventory. Also, companies will have better lot control and part traceability. Lot traceability is imperative to produce parts efficiently. Having lot control and part traceability measures in place means saving money in the long run, protecting the company from recalls and lost inventory, and keeping the company in compliance with standards and regulations. Production Integration Both the size and the modular design of impregnation systems enable manufacturers to position the system within the machining, testing, or build areas, placing the solution where it is needed. Quality control Vacuumimpregnation equipment uses automated and repeatable processes to increase recovery rates and eliminate handling damage. Robotic part handling impregnates parts automatically while reducing the possibility of human error. Stations contain HMI controls cycle status lights that present process data and fault diagnostics. A decision on the system of equipment is determined on what fits best in the manufacturing environment. Today there are a variety of impregnation systems available. Systems vary in size, flexibility, controls, integration with upstream or downstream processes. The two main styles of equipment are manual and robotic. Manual systems The manual systems (Fig. 1, Godfrey & Wing) represent modern technology with a smaller footprint. These systems are cellular or lean in design, focused on conserving resources including labor, power and floor space while being very ergonomic. The individual stations are loaded from the front, eliminating the need for overhead hoists and cranes. These systems impregnate smaller load sizes or single components per impregnation cycle. This allows reduction for efficient and effective process times and the cleanliness of the components is much better than with batch systems These systems can process parts as large as V-8 engine blocks and transmission cases. These systems' lean footprint allows them to be integrated with other operations, such as machining of leak testing. This integration allows for continuous production flow and the elimination of WIP. Robotic systems A robotic system (Fig. 2, Godfrey & Wing) takes it one step further. This impregnation system is front loading as well but operated with a robot. Like modular systems, robotic impregnation systems process parts individually. Robotic systems offer shorter cycle times and eliminate any variation in the process associated with labor. Additional references:CentrifugeWashing stationCuring stationImpregnation chamberImpregnating agent | Vakuum Imprägnieranlage | Gesamtheit aller Funktionseinheiten einer Imprägnieranlage welche aus folgenden Komponenten besteht Sowohl manuelle als auch automatisierte Systeme haben im Allgemeinen die gleichen vier Komponenten: - Vakuum- / Druck Autoklav - Abtropf- / Zentrifuge Einheit - Wasch- / Spülstation - Aushärtestation Die Entscheidung über die Art und Weise der Ausrüstung hängt davon ab, was am besten in die jeweilige Fertigungsumgebung passt. Heute gibt es eine Vielzahl von Imprägnier Systemen, welche in Größe, Flexibilität, Steuerung (manuell oder automatisiert) sowie in die Integration vor- oder nachgelagerter Prozesse variieren. Manuelle Vakuum-Imprägnieranlage Die manuellen Systeme (Bild 1, Godfrey & Wing) repräsentieren moderne Technologie mit geringerem Platzbedarf. Diese Systeme sind ergonomisch, zellular oder schlank gestaltet und konzentrieren sich auf die Schonung von Ressourcen wie Arbeitskräfte, Energie und Grundfläche. Die einzelnen Stationen werden von vorn beladen, sodass keine Hebezeuge bzw. Kräne erforderlich sind. Derartige Systeme imprägnieren kleinere Losgrößen oder einzelne Komponenten pro Imprägnierungszyklus. Dies ermöglicht effiziente Prozesszeiten und die Qualität des imprägnierten Bauteile ist besser als bei Chargensystemen. Diese Systeme können Teile verarbeiten, die so groß sind wie V-8-Motorblöcke und Getriebegehäuse. Der geringe Platzbedarf der Anlage ermöglicht die Integration in andere Prozesse, z. B. nach der Dichtheitsprüfungen. Somit wird ein kontinuierlicher Produktionsfluss ermöglicht und Wartezeiten verringert. Die Trocken-Vakuum (DV)- und Trocken-Vakuum mit Überdruck (DVP)-Imprägnierungsverfahren können in einem modularen System verwendet werden. Automatisierte Vakuum-Imprägnieranlage Ein automatisiertes System (Bild 2, Godfrey & Wing) geht noch einen Schritt weiter. Dieses Imprägnieranlage wird ebenfalls von vorne geladen, jedoch mit einem Roboter betrieben. Roboter-Imprägnieranlagen verarbeiten die gleichen Teile wie manuelle Systeme, bieten jedoch kürzere Zykluszeiten und eliminieren alle mit der Arbeit verbundenen Prozessschwankungen. DVP- und DV-Imprägnierungsprozesse können in einem Robotersystem verwendet werden. Bei der Investition in eine neue Ausrüstungsstils sollte Folgendes berücksichtigt werden: - Logistik - Handhabung - Durchsatz - Instandhaltung - Vorhandener Platz - Strategie zur nachfolgenden Dichtheitsprüfung - Fertigungsstrategie Zunehmend wird die Vakuumimprägnierung intern im Unternehmen durchgeführt. Dafür gibt es folgende Gründe: Kosten reduzieren Die interne Imprägnierung kann zu einem Bruchteil des Stückpreises für ein externes Dienstleistungsunternehmen erfolgen. Moderne Geräte erfordern nur minimalen Arbeitsaufwand, sind klein und kompakt und sparsam mit Ressourcen, einschließlich der Dichtungsmassen. Sicherheit Moderne Imprägnier Geräte verfügen über eine Vielzahl von Funktionen, um den Bediener zu schützen. In sich geschlossene Module schützen den Bediener vor dem Kontakt mit Dichtmittel und heißen Flüssigkeiten. Nebelabscheider sammeln Wasserdampf im Abgas und leiten ihn zur Wiederverwendung durch eine Abflussleitung zurück. Logistik Durch den internen Betrieb der Geräte können Unternehmen Kosten für Fracht und Handling eliminieren. Außerdem haben Unternehmen eine bessere Kontrolle der Chargen und eine bessere Rückverfolgbarkeit der Teile. Die Rückverfolgbarkeit von Chargen ist für eine effiziente Herstellung von Teilen unerlässlich. Integration in bestehende Produktionsprozess Sowohl die Größe als auch der modulare Aufbau von Imprägnier Systemen ermöglichen es, das System innerhalb der Bearbeitungs-, Test- oder Baubereiche zu positionieren und die Lösung dort zu platzieren, wo sie benötigt wird. Qualitätskontrolle Vakuumimprägniergeräte verwenden automatisierte und wiederholbare Prozesse, um die Wiederherstellungsraten zu erhöhen und Handhabungsschäden zu vermeiden. Die Handhabung von Robotern eliminiert gleichzeitig die Möglichkeit menschlicher Fehler. Stationen enthalten Statusanzeigen für HMI-Steuerungen, die Prozessdaten und Fehlerdiagnosen anzeigen. Heute gibt es eine Vielzahl von Imprägnier Systemen die sich in Größe, Flexibilität, Steuerung und Integration in vor- oder nachgelagerte Prozesse unterscheiden. Manuelle Systeme Die manuellen Systeme (Bild 1,Godfrey & Wing) repräsentieren moderne Technologie mit geringerem Platzbedarf. Diese Systeme sind zellular aufgebaut und schlank im Design. Sie konzentrieren sich auf die Schonung von Ressourcen wie Arbeitskräften, Energie und Bodenfläche und sind dabei sehr ergonomisch. Die einzelnen Stationen werden von vorne beladen, sodass keine Hebezeuge und Kräne erforderlich sind. Diese Systeme imprägnieren kleinere Teile oder einzelne Komponenten pro Imprägnierungszyklus. Dies ermöglicht eine Reduzierung effektiver Prozesszeiten und die Sauberkeit der Komponenten ist viel besser als bei Chargensystemen. Roboter Systeme Ein Robotersystem (Bild 2,Godfrey & Wing) geht noch einen Schritt weiter. Dieses Imprägniersystem ist ebenfalls Frontlader, wird jedoch mit einem Roboter betrieben. Roboter Imprägnier Systeme verarbeiten wie modulare Systeme einzelne Teile und erlauben kürzere Zykluszeiten bei immer konstanten Prozessparametern. Weiterführende Stichworte:ZentrifugeWaschstationAushärtestationImprägnierkammerImprägniermittel | https://www.giessereilexikon.com/en/foundry-lexicon/Encyclopedia/show/vacuum-impregnation-equipment-5107/?cHash=e19a369f91d11069325c7ec9e0fd5654 | https://www.giessereilexikon.com/giesserei-lexikon/Encyclopedia/show/vakuum-impraegnieranlage-5094/?cHash=e19a369f91d11069325c7ec9e0fd5654
Vacuum | The term vacuum (coming from the Latin word “vacuus” - empty) means empty room.According to DIN 28400 part 1 (May 1990, Vakuumtechnik; Benennungen und Definitionen; Allgemeine Benennungen), vacuum is defined as follows: “Vacuum describes the state of a gas if the gas pressure and, consequentially, the particle-number density in a vessel is lower than outside or if the gas pressure is lower than 300 bar, i.e. lower than the lowest atmospheric pressure on earth.”Vacuum in technology and classic physics means the fluid state in a volume under a pressure which is significantly lower than the atmospheric pressure under normal conditions. Colloquially, vacuum is mainly used to describe a room without air (e.g. vacuum package). Extremely low absolute pressure is called high vacuum.If the pressure in an evacuated vessel is much lower than the atmospheric pressure, the correct term would be “lowered pressure” or “reduced pressure”.Pressure area characterizationTechnical vacua can be created in different qualities. In technology, there is a distinction between different achieved vacuum qualities based on the remaining matter (Table 1). By default, pressure is indicated in Pascal (Pa) or millibar (mbar).Application in casting technologyA vacuum is created through extraction by special vacuum pumps (Fig. 1). A vacuum is used in many casting techniques especially to prevent oxidation and accommodation of atmospheric gases and/or to remove dissolved gasses from liquid metals such as: - Molds: Vacuum molds (sand casting)... - Mold sandcooling: Vacuumsandcooling... - Melting and melt metallurgy of titan, steels, oxygen-affine metals and alloys: Vacuum induction furnaces, vacuum oxygen refining, vacuum electric arcs... - Casting: Vacuum block casting, vacuum difference die casting, Vacumelt process, vacuum die casting (see e.g. Multi-stage vacuum process, VDS SA Vacuum Diecasting Service vacuum machinery), Vacural process... - Heat treatment: Hardening, tempering, nitriding (nitration hardening) and carburizing, homogenization annealing, vacuumhardening, electron beam hardening... - Liquid metal and alloy degassing: Vacuum heating degassing, VAD process, Vacuum induction degassing (VID process), vacuum pan degassing (VD process) vacuum fixed and continuous degassing... - Melting control: Low-pressure density test, density index determination, vacuum ... - Measuring technology: Electron microscope, scanning electron microscope... Literature references:DIN 28400-1990, Part 1, Vacuum technology; terms and definitions; general terms, Deutsches Institut für Normung e.V.Kramer C., Mühlbauer A. (eds.), Praxishandbuch der Thermoprozesstechnik, Vol. I, Vulkan-Verlag Gmbh, Essen, 2002.de.wikipedia.org/wiki/Vakuum | Vakuum | Das Wort Vakuum (abgeleitet vom lat. vacuus - leer) bedeutet leerer Raum.Nach DIN 28400 Teil 1 (Mai 1990, Vakuumtechnik; Benennungen und Definitionen; Allgemeine Benennungen) wird das Vakuum wie folgt definiert: Vakuum heißt der Zustand eines Gases, wenn in einem Behälter der Druck des Gases und damit die Teilchenzahldichte niedriger ist als außerhalb oder wenn der Druck des Gases niedriger ist als 300 mbar, d. h. kleiner als der niedrigste auf der Erdoberfläche vorkommende Atmosphärendruck.In der Technik und klassischen Physik bezeichnet Vakuum den Zustand eines Fluids in einem Volumen bei einem Druck, der deutlich geringer ist als der Atmosphärendruck bei Normalbedingungen. Umgangssprachlich wird der Begriff Vakuum meist für einen weitgehend luftleeren Raum verwendet (z. B. Vakuumverpackung). Bei extrem niedrigem Absolutdruck spricht man von einem Hochvakuum.Ist in einem evakuierten Gefäß nur ein deutlich geringerer als der atmosphärische Druck vorhanden, sollte man korrekterweise anstatt von einem Vakuum von vermindertem Druck oder reduziertem Druck sprechen.Charakterisierung der DruckbereicheTechnische Vakua können in verschiedenen Qualitäten hergestellt werden. Man unterscheidet in der Technik unterschiedliche Qualitäten des erzielten Vakuums nach der Menge der verbleibenden Materie (Tabelle 1). Standardmäßig wird der Druck in Pascal (Pa) oder Millibar (mbar) angegeben.Anwendung in der GießereitechnikDie Herstellung des Vakuums geschieht durch Absaugung mittels spezieller Vakuumpumpen (Bild 1). In der Gießereitechnik wird ein Vakuum vielfach eingesetzt, vor allem um Oxidationsvorgängen zu verhindern bzw. um die Aufnahme von Gasen aus der Atmosphäre zu verhindern bzw. gelöste Gase aus flüssigen Metallen zu entfernen, so z. B.: - Formen: Vakuumformen (Sandguss) - Formsandkühlung: Vakuum-Sandkühlung - Schmelzen und Schmelzemetallurgie von Titan, Stählen, sauerstoffaffinen Metallen und Legierungen: Vakuuminduktionsöfen, Vakuummetallurgie, Vakuum-Sauerstoff-Frischen, Vakuum-Lichbogenöfen - Gießen: Vakuumblockguss, Vakuumdifferenzdruckgießen, Vakumelt-Verfahren, Vakuumdruckguss (siehe z. B. Mehrstufen-Vakuumverfahren, Vakuumanlagen von VDS SA Vacuum Diecasting Service), Vacural-Verfahren... - Wärmebehandlung: Härten, Anlassen, Nitrieren (Nitrierhärten) und Aufkohlen (Aufkohlung), Diffusionsglühen, Vakuumhärten, Elektronenstrahlhärtung - Entgasen von flüssigen Metallen und Legierungen: Vakuum-Heiz-Entgasen VAD-Verfahren, Vakuum-Induktionsentgasung (VID-Verfahren), Vakuum-Pfannenentgasen (VD-Verfahren), Vakuum-Stand- und Umlaufentgasung - Schmelzekontrolle: Unterdruck-Dichteprobe, Bestimmung des Dichte-Index, Vakuum- Heißextraktionsverfahren - Messtechnik: Vakuumsensor, Elektronenmikroskop, Rasterelektronenmikroskop Literatur:DIN 28400-1990, Teil 1, Vakuumtechnik, Benennungen und Definitionen, Allgemeine Benennungen, Deutsches Institut für Normung e.V.Kramer C., Mühlbauer A. (Hrsg.), Praxishandbuch der Thermoprozesstechnik, Band I, Vulkan-Verlag Gmbh, Essen, 2002.de.wikipedia.org/wiki/Vakuum | https://www.giessereilexikon.com/en/foundry-lexicon/Encyclopedia/show/vacuum-4563/?cHash=227153a396ea29c0cbad367c95ce1c2f | https://www.giessereilexikon.com/giesserei-lexikon/Encyclopedia/show/vakuum-952/?cHash=227153a396ea29c0cbad367c95ce1c2f
Vacural process | Company-specific variant of the vacuum pressure die casting process, developed by the companies Müller Weingarten (now Oskar Frech GmbH), Ritter Aluminium GmbH and VAW Aluminium Gmbh (now Aleris) or, in another process variant, known as AVDC process (Alcoa Vacuum Die Casting) by Alcoa.In this process, the evacuation of the mold cavity and the shot sleeve is maintained throughout mold filling. As a result of the vacuum, the required amount of metal is sucked from the holding furnace and into the shot sleeve via a riser tube and air in the mold cavity as well as gases generated by the contact between the melt and the mold wall are purged (Fig. 1). Therefore, the gas content of the casting only represents a fraction of that in conventional pressure die castings.The metering of the melt is accomplished via an adjustable timing circuit. An optimum metering accuracy which is independent of the metal level in the holding furnace is ensured by using a special suction pipe geometry and electronically monitored control of the casting residue. During the relatively long metering time of about 2 to 5 seconds, the vacuum becomes fully effective, leaving enough time to extract gases and fumes of separating agents (see Die cast separating agent). Dosing is terminated when the plunger passes the suction intake of the shot sleeve. Afterwards, the casting cycle follows the sequence of the conventional pressure die casting process.Fig. 2 illustrates the development of negative pressure in the mold, plunger displacement and hydraulic pressure in the drive cylinder of a Vacural pressure die casting machine as a function of time. The negative pressure in the shot sleeve-runner-mold cavity system is fully established within about 1 second upon vacuumactivation and, in this example, effective after approx. 3.7 seconds. Here, dosing is terminated after 2.9 seconds when passing the suction intake which is also the beginning of the casting cycle. The negative pressure in the mold is maintained until the end of the mold filling phase.A pressure die casting machine adapted for the Vacural process and its electrically fired holding furnace is shown in Fig. 3. The furnace is positioned between the casting drive and the fixed fixing plate and the operating platform is elevated in order to be able to retract the furnace from the machine.One advantage of the Vacural process is that no metal dosing and feeding device is required as the machine itself sucks in and meters the metal quantity required for each shot from the holding furnace.The benefits of the self-priming principle include that the melt is extracted from underneath the bath surface virtually free of oxides and can be sucked into the shot sleeve without contact with the ambient atmosphere. Moreover, air, casting gases and fumes from the shot sleeve-runner-mold cavity system are extracted already at the stage of metal metering. The concept of the self-priming vacuum pressure die casting machine has the additional advantage of a casting only being cast when the vacuum has built up fully. If there is no sufficient vacuum, suction of metal from the furnace and therefore casting is not possible.This method helps to substantially prevent inclusions of gas and air in pressure die castings and achieve a considerably higher casting quality. For example, this enables heat treatment of aluminum die castings (see Heat treatment of hardenable aluminum alloys) at temperatures of more than 400°C without the risk of blisters or blister formation. In addition, the cast parts produced by means of the Vacural process are weldable and solderable (see Welding of die cast parts).Depending on the alloy and the heat treatment conditions, high strengths can be reached at relatively high elongations. The process is suitable for the manufacture of fiber-reinforced composite castings. Examples of cast parts made using the Vacural process are shown in Fig. 4.Additional references:Multi-stage vacuum processVacuum systems and vacuum valves from VDS SA Vacuum Diecasting Service | Vacural-Verfahren | Firmenspezifische Variante des Vakuum-Druckgießverfahrens, entwickelt von den Firmen Müller Weingarten (jetzt Oskar Frech GmbH), Ritter Aluminium GmbH und VAW Aluminium Gmbh (jetzt Aleris) bzw. in einer weiteren Verfahrensvariante als AVDC-Verfahren (Alcoa Vacuum Die Casting) von Alcoa bekannt. Bei diesem Verfahren wird die Evakuierung des Formhohlraumes und der Gießkammer während des Formfüllungsvorgangs aufrechterhalten. Infolge des Vakuums wird die erforderliche Metallmenge über ein Steigrohr aus dem Warmhalteofen in die Gießkammer gesaugt und die Luft im Formhohlraum sowie die beim Kontakt zwischen Schmelze und Formwand entstehenden Gase abgeführt (Bild 1). Der Gasgehalt des Gussstücks weist dadurch nur Bruchteile der Gehalte herkömmlicher Druckgussteile auf.Die Dosierung der Schmelze erfolgt durch eine einstellbare Zeitschaltung. Optimale Dosiergenauigkeit wird unabhängig vom Metallstand im Warmhalteofen durch eine spezielle Geometrie des Saugrohres und durch eine elektronisch überwachte Kontrolle des Gießrestes gewährleistet. Während der relativ langen Dosierzeit von etwa 2 bis 5 Sekunden wird das Vakuum voll wirksam, so dass für die Absaugung der Gase und Trennstoffdämpfe (s. Druckguss-Trennstoff) genügend Zeit zur Verfügung steht. Die Dosierung wird durch das Überfahren Gießkammer-Ansaugöffnung durch den Gießkolben beendet. Der Gießzyklusverläuft danach wie beim herkömmlichen Druckgießverfahren ab.Bild 2 veranschaulicht den Verlauf des Unterdrucks in der Form, des Gießkolbenweges und des Hydraulikdruckes im Antriebszylinder einer Vacural-Druckgießmaschine in Abhängigkeit von der Zeit. Der Unterdruck ist im System Gießkammer-Lauf-Formhohlraum etwa 1 Sekunde nach Vakuumzuschaltung voll aufgebaut und in diesem Beispiel ca. 3,7 Sekunden wirksam. Die Dosierung wird hier nach 2,9 Sekunden durch das Überfahren der Ansaugöffnung beendet, dies ist zugleich der Beginn des Gießzyklus. Der Unterdruck in der Form bleibt bis zum Ende der Formfüllphase aufrecht.Eine für das Vacural-Verfahren eingerichtete Druckgießmaschine mit ihrem elektrisch beheizten Warmhalteofen ist in Bild 3 ersichtlich. Der Ofen ist zwischen dem Gießantrieb und der festen Aufspannplatte angeordnet, die Bedienungsplattform ist über Flur angehoben, um den Ofen aus der Maschine herausfahren zu können.Zu den Vorteilen des Vacural-Verfahrens gehört, dass keine Metalldosier- und Beschickungseinrichtung benötigt wird, da die Maschine die für jeden Schuss erforderliche Metallmenge aus dem Warmhalteofen selbst ansaugt und dosiert.Die Vorteile des selbstansaugenden Prinzips liegen darin, dass die Schmelze unterhalb der Badoberfläche nahezu oxidfrei entnommen wird und ohne Zutritt der Außenatmosphäre in die Gießkammer gesaugt werden kann. Bereits während der Metalldosierung werden dabei die Luft, die Gießgase und Dämpfe aus dem System Gießkammer-Lauf-Formhohlraum abgesaugt. Das Konzept der selbstansaugenden Vakuum-Druckgießmaschine hat zudem den Vorteil, dass ein Gussteil nur bei vollständig aufgebautem Vakuum gegossen werden kann. Ohne ein ausreichend hohes Vakuum ist kein Ansaugen des Metalls aus dem Ofen und damit auch kein Gießen möglich.Mit diesem Verfahren werden Gas- und Lufteinschlüsse in Druckgussteilen weitgehend vermieden und dadurch kann eine deutlich höhere Gussqualität erzielt werden. So sind z. B. Wärmebehandlungen von Aluminiumdruckguss (s. Wärmebehandlung von aushärtbaren Aluminium-Legierungen) bei Temperaturen über 400 °C ohne Gefahr der Blasenbildung (Blister bzw. Blisterbildung) möglich. Die mit dem Vacural-Verfahren hergestellten Gussteile sind zudem schweiß- und lötbar (s. Schweißen von Druckgussteilen).Je nach Legierung und Wärmebehandlungsbedingungen können hohe Festigkeiten bei relativ hohen Dehnungen erreicht werden. Das Verfahren eignet sich auch zur Herstellung faserverstärkter Verbundgussteile. Beispiele von im Vacural-Verfahren hergestellten Gussteilen sind aus Bild 4 ersichtlich.Weiterführende Stichworte:Mehrstufen-Vakuumverfahren | https://www.giessereilexikon.com/en/foundry-lexicon/Encyclopedia/show/vacural-process-4629/?cHash=fa70abc99c24ba84803fb708ad2266a7 | https://www.giessereilexikon.com/giesserei-lexikon/Encyclopedia/show/vacural-verfahren-1018/?cHash=fa70abc99c24ba84803fb708ad2266a7
Used sand cooling | Cooling of the recirculating mold material (used sand) during sand conditioning. Measures for sandcooling are especially necessary for high mold utilization and high cycle times. After the used sand is unpacked, it has a temperature of up to 200°C which is unsuitable for further processing. Target mold sand temperatures lie at < 40°C. If temperatures lie above this, a range of disadvantageous effects occur, such as uncontrolled evaporation and therefore drying out and condensation, both on the cooler cores and in the mold.< 40 °C. Liegen die Temperaturen darüber, treten eine Reihe nachteiliger Effekte wie unkontrollierbare Verdunstungen und somit Austrocknungen, Kondensationen sowohl an den kühleren Kernen als auch in der Form auf. Warm sands also slow down the absorption of water by the bonding clay on the shell layers of the sand body, cause increased evaporation losses between conditioning and the mold location, cause a tendency to stick to the models and, due to their instability, lead to casting defects caused by the mold. The risk of rejects increases, meaning that used sand cooling is necessary for economic reasons. The cooling of used sand which is still hot can be best achieved using the principle of vaporization. Spraying water and ensuring good ventilation can take away a large part of the heat. The vaporization of 1 % of water brings a cooling of around 27K. A cooling of the mold material through ventilation alone is less effective, as its heat absorption capacity is low. The cooling air mainly serves as a medium to transport the water vapor. The determination of the amount of water and air required for vaporization can be formalized via three calculation steps of a combined energy-water balance and can be represented in a diagram. In the first step, the energy balance is used to determine to what extent the heat energy is to be removed. This specification can be used in the second step to determine the water needed for vaporization. The third step specifies the air needed in order to be able to remove the vaporized water.1. step, the energy balance A simple linear equation (Eq. 1) considers the amount M [kg], the temperature difference ΔT [K] and the material properties, represented through the specific heat capacity c proportionally. This results inEq. 1: Therefore, for example, for a used sand flow rate of 80t/h and a cooling from 100°C to 40°C (ΔT = 60K) and for a specific heat capacity of quartz sand with c = 0.84 kJ/kgK , a heat energy of Q = 4.03 GJ is to be deduced.2. step, the water demand for the vaporization cooling The energy required for the evaporation of one liter of water at 15°C is 2,613kJ, from which a water demand of 1,543 liters can be easily calculated. As a basic formula, to cool around 30K, a water demand of 1% is required. Transfered to the example above, this is then 1,600 liters.3. step, the air demand for the vaporized cooling water to be transported away Air is required for the vaporization, whereby this process should not be confused with evaporation, if water has exceeded the boiling point. The determination of the air demand depends on the temperature. With increasing temperature, the water absorption capacity of the air increases in a nonlinear way. While, until then, the computation techniques were characterized by physical laws, an advance calculation of what temperature the extracted air must have is not possible. The attainment of the extracted air and sand temperature is characterized only by the construction of the cooler. Therefore, for example, the calculations for three extracted air temperatures 40°C, 45°C and 50°C are carried out and displayed in a diagram (Fig. 1, datec Dosier- und Automationstechnik GmbH), in which the calculation is implemented graphically in each quadrant with a linear relationship. In the upper left quadrant of Fig. 1 (datec Dosier- und Automationstechnik GmbH), three temperatures are applied which represent the cooling. They differ in the cooling temperatures which are to be achieved of 40°C, 45°C and 50°C. The operating point which is to be entered is then the input temperature. Based on this, the straight line is chosen which ends at 40°C as the discharge temperature and starts at an input temperature of 100°C. These are points 1 and 2 in the cooler diagram. Straight lines for different flow rate amounts are entered in two quadrants. They intersect the horizontal lines, whereby the point of intersection on the y-axis is the result for the required coolingmoisture. This straight line ends in the chosen amount of sand (point 3). In the third quadrant, the vaporization degrees for the extracted air temperatures 40°C, 45°C and 50°C are shown. The three vaporization degrees are intersected by the vertical line which intersects the x-axis at point A which shows the water demand for the vaporization. The air demand can then be determined in point B using the y-axis. For this process, it should be noted that the cooler diagram based on an energy-water balance cannot give any information about how well the cooler works. The specification is exact enough to determine the amount of vaporized water. It says nothing about at which temperature and with what amount of air this water is removed. The three temperature values for the extracted air temperature are values based on experience from a range of used sand coolers. According to current knowledge, the effectiveness of a cooler is also influenced by the volume, the time the used sand being cooled spends in it and the outside temperature for possible heat transfer. | Altsandkühlung | Kühlung des Umlaufformstoffes (Altsandes) im Zuge der Sandaufbereitung. Maßnahmen zur Sandkühlung sind vor allem bei hoher Formauslastung und höheren Umlaufzahlen erforderlich. Nach dem Auspacken hat der Altsand Temperaturen von bis zu 200 °C, womit er für eine Weiterverarbeitung ungeeignet ist. Angestrebte Formsandtemperaturen liegen bei < 40 °C. Liegen die Temperaturen darüber, treten eine Reihe nachteiliger Effekte wie unkontrollierbare Verdunstung und somit Austrocknung, Kondensation sowohl an den kühleren Kernen als auch in der Form auf. Warme Sande verlangsamen auch die Wasseraufnahme durch den Bindeton auf den Hüllenschichten der Sandkörper, bewirken erhöhte Verdampfungsverluste zwischen Aufbereitung und Formplatz, verursachen Klebeneigung auf den Modellen und führen wegen ihrer Instabilität zu formstoffbedingten Gussfehlern. Das Risiko von Ausschuss erhöht sich, so dass eine Altsandkühlung aus wirtschaftlichen Gründen notwendig wird.Die Kühlung des noch heißen Altsandes lässt sich am besten nach dem Verdunstungsprinzip verwirklichen. Durch Einsprühen von Wasser und durch gute Durchlüftung kann ein großer Teil der mitgeführten Wärme abgeführt werden. Die Verdunstung von 1 % Wasser bringt etwa eine Abkühlung um 27 K. Eine Kühlung des Formstoffes allein durch Kühlluft bringt geringere Effekte, da seine Wärmeaufnahmekapazität gering ist. Die Kühlluft dient vorwiegend als Transportmedium für den Wasserdampf.Die Bestimmung der erforderlichen zu verdunstenden Wasser- und Luftmenge läßt sich über drei Rechenschritte einer kombinierten Energie-Wasser-Bilanz formalisieren und kann in einem Diagramm dargestellt werden. Im ersten Schritt wird über die Energiebilanz festgestellt, im welchen Umfang Wärmeenergie abzuführen ist. Aus dieser Angabe lässt sich im zweiten Schritt der Wasserbedarf für die Verdunstung bestimmen. Der dritte Schritt benennt den Luftbedarf, um die verdunstete Wassermenge abführen zu können.1. Schritt, die EnergiebilanzEine einfache lineare Gleichung (Glg. 1)berücksichtigt proportional die Menge M [kg], die Temperaturdifferenz ΔT [K] und die Materialeigenschaft, dargestellt durch die spezifische Wärmekapazität c. So ergibt sichGlg. 1:So ist beispielsweise für einen Altsanddurchsatz von 80 t/h und einer Abkühlung von 100 °C auf 40 °C (ΔT = 60 K) sowie bei einer spezifischen Wärmekapazität von Quarzsanden mit c= 0,84 kJ / kgK eine Wärmeenergie von Q = 4,03 GJ abzuführen.2. Schritt, der Wasserbedarf für die VerdunstungskühlungDer Energiebedarf für die Verdunstung von einem Liter Wasser bei 15 °C beträgt 2.613 kJ, woraus sich nach dem einfachen Dreisatz nunmehr ein Wasserbedarf von 1.543 Liter ergibt. Als Faustformel wird für die Abkühlung um 30 K ein Wasserbedarf von 1 % erforderlich. Übertragen auf das obige Beispiel sind es dann 1.600 Liter.3. Schritt, der Luftbedarf für den Abtransport des verdunsteten KühlwassersFür die Verdunstung ist Luft erforderlich, wobei dieser Vorgang nicht mit der Verdampfung zu verwechseln ist, wenn Wasser die Siedetemperatur überschritten hat. Die Bestimmung des Luftbedarfs ist temperaturabhängig. Mit steigender Temperatur erhöht sich nichtlinear das Wasseraufnahmevermögen der Luft.Waren bislang die rechnerischen Ansätze von physikalischen Gesetzmäßigkeiten geprägt, die für jedes Kühlverfahren Gültigkeit haben, so ist eine Berechnung vorab, welche Temperatur die Abluft einnehmen muss, nicht möglich. Das Erreichen der Abluft- und Sandaustragstemperaturen ist ausschließlich durch den konstruktiven Aufbau des Kühlers geprägt. Beispielsweise werden daher die Berechnungen für drei Ablufttemperaturen 40 °C, 45 °C und 50 °C vorgenommen und in einem Diagramm (Bild 1, datec Dosier- und Automationstechnik GmbH) dargestellt, indem in jedem Quadranten über eine lineare Beziehung die Berechnung graphisch umgesetzt wurde.Im Quadranten links oben ind Bild 1(datec Dosier- und Automationstechnik GmbH) sind drei Temperaturgeraden aufgetragen, die die Abkühlung darstellen. Sie unterscheiden sich durch die zu erreichenden Abkühltemperaturen 40 °C, 45 °C und 50 °C. Der einzutragende Arbeitspunkt ist dann die Eingangstemperatur. In Anlehnung daran wird die Gerade gewählt, die bei 40 °C als Austragstemperatur endet und bei einer Eingangstemperatur von 100 °C startet. In dem Kühlerdiagramm sind das die Punkte 1 und 2.Im zweiten Quadranten sind Geraden verschiedener Durchsatzmengen eingetragen. Sie werden mit der waagerechten Geraden zum Schnitt gebracht, wobei der Schnittpunkt auf der y-Achse das Ergebnis für den Bedarf der Abkühlfeuchte ist. Diese Gerade endet in der gewählten Sandmenge (Punkt 3).Im dritten Quadranten sind die Verdunstungsgeraden für die Ablufttemperaturen 40 °C, 45 °C und 50 °C aufgetragen. Über die senkrecht fallende Gerade, die die x-Achse an dem Punkt A schneidet, der den Wasserbedarf für die Verdunstung angibt, werden die drei Verdunstungsgeraden geschnitten. Über die y-Achse läßt sich dann im Punkt B der Luftbedarf ermitteln.Bei diesem Verfahren sei der Hinweis angebracht, dass über das Kühlerdiagramm auf der Basis einer Energie-Wasser-Bilanz keine Aussage gefunden wird, wie gut der Kühler arbeitet. Die Angabe ist hinreichend genau, um die zu verdunstende Wassermenge zu bestimmen. Sie sagt nichts aus, bei welcher Temperatur und mit welcher Luftmenge diese Wassermenge abtransportiert wird. Die drei Temperaturangaben für die Ablufttemperatur sind Erfahrungswerte aus einer Reihe von Altsandkühlern. Nach heutigem Erkenntnisstand wird die Effektivität eines Kühlers zusätzlich über das Volumen, die Verweilzeit des zu kühlenden Altsandes und die Umgebungstemperatur zur möglichen Wärmeabgabe beeinflusst. | https://www.giessereilexikon.com/en/foundry-lexicon/Encyclopedia/show/used-sand-cooling-4442/?cHash=214e2112c00004d7964498542454fa88 | https://www.giessereilexikon.com/giesserei-lexikon/Encyclopedia/show/altsandkuehlung-830/?cHash=214e2112c00004d7964498542454fa88
Used core sand | Sand obtained upon decoring of castings. This sand was subjected to high thermal loads; it comprises core residues and bentonite-bonded molding material (sand adhering to the casting). This sand does not contain either bondingbentonite or lustrous carbon carriers (except any present core binder residues). The sand particles are separated from the molding material cycle and must be replaced, if required.Additional references:Mold material managementMold material controlSand reclamationSand regeneration | Kernaltsand | Beim Entkernen der Gussstücke anfallender Sand. Dieser thermisch hochbelastete Sand besteht aus Kernresten und bentonitgebundenem Formstoff (anhaftender Sand am Gussstück). Dieser Sand enthält weder bindefähigen Bentonit noch Glanzkohlenstoffträger (abgesehen von noch vorhandenen Kernbinderresten). Diese Sandanteile werden aus dem Formstoffkreislauf ausgetragen und sind gegebenenfalls zu erneuern.Weiterführende Stichworte:FormstoffmanagementFormstoffsteuerungSandaufbereitungSandregenerierung | https://www.giessereilexikon.com/en/foundry-lexicon/Encyclopedia/show/used-core-sand-3895/?cHash=40147dff9ca9ecdf5e851b3e41d6af2d | https://www.giessereilexikon.com/giesserei-lexikon/Encyclopedia/show/kernaltsand-280/?cHash=40147dff9ca9ecdf5e851b3e41d6af2d
Use factor | see Efficiency and/or Availability factor | Nutzungsfaktor | siehe Nutzungsgrad bzw. Verfügbarkeitsfaktor | https://www.giessereilexikon.com/en/foundry-lexicon/Encyclopedia/show/use-factor-4524/?cHash=0f2144af2f7cbf9e2c07c036064a2cdf | https://www.giessereilexikon.com/giesserei-lexikon/Encyclopedia/show/nutzungsfaktor-913/?cHash=0f2144af2f7cbf9e2c07c036064a2cdf
uneven hardness | Casting or structural defects that are up to now only known for cast iron and here particularly occurs at flake graphite cast iron at parts with medium wall thickness. The defect is a structural defect that can only be identified by a hardness text and/or a metallographic specimen.The defect occurs spontaneously although nothing has changed in the actual manufacturing process. The used composition materials do not show any peculiarities, the melting recipe is identical and no deviations can be identified regarding the magnesium treatment. In the matrix (see metal matrix of cast iron, basic structural mass) of the metallographic specimen, no hard spots, chill or carbide inclusions are found, however, a pearlite net distributed across the entire cross section.The crystallization of hypoeutectic and often also eutectic cast iron is initiated by primary solidification at austenite dendrites. The following eutectic crystallization is then mushy and shell forming (see solidification type). In the eutectic grain of the nodular graphite cast iron, the carbon has to be transported to the spherulite by means of diffusion via the austenite. This only allows low crystallization rates. If the number of eutectic grains is low (see Eutectic grain count), e.g. in insufficiently treated iron, the residual melt is undercooled along the liquidus balance of the austenite crystallization. This leads to an increased tendency for segregation for nodular graphite cast iron with. Important accompanying elements show different behavior (figure 1). At ferritic nodular graphite cast iron , particularly micro segregation (or depletion) of silicone may have dramatic consequences with respect to pearlite stabilization.Respectively, the cause of the defective basic matrixes discussed here originates from micro segregation or depletion of silicon at the grain boundaries. The tendency of manganese enrichment at the grain boundaries also acts similarly. Within the residual melt as the most important micro segregation zone, some elements form additional sub-segregations and may therefore additionally promote the negative effect of impoverishment in silicon. | ungleichmäßige Härte | Guss- bzw. Gefügefehler, welcher bis jetzt nur bei Gusseisen bekannt ist und hier vor allem bei Gusseisen mit Kugelgrafit an Teilen mit mittlerer Wanddicke. Der Fehler stellt einen Gefügedefekt dar, der erst durch eine Härteprüfung und/oder durch einen metallographischen Schliff zu erkennen ist.Der Fehler tritt spontan auf, obwohl sich am eigentlichen Fertigungsprozess nichts geändert hat. Die eingesetzten Gattierungsmaterialien weisen keine Besonderheiten auf, das Schmelzregime ist gleich, und auch an der Magnesiumbehandlung sind keine Abweichungen festzustellen. Im metallographischen Schliff findet man im Grundgefüge (s. Metallische Grundmasse von Gusseisen, Gefügegrundmasse) keine harten Stellen, Weißeinstrahlung oder Karbid-Einschlüsse, sehr wohl aber ein über den ganzen Querschnitt verteiltes Perlitnetz.Die Kristallisation von untereutektischem und meist auch eutektischemGusseisen wird durch die Primärerstarrung an Austenit-Dendriten eingeleitet. Die anschließende eutektische Kristallisation erfolgt breiartig-schalenbildend (s. Erstarrungstyp). Im eutektischen Korn des Gusseisens mit Kugelgrafit muss der Kohlenstoff durch Diffusion über den Austenit zum Sphärolithen transportiert werden. Das lässt nur geringe Kristallisationsgeschwindigkeiten zu. Ist nun die Zahl der eutektischen Körner klein (s. Eutektische Kornzahl), z. B. bei einem ungenügend geimpften Eisen, so unterkühlt die Restschmelze entlang dem Liquidusgleichgewicht der Austenitkristallisation. Das hat eine erhöhte Seigerungstendenz bei Gusseisen mit Kugelgrafit zur Folge. Wichtige Begleitelemente zeigen dabei ein unterschiedliches Verhalten (Bild 1). Vor allem die Mikroseigerungen (oder auch Verarmungen) von Silizium können bei ferritischemGusseisen mit Kugelgrafit dramatische Folgen hinsichtlich Perlitstabilisierung nach sich ziehen.So ist auch bei den hier besprochenen fehlerhaften Grundgefügen die Ursache in Mikroseigerungen bzw. in Verarmungen von Silizium an den Korngrenzen zu suchen. Auch die Tendenz der Mangananreicherung an den Korngrenzen wirkt in diese Richtung. Innerhalb der Restschmelze als wichtigste Mikroseigerungszone bilden einige Elemente zusätzliche Subseigerungen und können dadurch die negative Wirkung der Siliziumverarmung zusätzlich verschärfen. | https://www.giessereilexikon.com/en/foundry-lexicon/Encyclopedia/show/uneven-hardness-4728/?cHash=9b364a0e5254216ba601790a385a5d2c | https://www.giessereilexikon.com/giesserei-lexikon/Encyclopedia/show/ungleichmaessige-haerte-1117/?cHash=9b364a0e5254216ba601790a385a5d2c
Undercut | Part of a casting which is inclined or protrudes from the axis along which the pattern is lifted from the mold, the core from the core box or the cast from the die or die casting mold. It interferes with normal molding or lifting. This issue can be solved by using an outer core or inset core. | Hinterschneidung | Gussstückbereich, der in Richtung zur Aushebeachse des Modells aus der Form, des Kerns aus dem Kernkasten oder des Abgusses aus der Kokille bzw. Druckgießform geneigt ist oder vorspringt. Damit ist ein normales Ausformen oder Ausheben nicht mehr gewährleistet. Abhilfe bietet die Verwendung von einem Außenkern oder einem Kernstück. | https://www.giessereilexikon.com/en/foundry-lexicon/Encyclopedia/show/undercut-4648/?cHash=5a1061e354edb8f88897f201b6c081b2 | https://www.giessereilexikon.com/giesserei-lexikon/Encyclopedia/show/hinterschneidung-1037/?cHash=5a1061e354edb8f88897f201b6c081b2
Two-stage ejection | Special form of ejecting the casting from the die in two separated stepsThis process is used for castings with undercuts and separated cores, which need to be ejected in two steps. It is also used when collisions between cores and ejectors need to be prevented. | Zweistufiges Auswerfen | Sonderform des Auswerfens, bewirkt die Trennung des Gussstücks von der Druckgießform in zwei zeitlich getrennten SchrittenDieses Verfahren wird bei Gussstücken verwendet, deren Form zwei Auswurfschritte erfordert, wenn beispielsweise Hinterschnitte mit geteilten Kernen zu entformen sind oder verhindert werden muss, dass Schieber mit Auswerfern kollidieren. | https://www.giessereilexikon.com/en/foundry-lexicon/Encyclopedia/show/two-stage-ejection-4400/?cHash=69979295795f35ea9fb53013b63bdaeb | https://www.giessereilexikon.com/giesserei-lexikon/Encyclopedia/show/zweistufiges-auswerfen-788/?cHash=69979295795f35ea9fb53013b63bdaeb
Tuyere | Blast supplied by a blast pipe is transported through the tuyeres into the inside of the cupola furnace thus burning coke (coke split) and melting metal charge material. They are usually made of copper and are cooled with waterAdditional references:Cupola furnace network diagramBlast pressureHot blast stoveBlast rate | Winddüse | Von einer Windleitung zugeführter Wind wird durch die Düsen hindurch in das Ofeninnere des Kupolofens befördert und dadurch der Koks (Satzkoks) verbrannt und das metallische Einsatzmaterial geschmolzen. Sie bestehen oftmals aus Kupfer und werden mit Wasser gekühlt.Weiterführende Stichworte:Kupolofen-NetzdiagrammWinddruckWinderhitzerWindmenge | https://www.giessereilexikon.com/en/foundry-lexicon/Encyclopedia/show/tuyere-4172/?cHash=fc4bbea916aece5c7490a3e4d2cf61d8 | https://www.giessereilexikon.com/giesserei-lexikon/Encyclopedia/show/windduese-558/?cHash=fc4bbea916aece5c7490a3e4d2cf61d8
Turbine stirrer | Rotor with spiral formations on the rotor blades (Figure 1). Two rotors which work in opposite directions are usually used (Video). The shape of the rotor blades enables energy-saving and uniform mixing of aluminumchips. Through the deep penetration of the chips in the melt and the associated rapid melting, the melting power and efficiency of the furnace are increased.Video: Two rotors which work in opposite directions enable optimum melting of the chips (Silmeta Systems GmbH) | Turbinenrührer | Rotor mit schraubenförmiger Ausbildung der Rotorblätter (Bild 1). In der Regel werden zwei gegenläufige Rotoren eingesetzt (Film). Die Form der Rotorblätter ermöglicht ein energiesparendes und gleichmäßiges Einrühren der Aluminiumspäne. Durch das tiefe Eindringen der Späne in die Schmelze, und dem damit verbundenen raschen Aufschmelzen, erhöht sich die Schmelzleistung und der Wirkungsgrad des Ofens.Film: Zwei gegenläufig laufende Rotoren ermöglichen optimales Aufschmelzen der Späne (Silmeta Systems GmbH) | https://www.giessereilexikon.com/en/foundry-lexicon/Encyclopedia/show/turbine-stirrer-4436/?cHash=099f8c38752f38532f500ede36eee4e2 | https://www.giessereilexikon.com/giesserei-lexikon/Encyclopedia/show/turbinenruehrer-824/?cHash=099f8c38752f38532f500ede36eee4e2
Tundish cover process | Process for the production of nodular graphite cast iron. It is the further development of the sandwich process. Similar to the sandwich process, the master alloy is filled into a pocket and covered. In order to reduce oxidation and the generation of smoke, the treatment tundish is covered with a lid. Two effects are achieved by the limited supply of oxygen during reaction: a) The limited supply of oxygen during the magnesium-iron reaction considerably decreases magnesiumoxidation and thus the generation of MgO vapor. The generated vapor cannot escape the inside of the tundish. The magnesiumpartial pressure in the tundish atmosphere increases. Only a small ratio of smoke can escape to the ambient air. Thus, there is no need for expensive extraction units and filter technology. b) Since less magnesium is consumed during oxidation, the treatment features higher efficiency. Compared to any other familiar treatment process with master alloys, the tundish cover process provides the highest magnesium yield. The tundish cover is usually fastened to the tundish by means of clamps, screws or wedges. Only in exceptional cases is the cover simply put onto the tundish keeping it closed by its own weight. The master alloy is filled into the provided pocket in the tundish bottom through a separate opening. It is advisable to cover the master alloy similarly to the sandwich process. The base iron flows through the filling opening in the cover into the tundish. Since it is not possible to control the bath level in the treatment tundish, it is mandatory to control the treatment weight with scales.The tundish cover process is presently the most popular treatment process. Additional references:TundishTea-pot treatment ladleIn-mold processGeorg Fischer converter process | Tundish-Cover-Verfahren | Verfahren zur Herstellung von Gusseisen mit Kugelgrafit. Es ist eine Weiterentwicklung des Sandwichverfahrens. Hier wird ähnlich wie beim Sandwichverfahren die Magnesiumvorlegierung in eine Tasche geladen und abgedeckt. Um die Oxidation und Rauchentwicklung zu reduzieren, wird die Behandlungspfanne mit einem Deckel verschlossen. Durch ein beschränktes Sauerstoffangebot während der Reaktion werden zwei wichtige Effekte erreicht: a) Ein geringes Sauerstoffangebot während der Magnesium-Eisen- Reaktion reduziert wesentlich die Magnesiumoxidation und dadurch die Entwicklung von MgO-Dampf. Entstehender Dampf wird im Pfanneninnenraum gehalten. Dadurch erhöht sich der Magnesium-Partialdruck in der Pfannenatmosphäre. Nur ein kleiner Anteil des Rauches kann in die Umgebungsluft entweichen. Damit können aufwändige Investitionen für Absauganlagen und Filtertechnik eingespart werden. b) Da weniger Magnesium durch Oxidation verloren geht, zeichnet sich die Behandlung durch einen höheren Wirkungsgrad aus. Das Magnesiumausbringen ist beim Tundish-Cover-Verfahren von allen bekannten Behandlungsarten mit Vorlegierung am höchsten. Der Pfannendeckel wird meistens mit Klammern, Schrauben oder Keilen auf der Pfanne fixiert. Seltener sitzt der Deckel nur auf der Pfanne auf und hält durch sein Eigengewicht die Pfanne geschlossen. Die Vorlegierung wird durch eine separate Öffnung in die dazu vorgesehene Tasche im Pfannenboden geladen. Eine Abdeckung der Vorlegierung ähnlich wie beim Sandwich-Verfahren ist empfehlenswert. Das Basiseisen fließt durch die Füllöffnung im Deckel in die Pfanne. Da es nicht möglich ist, den Badspiegel in der Behandlungspfanne zu kontrollieren, ist es unerlässlich, das Behandlungsgewicht über eine Waage zu kontrollieren.Das Tundish-Cover-Verfahren ist derzeit das am meisten verbreitete Behandlungsverfahren. Weiterführende Stichworte:TundishTea-Pot-Behandlungspfanne,Inmold-VerfahrenGeorg-Fischer-Konverterverfahren | https://www.giessereilexikon.com/en/foundry-lexicon/Encyclopedia/show/tundish-cover-process-4116/?cHash=44845b6d45794a9bd605ca9c951b4d15 | https://www.giessereilexikon.com/giesserei-lexikon/Encyclopedia/show/tundish-cover-verfahren-502/?cHash=44845b6d45794a9bd605ca9c951b4d15
Tundish | English term for ladle-like intermediate vessel with a nozzle at the ladle bottom.The sprue crucible or distributor vessel for continuous casting plants is referred to as tundish.Additional references:Tundish cover process | Tundish | Aus dem Englischen stammende Bezeichnung für ein meist pfannenähnliches Zwischengefäß mit einem am Boden befindlichen Ausguss. Der Eingusstiegel bzw. das Verteilergefäß bei Stranggussanlagen wird als Tundish bezeichnet.Weiterführende Stichworte:Tundish-Cover-Verfahren | https://www.giessereilexikon.com/en/foundry-lexicon/Encyclopedia/show/tundish-4137/?cHash=24bb0fcc708457463cf0a58f09d1ae83 | https://www.giessereilexikon.com/giesserei-lexikon/Encyclopedia/show/tundish-523/?cHash=24bb0fcc708457463cf0a58f09d1ae83
TTT diagram | English abbreviation for “Temperature-Time-Transformation” diagram which is identical to the German ZTU (Zeit-Temperatur-Umwandlung) diagram. | TTT-Schaubild | Englische Abkürzung für „Temperature-Time-Transformation“-Schaubild, welches identisch mit dem ZTU-Schaubild ist. | https://www.giessereilexikon.com/en/foundry-lexicon/Encyclopedia/show/ttt-diagram-4136/?cHash=29df135740ed26ae0b6ccff088747eb6 | https://www.giessereilexikon.com/giesserei-lexikon/Encyclopedia/show/ttt-schaubild-522/?cHash=29df135740ed26ae0b6ccff088747eb6
TTT chart | Graphic illustration of the transformation processes in the structure of alloys as a function of temperature and time. TTT charts are available for isothermal treatment (figure 1) and continuous cooling (figure 2). Diagrams for isothermal treatment can be used for thermal treatments carried out at constant temperatures while diagrams for continuous cooling are used for the assessment of heat treatments associated with constant cooling, in particular with quenching. With regard to quench hardening, the TTT diagram only provides an approximate overview and not the direct measure of hardenability.Isothermal treatment:The isothermal TTT diagram describes the relationship between the holding temperature and the holding time and the austenite transformation process. The samples heated to austenitization temperature are quickly quenched down to a certain temperature and then maintained at this temperature for a longer period of time. The transformation of austenite only starts after a certain delay which depends on the temperature. This delay, also referred to as warm-up time, initially decreases with increasing supercooling and then increases after having reached a certain minimum. The time between transformation start and transformation end is referred to as transformation rate. The isothermal TTT diagram is read off along the holding temperature. The values indicated in the diagram (figure 1) in the fields with structure designations show the %-shares of different structures. The values at the end of the cooling curves are the hardness values in HV to be expected for the structure formed during this cooling process. The main field of application of isothermal diagrams is the specific transformation into a certain structure, e.g. for austempering.Continuous cooling: The continuous TTT diagram describes the relationship between cooling rate (time) and the process of austenite transformation. The samples heated up to austenitization temperature are cooled down at different rates. In this process as well, the transformation of austenite only starts after a certain delay which depends on the temperature (warm-up time). The transformation rate is at a maximum for transformation temperatures with the fastest warm-up time. The continuous TTT diagram is read off along the cooling curves. The values for the structural elements and hardness plotted in figure 2 must be read off analogously to the isothermal TTT diagram. In practice, the continuous diagrams are more important than the isothermal diagrams since most of the heat treatments are made on the basis of continuous cooling. Each material type has its own TTT diagram, both for isothermal TTT diagrams and for continuous cooling, since even minor differences in the austenitization temperature as well as in the analysis influence the structural transformation and the hardness to be reached. More videos on Foundry-Skills | ZTU-Schaubild | Grafische Darstellung der Umwandlungsvorgänge im Gefüge einer Legierung in Abhängigkeit von Temperatur und Zeit. ZTU-Diagramme gibt es für isotherme Behandlung (Bild 1) und kontinuierliche Abkühlung (Bild 2). Schaubilder für isotherme Behandlung lassen sich für solche Wärmebehandlungen verwenden, die bei konstanter Temperatur durchgeführt werden, während die Diagramme für kontinuierliche Abkühlung zur Beurteilung jener Wärmebehandlungen dienen, die mit einer stetigen Abkühlung, insbesondere Abschreckung, verbunden sind. In Bezug auf das Abschreckhärten gibt das ZTU-Schaubild nur einen approximativen Überblick und nicht ein direktes Maß der Härtbarkeit.Isotherme Behandlung: Bei einem isothermen ZTU-Schaubild wird der Zusammenhang zwischen der Haltetemperatur und der Haltedauer und dem Ablauf der Austenitumwandlung beschrieben. Die auf Austenitisierungstemperatur gebrachten Proben werden schnell auf eine bestimmte Temperatur abgeschreckt und anschließend über einen längeren Zeitraum bei dieser Temperatur gehalten. Die Umwandlung des Austenits beginnt erst nach einer gewissen Verzögerung, die von der Temperatur abhängig ist. Diese Verzögerung, Anlaufzeit genannt, nimmt mit zunehmender Unterkühlung zuerst ab und nach Erreichen eines Minimums wieder zu. Die Zeit zwischen dem Umwandlungsanfang und dem Umwandlungsende wird Umwandlungsgeschwindigkeit genannt. Das isotherme ZTU-Schaubild wird entlang der Haltetemperatur gelesen. Die im Diagramm (Bild 1) dargestellten Zahlenwerte in den Feldern mit Gefügebezeichnungen geben die %-Anteile der verschiedenen Gefüge wieder. Die Werte am Ende der Abkühlkurven sind die zu erwartende Härtewerte in HV des bei dieser Abkühlung entstandenen Gefüges. Hauptanwendungsgebiet eines isothermen Schaubilds ist die gezielte Umwandlung zu einem bestimmten Gefüge, z.B. bei der Zwischenstufenvergütung.Kontinuierliche Abkühlung: Bei einem kontinuierlichen ZTU-Schaubild wird der Zusammenhang zwischen der Abkühlungsgeschwindigkeit (-zeit) und dem Ablauf der Austenitumwandlung beschrieben. Die auf Austenitisierungstemperatur gebrachten Proben werden mit unterschiedlichen Geschwindigkeiten abgekühlt. Auch hier beginnt die Umwandlung des Austenits erst nach einer gewissen Verzögerung, die von der Temperatur abhängig ist (Anlaufzeit). Bei der Umwandlungstemperatur mit der kürzesten Anlaufzeit ist die Geschwindigkeit der Umwandlung am Größten. Das kontinuierliche ZTU-Schaubild wird entlang der Abkühlungskurven gelesen. Die eingezeichneten Werte in Bild 2 für die Gefügebestandteile und Härte sind analog dem isothermen ZTU-Diagramm zu lesen. Den kontinuierlichen Schaubildern kommt in der Praxis eine größere Bedeutung zu als den isothermen Schaubildern, da die meisten Wärmebehandlungen mit einer kontinuierlichen Abkühlung erfolgen. Für jede Werkstoffsorte, sowohl beim isothermen ZTU-Diagramm als auch bei kontinuierlicher Abkühlung, werden eigene ZTU-Schaubilder erstellt, da auch schon kleinere Unterschiede in der Austenitisierungstemperatur, sowie in der Analyse, die Gefügeumwandlung und die zu erreichende Härte beeinflussen. Weitere Videos auf Foundry-Skills | https://www.giessereilexikon.com/en/foundry-lexicon/Encyclopedia/show/ttt-chart-4207/?cHash=a5c26a78e8a09d7f84119e8cb5075c6d | https://www.giessereilexikon.com/giesserei-lexikon/Encyclopedia/show/ztu-schaubild-593/?cHash=a5c26a78e8a09d7f84119e8cb5075c6d
True density | Quotient of mass m and the absolute pore-free volume V of a material The mathematic correlation according to Eq.1 is: Eq. 1: The opposite of True density is Gross density. | Reindichte | Quotient aus der Masse m und dem absolut porenfreien Volumen V eines Stoffes. Die mathematische Beziehung nach Glg.1 lautet: Glg. 1:Der Gegensatz zur Reindichte ist die Rohdichte. | https://www.giessereilexikon.com/en/foundry-lexicon/Encyclopedia/show/true-density-4090/?cHash=a4dcdedd6ca3fa29817d2983f9148eec | https://www.giessereilexikon.com/giesserei-lexikon/Encyclopedia/show/reindichte-476/?cHash=a4dcdedd6ca3fa29817d2983f9148eec
Troostite | The transformation structures of the pearlite stage (see Pearlite peak) correspond to .Increasing cooling rates, however, change the structure ratio and the formation of pearlite with regard to flake distance. Structures of the lower pearlite stage with very fine flakes are referred to as sorbite and troostite. Their structure can no longer be seen under an optical microscope. Generated pearlite with a ball-like or concentrated cementite phase is the exception. It is formed at very low cooling rates or by pendular annealing around the A1 point, i.e. under almost balanced conditions. Transformation structures typical for hypo-eutectoid steel castings are characterized by the Widmannstätten structure. They feature needle-shaped and plate-shaped ferrite deposits which are formed at certain cooling rates in particular during the cooling of high austenitizing temperatures. Additional references:Metal matrix of cast iron | Troostit | Die Umwandlungsgefüge der Perlitstufe (siehe Perlitnase) entsprechen dem . Steigende Abkühlungsgeschwindigkeiten verändern jedoch die Gefügeanteile und die Perlitausbildung hinsichtlich der Lamellenabstände. Sehr feinstreifige Gefüge der unteren Perlitstufe werden als Sorbit und Troostit bezeichnet. Deren Struktur ist im Lichtmikroskop nicht mehr auflösbar. Einen Sonderfall stellt der entartete Perlit mit einer kugelig oder geballt geformten Zementit-Phase dar. Er entsteht bei sehr niedrigen Abkühlungsgeschwindigkeiten oder durch Pendelglühung um den A1-Punkt, d. h. unter stark gleichgewichtsnahen Bedingungen. Ein für untereutektoide Stahlgusslegierungen typisches Umwandlungsgefüge ist durch die Widmannstätten-Struktur gekennzeichnet. Es zeichnet sich durch nadel- und plattenförmige Ferritausscheidungen aus, die bei bestimmten Abkühlungsgeschwindigkeiten vor allem bei Abkühlung von hohen Austenitisierungstemperaturen entstehen.Weiterführende Stichworte:Metallische Grundmasse von Gusseisen | https://www.giessereilexikon.com/en/foundry-lexicon/Encyclopedia/show/troostite-4115/?cHash=c45ee74c69098c85dc0d73b61c38c162 | https://www.giessereilexikon.com/giesserei-lexikon/Encyclopedia/show/troostit-501/?cHash=c45ee74c69098c85dc0d73b61c38c162
TRK value (similar to PEL) | Abbreviation for “technische Richtkonzentration” (similar to PEL - permissible exposure limit) Limit value for health protection in workplaces where the occurrence of toxic substances is likely. The concept of “technische Richtkonzentration” (transl. technical guidance concentration level) refers to the guidance concentration of gasses, vapor, aerosols, or airborne contaminants that is used as a basis for any protective measures and metrological monitoring.TRK values are only defined for substances, for which no MAK value exists (i.e. no maximum workplace concentration has been defined on the basis of toxicological and occupational health aspects). Compliance with TRK will reduce the risk of impairment to health but will not rule out the risk completely. | TRK-Wert | Abkürzung für Technische Richtkonzentration. Grenzwert zum Schutz der Gesundheit an Arbeitsplätzen, an denen toxikologische Stoffe vorkommen können. Mit der Technischen Richtkonzentration versteht man jene Richtkonzentration an Gas, Dampf, Aerosolen oder Schwebstoffen, die als Anhaltswert für die zu treffenden Schutzmaßnahmen und die messtechnische Überwachung am Arbeitsplatz heranzuziehen ist.TRK-Werte werden nur für Stoffe festgelegt, für die es keinen MAK-Wert gibt (d.h. keine toxologisch-arbeitsmedizinisch begründete maximale Arbeitsplatz-Konzentration). Die Einhaltung der TRK soll das Risiko einer Beeinträchtigung der Gesundheit vermindern, vermag es aber nicht völlig auszuschließen. | https://www.giessereilexikon.com/en/foundry-lexicon/Encyclopedia/show/trk-value-similar-to-pel-4132/?cHash=3621b3a4bcc13b83f4104c1ac25e74d8 | https://www.giessereilexikon.com/giesserei-lexikon/Encyclopedia/show/trk-wert-518/?cHash=3621b3a4bcc13b83f4104c1ac25e74d8
Trimming press | A mechanically or hydraulically operated press for trimming castings, in particular die castings. For a fully automated die casting cell, the casting is fed into the trimming press by the extractor or extractor robot and deburred by means of a trim die (blank die), i.e. the flow and flow-off are punched off.Hydraulic 3 or 4 column presses are common for the trim pressing of die castings and and gravity die castings made of aluminum, magnesium and zinc. Examples of trimming presses are provided in figures 1 to 6. The presses are offered with various pressures, meaning that the appropriate model and the right size are available to the foundryman for all tasks. The series cover models up with to 150t closing force for deburring. Table 1 lists an example for the technical specifications of a trimming press.Functional principleThe casting is positioned either manually or by means of a robot on the lower part of the tool. A linear guiding system enables optimum access for automatic loading and unloading from to sides. The hydraulically operated top part of the tool moves on the casting, which is secured by the integrated holders. The transition to the working speed is carried out at the desired intervals before the part which is to be deburred is pressed, without causing deformation. The blades on the tool cut the undesiredburr off the casting (see Video 1). The casting can now be removed. The chips and the circulation material are removed below the trimming press.A high installation height and a high lift of the movable plate allows large workpieces to be processed and fed and/or extracted using robots.Modern presses are fitted with robot interfaces for the integration into automated casting cells or pre-processing cells (Fig. 7). At the same time, the machine control enables convenient operation and simple programming and interfaces ensure communication with higher-level cell controls or master computers. Ancillary equipment such as tool lubrication devices, part inspection devices and conveyors can be connected. Extraction equipment or changing equipment for blank dies (Fig. 8), side cylinder controls, ejection devices, regulation systems and peripheral equipment are part of the presses. | Abgratpresse | Eine mechanisch oder hydraulisch arbeitende Presse zum Abgraten von Gussstücken insbesondere Druckgussteilen. Bei einer vollautomatisierten Druckgießzelle wird das Gussteil vom Entnahmegerät oder Entnahmeroboter der Abgratpresse zugeführt und mit Hilfe eines Abgrat-Schnittwerkzeuges (Stanzwerkzeuges) entgratet, d. h. es werden Lauf und Überläufe abgestanzt. Hydraulische 3- oder 4-Säulen-Pressen sind für das Entgratpressen von Druckgussteilen aber auch Kokillengussteilen aus Aluminium, Magnesium und Zink üblich. Beispiele von Abgratpressen zeigen die Bilder 1 bis 6. Die Pressen werden mit verschiedenen Druckleistungen angeboten, so dass dem Gießer für alle Aufgaben das passende Modell und die richtige Größe zur Verfügung steht. Die Baureihen umfassen dabei Modelle bis 150 t Schließkraft zum Stanzentgraten. Beispielhaft sind die technischen Daten einer Abgratpresse in Tabelle 1 angeführt. FunktionsprinzipDas Gussteil wird auf das Werkzeugunterteil gelegt, dies kann manuell oder mittels Roboter erfolgen. Durch ein Linearführungs-System kann eine optimale Zugänglichkeit zur automatisierten Be- und Entladung von zwei Seiten gewährleistet werden. Das hydraulisch betriebene Werkzeugoberteil fährt auf das Gussteil, welches mit den integrierten Niederhaltern fixiert wird. Der Übergang auf die Arbeitsgeschwindigkeit erfolgt im gewünschten Abstand, bevor das zu entgratende Teil angepresst wird, ohne Verformungen zu verursachen. Die Schneiden auf dem Werkzeug scheren den unerwünschten Grat vom Gussteil ab (siehe Film 1). Das Gussteil kann nun entnommen werden. Der Abtransport der Späne und des Kreislaufmaterials erfolgt in Richtung der Unterseite der Entgratpresse.Große Einbauhöhe, sowie ein großer Hub der beweglichen Platte erlauben die Bearbeitung von großen Werkstücken und die Beschickung bzw. Entnahme mittels Roboter. Moderne Pressen sind mit Roboter-Schnittstellen für die Einbindung in automatisierte Gießzellen oder Vorbearbeitungszellen (Bild 7) ausgerüstet. Die Maschinensteuerung erlaubt dabei eine komfortable Bedienung, einfache Programmierung und Schnittstellen sorgen für eine Kommunikation mit übergeordneten Zellensteuerungen oder Leitrechnern. Es können Zusatzeinrichtungen wie Werkzeugschmierung, Teilekontrolle und Förderbänder angeschlossen werden. Zu den Pressen gehören Entladevorrichtungen oder Wechseleinrichtungen für Stanzwerkzeuge (Bild 8), seitliche Zylindersteuerungen, Ausstoßvorrichtungen, Regelungsanlagen und Peripherieeinrichtungen. | https://www.giessereilexikon.com/en/foundry-lexicon/Encyclopedia/show/trimming-press-4216/?cHash=6290d56c10baccb7767bc7d58796615d | https://www.giessereilexikon.com/giesserei-lexikon/Encyclopedia/show/abgratpresse-602/?cHash=6290d56c10baccb7767bc7d58796615d
Transverse contraction | Deformation of a solid body. Under the impact of a tensile or compressive force, the body responds with an elongation Δl in the direction of the force and with a reduction or increase in its diameter by Δd in perpendicular direction to the force.Thus, transverse contraction is the decrease in diameter occurring in tensile testing as a result of the test rod’s elastic elongation (eq. 1):Eq. 1:Εq = transverse contraction; D = original diameter of the test rod in mm; ΔD = change in diameter in mmIn this context, the ratio between transverse contraction and expansion ε (linear expansion) is referred to as Poisson’s ratio (transverse contraction ratio) ν (sometimes also µ) (eq. 2):Eq. 2:It is also defined as the ratio of the relevant change in thickness Δd/d to the relative change in length Δl/l under the impact of an external force (Fig. 1).The transverse contraction ratio for flake graphite cast iron is 0.26; for nodular graphite cast iron it is 0.28 to 0.29. It is non-dimensional material constant. | Querkontraktion | Deformation eines festen Körpers. Unter dem Einfluss einer Zug- bzw. Druckkraft reagiert der Körper in Richtung Kraft mit einer Längenänderung Δl, senkrecht dazu mit einer Verringerung oder Vergrößerung seines Durchmessers um Δd. Somit ist die Querkontraktion die beim Zugversuch als Folge der elastischen Verlängerung des Probestabes auftretende Durchmesserabnahme (Glg.1):Glg. 1:Εq = Querkontraktion; D = ursprünglicher Durchmesser des Probestabes in mm; ΔD = Durchmesseränderung in mmIn diesem Zusammenhang wird das Verhältnis von Querkontraktion zur Dehnung ε (Längsdehnung) als Poisson-Zahl (Querkontraktionszahl) ν (vereinzelt auch mit µ) bezeichnet Glg. 2):Glg. 2:Sie ist also definiert als Verhältnis aus relativer Dickenänderung Δd/d zur relativen Längenänderung Δl/l bei Einwirkung einer äußeren Kraft (Bild 1).Die Querkontraktionszahl beträgt bei Gusseisen mit Lamellengraphit 0,26; bei Gusseisen mit Kugelgraphit 0,28 bis 0,29). Sie ist eine dimensionslose Materialkonstante. | https://www.giessereilexikon.com/en/foundry-lexicon/Encyclopedia/show/transverse-contraction-4615/?cHash=48f29f5aa9d98acfc250e7bf2ead30bc | https://www.giessereilexikon.com/giesserei-lexikon/Encyclopedia/show/querkontraktion-1004/?cHash=48f29f5aa9d98acfc250e7bf2ead30bc
Transmission electron microscope | The beam is created in exactly the same way as in a scanning electron microscope (SEM). The electrons emitted from the cathode are accelerated to the anode. The acceleration voltages in transmission electron microscopes usually lie between 80kV and 300kV.The condenser lenses are responsible for lighting the sample. The objective lens creates an enlarged image of the object behind the electron transparent sample. This is enlarged even more by following lenses (diffraction lens, intermediate lens, projective lens) and displayed on a projection screen or via a CCD camera on a monitor. The resolution is determined by the diameter of the beam. A TEM may have a scanning unit on it which guides the electron beam over the sample in lines (STEM scanning transmission electron microscope).In addition to standard light field and dark field images, due to additional detector systems, modern TEMs offer a range of possibilities for obtaining information. EDX and EELS detectors serve the chemical analysis in the nanometer area. Electron energy loss spectroscopy (EELS) gives information about the chemical composition and bonds in the area of the sample tested and is also the basis for recording energy filtered maps of element distribution (EFTEM). High angle annular darkfield (HAADF) detectors and electron diffraction in the selected area electron diffraction (SAED) or convergent electron diffraction (CBED) mode enable crystallographic information to be obtained; Lorentz lens systems allow magnetic domains in materials to be mapped.Further references:Electron microscopeElectron probe micro analysis | Transmissionselektronenmikroskop | Die Strahlerzeugung erfolgt ident wie in einem Rasterelektronenmikroskop (REM). Die aus der Kathode emittierten Elektronen werden zur Anode hin beschleunigt. Die Beschleunigungsspannungen in Transmissionselektronenmikroskopen liegen im Regelfall im Bereich von 80 kV bis 300 kV. Die Kondensorlinsen sind für die Beleuchtung der Probe zuständig. Die Objektivlinse erzeugt hinter der elektronentransparenten Probe ein vergrößertes Bild des Objektes. Dieses wird in nachfolgenden Linsen (Beugungslinse, Zwischenlinse, Projektivlinse) noch weiter vergrößert und auf einem Leuchtschirm oder via CCD-Kamera auf einem Monitor dargestellt. Das Auflösungsvermögen wird durch den Strahldurchmesser begrenzt. Ein TEM kann mit einem Rasterzusatz versehen werden, der den Elektronenstrahl dann zeilenförmig über die Probe führt (STEM Scanning Transmission Electron Microscope). Moderne TEM bieten neben standardmäßigen Hellfeld- und Dunkelfeld-Abbildungen durch weitere Detektorsysteme eine Vielzahl von Möglichkeiten zur Gewinnung von Information. EDX- und EELS-Detektoren dienen der chemischen Analyse im Nanometerbereich. Elektronenenergieverlustspektroskopie (EELS) gibt Information über die chemische Zusammensetzung und Bindung des untersuchten Probenbereiches und ist auch die Basis zur Aufnahme von energiegefilterten Elementverteilungsbildern (EFTEM). High Angle Annular Darkfield (HAADF) -Detektoren und Elektronenbeugung im Selected Area Electron Diffraction (SAED) oder Convergent Electron Diffraction (CBED) - Modus ermöglichen die Gewinnung von kristallografischer Information, Lorentz-Linsen-Systeme erlauben die Abbildung von magnetischen Domänen in Werkstoffen.Weiterführende Stichworte:ElektronenmikroskopElektronenmikroskopElektronenstrahlmikroanalyse | https://www.giessereilexikon.com/en/foundry-lexicon/Encyclopedia/show/transmission-electron-microscope-4479/?cHash=114ec10d7f09249f6766faeecd8bc017 | https://www.giessereilexikon.com/giesserei-lexikon/Encyclopedia/show/transmissionselektronenmikroskop-868/?cHash=114ec10d7f09249f6766faeecd8bc017
Transition temperature | Temperature range determined by means of the impact test in which the transition from the ductile to the brittle state, i.e. from the upper shelf to the lower shelf of the ductile-brittle transition temperature (DBTT) curve, occurs (Fig. 1). | Übergangstemperatur | Beim Kerbschlagbiegeversuch ermittelter Temperaturbereich, wo der Übergang vom duktilen in den spröden Zustand, d. h. von der Hochlage in die Tieflage der Kerbschlagarbeit-Temperatur-Kurve (K-T-Kurve) erfolgt (Bild 1). | https://www.giessereilexikon.com/en/foundry-lexicon/Encyclopedia/show/transition-temperature-4701/?cHash=f7559ec691d517e17892e0951052ec13 | https://www.giessereilexikon.com/giesserei-lexikon/Encyclopedia/show/uebergangstemperatur-1090/?cHash=f7559ec691d517e17892e0951052ec13
Transcrystallization | Formation of columnar crystals with melt solidification in the direction of thermal flow Most of the technical steels crystallize during solidification and form dendrites, i.e. the preferred crystallization of the corners of low-alloy mixed crystals. In this process, crystals with fir tree-like habitus (dendrites) are formed. With large wall thicknesses, the length of dendrites may be up to several centimeters and with fast cooling rates, the size of dendrites may be within submicroscopic scale. Increasing supercooling will cause less branching and thus smaller dendrites as schematically shown on fig. 1.Therefore, the boundary zone usually has fine dendrites and the core zone rough dendrites. The dendrites in the transcrystallization zone in-between are strictly oriented towards thermal flow. | Transkristallisation | Bildung von Stengelkristallen bei der Erstarrung einer Schmelze in Richtung des Wärmeflusses.Technische Stähle kristallisieren bei der Erstarrung weitgehend unter Bildung von Dendriten d. h. einer bevorzugten Kristallisation der Ecken des legierungsarmen Mischkristalls. Dabei bilden sich Kristalle mit tannenbaumähnlichem Habitus (Dendriten). Die Dendritenlänge kann in großen Wanddicken mehrere Zentimeter betragen und bei extrem hoher Abkühlungsgeschwindigkeit bis in den submikroskopischen Bereich gehen. Auch die Dendritenverzweigung verringert sich mit zunehmender Unterkühlung, wie das Bild 1 schematisch verdeutlicht. Deshalb ist die Randzone im Allgemeinen feindendritisch und die Kernzone grobdendritisch ausgebildet. In der dazwischenliegenden Transkristallisationszone sind die Dendriten streng nach der Wärmeflussrichtung ausgerichtet. | https://www.giessereilexikon.com/en/foundry-lexicon/Encyclopedia/show/transcrystallization-4111/?cHash=9f365ed12fcdc6e3c4da0605872b0333 | https://www.giessereilexikon.com/giesserei-lexikon/Encyclopedia/show/transkristallisation-497/?cHash=9f365ed12fcdc6e3c4da0605872b0333
Trace element score | Characteristic value for assessing the effect of the complex influence of technically relevant trace/interfering elements for the precise production of nodular graphite cast iron.In order to be usable, a material or material combination must have a trace element score Sb of < 1 (eq. 1) with a scattering of 0.065. Eq. 1: What is essential is to take into account the pearlite-stabilizing effect of most trace elements on the as-cast matrix. This influence is expressed by the pearlitic influence factor. | Spurenbewertungszahl | Kennzahl zur Beurteilung der Wirkung des Komplexeinflusses der technisch bedeutungsvollen Spuren-/Störelemente zur treffsicheren Herstellung von Gusseisen mit Kugelgraphit. Die Brauchbarkeit eines Materials bzw. einer Materialkombination setzt dabei eine Spurenbewertungszahl Sb < 1 (Glg. 1) voraus, wobei die Streuung mit 0,065 ermittelt wurde. Glg. 1: Unerlässlich ist dabei die Berücksichtigung der perlistabilisierenden Wirkung der meisten Spurenelemente auf das Grundgefüge im Gusszustand. Dieser Einfluss wird durch die Perlitwertzahl ausgedrückt. | https://www.giessereilexikon.com/en/foundry-lexicon/Encyclopedia/show/trace-element-score-4604/?cHash=3ccb561e53f71524bb360cbb8608141e | https://www.giessereilexikon.com/giesserei-lexikon/Encyclopedia/show/spurenbewertungszahl-993/?cHash=3ccb561e53f71524bb360cbb8608141e
Top pouring | With this process the molten metal directly flows into the mold cavity from the top, i.e. the gate is directly connected to the casting. This type of casting configuration is hardly used nowadays (s. a. Casting method). | Fallende Gießweise | Hierbei strömt die Schmelze direkt von oben in den Formhohlraum, d. h. der Anschnitt ist unmittelbar auf das Gussstück aufgesetzt. Diese Art und Weise der Gießanordnung findet kaum noch Verwendung (s. a. Gießweise). | https://www.giessereilexikon.com/en/foundry-lexicon/Encyclopedia/show/top-pouring-3763/?cHash=53c865d751fd0c34b6e6e49381536c94 | https://www.giessereilexikon.com/giesserei-lexikon/Encyclopedia/show/fallende-giessweise-147/?cHash=53c865d751fd0c34b6e6e49381536c94
Tombac | Name for an alloy of copper and zinc with approx. 65 to 95% copper and the rest zinc. Tombac gets its name from the Malaysian name for copper, tumbaga or tambaga. Tombac alloys have around 80% Cu and, compared to brass, always have a slightly redder color due to the higher percentage of copper which is why they are also called “red brass”.This kind of red brass should not be confused with the group of copper-tin-zinc-lead alloys (DIN EN 1982) which are also sometimes called this.Tombac alloys may be: - Half tombac: 62 to 64% Cu, rest Zn (Ms63) - Yellow tombac: 69 to 71% Cu, rest Zn (Ms70) - Light red tombac: 78 to 81% Cu + rest Zn (Ms80) - Gold tombac: 84 to 86% Cu + rest Zn (casting alloy CuZn15 according to DIN EN 1709:1981-11, Ms85, tombac) - Red tombac: 89 to 91% Cu, rest Zn (Ms90) - Dark red tombac: 95% Cu, rest Zn (Ms95) - Silicon tombac Literature references:Deutsches Kupferinstitut (DKI), Düsseldorf, www.kupferinstitut.deDIN EN 1982:1998, Kupfer und Kupferlegierungen, Blockmetalle und Gussstücke | Tombak | Bezeichnung für eine Legierung aus Kupfer und Zink mit ca. 65 bis 95 % Kupfer und dem Rest Zink. Tombak leitet sich vom malaysischen Namen für Kupfer, Tumbaga oder Tambaga, ab. Tombaklegierungen haben ab ca. 80 % Cu gegenüber dem Messing immer eine etwas rötlichere Farbe auf Grund des hohen Kupferanteiles, sie werden deshalb auch „Rotmessing“ genannt.Rotmessing ist nicht zu verwechseln mit dem Begriff „Rotguss“, der für die Gruppe der Kupfer-Zinn-Zink-Blei-Legierungen (DIN EN 1982) verwendet wird.Tombaklegierungen können sein: - Halbtombak: 62 bis 64 % Cu, Rest Zn (Ms63) - Gelbtombak: 69 bis 71 % Cu, Rest Zn (Ms70) - Hellrottombak: 78 bis 81 % Cu + Rest Zn (Ms80) - Goldtombak: 84 bis 86 % Cu + Rest Zn (Gusslegierung CuZn15 nach DIN EN 1709:1981-11, Ms85, Tombak) - Rottombak: 89 bis 91 % Cu, Rest Zn (Ms90) - Dunkelrottombak: 95 % Cu, Rest Zn (Ms95) - Siliziumtombak Literatur:Deutsches Kupferinstitut (DKI), Düsseldorf, www.kupferinstitut.deDIN EN 1982:1998, Kupfer und Kupferlegierungen, Blockmetalle und Gussstücke | https://www.giessereilexikon.com/en/foundry-lexicon/Encyclopedia/show/tombac-4478/?cHash=ae17f4e6f88a4717af0ec5928fdef81a | https://www.giessereilexikon.com/giesserei-lexikon/Encyclopedia/show/tombak-867/?cHash=ae17f4e6f88a4717af0ec5928fdef81a
Titanium carbide | Titanium-carbon compound of dark gray color and a melting point of 3170 °C and special hardness (3200 HV). As a sintering product, it is used together with nickel and cobalt for indexable inserts in metal cutting tools and for wear-resistant coatings. Titanium as a major carbide former reduces the temperature of the iron-graphite eutectic in iron-carbon alloys simultaneously increasing the temperature of the iron-carbideeutectic, i.e. the interval between both temperatures is reduced (figure 1). Usually, graphitizing elements migrate towards the solid phase (austenite) and carbide formers towards the liquid phase (residual melt). Since carbide formers accumulate in the liquid phase and accordingly, graphitizing elements deplete in the liquid phase more and more, the eutectic temperature of the iron-carbideeutectic in the residual melt is continually increased. At the same time, the temperature in the iron-graphite eutectic in the residual melt is lowered, since the melt is depleted of graphitizing elements as a result of segregation towards austenite. The consequence is the formation of carbide. Even low titanium contents (from 0.02%) in cast iron trigger the formation of titanium carbides or titanium carbonitrides in the form of cubic inclusions with hardness values which may exceed 1800 HV (see Vickers hardness test) (figure 2 and 3) thus considerably affecting mechanical processing. Additional references:TitaniumCarbidic cast ironAnnealing for carbide decompositionIron carbideCalcium carbideNiob carbideTantalum carbide | Titankarbid | Titan-Kohlenstoff-Verbindung von dunkelgrauer Farbe und einem Schmelzpunkt von 3170 °C und besonders hoher Härte (3200 HV). Es wird als Sinterprodukt gemeinsam mit Nickel oder Kobalt für Wendschneidplatten von Zerspanungswerkzeugen und für verschleißbeständige Beschichtungen verwendet.Titan als starker Karbidbildner, senkt in Eisen-Kohlenstoff-Legierungen die Temperatur des Eisen-Grafit-Eutektikums und erhöht gleichzeitig jene des Eisen-Karbid-Eutektikums, d.h. das Intervall zwischen beiden Temperaturen wird verengt (Bild 1). Grafitisierende Elemente seigern gewöhnlich zur festen Phase (Austenit) und Karbidbildner zur flüssigen Phase (Restschmelze). Da sich einerseits die flüssige Phase an Karbidbildnern anreichert, andererseits aber Phase an grafitisierenden Elementen verarmt, steigt die eutektische Temperatur des Eisen-Carbid-Eutektikums in der verbleibenden Restschmelze mehr und mehr an. Gleichzeitig fällt die Temperatur des Eisen-Grafit-Eutektikums in der Restschmelze, weil letztere an grafitisierenden Elementen infolge Seigerung zum Austenit verarmt. Die Folge ist Karbidbildung. Bereits geringe Titangehalte (ab 0,02 %) führen bei Gusseisen zu Titankarbiden bzw. zu Titankarbonitriden in Form von kubischen Einschlüssen mit Härten, welche 1800 HV (siehe Vickershärteprüfung) übersteigen können (Bilder 2 und 3) und somit die mechanische Bearbeitung stark beeinträchtigen. Weiterführende Literatur:TitanKarbidisches GusseisenKarbidzerfallsglühenEisenkarbidNiobkarbidTantalkarbid | https://www.giessereilexikon.com/en/foundry-lexicon/Encyclopedia/show/titanium-carbide-4109/?cHash=8d2262538fc2f88a3ca0bc28d6155d12 | https://www.giessereilexikon.com/giesserei-lexikon/Encyclopedia/show/titankarbid-495/?cHash=8d2262538fc2f88a3ca0bc28d6155d12
Tin in cast iron | Tin is a powerful pearlite promoter and is exclusively used for the production of pearlitic ductile iron, especially when producing as-cast iron. If the melt is pure enough regarding trace or detrimental elements, the pearlite promoting influence of tin is about thirteen times that of copper by the addition of 0.1% of tin. Tin is undesirable for a ferritic ductile iron generated by heat treatment, because the pearlite forced by tin is very stable and can only be decomposed very slowly.Tin, in connection with a high amount of detrimental elements, leads to graphite degeneration to a great extent and with it to a drastic decrease of tensile strength, 0.2% offsetyield strength and, above all, the elongation (figs. 1 and 2). Additional references:FerritePearliteCementiteStructureStructural matrixStructure formation of cast ironCasting defectCasting structureGraphite degenerationGJSGJLPearlitizationPearlite stabilizationInterfering element | Zinn im Gusseisen | Zinn als starker Perlitbildner wird ausschließlich bei der Erzeugung von perlitischem Gusseisen mit Kugelgraphit, vor allem im Gusszustand, verwendet. Wenn die Schmelze in Bezug auf Spuren- bzw. Störelemente hinreichend rein ist, kann mit 0,1% Zinn die Wirkung von Kupfer hinsichtlich Perlitbildung und -stabilisierung um das 13fache übertroffen werden. Bei einem durch Wärmebehandlung erzeugten ferritischen Gusseisen mit Kugelgraphit ist Zinn unerwünscht, da der durch Zinn erzwungene Perlit bei einer Glühbehandlung sehr stabil ist und nur langsam zersetzt wird.Zinn führt in Verbindung mit einem hohen Störelementepegel zu starker Graphitentartung und damit zum drastischen Abfall der Zugfestigkeit, der Dehngrenze und vor allem der Dehnung (Bild 1und Bild 2). Weiterführende Stichworte:FerritPerlitZementitGefügeGefügegrundmasseGefügeausbildung von GusseisenGussfehlerGussgefügeGrafitentartungGJSGJLPerlitisierungPerlitstabilisierungStörelement | https://www.giessereilexikon.com/en/foundry-lexicon/Encyclopedia/show/tin-in-cast-iron-4933/?cHash=574fae42f490efcc67cf295f7daf20e6 | https://www.giessereilexikon.com/giesserei-lexikon/Encyclopedia/show/zinn-im-gusseisen-4932/?cHash=574fae42f490efcc67cf295f7daf20e6
Titanium | Titanium is a high-melting light metal of grey color which features low density, high strength and good corrosion resistance. SymbolTiAtomic number22Atomic weight47.90Specific thermal weight at 20°C4.51 g/cm3Melting point1600 °CBoiling point3260 °CMelting heat393 kJ/kgSpecific thermal capacity at 20° C0.61 kJ/(kg · K)Thermal conductivity22 kJ/(m · K)Therm. coefficient for linear expansion Coefficient for linear expansion 8.4 10-6/K It is derived from its oxidic ores (rutile TiO2 and ilmenite FeTiO3) by chlorination, the reduction of the generated titanium chloride with magnesium and the vacuum distillation of magnesium residues, and it is molten in the electric arc furnace in the presence of shielding gas or vacuum. Titanium alloys as well as molybdenum, chromium and/or aluminum feature very high strength at low weight. Titanium content in steel ɣironmay only contain up to 0.75% of Ti in solid solutions, whereas α-iron may contain up to approximately 6% of Ti. Titanium is an extraordinary carbide former; therefore, subject to an adequate amount of carbon, all titanium-containing steels contain carbide TiC (see also Titanium carbide). With certain accompanying elements in the steel such as oxygen and nitrogen, titanium forms very stable compounds thus being used among others as deoxidizer and denitration agent. Compared to all other titanium compounds in steel, titanium oxide is the most durable one. The element usually reacts under oxidizing conditions at 1600 °C forming Ti02. If, however, the oxygen concentration is too low as in killed steel, or if the amount of titanium added fordeoxidationis very high, the formation of the oxide Ti203 is also possible. In steels with a higher carbon content and if there are larger amounts of titanium, there might also be more complex compounds like titanium cyan nitride and titanium carbon nitride TiCN. These kinds of inclusions are not desired because they impair the machining properties and contribute to the generation ofinternal stresses. Titanium is often used as deoxidizer (in smaller amounts) so that there are contents of around 0.025% in steel. If the titanium content is larger, the element was presumably added for alloying purposes. Unkilled steel is occasionally partly deoxidized in the ladle by adding ferrotitanium with a high or medium carbon content; aluminum is also added to the ingot mold in order to restrict gas formation. Adding titanium to unkilled steel improves the surface quality of the ingots since segregations and cavities close to the surface are largely avoided. Titanium in cast ironPig iron and cast iron commonly contain titanium which becomes visible in the micrograph as reddish inclusions with angular shape. These inclusions consist of titanium nitride, titanium carbide or a mixture of both. Adding titanium to cast iron increases the formation of fine graphite during undercooling. It is assumed that this phenomenon is primarily due to the titanium-sulfur compound. An even finer graphite formation is achieved after flushing the melt with carbon dioxide or argon since hydrogen is released during this process. This treatment also improves the macro structure. The formation of graphite, however, implies the formation of a basic ferritestructure which may have lower strength. Titanium dissolved in the matrix, however, generally improves the strength of cast iron.Cast iron types with fine-lamellar graphite have a dense structure and therefore are less prone to growth and have improved corrosion resistance in acid solutions. In order to keep growth tendencies as low as possible, titanium is occasionally added to heat-resistantcast iron with a high silicon content. In cast iron types highly alloyed with chromium, eutecticcarbide can be refined by adding titanium. This treatment also improves mechanical properties. The finely distributed titanium carbides and nitrides in the soft matrix ensure the good wear resistance of cast iron without impairing the machining properties. | Titan | Titan ist ein hochschmelzendes Leichtmetall von grauer Farbe, das sich durch niedrige Dichte, hohe Festigkeit und gute Korrosionsbeständigkeit auszeichnet. SymbolTiOrdnungszahl22Atomgewicht47,90spezifisches Gewicht bei 20° C4,51 g/cm3Schmelzpunkt1600 °CSiedepunkt3260 °CSchmelzwärme393 kJ/kgspezifische Wärmekapazität bei 20° C0,61 kJ/(kg · K)Wärmeleitfähigkeit22 kJ/(m · K)therm. Längenausdehnungskoeffizient8,4 10-6/K Es wird aus seinen oxidischen Erzen (Rutil TiO2 und Ilmenit FeTiO3) durch Chlorierung, Reduktion des gebildeten Titanchlorids mit Magnesium und Vakuumdestillation der Magnesiumrückstände gewonnen und im Lichtbogenofen unter Schutzgas oder Vakuum umgeschmolzen. Titanlegierungen, gemeinsam mit Molybdän, Chrom und/oder Aluminium haben sehr hohe Festigkeit bei geringem Gewicht. Titan im Stahl γ-Eisen kann nur bis zu 0,75 % Ti in fester Lösung enthalten, α-Eisen jedoch bis zu rund 6 % Tit. Titan ist ein außergewöhnlich starker Karbidbildner, alle titanhaltigen Stähle enthalten daher bei entsprechender Kohlenstoffmenge das Karbid TiC (siehe auch Titankarbid). Mit gewissen Begleitelementen im Stahl, z. B. mit Sauerstoff und Stickstoff, bildet Titan sehr beständige Verbindungen und dient daher u. a. als Desoxidationsmittel und Denitrierungsmittel. Unter den Verbindungen des Titans im Stahl ist das Titanoxid die beständigste. Üblicherweise verbindet sich das Element unter oxidierenden Bedingungen bei 1600 °C zu Ti02. Ist jedoch die Sauerstoffkonzentration niedrig, wie in beruhigtem Stahl, oder ist die bei der Desoxidation zugesetzte Titanmenge sehr groß, dann kann sich auch das Oxyd Ti203 bilden. In Stählen mit höherem Kohlenstoffgehalt findet sich bei Anwesenheit größerer Mengen an Titan mitunter auch eine komplexe Verbindung von Titan-Zyannitrid und Titancarbonitrid TiCN. Einschlüsse dieser Art sind unerwünscht, da sie die Bearbeitbarkeit verschlechtern und zur Entstehung von Eigenspannungen beitragen. Titan wird (in kleineren Mengen) häufig als Desoxidationsmittel verwendet, so dass sich Gehalte bis rd. 0,025 % im Stahl vorfinden. Ist der Titangehalt höher, dann wurde das Element wahrscheinlich zum Zwecke des Legierens zugegeben. Unberuhigter Stahl wird mitunter durch Zusätze von Ferrotitan mit hohem oder mittlerem Kohlenstoffgehalt in der Pfanne teilweise desoxidiert; in der Kokille wird außerdem Aluminium zugegeben, um die Gasentwicklung in Grenzen zu halten. Titanzugaben zu unberuhigtem Stahl führen zu einer besseren Oberfläche der Blöcke, da Seigerungen und Lunker in Nähe der Oberfläche weitgehend vermieden werden. Titan im GusseisenRoheisen und Gusseisen enthalten sehr häufig Titan, das sich im Schliffbild oft in Form rötlicher Einschlüsse mit kantiger Form darbietet. Diese Einschlüsse bestehen aus Titannitrid, Titankarbid oder Gemengen aus beiden. Titanzusätze zu Gusseisen fördern die Bildung von feinem Grafit bei der Unterkühlung. Diese Erscheinung ist vermutlich in erster Linie der Verbindung von Titan mit Schwefel zuzuschreiben. Eine noch feinere Grafitausbildung erhält man nach dem Spülen der Schmelze mit Kohlendioxid oder Argon, wobei sich der Wasserstoff abscheidet. Durch eine solche Behandlung wird überdies das Makrogefüge verbessert. Bei der Bildung von Grafit entsteht jedoch auch ein ferritischesGrundgefüge, das geringere Festigkeit haben kann. In der Grundmasse gelöstes Titan verbessert aber im Allgemeinen die Festigkeit des Gusseisens.Gusseisensorten mit feinlamellarem Grafit haben ein dichtes Gefüge, neigen daher nicht so stark zum Wachsen und haben auch eine bessere Korrosionsbeständigkeit in sauren Lösungen. Um die Neigung zum Wachsen möglichst gering zu halten, wird hochsiliziumhaltigen, hitzebeständigen Gusseisen mitunter Titan zugesetzt. In hochchromlegierten Gusseisensorten kann das eutektischeKarbid durch Titanzusätze verfeinert werden. Bessere mechanische Eigenschaften sind ebenfalls die Folge einer solchen Behandlung. Die feinverteilten Titankarbide und -nitride in der weicheren Grundmasse gewährleisten guten Verschleißwiderstand des Gusseisens, ohne die Bearbeitbarkeit zu beeinträchtigen. | https://www.giessereilexikon.com/en/foundry-lexicon/Encyclopedia/show/titanium-4128/?cHash=48c93c6dbdccce391f4da33a2f9a042c | https://www.giessereilexikon.com/giesserei-lexikon/Encyclopedia/show/titan-514/?cHash=48c93c6dbdccce391f4da33a2f9a042c
Tilting gravity die casting process | Low-turbulence version of the gravity die casting process. At the beginning of the casting process, the mold is tilted towards the pouring side, resulting in minimal metallocstatic casting height (Fig. 1), or a pouring basin or goose neck is filled in what is called the Durville method (Fig. 2). While the mold is filled, it is returned (tilted) to its normal position or the melt flows from the pouring basin and into the mold. This causes the melt to flow into the mold cavity with a low head and at moderate flow rate (Fig. 3). This process is used for casting materials with a high propensity to oxidation and foaming, such as aluminum gravity die casting, and aluminum-bearing copper alloys, in particular brass gravity die casting. The tilting towards the pouring side results in a low feed rate in the gate, helping to reduce oxide and foam formation, and the liquid metal can flow into the mold cavity smoothly and with low turbulence. When avoiding flow turbulence, this can also prevent air from being whirled into the casting flow and therefore air inclusions in the structure. At the end of mold filling, the hottest melt is located at the highest point or fills the risers, ensuring good post-feeding. This process uses special tilting gravity die casting machines (Fig. 4). The principle is illustrated in Videos 1 and 2. - Video 1: Principle of the tilting gravity die casting process - Video 2: Machine-based tilting gravity die casting More videos on Foundry-Skills | Kippkokillengießverfahren | Turbulenzarme Variante des Schwerkraft-Kokillengießverfahrens. Bei Gießbeginn wird die Form zur Eingussseite hin geneigt, so dass eine möglichst geringe metallostatische Gießhöhe vorliegt (Bild 1) bzw. wird beim sog. Durville-Verfahren ein Gießtümpel bzw. Gießbecken befüllt (Bild 2). Mit fortschreitender Formfüllung wird die Gießform wieder in ihre Normallage aufgerichtet (gekippt) bzw. entleert sich die Schmelze aus dem Gießtümpel in die Form. Dadurch strömt die Schmelze mit geringer Fallhöhe und mäßiger Geschwindigkeit in den Formhohlraum ein (Bild 3). Das Verfahren wird bei Gießwerkstoffen mit hoher Neigung zur Oxidation und Schaumbildung angewandt, so beispielsweise bei Aluminiumkokillenguss und aluminiumhaltigen Kupferlegierungen, insbesondere bei Messingkokillenguss. Durch das Kippen zur Eingussseite stellt sich eine geringere Einströmgeschwindigkeit im Anschnitt ein, die zur Verminderung der Oxid- und Schaumbildung beiträgt, und das flüssige Metall kann ruhig und turbulenzarm in den Formhohlraum einfließen. Durch die Vermeidung von Strömungsturbulenz lässt sich auch das Einwirbeln von Luft in die Gießströmung verhindern, und es kommt nicht zu Lufteinschlüssen im Gefüge. Am Ende der Formfüllung befindet sich die wärmste Schmelze am obersten Punkt bzw. füllt die Speiser aus, so dass auch eine gute Nachspeisung gegeben ist. Für das Verfahren werden spezielle Kippkokillengießmaschinen verwendet (Bild 4). Das Prinzip wird in den Filmen 1 und 2 verdeutlicht. - Film 1: Prinzip des Kippkokillengießverfahrens - Film 2: Maschinelles Kippkokillengießen Weitere Videos auf Foundry-Skills | https://www.giessereilexikon.com/en/foundry-lexicon/Encyclopedia/show/tilting-gravity-die-casting-process-4367/?cHash=5b6dcf89fdc430d3aa4789cd60799eac | https://www.giessereilexikon.com/giesserei-lexikon/Encyclopedia/show/kippkokillengiessverfahren-755/?cHash=5b6dcf89fdc430d3aa4789cd60799eac
Tightness | Tightness is defined as the impermeability of a casting to the penetration or discharge of liquids or gases. The tightness is a relative term, as there are no absolutely tight castings. The demand for tightness is therefore always related to particular gases or liquids and the respective operating temperatures, operating pressures and environmental conditions. Whether a casting meets the respective requirements can be determined using a leak test. | Dichtheit | Als Dichtheit bzw. Dichtigkeit wird die Undurchlässigkeit eines Gussteiles gegen das Eindringen oder Ausströmen von Flüssigkeiten oder Gasen bezeichnet. Die Dichtheit ist ein relativer Begriff, denn es gibt keine absolut dichten Gussteile. Die Forderung nach Dichtheit bezieht sich daher immer auf bestimmte Gase oder Flüssigkeiten und den jeweils vorliegenden Betriebstemperaturen, Betriebsdrücken und Umgebungsbedingungen. Ob ein Gussteil den jeweiligen Anforderungen genügt, kann mittels der Dichtheitsprüfung ermittelt werden. | https://www.giessereilexikon.com/en/foundry-lexicon/Encyclopedia/show/tightness-4278/?cHash=f4366dc3df5224683712a7411ec92cbb | https://www.giessereilexikon.com/giesserei-lexikon/Encyclopedia/show/dichtheit-665/?cHash=f4366dc3df5224683712a7411ec92cbb
TIG process | Tungsten inert gas welding.During TIG welding, an electric arc burns between the tungsten electrode and the workpiece. An inert gas surrounds the electrode and protects the electrode as well as the workpiece from air. Argon and helium as well as their gas mixtures are applied as inert gases. Due to their properties, these gases do not enter chemical compounds. In the electric arc (Fig. 1), the manually or mechanically added welding filler is melted. With this process, almost all metals can be connected. | WIG-Verfahren | Wolfram-Inertgas-Schweißen. Beim WIG-Schweißen brennt ein Lichtbogen zwischen der Wolframelektrode und dem Werkstück. Ein inertes Gas umgibt die Elektrode und schützt Elektrode sowie Werkstück vor der Luft. Als inerte Gase werden Argon und Helium sowie deren Gasgemische eingesetzt. Aufgrund ihrer Eigenschaften gehen diese Gase keine chemischen Verbindungen ein. Im Lichtbogen (Bild 1) wird der manuell oder mechanisch zugeführte Schweißzusatz abgeschmolzen. Mit diesem Verfahren lassen sich nahezu alle Metalle verbinden. | https://www.giessereilexikon.com/en/foundry-lexicon/Encyclopedia/show/tig-process-4235/?cHash=33cb653f41baa9f4326ccc7ef4b939ab | https://www.giessereilexikon.com/giesserei-lexikon/Encyclopedia/show/wig-verfahren-622/?cHash=33cb653f41baa9f4326ccc7ef4b939ab
Tiebar withdrawal device | Device for moving the tiebar in a pressure die casting machine. In order to clamp large or bulky die casting molds (e.g. for core pulls which extend out a long way), the top two tiebars can be withdrawn in most machines.Fig. 1 shows an example of the withdrawal of the tiebars. To do so, the tiebar nut on the fixed fixing plate is removed and the flange on the mold height adjustment is loosened. In the next step, the tiebar on the movable fixing plate is clamped tightly again. By doing so, when the movable fixing plate is moved back, the tiebar is taken back with it and pulled out of the mold area. In automatic tiebar withdrawal devices, the tiebar nuts on the fixed fixing plate are split (see Fig. 2, Bühler AG). First, the split tiebar nuts are opened with a hydraulic actuating cylinder. Then the tiebar nuts are unlocked from the movable fixing plate. The freed tiebars are then pulled back by a hydraulic lifting cylinder on the end of the locking part until the die casting mold can be clamped without difficulty. To ensure the process runs smoothly, all movements are locked electronically and their end positions are monitored by a control limit switch. The diagram and the process flow of an automatic tiebar withdrawal device are shown in Fig. 3 (Bühler AG); Fig. 4 (Bühler AG) and Fig. 5 show example designs on cold chamber die casting machines. | Säulenzieheinrichtung | Einrichtung zum Verfahren der Säule an einer Druckgießmaschine. Um große oder auch sperrige Druckgießformen (z. B. bei weit auskragenden Kernzügen) aufspannen zu können, lassen sich bei den meisten Maschinen die oberen beiden Säulen ausziehen.Bild 1 zeigt ein Beispiel für das Ausziehen der Säulen. Dazu wird die Säulenmutter an der festen Aufspannplatte entfernt und der Flansch an der Formhöhenverstellung gelöst. Im nächsten Arbeitsschritt wird die Säule an der beweglichen Aufspannplatte wieder fest geklemmt. Dadurch wird beim Zurückfahren der beweglichen Aufspannplatte nun die Säule nach hinten mit genommen und aus dem Formbereich gezogen. Bei automatischen Säulenzieheinrichtungen sind die Säulenmuttern an der festen Aufspannplatte geteilt ausgeführt (siehe Bild 2, Bühler AG). Zuerst wird durch einen hydraulischen Betätigungszylinder die geteilte Säulenmutter geöffnet. Danach wird die Säulenmutter der beweglichen Aufspannplatte entriegelt. Die frei gewordene Säule wird dann durch einen hydraulischen Hubzylinder am Schließteilende so weit zurückgezogen, bis die Druckgießform ungehindert aufgespannt werden kann. Um einen sicheren Ablauf zu gewährleisten sind sämtliche Bewegungen elektrisch verriegelt und deren Endlagen werden durch Endschalter überwacht. Das Schema und der Ablauf einer automatischen Säulenziehvorrichtung ist in Bild 3 (Bühler AG) dargestellt, Bild 4 (Bühler AG) und Bild 5 zeigen Ausführungsbeispiele an Kaltkammer-Druckgießmaschinen. | https://www.giessereilexikon.com/en/foundry-lexicon/Encyclopedia/show/tiebar-withdrawal-device-4305/?cHash=286fd56287bd493b0a101aee8353a93b | https://www.giessereilexikon.com/giesserei-lexikon/Encyclopedia/show/saeulenzieheinrichtung-693/?cHash=286fd56287bd493b0a101aee8353a93b
tie-bar strain measurement | Part of the closing force control for securing the die closing and the parallelism of the mold halfs.The thermal impact of die and melt and the resulting change of compressive and tensile stress affect on the size accuracy of the tie bars. The parallelism of the tooling plates is crucial for an uniform strain in the tie bars under the closing force. Non-parallel mold half’s lead to inconsistent loads in the tie bars, which may lead to damage or even failure. Particularly high closing forces should be under control of the tie-bar strain measurement. Also when the die is changed an inspection of the parallelism through the tie-bar strain is appropriate. Strain sensors perform the measurement and can be linked to the data acquisition. Therefor the tie-bar strain can be used to evaluate deviations in the production process. | Säulendehnungsmessung | Teil der Schließkraftregulierung zur Sicherung der Formzuhaltung und der Parallelität der FormhälftenDie thermische Einwirkung von temperierter Form und Schmelze sowie der daraus folende permanente Wechsel von Druck- und Zugspannungen wirken sich auf die Maßhaltigkeit der Säulen aus. Die Parallelität der Aufspannplatten ist von entscheidender Bedeutung für eine gleichmäßige Dehnung der Säulen unter Einwirkung der Schließkraft. Nicht parallele Werkzeughälften führen zu einer ungleichen Belastung der Säulen, die unter Umständen zu einer Schädigung oder sogar zum Versagen führen können, sodass besonders bei hohen Schließkräften eine Kontrolle der Säulendehnung erfolgen sollte. Auch beim Wechseln der Form ist eine Prüfung der Parallelität auf Basis der Säulendehnung zweckmäßig. Die Messung erfolgt über Dehnungssensoren und kann mit der Prozessdatenerfassung gekoppelt werden. Die Säulendehnung kann so zur Beurteilung von möglichen Abweichungen im Fertigungsprozess herangezogen werden. | https://www.giessereilexikon.com/en/foundry-lexicon/Encyclopedia/show/tie-bar-strain-measurement-4555/?cHash=0b38ab0dc6586a301c7c4e4e3fd55001 | https://www.giessereilexikon.com/giesserei-lexikon/Encyclopedia/show/saeulendehnungsmessung-944/?cHash=0b38ab0dc6586a301c7c4e4e3fd55001
Three-layer mineral | The basic components of clay minerals are SiO4 tetrahedrons and Al(OH)6 octahedrons (figure 1). These basic components are linked to form indefinitely level layers. Depending on the conditions of formation, so-called layer packages were formed during the overlapping of these networks. Accordingly, the clay minerals are classified in two-layer and three-layer minerals.The three-layer mineral consists of a combination of one octahedron layer with two tetrahedron layers. The large variety of clay minerals in this group results from the fact that in these kinds of three-layer minerals it is possible to replace the Si4+ ion of the tetrahedron layer by Al3+ ions and/or the Al3+ ion of the octahedron layer by Mg2+, i.e. by lower-valence ions. This results in the generation of negative excess charge in the layer packages, which is balanced out by cations (e.g. Na+, K+).This ability is the basis for the technically relevant properties of this kind of clay minerals, such as swelling, thixotropy, and ion exchange capacities. The most important three-layer mineral is montmorillonite.Additional references:Active bentoniteBentoniteCalcium bentoniteSodium bentoniteSmectites | Dreischichtmineral | Grundbausteine der Tonminerale sind SiO4-Tetraeder und Al(OH)6-Oktaeder (Bild 1). Diese Grundbausteine verknüpfen sich zu unendlichen ebenen Schichten. Je nach Bildungsbedingungen entstanden bei der Überlagerung dieser Netze so genannte Schichtpakete. Daraus ergibt sich die Gliederung der Tonminerale in Zwei- und Dreischichtminerale. Das Dreischichtmineral besteht aus der Kombination einer Oktaederschicht mit zwei Tetraederschichten. Die Vielzahl der Tonminerale dieser Gruppe ergibt sich aus der Möglichkeit, dass in derartigen Dreischichtmineralen das Si4+-Ion der Tetraederschicht durch Al3+-Ionen bzw. das AI3+-Ion der Oktaederschicht durch Mg2+, also durch Ionen niedriger Wertigkeit ersetzt werden. Dadurch entstehen in den Schichtpaketen negative Überschussladungen, die durch den Einbau von Kationen (z. B. Na+, K+) ladungsmäßig ausgeglichen werden. Diese Fähigkeit ist die Grundlage für die technisch bedeutsamen Eigenschaften dieser Tonminerale, wie beispielsweise Quellung, Thixotropie und das Ionenaustauschvermögen. Das wichtigste Dreischichtmineral ist Montmorillonit. Weiterführende Stichworte:AktivbentonitBentonitKalziumbentonitNatriumbentonitSmektite | https://www.giessereilexikon.com/en/foundry-lexicon/Encyclopedia/show/three-layer-mineral-4183/?cHash=1f772266dfc9d4df3012e902262c194b | https://www.giessereilexikon.com/giesserei-lexikon/Encyclopedia/show/dreischichtmineral-569/?cHash=1f772266dfc9d4df3012e902262c194b
Thixotropie | Thixotropic substances deviate from Newtonian behavior in that they show a decrease in their flow resistance with constant shear with increasing shear time. If the shear is interrupted or reduced, the fluid recovers, which is associated with an increase in viscosity. Fig. 1 shows the basic course of the viscosity of a thixotropic substance under shear with the shear rate ý1 up to time t1, then with a reduced shear rate ý2. Area 1 shows the typical decrease in flow resistance over time equilibrium value Ƞ (ý1) ("breakdown"), area 2 shows the recovery ("rebuilding") characteristic of thixotropic substances with reduced shear stress to the second equilibrium value of higher viscosity Ƞ (ý2), according to Heidinger, M.: Messung rheologischer Eigenschaften unter Berücksichtigung des Rheomat-15. Contraves, Stuttgart (1965). The principle of the thixotropy of light metal melts (Fig. 2, Salzburger Aluminium Group) is the basis of the rheocasting process and was discovered in the 1970s at the Massachusetts Institute of Technology. | Thixotropie | Thixotrope Substanzen weichen vom Newtonschen Verhalten ab, indem sie unter konstant gehaltener Scherung mit zunehmender Scherzeit eine Abnahme ihres Fließwiderstandes zeigen. Wird die Scherung unterbrochen oder verringert, erfolgt eine Erholung des Fluids, die mit einer Erhöhung der Viskosität verbunden ist. Bild 1 zeigt den prinzipiellen Verlauf der Viskosität einer thixotropen Substanz unter Scherung mit der Scherrate ý1 bis zum Zeitpunkt t1, anschließend mit verringerter Scherrate ý2. Bereich 1 stellt das typische Absinken des Fließwiderstandes im zeitlichen Verlauf auf den Gleichgewichtswert Ƞ(ý1) dar („Breakdown“), Bereich 2 zeigt die für thixotrope Substanzen charakteristische Erholung („Rebuilding“) bei verringerter Scherbelastung auf den zweiten Gleichgewichtswert höherer Viskosität Ƞ(ý2), nach Heidinger, M.: Messung rheologischer Eigenschaften unter Berücksichtigung des Rheomat-15. Contraves, Stuttgart (1965). Das Prinzip der die Thixotropie von Leichtmetallschmelzen (Bild 2, Salzburger Aluminium Group) liegt dem Rheocasting Prozess zugrunde und wurde in den 1970er Jahren am Massachusetts Institute of Technology entdeckt. | https://www.giessereilexikon.com/en/foundry-lexicon/Encyclopedia/show/thixotropie-5140/?cHash=2b8832a56444cfadcd3b45c01745421f | https://www.giessereilexikon.com/giesserei-lexikon/Encyclopedia/show/thixotropie-5139/?cHash=2b8832a56444cfadcd3b45c01745421f
Thermographie | Unter Verwendung des „Leitfaden zur Wärmefluss-Thermographie, Fraunhofer Geschäftsbereich Vision, Beitrag Nr. 2: „Grundlagen der Thermographie“ von Jochen Aderhold und Peter Meinlschmidt Jedes Objekt mit einer Temperatur oberhalb des absoluten Nullpunktes (0 Kelvin = -273,15 °C) sendet elektromagnetische Strahlung (IR-Strahlung, thermische oder Planck`sche Strahlung) aus. Deren Intensitätsverlauf als Funktion der Wellenlänge ist für die jeweilige Temperatur charakteristisch und wird durch die Planck`sche Formel beschrieben: Dabei ist M0λ die pro Fläche und pro Wellenlängenintervall durch einen idealen (»schwarzen«) Strahler emittierte Strahlungsleistung (Einheit: W/m3), während λ die Wellenlänge und T die absolute Temperatur bezeichnen. Die Konstanten C1 und C2 setzen sich in der folgenden Weise aus den Naturkonstanten h (Planck'sche Konstante), c (Lichtgeschwindigkeit) und kB (Boltzmann-Konstante) zusammen: In Bild 1 (Fraunhofer Geschäftsbereich Vision) ist die thermische Strahlung eines schwarzen Strahlers für den Temperaturbereich von 300 bis 700 K graphisch dargestellt. Es fällt auf, dass die Gesamtstrahlungsleistung (Fläche unter den Kurven) mit der Temperatur stark zunimmt. Da M0λ bei gegebener Wellenlänge nur von der Temperatur abhängt, kann die thermische Strahlung durch Messung der Strahlungsleistung bestimmt werden. Voraussetzung für die Anwendbarkeit der Planck'schen Formel ist allerdings ein thermisches Gleichgewicht zwischen den Atomen und den Molekülen, aus denen das Messobjekt besteht. Für industrielle Messaufgaben trifft dies fast immer zu. Gegenbeispiele sind Plasmaentladungen, wie sie zum Beispiel in Lichtbögen vorkommen. Deren Temperatur lässt sich also nicht auf die beschriebene Weise bestimmen. Das menschliche Auge kann diese Strahlung aber nicht wahrnehmen, denn es ist in diesem Wellenlängenbereich quasi blind. Nicht so die Wärmebildkamera. Deren Kernstück, der Infrarot-Detektor, ist sensitiv für IR-Strahlung. Aufgrund der Intensität der IR-Strahlung ermittelt er die Temperatur der Objektoberfläche und macht sie für das menschliche Auge durch ein Wärmebild sichtbar. Diesen Prozess nennt man Thermographie. Die Thermographie (Temperaturmessung mit einer Wärmebildkamera) ist ein passives, berührungsloses Messverfahren. Dabei zeigt das Wärmebild die Temperaturverteilung der Oberfläche eines Objekts an. Mit einer Wärmebildkamera kann man aus diesem Grund nicht in Objekte hinein- oder gar durch sie hindurchschauen, sondern lediglich deren Oberflächentemperatur sichtbar machen (Bild 2, Fraunhofer Geschäftsbereich Vision). Wird beispielsweise die Ableitung der Wärme in das Innere eines Objektes durch Fehlstellen mit geringer Wärmeleitfähigkeit behindert (Bild 3, Fraunhofer Geschäftsbereich Vision bleibt die Oberfläche über der Fehlstelle länger warm. Dies wird im Thermographie Bild erkannt und kann zur Erkennung der Fehlstelle genutzt werden. Weiterführende Stichworte: Wärmefluss Wärmeleitfähigkeit | Thermographie | Unter Verwendung des „Leitfaden zur Wärmefluss-Thermographie, Fraunhofer Geschäftsbereich Vision, Beitrag Nr. 2: „Grundlagen der Thermographie“ von Jochen Aderhold und Peter Meinlschmidt Jedes Objekt mit einer Temperatur oberhalb des absoluten Nullpunktes (0 Kelvin = -273,15 °C) sendet elektromagnetische Strahlung (IR-Strahlung, thermische oder Planck`sche Strahlung) aus. Deren Intensitätsverlauf als Funktion der Wellenlänge ist für die jeweilige Temperatur charakteristisch und wird durch die Planck`sche Formel beschrieben: Dabei ist M0λ die pro Fläche und pro Wellenlängenintervall durch einen idealen (»schwarzen«) Strahler emittierte Strahlungsleistung (Einheit: W/m3), während λ die Wellenlänge und T die absolute Temperatur bezeichnen. Die Konstanten C1 und C2 setzen sich in der folgenden Weise aus den Naturkonstanten h (Planck'sche Konstante), c (Lichtgeschwindigkeit) und kB (Boltzmann-Konstante) zusammen: In Bild 1 (Fraunhofer Geschäftsbereich Vision) ist die thermische Strahlung eines schwarzen Strahlers für den Temperaturbereich von 300 bis 700 K graphisch dargestellt. Es fällt auf, dass die Gesamtstrahlungsleistung (Fläche unter den Kurven) mit der Temperatur stark zunimmt. Da M0λ bei gegebener Wellenlänge nur von der Temperatur abhängt, kann die thermische Strahlung durch Messung der Strahlungsleistung bestimmt werden. Voraussetzung für die Anwendbarkeit der Planck'schen Formel ist allerdings ein thermisches Gleichgewicht zwischen den Atomen und den Molekülen, aus denen das Messobjekt besteht. Für industrielle Messaufgaben trifft dies fast immer zu. Gegenbeispiele sind Plasmaentladungen, wie sie zum Beispiel in Lichtbögen vorkommen. Deren Temperatur lässt sich also nicht auf die beschriebene Weise bestimmen. Das menschliche Auge kann diese Strahlung aber nicht wahrnehmen, denn es ist in diesem Wellenlängenbereich quasi blind. Nicht so die Wärmebildkamera. Deren Kernstück, der Infrarot-Detektor, ist sensitiv für IR-Strahlung. Aufgrund der Intensität der IR-Strahlung ermittelt er die Temperatur der Objektoberfläche und macht sie für das menschliche Auge durch ein Wärmebild sichtbar. Diesen Prozess nennt man Thermographie. Die Thermographie (Temperaturmessung mit einer Wärmebildkamera) ist ein passives, berührungsloses Messverfahren. Dabei zeigt das Wärmebild die Temperaturverteilung der Oberfläche eines Objekts an. Mit einer Wärmebildkamera kann man aus diesem Grund nicht in Objekte hinein- oder gar durch sie hindurchschauen, sondern lediglich deren Oberflächentemperatur sichtbar machen (Bild 2, Fraunhofer Geschäftsbereich Vision). Wird beispielsweise die Ableitung der Wärme in das Innere eines Objektes durch Fehlstellen mit geringer Wärmeleitfähigkeit behindert (Bild 3, Fraunhofer Geschäftsbereich Vision bleibt die Oberfläche über der Fehlstelle länger warm. Dies wird im Thermographie Bild erkannt und kann zur Erkennung der Fehlstelle genutzt werden. Weiterführende Stichworte:WärmeflussWärmeleitfähigkeit | https://www.giessereilexikon.com/en/foundry-lexicon/Encyclopedia/show/thermographie-5276/?cHash=cbe5b53dc9303f5b7b85ce89fe56a017 | https://www.giessereilexikon.com/giesserei-lexikon/Encyclopedia/show/thermographie-5036/?cHash=cbe5b53dc9303f5b7b85ce89fe56a017
Thermocouple | In particular used for temperature measurement in industrial processes in order to achieve accurate measuring values even at high temperatures and harsh ambient conditions. It consists of two different metals which are connected (welded) at their ends. Due to the so-called Seebeck effect, voltage is generated along the conductor in case of temperature differences. This voltage value is used as measurand. These thermal voltages are measured by means of sensitive millivoltmeters which are incorporated in the conductor circuit. It must be noted that, as a matter of principle, any measurement with thermocouples is a differential measurement between the temperature at the thermocouple head (of the welding or soldering point) and the transfer point (connection point of the measuring instrument also referred to as reference point) of the thermal and compensation line to the connecting line (copper) or plug. Thus, thermal voltage results from the temperature difference between hot soldering point and the cold end of the element (reference point). (Figure 1). Therefore, the temperature must also be measured at the reference point. Since it is not always possible to mount the measuring instrument directly at the reference point (at the cold end), the elements are extended to the reference point (zone of known and constant temperature) by special compensation lines. Up to a temperature of 200 °C, compensation lines have the same thermoelectric properties as the thermocouple. Therefore, no additional voltage is generated. Certain material combinations were selected from the variety of possible thermocouples which are specified as standard thermocouples in DIN EN60584-1 and IEC 584-1, respectively. For correct measurement with thermocouples, they must be connected to the appropriate compensation line. Figure 2 shows the international color coding for compensation lines and depicts the most common thermocouples. | Thermoelement | Es dient speziell zur Temperaturmessung in industriellen Prozessen, um auch bei hohen Temperaturen sowie rauen Umgebungsbedingungen einen genauen Messwert zu erhalten. Es besteht aus zwei unterschiedlichen Metallen, die an einem Ende miteinander verbundenen (verschweißt) sind. Durch den so genannten Seebeck Effekt wird bei einer Temperaturdifferenz entlang der Leiter eine Spannung erzeugt, welche als Messgröße dient. Diese Thermospannungen werden mit empfindlichen Millivoltmetern gemessen, welche im das Leiterkreis eingebaut sind. Bei der Messung mit Thermoelementen ist zu beachten, dass hierbei aus Prinzip immer eine Differenzmessung stattfindet zwischen der Temperatur am Thermoelementkopf (der Schweiß- oder Lötstelle) und dem Übergabepunkt (Anschlussstelle des Messinstrumentes auch VergleichssteIle genannt) von Thermo- oder Ausgleichsleitung auf die Anschlussleitung (Kupfer) bzw. den Stecker. Die Thermospannung ergibt sich somit als Folge der Temperaturdifferenz zwischen der heißen Lötstelle und dem kalten Ende des Elementes (Vergleichsstelle) (Bild 1). Daher muss an der Vergleichsstelle die Temperatur ebenfalls erfasst werden. Da das Messinstrument oft nicht unmittelbar an der Vergleichsstelle (am kalten Ende) eingebaut werden kann, werden die Elemente durch besondere Ausgleichsleitungen bis zu einer Vergleichstelle (Zone bekannter und konstanter Temperatur) verlängert. Ausgleichsleitungen besitzen bis zu einer Temperatur von 200 °C die gleichen thermoelektrischen Eigenschaften wie das Thermoelement selbst, so dass keine zusätzliche Spannung erzeugt wird. Aus der Vielzahl der möglichen Thermopaare wurden bestimmte Materialkombinationen ausgesucht und als genormte Thermopaare in der DIN EN60584-1 bzw. der IEC 584-1 festgelegt. Zur korrekten Messung mit Thermoelementen müssen diese mit der richtigen Ausgleichsleitung angeschlossen werden.Bild 2 zeigt die internationale Farbkodierung für Ausgleichsleitungen und stellt außerdem die gebräuchlichsten Thermopaare dar. | https://www.giessereilexikon.com/en/foundry-lexicon/Encyclopedia/show/thermocouple-4107/?cHash=7413ed406fe0aee8f003446ffac2fb5a | https://www.giessereilexikon.com/giesserei-lexikon/Encyclopedia/show/thermoelement-493/?cHash=7413ed406fe0aee8f003446ffac2fb5a
Thermal fatigue resistance | Resistance of a material against repeated temperature change in continuous operation. Temperature changes exert very high load on the material. They usually result in a limited service life of the material; the material may become useless due to cracks or deformations. The challenge for engineers is that thermal fatigue resistance or thermal shock resistance is not a basic material parameter which can be calculated such as hardness or tensile strength; it rather depicts sophisticated characteristics which very much depend on the operational conditions. Basically, we differentiate between four main types: 1. So-called firing cracks which occur on the hot side of the work piece in the form of a coherent network of cracks. In this connection, larger cracks throughout the whole wall thickness may occur.2. Deformations which impair the function of the component or prevent its reconstruction after assembly. Deformations especially occur in components made of nodular graphite cast iron.3. Large continuous cracks which destroy the component with the first temperature changes. These cracks must be considered as defects because they are based on incorrectly composed materials, wrong structure, casting defects, excessive internal tensions or on a construction which is not adapted to loads due to temperature changes.4. High level of internal and external oxidation: Although this failure is primarily caused by high operating temperatures, temperature changes considerably accelerate scaling and internal oxidation. The reason for all these different types of material damage and destruction are tensions which are caused by constraints in thermal expansion or contraction when heating and cooling the component. They are proportional to the temperature difference, the elasticity module and the thermal expansion coefficient of the material. They may occur if a cyclically heated component is rigidly clamped, or due to temperature differences in one part during heating and cooling. The simple relation applies to the tensions σth occurring under this conditions (eq 1): Eq. 1: E = elasticity moduleÎ± = thermal expansion coefficientÎ”T = temperature differenceS = mold factorÎ³ = Poisson’s ratio However, this equation can neither be used for the quantitative estimation of tension nor for the calculation of a characteristic material value for thermal fatigue resistance. Therefore, it cannot be used as a basis for construction. The reason is that the material parameters used for this equation depend on temperature and time.Thermal stresses are compressive stresses for the warmer part of the casting and tensile stresses for the colder part. In some cases, thermal stresses may almost reach or even exceed tensile strength which easily causes cracks. They usually occur after a certain number of temperature changes when the high fatigue strength is exceeded.Almost all cracks occur during the cooling phase unless the compressive stresses duirng the heating of the warm part are so high that the tensile strength in the cold part of the component is exceeded. | Temperaturwechselbeständigkeit | Beständigkeit eines Werkstoffes gegen wiederholten Temperaturwechsel im Dauerbetrieb.Temperaturwechsel stellen eine besonders scharfe Beanspruchung des Werkstoffes dar. In der Regel muss man daher mit einer begrenzten Lebensdauer der Werkstoffe rechnen, Risse oder Verformungen können das Bauteil unbrauchbar machen. Für den Konstrukteur stellt sich das Problem, dass die Temperaturwechselbeständigkeit bzw. Thermoschockbeständigkeit keine grundlegende, rechnerisch erfassbare Werkstoffgröße ist, wie beispielsweise die Härte oder die Zugfestigkeit, sondern einen Eigenschaftskomplex darstellt, der zudem sehr stark von den Einsatzbedingungen abhängt. Im Wesentlichen unterscheidet man vier Typen: 1. So genannte Brandrisse, die in Form eines zusammenhängenden Rissnetzwerkes auf der heißen Seite des Werkstückes auftreten. Im Zusammenhang damit können auch größere Risse durch die gesamte Wanddicke vorliegen. 2. Verformungen, die die Funktion des Bauteiles beeinträchtigen oder seinen Wiederaufbau nach einer Montage verhindern. Dies tritt bevorzugt bei Bauteilen aus Gusseisen mit Kugelgrafit auf. 3. Große, durchgehende Risse, die bereits bei den ersten Temperaturwechseln das Bauteil zerstören. Derartige Risse sind als Fehlererscheinungen zu betrachten, da sie auf falscher Werkstoffzusammensetzung, falschem Gefüge, Gussfehlern, übermäßigen Eigenspannungen oder auf einer an die Temperaturwechselbeanspruchung nicht angepassten Konstruktion beruhen. 4. Starke innere und äußere Oxidation: Diese Ausfallursache wird zwar häufig nicht den Temperaturwechseln, sondern der hohen Betriebstemperatur zugeschrieben, doch beschleunigen Temperaturwechsel sehr erheblich die Verzunderung und die innere Oxidation. Die Ursache all dieser verschiedenen Arten der Werkstoffschädigung und -zerstörung sind Spannungen, die aufgrund behinderten thermischen Ausdehnens oder Zusammenziehens beim Aufheizen und Abkühlen des Bauteils entstehen. Sie sind der Temperaturdifferenz, dem Elastizitätsmodul und dem thermischen Ausdehnungskoeffizienten des Werkstoffes proportional. Sie können entweder darauf beruhen, dass ein zyklisch erwärmtes Bauteil starr eingespannt ist oder dass in einem Teil während des Aufheizens und Abkühlens Temperaturdifferenzen entstehen. Für die unter diesen Bedingungen auftretenden Spannungen σth gilt die einfache Beziehung (Glg. 1):Glg. 1:E = Elastizitätsmodul α = thermischer AusdehnungskoeffizientΔT = TemperaturdifferenzS = Formfaktorγ = Poisson-ZahlDiese Formel kann allerdings weder für eine quantitative Abschätzung der Spannung noch für die Ermittlung eines Werkstoffkennwertes für die Temperaturwechselbeständigkeit benutzt werden, so dass sie daher auch nicht als Konstruktionsgrundlage dienen kann. Der Grund ist, dass die in diese Formel eingehenden Werkstoffgrößen sowohl temperatur- als auch zeitabhängig sind.Die thermischen Spannungen sind für den wärmeren Teil des Gussstückes Druckspannungen, für den kälteren Teil Zugspannungen. Sie können in manchen Fällen die Zugfestigkeit fast erreichen oder sogar überschreiten, so dass sehr schnell Risse auftreten. Gewöhnlich bilden sich diese nach einer bestimmten Zahl von Temperaturwechseln in folge Überschreitens der Dauerwechselfestigkeit.Die Risse treten fast stets in der Abkühlungsphase auf, es sei denn, dass beim Aufheizen in der warmen Partie so hohe Druckspannungen entstehen, dass im kalten Teil des Bauteils die Zugfestigkeit überschritten wird. | https://www.giessereilexikon.com/en/foundry-lexicon/Encyclopedia/show/thermal-fatigue-resistance-4125/?cHash=a6d50be412dc5f7651ddb8ec4391e653 | https://www.giessereilexikon.com/giesserei-lexikon/Encyclopedia/show/temperaturwechselbestaendigkeit-511/?cHash=a6d50be412dc5f7651ddb8ec4391e653
Thermal conductivity | Thermal conductivity is defined as the capability of a solid body, a liquid, or a gas to transport thermal energy. The speed at which thermal energy is transferred from one particle to another during heat-up of the material determines the conductivity. The (specific) thermal conductivity measured in Watt per Kelvin and meters is a temperature-dependent material constant. Using the example of clay-bonded molding materials, table 1 illustrates the influence of changes in composition as well as packing density and temperature on thermal conductivity. Thermal conductivity is based on contact that the individual quartz grains form among each other. The bridging bonds increase the transport of heat, while at the same time the pore volume implements an insulating effect. Consequently, with increasing packing density the thermal conductivity of a material is increased since the contact surfaces are increased and the pore volume is minimized. An increase in water content causes increase in thermal conductivity; an increase in binder content increasesthe thermal bridges and thus the transport of heat. However, compared to water content these effects are less distinct. | Wärmeleitfähigkeit | Die Wärmeleitfähigkeit ist das Vermögen eines Festkörpers einer Flüssigkeit oder eines Gases Wärmeenergie zu transportieren. Die Geschwindigkeit mit der beim Erwärmen eines Stoffes die Wärmeenergie von einem Teilchen auf das nächste weitergegeben wird bestimmt die Wärmeleitfähigkeit. Die (spezifische) Wärmeleitfähigkeit in Watt je Kelvin und Meter ist eine temperaturabhängige Materialkonstante. Für tongebundene Formstoffe ist in der Tabelle 1 beispielhaft der Einfluss einer veränderten Zusammensetzung sowie Packungsdichte und der Temperatur auf die Wärmeleitfähigkeit dargestellt. Die Wärmeleitfähigkeit beruht auf dem Kontakt der einzelnen Quarzkörner untereinander. Die Binderbrücken erhöhen den Wärmetransport. Durch die Porenräume ist zugleich eine isolierende Wirkung gegeben. Mit steigender Packungsdichte erhöht sich demzufolge die Wärmeleitfähigkeit, weil die Kontaktflächen vergrößert und die Porenräume verringert werden. Steigende Wassergehalte verstärken das Wärmeleitvermögen, steigende Binderanteile erhöhen die Wärmebrücken und damit den Wärmetransport. Die Auswirkungen sind im Vergleich zum Wassergehalt aber geringer. | https://www.giessereilexikon.com/en/foundry-lexicon/Encyclopedia/show/thermal-conductivity-4149/?cHash=c3e23ceed6fab7b0733a7939453b4f99 | https://www.giessereilexikon.com/giesserei-lexikon/Encyclopedia/show/waermeleitfaehigkeit-535/?cHash=c3e23ceed6fab7b0733a7939453b4f99
Thermal capacity | Term derived from thermodynamics indicating how much thermal energy ΔQ a body can store per temperature change ΔT (Eq. 1).Eq. 1: | Wärmekapazität | Begriff aus der Thermodynamik der angibt, wie viel thermische Energie ΔQ ein Körper pro Temperaturänderung ΔT (Glg. 1) speichern kann.Glg. 1: | https://www.giessereilexikon.com/en/foundry-lexicon/Encyclopedia/show/thermal-capacity-4161/?cHash=e41dcfd968b241d7c60e3cf88049c531 | https://www.giessereilexikon.com/giesserei-lexikon/Encyclopedia/show/waermekapazitaet-547/?cHash=e41dcfd968b241d7c60e3cf88049c531
Thermal balance | The thermal balance is the mathematical determination of heat input and output, i.e. the comparison of heat flows within a system.With respect to the casting process, the thermal balance is mainly determined for permanent molds. Here, the pure heat input is understood to mean the heat requirements.Approximate representation of the thermal balance of a die casting moldIn pressure die casting, the liquid melt is introduced into the die casting mold at high speeds (see Flow rate in pressure die casting). The tool’s task is to accurately reproduce the contour and initiate solidification through heat extraction. The crystallization heat (latent heat, solidification heat) released during solidification is dissipated into the die casting mold and the die-cast part is cooled in the mold until demolding (ejection) is possible without problems and low subsequent distortion. This requires the temperature to be distributed in the casting as evenly as possible upon ejection which is highly dependent on the temperature distribution in the tool.Therefore, the mold needs to absorb and emit a significant amount of heat to ensure that the melt solidifies and cools as desired.According to H. Rockenschaub, the thermal balance of a die casting mold can be simplified as follows assuming a quasi-steady operating state:Within one cycle, precisely the amount of heat introduced into the tool (mold) by the melt, solidification and cooling of the casting until demolding should be released to the die casting mold.The die casting tool dissipates this heat to the environment by radiation, convection and thermal conductance. If the heat level increases, a certain amount of heat must also be dissipated via the die casting mold – away from the mold – to the heat transfer medium (heat transfer oil or water) circulating in it. If the system is not equipped with cooling water distributors, this heat can only be dissipated inside the heating and cooling units by cooling. Therefore, the purposes of these units are heating and cooling (die heating and cooling) and ensuring an even thermal balance (Fig. 1). The basic means of heat input and output in a die casting tool are illustrated in Fig. 2.The thermal balance of a die casting mold can be schematically represented in a so-called “Sankey diagram”, as shown in Fig. 3. The approximate calculation of the heat volumes was based on an aluminum die-cast part (alloy AlSi9Cu3(Fe)) with a shot weight of approx. 2.2kg and a melting temperature of 670°C (corresponds to a casting temperature of approx. 620°C).In this example, heat input mainly (with a fraction of approx. 89%) occurs via the melt; in addition, approx. 10% are introduced into the mold by the heater or the heat-transfer oil (heating/cooling unit). The kinetic energy of the shot contributes to the balance with a heat input of 1%.About 20% of heat output occur in the form of radiation and approx. 20% in the form of thermal conduction and convection, especially at the fixing plates. Depending on the demolding temperature (temperature upon ejection), more or less heat is also dissipated through the die-cast part. Thus, at an assumed demolding temperature of about 270°C, approx. 25% of the total heat are dissipated via the casting.The values of the thermal balance may vary depending on the cooling and spraying concept used. For example, about 4% of the heat are dissipated with the common biscuit and plunger cooling designs. The spraying process removes approx. 6% of the heat from the die casting mold through the impinging water/spraying agent mixture. A relatively large amount of approx. 25% is transferred via the heat-transfer medium in the heating/cooling units (cooling by the heating/cooling units).Additional references:Die heating and coolingMold temperatureOil heating/cooling unitsPressurized water unitHeating/cooling unit with bath heaterLiterature references:H. Rockenschaub (FT&E), Gschwandtner R. (ÖGI), Strohmaier R., Zeitelhuber E.(Robamat Automatisierungstechnik GmbH): Einfluss der Temperierkanäle auf die Vorwärmung und Temperaturregulierung einer Druckgießform, Druckguss-Praxis 3/2007, p. 97-107.Sequeira W., Kind R., Andersen S., Greenless G.: Druckguss-Praxis, no.6/2006, p. 235-242.Gorbach P.: Handbuch der Temperierung mittels flüssiger Medien, Hüthig Verlag, 1997.Breitinger R.: Giesserei 70 (1983), no. 5, p. 133 et seq.Nogowizin B.: Instationäre Temperaturverteilung in den Teilen der Druckgießform, Giessereiforschung 54 (2002), no. 1, p. 29-37. | Wärmebilanz | Die Wärmebilanz ist die rechnerische Ermittlung der zu- und abgeführten Wärmemengen, d.h. die Gegenüberstellung der Wärmeflüsse in einem System.Beim Gießprozess wird die Wärmebilanz auch als Wärmehaushalt bezeichnet, insbesondere wird diese für Dauerformen ermittelt. Unter dem Aspekt der reinen Wärmezufuhr wird damit der Wärmebedarf verstanden.Überschlägige Betrachtung des Wärmehaushaltes einer DruckgießformBeim Druckgießen wird die flüssige Schmelze mit hohen Geschwindigkeiten in die Druckgießform eingebracht (s. Strömungsgeschwindigkeit beim Druckgießen). Das Werkzeug hat dabei die Aufgabe, die Kontur exakt wiederzugeben und durch Wärmeentzug die Erstarrung einzuleiten. Die während der Erstarrung frei werdende Kristallisationswärme (latente Wärme, Erstarrungswärme) wird in die Druckgießform abgeleitet bzw. wird das Druckgussteil danach in der Form so weit abgekühlt, bis eine problemlose Entformung (Auswerfen) mit nachfolgendem, geringem Verzug möglich ist. Dies setzt eine möglichst gleichmäßige Temperaturverteilung im Gussteil nach dem Auswerfen voraus, die sich in hohem Maße auch aus der Temperaturverteilung des Werkzeuges ergibt.Die Form hat somit eine beträchtliche Wärmemenge aufzunehmen und abzuleiten, damit die Schmelze in der gewünschten Weise erstarrt und abkühlt.Der Wärmehaushalt einer Druckgießform lässt sich nach H. Rockenschaub unter der Voraussetzung eines quasistationären Betriebszustandes daher vereinfacht wie folgt beschreiben:Innerhalb eines Zyklus sollte genau jene Wärmemenge an das Druckgießwerkzeug abgegeben werden, welche durch die Schmelze, Erstarrung und Abkühlung des Gussteiles bis zum Entformen in das Werkzeug (in die Form) eingebracht wurde.Das Druckgießwerkzeug gibt dabei die Wärme durch Strahlung, Konvektion und Wärmeleitung an die Umgebung ab. Wird das Wärmeangebot größer, so muss über die Druckgießform auch eine bestimmte Wärmemenge - von der Form weg - an das darin zirkulierende Wärmeträgermedium (Wärmeträgeröl oder Wasser) abgegeben werden. Verfügt die Anlage über keine Kühlwasserbatterien, so kann diese Wärmemenge nur in den Temperiergeräten (Heiz- und Kühlgeräten) durch Kühlung abgeführt werden. Die Aufgabe dieser Geräte sind daher das Heizen und Kühlen (die Formtemperierung) und die Sicherstellung einer ausgeglichenen Wärmebilanz (Bild 1). Die prinzipiellen Möglichkeiten des Einbringens bzw. Abführens von Wärme in einem Druckgusswerkzeug sind in Bild 2 angeführt.Die Wärmebilanz einer Druckgießform kann schematisch wie in Bild 3 in einem sogenannten „Sankeydiagramm“ beschrieben werden. Als Grundlage für die überschlägige Berechnung der Wärmemengen diente ein Aluminium-Druckgussteil (Legierung Al Si9Cu3(Fe)) mit einem Schussgewicht von ca. 2,2 kg und einer Schmelzetemperatur von 670 °C (entspricht einer Gießtemperatur von ca. 620 °C).Der Wärmeeintrag erfolgt in diesem Beispiel mit einem Anteil von ca. 89 % überwiegend über die Schmelze, zusätzlich gelangen ca. 10 % über die Heizung und das Wärmeträgeröl (Temperiergerät) in die Form. Die kinetische Energie des Schusses geht zu ca. 1 % in die Bilanz als Wärmeeintrag ein.Die Wärmeabgabe erfolgt in etwa zu 20 % in Form von Strahlung und zu ca. 20 % in Form von Wärmeleitung und Konvektion vor allem an die Aufspannplatten. Je nach Entformtemperatur (Temperatur beim Auswerfen) wird mehr oder weniger Wärme auch über das Druckgussteil abgeführt. Bei einer angenommenen Entformtemperatur von rd. 270 °C werden so ca. 25 % der Gesamtwärme über das Gussteil ausgetragen.Je nach Kühl- und Sprühkonzept können die Werte in der Wärmebilanz differieren. So werden bei üblichen Pressrest- und Kolbenkühlungsausführungen etwa 4 % der Wärme abgeführt. Über den Sprühprozess werden ca. 6 % der Wärme von der Druckgießform an das auftreffende Wasser-Sprühmittelgemisch abgegeben. Ein relativ hoher Betrag von ca. 25 % wird im Prozess über das Wärmeträgermedium in die Temperiergeräte abgeführt (Kühlung durch die Temperiergeräte).Weiterführende Stichworte:FormtemperierungFormtemperaturÖltemperiergerätDruckwassergerätTemperiergerät mit BadbeheizungLiteratur:H. Rockenschaub (FT&E), Gschwandtner R. (ÖGI), Strohmaier R., Zeitelhuber E.(Fa. Robamat Automatisierungstechnik GmbH): Einfluss der Temperierkanäle auf die Vorwärmung und Temperaturregulierung einer Druckgießform, Druckguss-Praxis 3/2007, Seite 97 -107.Sequeira W., Kind R., Andersen S., Greenless G.: Druckguss-Praxis Nr.6/2006, S. 235-242.Gorbach P.: Handbuch der Temperierung mittels flüssiger Medien, Hüthig Verlag, 1997.Breitinger R.: Giesserei 70 (1983), Nr. 5, Seite 133 ff.Nogowizin B.: Instationäre Temperaturverteilung in den Teilen der Druckgießform, Giessereiforschung 54 (2002), Nr.1, S. 29-37. | https://www.giessereilexikon.com/en/foundry-lexicon/Encyclopedia/show/thermal-balance-4690/?cHash=5a35bf3f42fa9ba9832d14b6fa519374 | https://www.giessereilexikon.com/giesserei-lexikon/Encyclopedia/show/waermebilanz-1079/?cHash=5a35bf3f42fa9ba9832d14b6fa519374
Thermal Analysis | A method for determining phase transformations from specific stopping points in cooling or heating curves of alloys or high-purity materials. According to DIN 510051, the generic term thermal analysis is used to describe measurement methods that analyze the change in a selected property of a sample when the temperature of the sample is forced to change. Different process designations are defined depending on the sample properties to be investigated. The temperature is measured on the basis of various contact and non-contact methods. In foundry technology, thermal analysis is generally used to classify a metallic melt in the associated phase diagram using a cooling curve recorded during the process (see Fig. 1, Technical Service Kuehn GmbH). On this basis, the method offers the possibility of determining the composition, making statements on the solidification and transformation morphology and deriving corresponding expected values for the mechanical properties of the castings. Usually, disposable temperature sensors based on thermocouples are used for this purpose, whereby a wide variety of temperature sensor types (cups) exist, which mainly differ in the solidification time (see Fig. 2, apromace data systems GmbH, Technical Service Kuehn GmbH). On the basis of the measured temperatures and the cooling curve obtained, decisive statements can be made about the events during solidification. Table 1 shows a compilation of important events of the cooling curve based on VDG data sheet P 350: Table 1: Terms and symbols for the representation of the results of the analysis of the events of the cooling curves of molten metals. From the obtained results (temperatures), the thermal analysis method offers the possibility to draw conclusions about the metallurgical condition of a melt (e.g. inoculation, degree of saturation, grain refinement, modification) and thus to provide in-process information on the control or correction of the melt according to the quality specifications. Precise and fast temperature measurement is indispensable for the utilization of information from exothermic/endothermal reactions during the cooling / solidification of metal melts, for example with regard to inoculant solubilities and effects (see Fig. 3, apromace data systems GmbH, Technical Service Kuehn GmbH) shrinkage formation or the reliable determination of liquidus temperature for very dynamically solidifying material systems (see Fig. 4, apromace data systems GmbH, Technical Service Kuehn GmbH). The quality of the results of the thermal analysis is determined by the complete measurement chain, which is made up (for example) of - thermocouple (in the cup) (temperature sensor), - thermos wire - compensating lead and - analog/digital converter (see Fig. 5, apromace data systems GmbH, Technical Service Kuehn GmbH). Using the example of the mean eutectic temperature of 1150 °C. Table 2 shows the individual measurement errors according to the valid industry standards and for a measurement system with optimized precision Table 2: The sum of the expected individual errors calculated for a temperature of 1150 °C11 For the determination of the degree of saturation from the liquidus temperature according to Czikel & Hummer12, an error of ±0.21% (instead of ±2.22% for ±9.90 °C) results for the optimized electrode with a temperature measurement error of ±0.93 °C at 1150 °C. A further influencing factor with regard to the significance of a thermal analysis in foundries is the frequency of the analog/digital converter in connection with the downstream signal processing of the raw data by the TA software (smoothing, derivation, etc.). In case of poor temperature data quality and low conversion rate, the results of the automated evaluation of the cooling curve can deviate significantly from the expected values according to the raw data curves! The course of the cooling curves depends on the alloy, endothermic and exothermic processes during cooling and the cooling rate. The cooling rate again depends on the heat capacity, heat conductivity and temperature of the cup as well as the heat transfer between melt and cup. For the cooling curves to be comparable with each other, it is important to keep the parameters as constant as possible. This is where the double chamber AccuVo® - cup can be used. Here the parallel analysis of treated and untreated melt provides a precise tool to evaluate, on the basis of a known concentration of the treatment agent with an internal reference, and to obtain online conclusions for the control of the melting operation. Furthermore, a precise measurement of the cooling curve is necessary in order to detect the smallest possible sub-cooling at maximum cooling speeds. The joint product for thermal analysis apromaceTA of the two companies apromace data systems GmbH and Technical Service Kuehn GmbH offers these possibilities with a maximized rate of analog/digital conversion with optimized precision of the thermocouples and reproducible solidification volume (AccuVo® double chamber cup) as well as effective data processing algorithms. More videos on Foundry-Skills Sources: [1] DIN 51005 [2] apromaceTA [3] VDG Merkblatt (BDG-Richtlinie) P 350 (Stand: 09/2009) [4] DIN EN 60584-1 (Klasse 1 Thermoelement) [5] DIN EN 60584-3 (Ausgleichsleitung der Genauigkeitsklasse 1) [6] Exemplary for an apromace TA cold junction temperature measurement in a melting plant (iron foundry) [7] National Instruments 9211 (Datenblatt) [8] Private Communication, Technical Service Kuehn GmbH [9] DIN EN 60751 (Genauigkeitsklasse AA für eine Kaltstellentemperatur von 45 °C) [10] Beamex MC2 Prozesskalibratoren (Benutzerhandbuch) [11] F. Hanzig, „Temperaturmessung in der Themoanalyse: Fehlerquellen & Optimierungspotenial“ VDG-Seminar „Qualitätsüberwachung von Eisenschmelzen durch thermische Analyse“, 03./04.05.2018 [12] J. Czikel, R. Hummer „Volle Qualitätsbestimmung von Gußeisen mit Hilfe der thermischen Analyse“ Gießerei- Praxis 21 (1977), 325–333 | Thermische Analyse | Verfahren zur Bestimmung von Phasenumwandlungen aus spezifischen Haltepunkten in Abkühl- oder Aufheizkurven von Legierungen oder Reinststoffen. Entsprechend der DIN 510051 werden unter dem Oberbegriff thermische Analyse Messverfahren zusammengefasst, welche die Änderung einer ausgewählten Eigenschaft der Probe bei einer aufgezwungenen Änderung der Temperatur der Probe analysieren. Dabei werden in Abhängigkeit von der zu untersuchenden Probeneigenschaft unterschiedliche Verfahrensbezeichnungen festgelegt. Die Messung der Temperatur erfolgt auf Basis verschiedener berührender und berührungsloser Verfahren. In der Gießereitechnik kommt die thermische Analyse in der Regel zum Einsatz, um die Einordnung einer metallischen Schmelze in das zugehörige Phasendiagramm über eine prozessbegleitend aufgenommene Abkühlkurve zu realisieren (siehe Bild 1, Technical Service Kuehn GmbH). Auf dieser Grundlage bietet das Verfahren die Möglichkeit die Zusammensetzung zu bestimmen, Aussagen zur Erstarrungs- und Umwandlungsmorphologie zu treffen und entsprechende Erwartungswerte für die mechanischen Eigenschaften der Gusstücke abzuleiten. Meist werden zu diesem Zweck Einwegtemperatursensoren auf Basis von Thermoelementen eingesetzt wobei verschiedenste Temperatursensortypen (Tiegel) existieren, welche sich vor allem in der Erstarrungsdauer unterscheiden (siehe Bild 2, apromace data systems GmbH, Technical Service Kuehn GmbH). Anhand der gemessenen Temperaturen und der gewonnenen Abkühlkurve können entscheidende Aussagen zu den Ereignissen während der Erstarrung getroffen werden. Eine Zusammenstellung wichtiger Ereignisse der Abkühlkurve zeigt in Anlehnung an das VDG Merkblatt P 350 Tabelle 1: Tabelle 1: Begriffe und Formelzeichen für die Darstellung der Ergebnisse der Analyse der Ereignisse der Abkühlkurven von Metallschmelzen. Aus den gewonnenen Ergebnissen (Temperaturen) bietet das Verfahren der thermischen Analyse die Möglichkeit, Rückschlüsse auf den metallurgischen Zustand einer Schmelze (z.B. Impfung, Sättigungsgrad, Kornfeinung, Veredelung) zu ziehen und somit prozessbegleitend Hinweise zur Regelung bzw. Korrektur der Schmelze entsprechend der Qualitätsvorgaben zu geben. Für die Verwertung der Informationen aus den exothermen/endothermen Reaktionen während der Abkühlung/Erstarrung von Metallschmelzen beispielsweise hinsichtlich Impfmittellöslichkeiten und -wirkung (siehe Bild 3, apromace data systems GmbH, Technical Service Kuehn GmbH), Lunkerbildung bzw. der belastbaren Bestimmung von Liquidustemperatur für sehr dynamisch erstarrende Materialsystemen ist eine präzise und schnelle Temperaturmessung unerlässlich (siehe Bild 4, apromace data systems GmbH, Technical Service Kuehn GmbH). Die Qualität der Ergebnisse der thermischen Analyse wird bestimmt durch die komplette Messkette, welche sich (beispielsweise) aus - Thermoelement (im Tiegel) (Temperatursensor), - Thermodraht, - Ausgleichsleitung und - Analog/Digital-Wandler zusammen setzt (siehe Bild 5, apromace data systems GmbH, Technical Service Kuehn GmbH). Am Beispiel der mittleren eutektischen Temperatur von 1150 °C sind in Tabelle 2 die einzelnen Messfehler entsprechend der gültigen Industrienormen sowie für ein Messsystem mit optimierter Präzision dargestellt. Tabelle 2: Die Summe der erwartbaren Einzelfehler gerechnet für eine Temperatur von 1150 °C11. Für die Bestimmung des Sättigungsgrads aus der Liquidustemperatur nach Czikel & Hummer12 ergibt sich für die optimierte Messkette mit einem Temperaturmessfehler von ±0,93 °C bei 1150 °C ein Fehler bei der Bestimmung des Sättigungsgrads von ±0,21% (statt ±2,22% für ±9,90 °C). Eine weitere Einflussgröße bezüglich der Aussagekraft einer thermischen Analyse in Gießereien ist die Frequenz des Analog/Digital-Wandlers in Verbindung mit der nachgelagerten Signalverarbeitung der Rohdaten durch die TA-Software (Glättung, Ableitung, etc.). So können bei schlechter Temperaturdatenqualität und geringer Umwandlungsrate die Ergebnisse der automatisierten Auswertung der Abkühlkurve deutlich von den Erwartungswerten entsprechend der Rohdatenverläufe abweichen! Der Verlauf der Abkühlkurven ist abhängig von der Legierung, endo- und exotherme Vorgänge während der Abkühlung und der Abkühlrate. Die Abkühlrate ist wiederum abhängig von der Wärmekapazität, Wärmeleitfähigkeit und Temperatur des Tiegels sowie dem Wärmeübergang zwischen Schmelze und Tiegel. Damit Abkühlkurven miteinander verglichen werden können ist es wichtig, die Parameter möglich konstant zu halten. Hier bietet sich die Nutzung des Doppelkammertiegels AccuVo® an. Hierbei ergibt die parallele Analyse von behandelter und unbehandelter Schmelze ein präzises Werkzeug auf Basis einer bekannten Konzentration des Behandlungsmittels mit einer internen Referenz zu bewerten und online Rückschlüsse für die Steuerung des Schmelzbetriebs zu erhalten. Weiterhin ist eine präzise Messung der Abkühlungskurve, um möglichst kleinste Unterkühlungen bei maximalen Abkühlgeschwindigkeiten zu erkennen, notwendig. Das gemeinsame Produkt für die thermische Analyse apromaceTA der beiden Unternehmen apromace data systems GmbH und Technical Service Kuehn GmbH bietet mit einer maximierten Rate an analog/digital-Wandlungen bei optimierter Präzision der Thermoelemente und reproduzierbarem Erstarrungsvolumen (Doppelkammertiegel AccuVo®) sowie effektiver Datenverarbeitungsalgorithmen diese Möglichkeiten an. Weitere Videos auf Foundry-Skills Literaturhinweise: [1] DIN 51005 [2] apromaceTA [3] VDG Merkblatt (BDG-Richtlinie) P 350 (Stand: 09/2009) [4] DIN EN 60584-1 (Klasse 1 Thermoelement) [5] DIN EN 60584-3 (Ausgleichsleitung der Genauigkeitsklasse 1) [6] Beispielhaft für eine apromace TA-Kaltstellentemperaturmessung im Schmelzbetrieb einer Eisengießerei [7] National Instruments 9211 (Datenblatt) [8] Private Kommunikation, Technical Service Kuehn GmbH [9] DIN EN 60751 (Genauigkeitsklasse AA für eine Kaltstellentemperatur von 45 °C) [10] Beamex MC2 Prozesskalibratoren (Benutzerhandbuch) [11] F. Hanzig, „Temperaturmessung in der Themoanalyse: Fehlerquellen & Optimierungspotenial“ VDG-Seminar „Qualitätsüberwachung von Eisenschmelzen durch thermische Analyse“, 03./04.05.2018 [12] J. Czikel, R. Hummer „Volle Qualitätsbestimmung von Gußeisen mit Hilfe der thermischen Analyse“ Gießerei- Praxis 21 (1977), 325–333 | https://www.giessereilexikon.com/en/foundry-lexicon/Encyclopedia/show/thermal-analysis-5048/?cHash=4bcc8b490707859889a07a945001729f | https://www.giessereilexikon.com/giesserei-lexikon/Encyclopedia/show/thermische-analyse-5043/?cHash=4bcc8b490707859889a07a945001729f
Theoretical specific grain surface | It indicates the surface of a weight unit of the grain assuming that all sand grains have the shape of a ball; it must be calculated in accordance with VDG bulletin P34 (s. Mold sand testing and VDG bulletin P 34).Additional references:Packing densityAverage grain size | Theoretische spezifische Kornoberfläche | Sie gibt die Oberfläche einer Gewichtseinheit des Sandes unter der Annahme an, dass alle Sandkörner Kugelgestalt aufweisen und ist nach VDG-Merkblatt P34 zu berechnen (s. Formsandprüfung und VDG-Merkblatt P 34).Weiterführende Stichworte:PackungsdichteMittlere Korngröße | https://www.giessereilexikon.com/en/foundry-lexicon/Encyclopedia/show/theoretical-specific-grain-surface-4126/?cHash=a92d113518d93076d4baa3b8a4f33b18 | https://www.giessereilexikon.com/giesserei-lexikon/Encyclopedia/show/theoretische-spezifische-kornoberflaeche-512/?cHash=a92d113518d93076d4baa3b8a4f33b18
Ternary system | A system with three independent components A, B and C.It can be illustrated in a three-dimensional diagram The concentration ratio in percentage is indicated by the triangle coordinates on an equilateral triangle. The corner points of this concentration triangle completely correspond to the pure components A, B and C. The temperature axes are perpendicular to the triangle level thus creating three-dimensional condition planes.Condition changes are illustrated on the ternary phase diagram (s. Phase diagram). | Dreistoffsystem | Ein System mit drei selbständigen Komponenten A, B und C. Es lässt sich in einem räumlichen Diagramm darstellen. Die prozentuale Zusammensetzung der Konzentrationen wird hierbei in einem gleichseitigen Dreieck durch Dreieckskoordinaten angegeben. Die Eckpunkte dieses Konzentrationsdreiecks entsprechen 100 % der reinen Komponenten A, B und C. Senkrecht zur Dreiecksebene auf den Eckpunkten stehen die Temperaturachsen, wodurch sich räumliche Zustandsflächen ergeben. Zustandsänderungen werden durch das ternäre Zustandsschaubild dargestellt (s. Zustandsschaubild). | https://www.giessereilexikon.com/en/foundry-lexicon/Encyclopedia/show/ternary-system-4184/?cHash=0b17b8852674be27302f615ea874cdae | https://www.giessereilexikon.com/giesserei-lexikon/Encyclopedia/show/dreistoffsystem-570/?cHash=0b17b8852674be27302f615ea874cdae
Tensile test sample | Test rod for tensile testing according to EN ISO 6892 (DIN EN 10002-1).The applicable standard DIN 50125 defines tensile test samples for various materials with circular cross sections, rectangular cross sections and samples of flat products. | Zugprobe | Probestab für den Zugversuch nach EN ISO 6892 (DIN EN 10002-1). In der gültigen Norm DIN 50125 werden Zugproben für unterschiedliche Werkstoffe mit kreisförmigem Querschnitt, rechteckigem Querschnitt und Proben von Flacherzeugnissen definiert. | https://www.giessereilexikon.com/en/foundry-lexicon/Encyclopedia/show/tensile-test-sample-4240/?cHash=07ff6bf063f8aac3569f106064fc40b3 | https://www.giessereilexikon.com/giesserei-lexikon/Encyclopedia/show/zugprobe-627/?cHash=07ff6bf063f8aac3569f106064fc40b3
Tensile test | According to EN ISO 6892 (DIN EN 10002) it serves for determination of strength and deformation characteristics that are the basis for strength calculations.For this purpose, a tensile test specimen is evenly and slow loaded in axis direction. The load can be applied mechanically or hydraulically. In order to ensure a comparison of the results, the sample shapes are defined in respective standards. The test is carried out at tensile test samples clamped in a calibrated material tester and tensile loaded with a defined strain rate until breakage.The execution, sample size, sample materials and testers of tensile tests are exactly defined in EN ISO 6892 (DIN EN 10002, part 1). The addition “part 1” in the name of the standard refers to the execution of the tensile test at room temperature. The measured and recorded tensile forces are referred to the initial cross section of the tensile test sample. The resulting nominal tensile forces are applied in a tension-yield diagram. | Zugversuch | Dient nach EN ISO 6892 (DIN EN 10002) zur Ermittlung von Festigkeits- und Verformungskenngrößen, welche die Grundlagen von Festigkeitsberechnungen bilden. Dazu wird eine Zugprobe gleichmäßig und langsam in Achsrichtung belastet. Die Belastung kann mechanisch oder hydraulisch aufgebracht werden. Um eine Vergleichbarkeit der Ergebnisse zu gewährleisten, sind die Probenformen in entsprechenden Normen festgelegt. Der Versuch wird an Zugproben vorgenommen, die in einer kalibrierten Werkstoffprüfmaschine eingespannt und mit bestimmter Dehngeschwindigkeit auf Zug beansprucht werden, bis der Bruch eintritt.Der Zugversuch ist in seiner Versuchsdurchführung, der Probengröße und Probenwerkstoffe sowie der Prüfmaschine in der EN ISO 6892 (DIN EN 10002, Teil 1) exakt definiert. Der Zusatz "Teil 1" in der Normbezeichnung bezieht sich auf die Durchführung des Zugversuchs bei Raumtemperatur.Die gemessenen und aufgezeichneten Zugkräfte werden auf den Ausgangsquerschnitt der Zugprobe bezogen. Die sich daraus ergebenden Nennspannungen werden in ein Spannungs-Dehnungsdiagramm übertragen. | https://www.giessereilexikon.com/en/foundry-lexicon/Encyclopedia/show/tensile-test-4236/?cHash=73e41472627bb2f42b107e945e8687de | https://www.giessereilexikon.com/giesserei-lexikon/Encyclopedia/show/zugversuch-623/?cHash=73e41472627bb2f42b107e945e8687de
Tensile strength/Hardness quotient | Ratio between tensile strengthRm and Brinell hardness HB according to Eq. 1: Eq. 1: This enables estimation of the strength of various materials. At the same tensile strength, materials may have different hardness values. If the hardness and its quotient m exceed a defined value, processing becomes more difficult. | Zugfestigkeit/Härte-Quotient | Verhältnis von ZugfestigkeitRm und Brinellhärte HB nach Glg. 1: Glg. 1:Damit wird es möglich die Bearbeitbarkeit verschiedener Werkstoffe abzuschätzen. Bei gleicher Zugfestigkeit können Werkstoffe unterschiedliche Härten aufweisen. Übersteigt die Härte und damit der Quotinet m einen bestimmten Wert wird die Bearbeitung erschwert. | https://www.giessereilexikon.com/en/foundry-lexicon/Encyclopedia/show/tensile-strengthhardness-quotient-4239/?cHash=b1cb3b38604f13e140387da1ff3bfee7 | https://www.giessereilexikon.com/giesserei-lexikon/Encyclopedia/show/zugfestigkeithaerte-quotient-626/?cHash=b1cb3b38604f13e140387da1ff3bfee7
Tensile strength | Maximum nominal tension before failure during a tensile test (Eq. 1): Glg.1: Rm = Tensile strength; Fm = Maximum force in N; S0 = Test rod cross section before the test in mm2 | Zugfestigkeit | Höchste, beim Zugversuch bis zum Bruch auftretende Nennspannung (Glg. 1): Glg.1: Rm = Zugfestigkeit; Fm = Höchstkraft in N; S0 = Probestabquerschnitt vor dem Versuch in mm2 | https://www.giessereilexikon.com/en/foundry-lexicon/Encyclopedia/show/tensile-strength-4238/?cHash=b35d508e7519664405de2b555128a229 | https://www.giessereilexikon.com/giesserei-lexikon/Encyclopedia/show/zugfestigkeit-625/?cHash=b35d508e7519664405de2b555128a229
Tendency towards defects | Clay-bonded sands have a tendency to develop sand expansion defects, such as scabbing, rat tails, veining and grooves. According to eq. 1, this tendency towards defects can be expressed as the quotient of compressive stress and wet tensile strength:eg.1: Both parameters are determined during mold sand testing. They are combined in the scabbing time diagram (Fig. 1). | Fehlerneigung | Tongebundene Sande neigen zur Bildung von Sandausdehnungsfehlern, wie Schülpen, Rattenschwänze, Blattrippen und Furchen. Die Fehlerneigung wird nach Glg. 1 als Quotient aus der Druckspannung und der Nasszugfestigkeit ausgedrückt:Glg.1:Beide Messgrößen werden in der Formsandprüfung bestimmt. Das Schülpzeitdiagramm (Bild 1) verbindet diese beiden Größen. | https://www.giessereilexikon.com/en/foundry-lexicon/Encyclopedia/show/tendency-towards-defects-4719/?cHash=9d1e23754e19ae9ce3d580e152d5e446 | https://www.giessereilexikon.com/giesserei-lexikon/Encyclopedia/show/fehlerneigung-1108/?cHash=9d1e23754e19ae9ce3d580e152d5e446
Templug | Screw-like mounting part for indirect temperature measurement of thermally stressed moving motor and machine parts by comparing their hardness. Templugs are usually made of steel but also of nickel alloys, aluminum or composites. These “screws” are hardened; they are screwed into the machine parts to be tested, e.g. pistons, cylinder sleeves or cylinder heads, and subjected to the operating temperatures there usually for at least one hour. Due to tempering processes, the hardness of these specimens changes so that it is possible the determine the relevant operating temperature at a later point in time by comparison with the predefined calibration graph. Additional references:Hardness testHardness comparative tableMacro hardnessMacro hardness testing machine | Templug | Einbauteil in Art einer Schraube zur indirekten Temperaturmessung an thermisch beanspruchten beweglichen Motor- oder Maschinenteilen durch Härtevergleich. Templugs bestehen meistens aus Stahl, aber auch aus Nickellegierungen, Aluminium oder Verbundwerkstoffen. Diese "Schrauben" sind gehärtet und werden in die zu prüfenden Maschinenteile, z. B. Kolben, Zylinderlaufbuchsen oder Zylinderköpfe, eingeschraubt und in der Regel eine Stunde den dort vorherrschenden Betriebstemperatur ausgesetzt. Dabei tritt in diesen Prüfkörpern durch Anlassen eine Härteänderung auf, so dass dadurch und im Vergleich zu einer vorher bestimmten Eichkurve die betreffende Betriebstemperatur nachträglich bestimmt werden kann. Weiterführende Literatur:HärteprüfungHärtevergleichstabelleMakrohärteMakrohärte-Prüfmaschine | https://www.giessereilexikon.com/en/foundry-lexicon/Encyclopedia/show/templug-4106/?cHash=6821e364a86f579bc099b1218a9cf25d | https://www.giessereilexikon.com/giesserei-lexikon/Encyclopedia/show/templug-492/?cHash=6821e364a86f579bc099b1218a9cf25d
Tempering colors | Oxidation of the surface during tempering of steel leads to occurrence of tempering colors, which are used for assessment of the tempering temperature (Fig. 1). However, assessment of the tempering temperature on the basis of the tempering color is only an approximate method. The final color is affected by alloy elements and the tempering duration. For example, corrosion-free steel types are less prone to oxidation and thus require higher temperatures for achieving a specific tempering color. | Anlassfarben | Durch Oxidation der Oberfläche beim Anlassen von Stahl bilden sich Anlassfarben, die zur Beurteilung der Anlasstemperatur herangezogen werden können (Bild 1). Das Abschätzen der Anlasstemperatur nach der Anlassfarbe ist nur ein Behelf. Legierungselemente und die Anlassdauer beeinflussen die Farbe, so sind beispielsweise rostfreie Stähle weniger oxidationsempfindlich und benötigen somit höhere Temperaturen, um eine bestimmte Anlassfarbe zu erreichen. | https://www.giessereilexikon.com/en/foundry-lexicon/Encyclopedia/show/tempering-colors-3623/?cHash=abe83113b786b9b6b52b4ea6de3a57ad | https://www.giessereilexikon.com/giesserei-lexikon/Encyclopedia/show/anlassfarben-5/?cHash=abe83113b786b9b6b52b4ea6de3a57ad
Tempering channel cleaning unit | In order to maintain a continuously constant quality in the tempering of die casting molds, it is necessary to clean the tempering channels at periodic intervals. The mold cleaning units (Fig. 1, Robamat Automatisierungstechnik GmbH) can remove pollution such as cracked oil, lime, metal chips from the mold channel. At the same time the flow can be monitored and the channel can be checked for leaks. The mold temperature control channels are cleaned and decalcified with hot water and additives. This is followed by a leak test and a flow control of the temperature control channels by means of a contactless flow meter. Then the cleaning agent is blown out (Robamat Automatisierungstechnik GmbH). | Formreinigungsgerät | Gerät zum Reinigen der Temperierkanäle einer Druckgussform. Um eine dauerhaft gleichbleibende Qualität bei der Temperierung von Druckgussformen aufrecht zu erhalten, ist es notwendig die Temperierkanäle in periodischen Abständen zu reinigen. Mit dem Formreinigungsgerät (Bild 1, Robamat Automatisierungstechnik GmbH) können Verunreinigungen wie vercracktes Öl, Kalk, metallische Späne aus dem Formkanal entfernt werden. Gleichzeitig kann der Durchfluss kontrolliert und der Kanal auf Dichtheit geprüft werden. Das Reinigen und Entkalken der Formtemperierkanäle erfolgt mit heißem Wasser und Zusatzmittel. Anschließend erfolgt eine Dichtheitsprüfung sowie eine Durchflusskontrolle der Temperierkanäle mittels eines berührungslosem Durchflussmessgerätes. Danach wird das Reinigungsmittel ausgeblasen (Robamat Automatisierungstechnik GmbH). | https://www.giessereilexikon.com/en/foundry-lexicon/Encyclopedia/show/tempering-channel-cleaning-unit-5225/?cHash=bf5383081aa1e5d18259daa4ca5ed1ff | https://www.giessereilexikon.com/giesserei-lexikon/Encyclopedia/show/formreinigungsgeraet-5224/?cHash=bf5383081aa1e5d18259daa4ca5ed1ff
Tempering | As a general rule, tempering is always performed directly after hardening and is classified as heat treatment method affecting the entire component, i. e. from the surface to the core areas, with regard to its mechanical properties. Another method combines hardening and tempering into one process. During tempering, the component is heated up to tempering temperature and subsequently cooled down to room temperature. The temperature value during tempering depends on the required final hardness of the products and the material used, since the chemical composition of the steel is the decisive factor for tempering behavior. The duration of tempering treatment is guided by the component cross sections and the charge size; the minimum dwell time subsequent to full heat-up of the workpieces is 1 hour. The data for tempering parameters are provided in the technical delivery specifications of the individual steel materials.The purpose of tempering is to increase the toughness of the hardened component so that the ductility required due to the occurring loads is ensured. The loss of hardness occurring at the same time is accepted (Fig. 1).For some types of steel, e.g. hot-forming tool steel, high-speed tool steel, several tempering processes (up to 4 times) are required to obtain optimum mechanical properties. Tempering may be performed in protective-gas plants, vacuum plants, in salt baths or in air. The type of atmosphere chosen will influence the surface of the components. Partial tempering, e.g. in induction plants, is possible. Oxidation of the surface during tempering of steel leads to occurrence of tempering colors, which are indicative of the tempering temperature. | Anlassen | Das Anlassen schließt sich prinzipiell unmittelbar an das Härten an und gehört zu den Wärmebehandlungsverfahren, die das gesamte Bauteil, d. h. von der Randzone bis in die Kernbereiche, in ihren mechanischen Eigenschaften beeinflussen. Die Kombination aus Härten und Anlassen bezeichnet man als Vergüten. Beim Anlassen erwärmt man das Bauteil auf Anlasstemperatur und kühlt anschließend wieder auf Raumtemperatur ab. Die Höhe der Anlasstemperatur richtet sich nach der geforderten Endhärte der Produkte und dem Werkstoff, denn entscheidend für das Anlassverhalten ist die chemische Zusammensetzung des Stahls. Die Dauer der Anlassbehandlung richtet sich nach den Bauteilquerschnitten und der Chargengröße, die minimale Haltezeit nach vollständiger Durchwärmung der Werkstücke beträgt 1 Stunde. Daten für die Anlassparameter können den technischen Lieferbedingungen der einzelnen Stähle entnommen werden.Das Anlassen verfolgt den Zweck, die Zähigkeit eines gehärteten Bauteils soweit zu steigern, dass die auf Grund der Belastung notwendige Duktilität gewährleistet ist. Der gleichzeitig auftretende Härteverlust wird in Kauf genommen (Bild 1).Bei manchen Stählen, z. B. Warmarbeitsstählen, Schnellarbeitsstählen, sind mehrfache Anlassbehandlungen (bis zu 4-mal) notwendig, um optimale mechanische Eigenschaften zu erhalten. Das Anlassen kann in Schutzgasanlagen, Vakuumanlagen, Salzbädern oder unter Luft durchgeführt werden. Die Wahl der Atmosphäre beeinflusst die Oberfläche der Bauteile. Partielles Anlassen ist z. B. in Induktionsanlagen möglich. Durch Oxidation der Oberfläche beim Anlassen von Stahl bilden sich Anlassfarben, die einen Rückschluss auf die Anlasstemperatur erlauben. | https://www.giessereilexikon.com/en/foundry-lexicon/Encyclopedia/show/tempering-3622/?cHash=c357bc494cbab898fbb5b1618e813e7b | https://www.giessereilexikon.com/giesserei-lexikon/Encyclopedia/show/anlassen-4/?cHash=c357bc494cbab898fbb5b1618e813e7b
Temperature measurement colors | Temperature measurement colors, also referred to as thermo or thermochromatic colors, are used in a range of 40 - 630 °C and change their color in case of temperature increase. A selection of colors of one manufacturer is provided in Table 1:The color alteration or change can be reversible (initial color after cooling) or irreversible (color change is kept after cooling). The color pigments used in thermo colors are often complex salt compounds.The colors are usually used by applying them or by wiping a pen over hot component or machine parts, dies, die casting molds, furnaces or by applying varnish on the cold base.This way, for example, the temperature distribution on the surface of hot machine components can be visualized, determined and checked by applying the color.Besides temperature measurement colors, also temperature labels or temperature measurement strips are used. These can cover a wide temperature range of (-40 + 260 °C) and indicate the maximum temperature by irreversible color change (Fig. 1). | Temperaturmessfarben | Temperaturmessfarben, auch als Thermochromfarben oder thermochromatische Farben bezeichnet, werden in einem Bereich von 40 - 630 °C verwendet und ändern ihre Farbe mit einer Temperaturerhöhung. Eine Auswahl von Farben eines Herstellers sind in Tabelle 1 angeführt.Der Farbumschlag oder die Farbänderung kann reversibel (nach Abkühlung Ursprungsfarbe) oder irreversibel (Farbumschlag bleibt auch nach Abkühlung erhalten) sein. Die für Thermofarben verwendeten Farbpigmente sind häufig Komplexsalzverbindungen.Die Anwendung erfolgt üblicherweise durch Auftrag oder Abstrich mittels Stift auf warmen oder heißen Bau- oder Maschinenteilen, Kokillen, Druckgießformen, Öfen oder durch Lackauftrag auf den noch kalten Untergrund.So kann zum Beispiel durch Auftragen auf heiße Maschinenteile die Temperaturverteilung auf deren Oberfläche sichtbar gemacht werden bzw. lässt sich damit die Tempertaturverteilung an der Oberfläche feststellen und kontrollieren.Neben den Temperaturmessfarben werden auch Temperaturlabels oder Temperaturmessstreifen verwendet, die einen weiten Bereich von Temperaturen abdecken können (-40 + 260 °C) und die Maximaltemperatur durch irreversiblen Farbumschlag kennzeichnen (Bild 1). | https://www.giessereilexikon.com/en/foundry-lexicon/Encyclopedia/show/temperature-measurement-colors-4796/?cHash=297fcbc426f72b61c0d7805bff1ecf75 | https://www.giessereilexikon.com/giesserei-lexikon/Encyclopedia/show/temperaturmessfarben-1185/?cHash=297fcbc426f72b61c0d7805bff1ecf75
TEEP characteristic value | Acronym for Total Effective Equipment Productivity. The TEEP characteristic value (Eq. 2) gives information on the production capacity decline and is the result of the OEE (Overall Equipment Effectiveness) characteristic value multiplied by efficiency (Eq. 1): Eq. 1: Eq. 2:Additional references:NEE characteristic value, efficiency Literature:VDMA 66412-1: 2009-10 Manufacturing Execution Systems (MES) Kennzahlen, Beuth Verlag, Berlin. | TEEP-Kennzahl | Abkürzung (engl.) für Total Effective Equipment Productivity. Die TEEP-Kennzahl (Glg. 2) gibt Auskunft über die Ausnutzung einer Produktionskapazität und ergibt sich aus der OEE-Kennzahl (Overall Equipment Effectiveness) multipliziert mit der Maschinenauslastung (Glg. 1):Glg. 1: Glg. 2:Weiterführende Stichworte:NEE-Kennzahl, NutzungsgradLiteratur:VDMA 66412-1: 2009-10 Manufacturing Execution Systems (MES) Kennzahlen, Beuth Verlag, Berlin. | https://www.giessereilexikon.com/en/foundry-lexicon/Encyclopedia/show/teep-characteristic-value-4516/?cHash=2b4fc80de5657240dde5a0ffe2bfee69 | https://www.giessereilexikon.com/giesserei-lexikon/Encyclopedia/show/teep-kennzahl-905/?cHash=2b4fc80de5657240dde5a0ffe2bfee69
Tectips | Small crucibles made of resin-coated sand (shell mold material) which can hold melt samples for thermal analyzing These crucibles are provided with thermal elements which measure the arrest points during cooling and solidification recording and analyzing them by means of appropriate electronic systems. | Tectips | Aus harzumhülltem Sand (Maskenformstoff) hergestellte kleine Tiegel zur Aufnahme von Schmelzeproben für die thermische Analyse. In diese Tiegel sind Thermoelemente eingebaut, die die Haltepunkte bei der Abkühlung und Erstarrung aufnehmen und über entsprechende elektronische Systeme aufschreiben und auswerten. | https://www.giessereilexikon.com/en/foundry-lexicon/Encyclopedia/show/tectips-4124/?cHash=94570f4e4baf7330155cf5fc013de1f8 | https://www.giessereilexikon.com/giesserei-lexikon/Encyclopedia/show/tectips-510/?cHash=94570f4e4baf7330155cf5fc013de1f8
Technical instructions on air quality | Technical instructions on air quality issued by the Federal Ministry for the Environment, Nature Conservation and Nuclear Safety.First general administrative regulation on the Federal Immission Protection Law (technical instructions on air quality) of July 24, 2002. These technical instructions allow for the protection of the general public and the neighborhood against environmental impacts caused by air pollution and for precautions to be taken with regard to harmful environmental impacts caused by air pollution in order to achieve a high level of protection for the whole environment. The stipulations made in these technical instructions must be observed for: - when reviewing applications for the building permission and operating permission of new plants (§ 6 section 1 BImSchG) as well as when changing the location, structure or operation of an existing plant (§ 16 section 1, also in association with section 4 BImSchG), - when considering applications for partial permission, advance notice or the approval of early commencement (§§ 8, 8a and 9 of the Federal Immission Control Act), - when considering whether permission is required for a change (§ 15 section 2 of the Federal Immission Control Act), - for the decision on additional stipulations (§ 17 of the Federal Immission Control Act), - when deciding on stipulations regarding the calculation of the kind and extent ofemissions from a plant as well as the immissions in the area affected by the plant (§ 26, also in association with § 28 of the Federal Immission Control Act). The protection against harmful environmental impacts caused by odor immissions is not regulated in these administrative instructions; however the precautions to be taken against harmful environmental impacts caused by odor immissions are regulated in these administrative instructions. | TA Luft | Technische Anleitung zur Reinhaltung der Luft, herausgegeben vom Bundesministerium für Umwelt, Naturschutz und Reaktorsicherheit. Erste Allgemeine Verwaltungsvorschrift zum Bundes–Immissionsschutzgesetz (Technische Anleitung zur Reinhaltung der Luft – TA Luft) vom 24. Juli 2002. Diese Technische Anleitung dient dem Schutz der Allgemeinheit und der Nachbarschaft vor schädlichen Umwelteinwirkungen durch Luftverunreinigungen und der Vorsorge gegen schädliche Umwelteinwirkungen durch Luftverunreinigungen, um ein hohes Schutzniveau für die Umwelt insgesamt zu erreichen. Die Vorschriften dieser Technischen Anleitung sind zu beachten bei der: - Prüfung der Anträge auf Erteilung einer Genehmigung zur Errichtung und um Betrieb einer neuen Anlage (§ 6 Abs. 1 BImSchG) sowie zur Änderung der Lage, der Beschaffenheit oder des Betriebs einer bestehenden Anlage (§ 16 Abs. 1, auch in Verbindung mit Abs. 4 BImSchG) - Prüfung der Anträge auf Erteilung einer Teilgenehmigung, eines Vorbescheids oder der Zulassung des vorzeitigen Beginns (§§ 8, 8a und 9 BImSchG) - Prüfung der Genehmigungsbedürftigkeit einer Änderung (§ 15 Abs. 2 BImSchG) - Entscheidung über nachträgliche Anordnungen (§ 17 BImSchG) - Entscheidung zu Anordnungen über die Ermittlung von Art und Ausmaß der von einer Anlage ausgehenden Emissionen sowie der Immissionen im Einwirkungsbereich der Anlage (§ 26, auch in Verbindung mit § 28 BImSchG). Der Schutz vor schädlichen Umwelteinwirkungen durch Geruchsimmissionen wird in dieser Verwaltungsvorschrift nicht geregelt; dagegen wird die Vorsorge gegen schädliche Umwelteinwirkungen durch Geruchsemissionen in dieser Verwaltungsvorschrift geregelt. | https://www.giessereilexikon.com/en/foundry-lexicon/Encyclopedia/show/technical-instructions-on-air-quality-4117/?cHash=2b9d0705ade0048b9597781c62e9c4f2 | https://www.giessereilexikon.com/giesserei-lexikon/Encyclopedia/show/ta-luft-503/?cHash=2b9d0705ade0048b9597781c62e9c4f2
Tea-pot treatment ladle | Siphon ladle for the magnesium treatment of cast iron melts used for the production of nodular graphite cast iron including a cover which can be clamped or screwed. Similar to ladles for standard sandwich processes, there is a chamber at the bottom of the ladle which can hold master alloys. The iron to be treated is filled in through the siphon, which is a ceramic pipe, it rises and floods the chamber with treatment alloy. The chamber wall must be higher than the siphon opening at the ladle bottom. The advantage of this process is a constant magnesium yield at high rates. Moreover, the generation of Mg vapor is mostly eliminated. Additional references:Inmold methodGeorg Fischer converter processTundish cover processMagnesium fadingResidual magnesium content | Tea-Pot-Behandlungspfanne | Siphonpfanne für die Magnesiumbehandlung von Gusseisenschmelzen zur Erzeugung von Gusseisen mit Kugelgrafit, welche einen Deckel besitzt, der verklammert oder verschraubt werden kann. Ähnlich der Pfanne für das normale Sandwich-Verfahren befindet sich am Boden dieser Pfanne eine Kammer zur Aufnahme der Magnesiumvorlegierung. Das zu behandelnde Eisen wird durch den Siphon, welcher aus Keramikrohr besteht eingefüllt, steigt dabei und überflutet die Kammer mit der Behandlungslegierung. Die Kammerwand muss höher als die Siphonöffnung am Pfannenboden sein. Vorteil dieses Verfahrens ist ein hohes und konstantes Magnesiumausbringen. Außerdem wird die Mg-Dampfbildung stark unterdrückt. Weiterführende Stichworte:Inmold-VerfahrenGeorg-Fischer-KonverterverfahrenTundish-Cover-VerfahrenMagnesiumabklingenRestmagnesiumgehalt | https://www.giessereilexikon.com/en/foundry-lexicon/Encyclopedia/show/tea-pot-treatment-ladle-4105/?cHash=4f5188b672b9cacf4b7ee4c5c2d60a6a | https://www.giessereilexikon.com/giesserei-lexikon/Encyclopedia/show/tea-pot-behandlungspfanne-491/?cHash=4f5188b672b9cacf4b7ee4c5c2d60a6a
TBM process | In addition to oxygen, argon or nitrogen is blown in through the nozzle bricks at the bottom of the basic oxygen steel converter. The advantages of this process are the improved stirring of the melt, shorter blowing periods, lower oxygen consumption and the longer service life of the refractory brick lining. Moreover, this process improves overall steel quality and allows for a wider production range of steel types. | TBM-Verfahren | Dabei wird neben dem Sauerstoff, der aufgeblasen wird, durch Düsensteine am Boden des Blasstahlkonverters zusätzlich Argon oder Stickstoff eingeblasen. Die Vorteile bestehen dabei in einer besseren Durchmischung der Schmelze, kürzerer Blasdauer, geringerem Sauerstoffverbrauch und in einer längeren Haltbarkeit der feuerfesten Ausmauerung. Außerdem führt das Verfahren zu einer allgemeinen Verbesserung der Stahlqualität und einer Erweiterung der herstellbaren Stahlsorten. | https://www.giessereilexikon.com/en/foundry-lexicon/Encyclopedia/show/tbm-process-4123/?cHash=51e41137f42f967fbc0314bada351f3d | https://www.giessereilexikon.com/giesserei-lexikon/Encyclopedia/show/tbm-verfahren-509/?cHash=51e41137f42f967fbc0314bada351f3d
Tantalum carbide | Carbon compound of tantalum with one of the highest melting points (3880 °C) of all known elements.Tantalum carbide (TaC) is very hard with a yellowish color in its pure state; it is used for coating engine nozzles and cutting tools. The carbide is formed as a doughy mass if carbon is added to a ferro-tantalum melt (reduction of tantalum pentoxide with carbon). | Tantalcarbid | Kohlenstoffverbindung des Tantals mit einem der höchsten Schmelzpunkte (3880 °C) aller bekannten Stoffe.Tantalkarbid (TaC) ist sehr hart und hat im reinen Zustand eine gelbliche Farbe und wird zum Beschichten von Triebwerksdüsen und Schneidwerkzeugen eingesetzt. Das Karbid entsteht als teigige Masse, wenn Kohlenstoff einer Ferrotantalschmelze zugesetzt wird (Reduktion von Tantalpentoxid mit Kohlenstoff). | https://www.giessereilexikon.com/en/foundry-lexicon/Encyclopedia/show/tantalum-carbide-4119/?cHash=09fd591c596eef2718070468d35fe91f | https://www.giessereilexikon.com/giesserei-lexikon/Encyclopedia/show/tantalcarbid-505/?cHash=09fd591c596eef2718070468d35fe91f
T-Nock process | Patented process for the production of nodular graphite cast iron. As shown on figure 1, the magnesium master alloy is introduced into the center of a jet flowing out of a pouring basin between unprocessed iron and the ladle.The magnesium reaction takes place in the iron jet; it stops as soon as the iron jet hits the bath surface of the pouring or transport ladle. Inoculation can be carried by pouring the melt into another vessel or after the magnesium treatment using the same fixture. | T-Nock-Verfahren | Patentiertes Verfahren zur Herstellung von Gusseisen mit Kugelgrafit. Wie das Bild 1 zeigt, wird die Magnesium-Vorlegierung in die Mitte des aus einem Gießtümpel zwischen unbehandeltem Eisen und der Pfanne ausströmenden Strahles eingeführt. Die Magnesiumreaktion findet im Eisenstrahl statt; sie ist beendet, sobald der Eisenstrahl auf die Badoberfläche der Gieß- oder Transportpfanne auftrifft. Das Impfen kann durch Umschütten oder anschließend an die Magnesiumbehandlung mit derselben Vorrichtung geschehen. | https://www.giessereilexikon.com/en/foundry-lexicon/Encyclopedia/show/t-nock-process-4110/?cHash=da09ab1eca7954331ef74cd83262d949 | https://www.giessereilexikon.com/giesserei-lexikon/Encyclopedia/show/t-nock-verfahren-496/?cHash=da09ab1eca7954331ef74cd83262d949
Synthetic cast iron | Cast iron smelted from a high scrap steel fraction and produced by carburization and the addition of ferroalloys.The production of synthetic cast iron by means of silicon carbide as an alternative to ferrosilicon and carburization agents is characterized by a number of metallurgical effects. In combination with high scrap fractions, this not only results in process-related benefits but also an improvement in cast iron quality and added safety regarding the quality risk. Common SiC contains approx. 70% Si and 30% C. SiC does not melt but is continuously dissolved in the melt. At the same time, it is possible to achieve a certain priming effect with a long fading time (see Fading effect).Additional references:Metal matrix of cast ironStructure formation of cast iron | synthetisches Gusseisen | Aus hohem Stahlschrottanteil erschmolzenes und durch Aufkohlung und Zusatz von Ferrolegierung erzeugtes Gusseisen.Die Erzeugung von synthetischem Gusseisen mit Hilfe von Siliziumkarbid alternativ zu Ferrosilizium und Aufkohlungsmittel ist durch eine Reihe metallurgischer Wirkungen gekennzeichnet. In Verbindung mit hohen Schrottsätzen ergeben sich neben verfahrenstechnischen Vorteilen eine Verbesserung der Güte des Gusseisens sowie mehr Sicherheit im Hinblick auf das Qualitätsrisiko. Das gängige SiC hat ca. 70 % Si und 30 % C. SiC schmilzt nicht sondern löst sich in der Schmelze kontinuierlich auf. Gleichzeitig erzielt man damit einen gewissen Vorimpfeffekt mit langsamer Abklingzeit (siehe Abklingeffekt).Weiterführende Stichworte:Metallische Grundmasse von GusseisenGefügeausbildung von Gusseisen | https://www.giessereilexikon.com/en/foundry-lexicon/Encyclopedia/show/synthetic-cast-iron-4663/?cHash=628dbc1c643c87bb86137eb0c1bdf57b | https://www.giessereilexikon.com/giesserei-lexikon/Encyclopedia/show/synthetisches-gusseisen-1052/?cHash=628dbc1c643c87bb86137eb0c1bdf57b
Swelling | The capillary and osmotic forces acting between the particles cause a clay to absorb water during moistening. The resulting increase in volume is referred to as swelling. The water molecules are bonded to the clay minerals by surface activity and develop a water shell surrounding the particles. In the presence of excess water a distinction is made between two types, inter-crystalline and intra-crystalline swelling. Inter-crystalline swelling is characterized by attachment of the water dipoles to the free surface of the clay minerals. Interchangeable ions (e.g. Ca2+, Mg3+, Na+, K+) are adsorbed here. These cations have a strongly varying water binding capacity. In addition to the size of the specific surface and the existing free valances, this results in the extent of the inter-crystalline swelling capacity of the different clay minerals. Intra-crystalline swelling is of particular relevance for the practical use of montmorillonite clay minerals. Intra-crystalline swelling refers to the phenomenon of water entering in between the multi-layer packages of the clay particles which may result in a significant expansion of the distance from on layer package of the matrix to the other. With the montmorillonite, the multi-layer packages are only bonded by weak secondary valence forces allowing for the inclusion of water. The amount of the swelling capacity is largely influenced by the type of the ion deposits and their packing density (ion exchange capacities). Bentonies with Na+ ion deposits (s. Sodium bentonite) can virtually swell without limit. -The swelling capacity of Ca2+ bentonites (s. Calcium bentonite), however, is limited. According to W. Tilch, the swelling of bonding clays can be divided into three stages: 1. Capillary absorption of the water (corresponds to inter-crystalline swelling) 2. Entering of the water into the space between the multi-layer packages (corresponds to intra-crystalline swelling) 3. Hydratation of the interchangeable cations | Quellung | Durch die zwischen den Teilchen wirkenden kapillaren und osmotischen Kräfte nimmt ein Ton beim Befeuchten Wasser auf. Die dabei auftretende Volumenvergrößerung wird als Quellung bezeichnet. Die Wassermoleküle werden an die Tonminerale durch Oberflächenaktivität gebunden und bilden Wasserhüllen um die Teilchen aus. Bei der Anwesenheit von Wasserüberschuss unterscheidet man zwei Arten, die interkristalline und die innerkristalline Quellung. Die interkristalline Quellung ist durch die Anlagerung der Wasserdipole an die freie Oberfläche der Tonminerale gekennzeichnet. Auf dieser sind austauschfähige Ionen (z. B. Ca2+, Mg3+, Na+, K+) adsorptiv gebunden. Diese Kationen besitzen ein stark unterschiedliches Wasserbindungsvermögen. Daraus resultiert neben der Größe der spezifischen Oberfläche und vorhandener freier Valenzen die Höhe der interkristallinen Quellfähigkeit der verschiedenen Tonminerale.Die innerkristalline Quellung ist besonders für den praktischen Einsatz bei den Tonmineralen der Montmorillonit von Bedeutung. Unter innerkristalliner Quellung versteht man die Erscheinung, dass Wasser zwischen die Schichtpakete der Tonteilchen eindringt und dabei der Abstand von einem Schichtpaket der Struktur zum anderen stark aufgeweitet werden kann. Die Schichtpakete sind beim Montmorillonit nur durch schwache Nebenvalenzkräfte gebunden, so dass die Einlagerung von Wasser möglich ist. Der Betrag der Quellfähigkeit wird maßgeblich von der Art der Ionenbelegung und von ihrer Packungsdichte (Ionenaustauschvermögen) beeinflusst. Mit Na+-Ionen belegte Bentonite (s. Natriumbentonit) können praktisch unbegrenzt quellen. Dagegen sind Ca2+-Bentonite (s. Kalziumbentonit) nur begrenzt quellfähig.Nach W. Tilch kann man zusammenfassend das Quellen der Bindetone in drei Perioden aufteilen:1. Kapillares Aufsaugen des Wassers (entspricht dem interkristallinen Quellen) 2. Eindringen des Wassers in den Raum zwischen den Schichtpaketen (entspricht dem innerkristallinen Quellen)3. Hydratation der austauschfähigen Kationen | https://www.giessereilexikon.com/en/foundry-lexicon/Encyclopedia/show/swelling-3951/?cHash=58dca127051a6df8c360ba6cab4dff04 | https://www.giessereilexikon.com/giesserei-lexikon/Encyclopedia/show/quellung-337/?cHash=58dca127051a6df8c360ba6cab4dff04
Tantalum | A high melting point ductile metal of grey-white color with high chemical resistance and high temperature tensile strength. Ta SymbolAtomic number73Atomic weight180.88Specific weight at 20 °C16.6 g/cm3Melting point3000 °CBoiling point6100 °CMelting heat174 kJ/kgSpecific thermal capacity at 20 °C0.143 kJ/(kg·K)Thermal conductivity54 kJ/(m·K)Therm. coefficient for linear expansion Coefficient for linear expansion6.6·10-6/K Tantalum in steelSolubility of tantalum in γ-iron is 6.5 %, and approx. 0.20 % in α-iron. Tantalum forms very resistant carbides (tantalum carbide, TaC) and increases the hardening properties of austenite by forming mixed crystals. Similar to niobium, tantalum constricts the γ-area but, compared to niobium, it has an increased affinity to oxygen. In addition to niobium, tantalum is added to semi-killed structural steels with a low carbon content improving tensile strength and ductility due to grain refinement. In unalloyed steels, tantalum improves the creep resistance at moderately increased temperatures. Non-corroding steel types with approx. 18 % Cr and 8 % Ni can be stabilized with tantalum. During special annealing treatments, in particular tantalum carbides are released, while the formation of chromium carbides which trigger intercrystalline corrosion is almost completely prevented. For this purpose, niobium is preferred since lower amounts are required for complete stabilization due to the low atomic weight of niobium compared to tantalum. In certain cases, tantalum was added to high-temperature resistant alloyed steel types instead of niobium; it turned out to be as effective with regard to ductility and strength at high temperatures.Compared to niobium, tantalum has an increased affinity to nitrogen. Therefore, tantalum nitride is formed considerably faster than niobium nitride. Due to this property, tantalum was added to nitriding steels in order to increase the formation of a hard surface layer. Tantalum is used in hard metals for the production of cutting tools, matrixes and wear-resistant surfaces. Tantalum-containing tools feature wear-resistant cutting edges and low vulnerability to surface pitting. Tantalum carbide is more resistant than tungsten carbide and molybdenum carbide; together with niobium carbide, it is frequently used as a component of sintered carbide tools. Tantalum in cast ironSimilar to niobium, tantalum can be found in cast iron as a trace element only. | Tantal | Ein hochschmelzendes, duktiles Metall von grauweißer Farbe mit hoher chemischer Beständigkeit und Warmfestigkeit. SymbolTaOrdnungszahl73Atomgewicht180,88spezifisches Gewicht bei 20 °C16,6 g/cm3Schmelzpunkt3000 °CSiedepunkt6100 °CSchmelzwärme174 kJ/kgspezifische Wärmekapazität bei 20 °C0,143 kJ/(kg·K)Wärmeleitfähigkeit54 kJ/(m·K)therm. Längenausdehnungskoeffizient6,6·10-6/K Tantal im StahlDie Löslichkeit von Tantal im γ-Eisen beträgt 6,5 %, im α-Eisen ungefähr 0,20 %. Tantal bildet sehr beständige Karbide (Tantalkarbid, TaC) und erhöht die Härtbarkeit des Austenits durch Bildung von Mischkristallen. Ähnlich wie Niob schnürt Tantal das γ-Gebiet ein, es hat aber eine stärkere Affinität zu Sauerstoff als Niob. Tantal wird, zusammen mit Niob, halbberuhigten Baustählen mit niedrigem Kohlenstoffgehalt zugesetzt, wobei Zugfestigkeit und Zähigkeit infolge der Kornverfeinerung verbessert werden. In unlegierten Stählen führt Tantal überdies zu einer Verbesserung des Kriechwiderstandes bei mäßig erhöhten Temperaturen. Nichtrostende Stähle mit rd. 18 % Cr und 8 % Ni können mit Tantal stabilisiert werden. Im Verlauf einer besonderen Glühbehandlung scheiden sich bevorzugt Tantalkarbide aus, während die Bildung der zu interkristalliner Korrosion führenden Chromkarbide nahezu völlig verhindert wird. Für diesen Zweck wird jedoch Niob vorgezogen, da zur vollständigen Stabilisierung wegen des niedrigen Atomgewichtes von Niob gegenüber Tantal geringere Mengen erforderlich sind. In bestimmten Fällen wurde Tantal hochtemperaturbeständigen legierten Stählen teilweise an Stelle von Niob zugesetzt und erwies sich hier als ebenso wirksam im Hinblick auf Zähigkeit und Festigkeit bei hohen Temperaturen. Tantal hat auch zum Stickstoff eine höhere Affinität als Niob, Tantalnitrid bildet sich daher bedeutend schneller als Niobnitrid. Wegen dieser Eigenschaft wurde Tantal Nitrierstählen zugesetzt, um die Bildung der harten Randschicht zu beschleunigen. Tantal wird in Hartlegierungen für die Herstellung von Schneidwerkzeugen, Matrizen und verschleißfesten Oberflächen eingesetzt. Tantalhaltige Werkzeuge zeichnen sich durch abnützungsbeständige Schnittkanten und geringe Anfälligkeit gegen Grübchenbildung aus. Tantalkarbid ist beständiger als die Karbide von Wolfram und Molybdän und bildet zusammen mit Niobkarbid oft einen Bestandteil von gesinterten Hartmetallwerkzeugen.Tantal im GusseisenEbenso wie Niob findet man Tantal im Gusseisen nur als Spurenelement. | https://www.giessereilexikon.com/en/foundry-lexicon/Encyclopedia/show/tantalum-4118/?cHash=28162477f994a3979ebf11b4c19588fe | https://www.giessereilexikon.com/giesserei-lexikon/Encyclopedia/show/tantal-504/?cHash=28162477f994a3979ebf11b4c19588fe
Swell | Massive thickening over a large area of the casting inside or outside, sometimes also at edges, often in association with roughness. Figure 1 is a schematic illustration of the changes to the mold cavity which are basically possible. The effect of heat (radiation, thermal conduction) from the inflowing metal causes the thermal expansion of the mold material. Different temperatures in each mold zone cause considerable differences in tension which affect the surface layers of the mold and mold walls, respectively. The deformability of the mold wall (mold material) and the adhesion to the subsurface (wet tensile strength) counteract the pressure tensions. If the mechanical-thermal stresses (tensions) exceed the deformability and strength in the strain cross-section, defects may occur on the casting (s. a. Schülpe, Blattrippen). The dimensional accuracy of castings is determined by various technical-technological influential factors whereas the mold wall deformations under the effect of metallostatic pressure and, in case of cast iron, under the effect of crystallization pressure may cause considerable changes to the dimensions of the casting. The pressure tensions coming along with casting are high enough for wet casting molds to deform the compacted mold material and cause the additional compaction of the mold which always depends on initial compaction and its consistency as well as on the geometrical shape und thus cab never be consistent. Counteracting forces in addition to the resistance of the mold include the atmospheric pressure or the outside gas pressure.The degree of mold expansion is determined by the basic mold material as well as by mold material additives, by compaction and finally by the properties of heated bridging bonds which bond the sand grains to form a mold. If it is possible for the bridging bonds to yield under the influence of considerable quartz expansion, the expansion of each sand grain is transferred to the total structure only to a minor extent. Mold expansion is low. If this is not possible, or if the sand grains even contribute to the expansion process, drastic overall expansion is caused including any possible affects on the casting. The mold cavity changes its dimensions as long as the pressure tensions increase thus causing additional compaction. The metal follows this deformation until a stable marginal shell is formed (figure 2). | Treibstelle | Großflächige, massive Verdickungen an Gussaußen- oder -innenflächen, teilweise auch an Kanten, häufig verbunden mit Rauheit. Prinzipielle Möglichkeiten der Änderung der Formhohlraumgestalt zeigt Bild 1 schematisch. Die Hitzeeinwirkung (Strahlung, Wärmeleitung) durch das Gießmetall führt zur thermischen Expansion des Formstoffes. In Folge treten wegen der Temperaturunterschiede in den einzelnen Formzonen beträchtliche Spannungsunterschiede auf, welche zur Beeinflussung der Oberflächenschichten der Formen bzw. Formwände führen. Den Druckspannungen wirken die Verformbarkeit der Formwand (Formstoff) und die Haftfestigkeit auf dem Untergrund (Nasszugfestigkeit) entgegen. Überschreiten die mechanisch-thermischen Beanspruchungen (Spannungen) die Verformbarkeit und die Festigkeit im Belastungsquerschnitt, kann es zu den Fehlererscheinungen am Gussstück kommen (s. a. Schülpe, Blattrippen). Die Maßgenauigkeit eines Gussteils wird von verschiedenen technisch-technologischen Einflussgrößen bestimmt, wobei die Formwandbewegung unter der Wirkung des metallostatischen Druckes und bei Gusseisen unter der Wirkung des Kristallisationsdruckes zu beträchtlichen Veränderungen der Abmessungen des Gussteils führen kann. Die beim Abguss auftretenden Druckspannungen sind bei Nassgussformstoffen so groß, dass sie den verdichteten Formstoff verformen können, so dass eine Nachverdichtung der Form auftritt, die neben der Ausgangsverdichtung und deren Gleichmäßigkeit auch immer von der geometrischen Gestalt abhängig ist und somit nie gleichmäßig auftreten kann. Als Gegenkräfte wirken neben dem Widerstand der Gießform selbst der Atmosphärendruck bzw. der äußere Gasdruck.Die Stärke der Ausdehnung von Formteilen wird neben den verwendeten Formgrundstoffen von den Formstoffzusätzen, von der Verdichtung und letztlich durch die Eigenschaften erhitzter Binderbrücken bestimmt, die die Sandkörner zum Formteil verbinden. Können die Binderbrücken zum Zeitpunkt starker Quarzausdehnung nachgeben, wird die Ausdehnung der einzelnen Sandkörner auf das Gesamtgerüst nur abgeschwächt übertragen. Die Formteilausdehnung bleibt niedrig. Können sie es nicht oder liefern sie sogar zusätzliche Ausdehnungsbeträge, werden drastische Gesamtausdehnungswerte mit allen nachteiligen Auswirkungen auf das Gussstück gefunden. Der Formhohlraum ändert seine Abmessungen, solange die Druckspannungen ansteigen und dadurch eine Nachverdichtung eintritt. Das Metall folgt bis zur Bildung einer tragfähigen Randschale dieser Bewegung (Bild 2). | https://www.giessereilexikon.com/en/foundry-lexicon/Encyclopedia/show/swell-4112/?cHash=3b94b76ff1501a80d427741ed2d7a66f | https://www.giessereilexikon.com/giesserei-lexikon/Encyclopedia/show/treibstelle-498/?cHash=3b94b76ff1501a80d427741ed2d7a66f
Sweat | Pearl-shaped exudates firmly bonded to the casting which occur in shrink holes, gas bubbles, cavities, but also often at the surface of castings. The defect is clearly visible to the naked eye and can occur in all casting alloys containing components with a low melting point and/or eutectics, independent of the molding process. Typical examples are copper-tin alloys, cuprous aluminum alloys or phosphorus-rich iron alloys. In contrast to spraying pearls, sweat generally has a different chemical composition and different structural components than the actual casting. For example, in flake graphite cast iron, sweat consists of a large phosphide eutectic part, and is then also referred to as phosphide pearls.In copper-tin alloys, sweat mainly consists of segregatedtin, whereas in cuprous aluminum alloys, it has the composition of the Al-Al2-Cu eutectic. If sweat occurs at the surface of a casting, it can be pressed against the mold wall where it is crushed and then sticks to the casting surface like a plaster. Sweat formation is a phenomenon of macro segregation (pressure segregation, see also Segregation). Low melting point components which have remained liquid after solidification of the structural matrix are pressed out at the casting surface under the pressure of the shrinkage or the pressure of gases (s. Gas bubble), released during solidification or occurring due to mold material reactions. This case is the more likely to occur, the lower the melting point of the re-melted phases compared to the solidus temperature of the relevant alloy. The formation of sweat can be prevented by rapid, directional solidification.Additional references:Casting defectCasting defectMold sand-based casting defectSpraying pearlCold shot | Schwitzperle | Perlenförmige Ausschwitzungen die fest mit dem Gussteil verbunden sind und in Lunkern, Gasblasen, Hohlräumen, aber häufig auch an der Oberfläche von Gussteilen beobachtet werden. Der Fehler ist mit freiem Auge sichtbar und kann bei allen Gusslegierungen auftreten, unabhängig vom Formverfahren, die niedrigschmelzende Bestandteile bzw. Eutektika enthalten. Typische Beispiele sind Kupfer-Zinnlegierungen, kupferhaltige Aluminiumlegierungen oder phosphorreiche Eisenlegierungen. Die Schwitzperlen haben im Unterschied zur Spritzperle generell eine andere chemische Zusammensetzung und weisen andere Gefügebestandteile auf als das eigentliche Gussteil. So bestehen Schwitzperlen, beispielsweise bei Gusseisen mit Lamellengrafit, aus einem großen Teil Phosphideutektikum, sie werden dann auch als Phosphidperlen bezeichnet.Bei Kupfer-Zinnlegierungen bestehen die Schwitzperlen vorwiegend aus geseigertem Zinn, bei kupferhaltigen Aluminiumlegierungen dagegen aus der Zusammensetzung des Al-Al2-Cu-Eutektikums. Treten die Schwitzperlen an der Oberfläche eines Gussteiles aus, so können sie gegen die Formwand gedrückt werden und dort verquetschen, so dass sie pflasterartig auf der Gussstückoberfläche aufliegen.Die Schwitzkugelbildung ist eine Erscheinungsform der Makroseigerung (Druckseigerung, siehe auch Seigerung). Nach der Erstarrung der Gefügegrundmasse noch flüssig gebliebene, niedrigschmelzende Bestandteile werden unter dem Druck der Schwindung oder dem Druck von Gasen (s. Gasblase), die bei der Erstarrung frei werden oder durch Formstoffreaktionen entstehen können, an der Gussstückoberfläche herausgepresst. Dieser Fall tritt umso leichter auf, je niedriger der Schmelzpunkt der wieder aufgeschmolzenen Phasen im Vergleich zur Solidustemperatur der betreffenden Legierung liegt.Durch rasche, gerichtete Erstarrung kann die Ausbildung von Schwitzperlen vermieden werden. Weiterführende Stichworte:GussfehlerFormsandbedingte GussfehlerSpritzperleSpritzkugel | https://www.giessereilexikon.com/en/foundry-lexicon/Encyclopedia/show/sweat-4015/?cHash=2b28484c019661fc6fb011487d2e047b | https://www.giessereilexikon.com/giesserei-lexikon/Encyclopedia/show/schwitzperle-401/?cHash=2b28484c019661fc6fb011487d2e047b
Surface tension | Interfacial tension between a liquid (melt) and a gaseous phase (air, mold cavity). It therefore refers to forces acting between two phases which are in contact with each other.The surface of a melt is subject to a tension acting to contract this surface within itself. Thus, surface tension is defined as the force with which a liquid surface having a width of 1cm attempts to contract itself. The dimension of surface tension in SI units is kg/s2, equivalent to N/m.Surface tension depends on the composition of the relevant melt and its temperature; as the temperature increases, the surface tension decreases, except with copper and aluminum melts. In addition, the surface tension is significantly influenced by the C content. At 2.2% C and a temperature of 1420°C, the surface tension is 1500N/m. In comparison, at 3.9% C and a temperature of 1300°C, the surface tension is only 1150N/m.Surface tension has a considerable influence on the melts ability to completely fill the mold cavity. Cast alloys having a high surface tension fill the mold cavity less well than those of a lower surface tension. Moreover, the temperture dependence also results in the casting properties (see Castability) deteriorating as the casting temperature decreases. Therefore, cold shuts are not necessarily the results of premature solidification due to a low casting temperature, but the metal flow may also come to a standstill due to excessive surface tension. | Oberflächenspannung | Grenzflächenspannung zwischen Flüssigkeit (Schmelze) und Gasphase (Luft, Formhohlraum). Sie bezieht sich also auf Kräfte, die zwischen zwei Phasen auftreten die miteinander in Kontakt stehen. An der Oberfläche einer Schmelze wirkt eine Spannung, die danach trachtet, diese Oberfläche in sich zusammenzuziehen. Somit definiert man die Oberflächenspannung als jene Kraft, mit der eine Flüssigkeitsfläche von 1 cm Breite sich zu verkleinern sucht. Die Dimension der Oberflächenspannung in SI-Einheiten ist kg/s2, gleichbedeutend mit N/m.Die Oberflächenspannung hängt von der Zusammensetzung der betreffenden Schmelze und von ihrer Temperatur ab; mit steigender Temperatur wird die Oberflächenspannung mit Ausnahme von Kupfer- und Gusseisenschmelzen kleiner. Außerdem wird die Oberflächenspannung bei Gusseisenlegierungen stark vom C-Gehalt beeinflusst. Bei 2,2 % C und einer Temperatur von 1420 °C beträgt die Oberflächenspannung 1500 N/m. Im Vergleich dazu beträgt sie bei 3,9 % C und 1300 °C nur 1150 N/m.Die Oberflächenspannung beeinflusst ganz wesentlich die Abbildungsfähigkeit der Schmelze im Formhohlraum. Gusslegierungen mit hoher Oberflächenspannung bilden den Formhohlraum weniger gut ab als solche mit geringer Oberflächenspannung. Die Temperaturabhängigkeit bewirkt im Übrigen auch die Verschlechterung der Gießeigenschaften (s. Gießbarkeit) mit abnehmender Gießtemperatur. Kaltschweißstellen (Kaltlauf) sind deshalb nicht unbedingt eine Folge vorzeitiger Erstarrung durch zu niedrige Gießtemperatur, sondern es kann auch ein Stillstand der Metallströmung wegen zu hoher Oberflächenspannung entstehen. | https://www.giessereilexikon.com/en/foundry-lexicon/Encyclopedia/show/surface-tension-4617/?cHash=b808ed484c66973942bef1f3b32dd42e | https://www.giessereilexikon.com/giesserei-lexikon/Encyclopedia/show/oberflaechenspannung-1006/?cHash=b808ed484c66973942bef1f3b32dd42e
Surface roughness | Casting defect if the metal penetration of the sand mold is in the size range of the sand grains at maximum (see Sand grain). For sand casting and shell casting, the roughness depth (Fig. 1)generally depends on the grain of the used mold material. Instead of direct measurements of the castingsurface roughness, standardized surfaces according to DIN EN 1370 are often applied for examination of the surface roughness (see Surface quality) by means of comparators (Fig. 2).Additional references:Mold sand-based casting defectRough surfaceRoughness | Oberflächenrauheit | Gussfehler, wenn das Eindringen des Metalls in die Sandform maximal in der Größenordnung der Sandkörner liegt (s. Sandkörnung). Bei Sandguss und Maskenguss hängt die Rauhtiefe (Bild 1) im Wesentlichen von der Körnung des verwendeten Formstoffes ab. An Stelle von Direktmessungen der Gussflächenrauheit werden häufig Oberflächen-Normalien nach DIN EN 1370 zur Prüfung der Oberflächenrauheit (s. Oberflächengüte) mit Hilfe von Vergleichsmustern verwendet (Bild 2).Weiterführende Stichworte:Formsandbedingte GussfehlerRauhe OberflächeRauheit | https://www.giessereilexikon.com/en/foundry-lexicon/Encyclopedia/show/surface-roughness-4740/?cHash=c5da5ebe41edff1b61f8f5532a5fc06c | https://www.giessereilexikon.com/giesserei-lexikon/Encyclopedia/show/oberflaechenrauheit-1129/?cHash=c5da5ebe41edff1b61f8f5532a5fc06c
Surface quality | Quality condition of the surface of a cast product. It predominantly depends on the molding material used, the casting material, and the size of the cat part but also on other technical process parameters. Table 1 provides a list of guiding values for casting quality in different molding processes. There is not method for numerical determination of surface quality, it can only be subjectively defined upon visual inspection. The European standard applicable for this purpose is DIN EN 1370 “Examination of surface condition (roughness and surface discontinuities) by means of visualtactile comparators” (Fig. 1), which allow for visual or tactile comparison. For visual comparison, light incidence must be at an angle to the surface of the workpiece and the surface of the comparator; with the angle of light incidence and the viewing angle must be varied to achieve optimum visibility of roughness, particularly with smooth surfaces.With tactile comparison, the most sound results are obtained when using the surface comparator complying with the permissible roughness and the samples with the next finer and the next coarser surfaces, respectively. DIN EN 1370 is applicable for all metal casting materials and all molding and casting methods, except die casting. The standard presents two ranges of surface comparators, which are positive casts of real castings and represent surfaces in raw casting condition, on one hand, and surfaces in treated condition, on the other. | Oberflächengüte | Gütezustand der Oberfläche eines Gusserzeugnisses. Sie ist vor allem abhängig vom verwendeten Formstoff, dem Gusswerkstoff und der Gussstückgröße sowie anderen verfahrenstechnologischen Parametern. Die Tabelle 1 zeigt Anhaltswerte für die Gussstückqualität bei verschiedenen Formverfahren. Sie kann zahlenmäßig nicht bestimmt, sondern visuell nur subjektiv festgestellt werden. Dafür gilt die Europäische Norm DIN EN 1370 „Prüfung der Oberflächenrauhheit mit Hilfe von Vergleichsmustern“ (Bild 1), welche einen Sicht- oder Tastvergleich ermöglichen. Beim Sichtvergleich soll das Licht schräg zur Oberfläche des Werkstückes und des Vergleichsmusters einfallen, wobei der Lichteinfallswinkel und auch der Betrachtungswinkel vor allem bei glatten Flächen zur Erzielung optimaler Erkennbarkeit der Rauheit variiert werden müssen.Beim Tastvergleich erhält man die sichersten Ergebnisse, wenn zum Vergleich das der zulässigen Rauheit entsprechende Oberflächen-Vergleichsmuster sowie das nächst feinere und das nächst gröbere herangezogen werden. DIN EN 1370 ist gültig für alle metallischen Gusswerkstoffe und alle Formverfahren und Gießverfahren mit Ausnahme des Druckgießens. Die Norm stellt zwei Reihen von Oberflächenvergleichsmustern vor die Positivabdrücke von realen Gussstücken sind und jeweils zwischen Oberflächen im Rohguss- und in einem nachbehandelten Zustand unterschieden werden. | https://www.giessereilexikon.com/en/foundry-lexicon/Encyclopedia/show/surface-quality-3933/?cHash=bca960bb186bbc59715db709ea1174cd | https://www.giessereilexikon.com/giesserei-lexikon/Encyclopedia/show/oberflaechenguete-318/?cHash=bca960bb186bbc59715db709ea1174cd
Surface defects | Defect occurring at the surface of castings, for example: - Inclusion of foreign bodies (surface inclusion in form of oxide inclusion, sand inclusion, slag inclusion) - Cavity (surface cavity) - Surface cracks (these may include solidification cracks reaching the surface, capillary cracks, hot cracks, cold cracks warm cracks) - Subsurface porosity (surface blisters) - Metal penetration - Rough surface - Sweat - Segregations - Irregularities on the casting surface due to sand expansion defects (scabs and rat tails) - Cold shuts - Formation of burrs - Adhesive residues (burnt-on sand, coating or separation agents) - Irregular macro structure (flow figures, lines) Videos on Foundry-Skills | Oberflächenfehler | Fehlererscheinungen an der Oberfläche von Gussstücken wie: - Fremdeinschlüsse (Oberflächeneinschlüsse in Form von Oxideinschlüssen, Sandeinschlüsse, Schlackeneinschlüssen ) - Lunker (Außenlunker) - Oberflächenrisse (diese können an die Oberfläche reichende Erstarrungsrisse, Haarrisse, Heißrisse, Kaltrisse, Warmrisse sein) - Randporosität (Oberflächenblasen) - Vererzung und Penetration - rauhe Oberfläche - Schwitzperlen - Seigerungen - durch Sandausdehnungsfehler (Schülpen und Rattenschwänze) bedingte Unebenheiten der Gussoberfläche - Kaltlauf - Gratbildung - anhaftende Rückstände (angebrannter Sand, Schlichte oder Formtrennstoffe) - uneinheitliche Makrostruktur (Fließfiguren, -linien) Videos auf Foundry-Skills | https://www.giessereilexikon.com/en/foundry-lexicon/Encyclopedia/show/surface-defects-4742/?cHash=a86b2613d7ca58d8085eac445fe6579a | https://www.giessereilexikon.com/giesserei-lexikon/Encyclopedia/show/oberflaechenfehler-1131/?cHash=a86b2613d7ca58d8085eac445fe6579a
Surface blisters | Surface defect on castings characterized by usually extensive, smooth-walled cavities (Fig. 1). This defect may occur as a single blister or as a group of blisters.In each case, the blisters are caused by gases entrapped at the casting surface which are often associated with slag or oxides and result in rounded or oblong cavities. The defects are almost always located in the cope part of the mold, especially in the areas which are difficult to vent (undercuts). Castings made of flake graphite cast iron are more susceptible than those made of nodular graphite cast iron.Basically, such casting defects have two causes:1. In the event of insufficient gas permeability, the casting gases generated by the mold material and the resulting gas pressure reach such high values that the gases penetrate the liquid metal in the form of blowholes or blisters. In the worst case, the gas pressure is even further increased by gases penetrating from cores into the casting material (see Blowhole).2. Due to decreasing solubility, gases dissolved in the casting material precipitate during solidification (see Hydrogen pores).Surface blisters can be avoided by means of improved core venting and mold venting, a reduction of the binder amount in the core molding material and partial face coatings on the cores (slow-down of the heating process and therefore reduction in gas pressure). In particular with bentonite-bonded mold material, conditioning should be improved to reduce the water content to a minimum.With regard to die and pressure die casting, the venting must be checked and the melt and degassing treatment (see Rotary degassing) should be performed carefully. In addition, pressure die casting requires efficient and careful plunger and mold lubrication and the prevention of “surge waves” due to the plunger velocity being to low during the slow shot phase.Additional references:Casting defectMold sand-based casting defect | Oberflächenblasen | Oberflächenfehler an Gussteilen, welcher sich in meist großflächigen Hohlräumen mit glatten Wänden darstellt (Bild 1). Dieser Fehler kann einzeln oder in Gruppen auftreten.Ursache sind in jedem Fall eingeschlossene Gase an der Oberfläche des Gussstückes, die oft mit Schlacken oder Oxiden vergesellschaftet sind und gerundete oder längliche Hohlräume ergeben. Dabei sind die Fehlstellen fast immer im Oberkasten der Form, speziell an schlecht zu entlüfteten Stellen (Hinterschneidungen) anzutreffen. Anfälliger sind Gussteile aus Gusseisen mit Lamellengrafit, weniger anfällig jene aus Gusseisen mit Kugelgrafit.Derartige Gasfehler haben grundsätzlich zwei Ursachen:1. Die entstehenden Gießgase aus dem Formstoff und der dadurch entstehende Gasdruck nehmen bei ungenügender Gasdurchlässigkeit einen so hohen Wert an, dass die Gase in Form von Blasen in das flüssige Metall eindringen. Ungünstigenfalls wird der Gasdruck dabei durch eindringende Gase von Kernen in den Gusswerkstoff noch verstärkt (siehe Gasblase).2. Infolge sinkender Löslichkeit scheiden sich die im Gusswerkstoff gelösten Gase während der Erstarrung aus (siehe Wasserstoffporen).Abhilfe kann durch verbesserte Kernentlüftung und Formentlüftung, Verringerung der Bindermenge im Kernformstoff, teilweises Schlichten der Kerne (Verlangsamung der Aufheizung und damit Reduzierung des Gasdruckes) geschaffen werden. Speziell bei bentonitgebundenem Formstoff sollte durch eine verbesserte Aufbereitung der Wassergehalt auf ein Minimum gesenkt werden.Bei Kokillen- und Druckguss sind die Entlüftung zu überprüfen und Schmelze- sowie Entgasungsbehandlungen (siehe Rotorentgasung) sorgfältig durchzuführen. Außerdem verlangt Druckguss eine sparsame und sorgfältige Gießkolben- und Formschmierung sowie die Vermeidung von „Überschlagswellen“ durch zu niedrige Kolbengeschwindigkeit im Vorlauf.Weiterführende Stichworte:GussfehlerFormsandbedingte Gussfehler | https://www.giessereilexikon.com/en/foundry-lexicon/Encyclopedia/show/surface-blisters-4613/?cHash=253c6bc43c5b545b3eef86db9b344f20 | https://www.giessereilexikon.com/giesserei-lexikon/Encyclopedia/show/oberflaechenblasen-1002/?cHash=253c6bc43c5b545b3eef86db9b344f20
Supercooling quotient | Characteristic value, determined from the results of thermal analysis of an inoculated cast iron with lamellar graphite compared to the uninoculated state. As supercooling quotient UQ applies the ratio of the absolute supercooling in the inoculated to uninoculated state: Shows, for example from a thermal analysiscooling curve obtained of a grey cast iron, that here a supercooling of 15 K was measured in the uninoculated state and 6 K in the inoculated state is UQ = 15/6 = 2.5. Optimally, this ratio should be between 1.5 and 2.5. With increasing ratio supercooling increase the number of eutectic cells so that the amount of flake graphite (A-graphite) and the tensile strength is increasing also. Is inoculation too high with UQ > 2.5 is unfavourable because microporosity may occur.Additional references:SupercoolingMicroporosityEutectic cells | Unterkühlungsquotient | Kennwert, ermittelt aus den Ergebnissen der thermischen Analyse eines geimpften Gusseisens mit Lamellengraphit im Vergleich zum ungeimpften Zustand. Als Unterkühlungsquotient UQ gilt das Verhältnis der absoluten Unterkühlungen im geimpften zum ungeimpften Zustand: Geht beispielsweise aus einer thermoanalytisch erhaltenen Abkühlkurve eines grauen Gusseisens hervor, dass hier eine Unterkühlung von 15 K im ungeimpften Zustand und von 6 K im geimpften Zustand gemessen wurde ist UQ = 15/6 = 2,5. Optimal soll dieser Quotient zwischen 1,5 und 2,5 liegen. Mit steigendem Unterkühlungsquotienten erhöhen sich die Zahl der eutektischen Körner und damit der Anteil an Lamellengraphit (A-Graphit) und die Zugfestigkeit. Ein Überimpfen mit UQ > 2,5 ist ungünstig, weil Mikroporosität auftreten kann.Weiterführende Stichworte:UnterkühlungMikroporositäteutektisches Korn | https://www.giessereilexikon.com/en/foundry-lexicon/Encyclopedia/show/supercooling-quotient-4835/?cHash=5f1625a038a8403271bf8560bfdacf08 | https://www.giessereilexikon.com/giesserei-lexikon/Encyclopedia/show/unterkuehlungsquotient-4834/?cHash=5f1625a038a8403271bf8560bfdacf08
Supercooling | Phenomenon of a melt remaining liquid below its liquidus temperature without the occurrence of solidification. Supercooling may occur in case of rapid cooling or lack of crystallization nuclei (s. Nucleus, Balance of nuclei). Fig. shows idealized cooling curves with and without supercooling. In case (a), the melt reaches the solidification temperature Ts during cooling, and crystallization begins at point A' and terminates at point A". The melting heat released maintains a constant temperature and the temperature does not decrease further until after complete solidification. If, however, supercooling occurs, the temperature falls below Ts and the melt enters an instable state still remaining liquid and a supercooling AT occurs, which corresponds to the difference between the theoretical and actual solidification temperature (b). The course of the cooling curve is explained by the fact that the melting or crystallization heat is only released in the supercooled state at the start of crystallization and thus causes an increase in temperature (recalescence). (Source: S. Hasse, editor of Gießerei-Lexikon, Schiele und Schön, publishing house for technical literature, Berlin) | Unterkühlung | Flüssigbleiben einer Schmelze unterhalb ihrer Liquidustemperatur, ohne dass eine Erstarrung eintritt. Unterkühlungserscheinungen können bei rascher Abkühlung oder bei Mangel an Kristallisationskeimen auftreten. Das Bild zeigt idealisierte Abkühlungskurven mit und ohne Unterkühlung. Im Fall (a) erreicht die Schmelze bei der Abkühlung die Erstarrungstemperatur Ts, und es beginnt im Punkt A' die Kristallisation, die dann im Punkt A" beendet ist. Die frei werdende Schmelzwärme hält die Temperatur konstant, und erst nach vollständiger Erstarrung fällt die Temperatur wieder weiter ab. Wenn dagegen eine Unterkühlung stattfindet, wird die Temperatur Ts unterschritten und die Schmelze gelangt in einen instabilen Zustand, wobei sie immer noch flüssig bleibt und es entsteht eine Unterkühlung ΔT, die der Differenz zwischen theoretischer und tatsächlicher Erstarrungstemperatur entspricht (b). Der Verlauf der Abkühlungskurve mit Unterkühlung erklärt sich daraus, dass die Schmelz- bzw. Kristallisationswarme erst im unterkühlten Zustand bei beginnender Kristallisation frei wird und dadurch einen Temperaturanstieg hervorruft (Rekaleszenz). | https://www.giessereilexikon.com/en/foundry-lexicon/Encyclopedia/show/supercooling-4046/?cHash=1828e8ff7e5cca3acd6477dc1097833e | https://www.giessereilexikon.com/giesserei-lexikon/Encyclopedia/show/unterkuehlung-432/?cHash=1828e8ff7e5cca3acd6477dc1097833e
Supercooled graphite | Interdendritic graphite (e.g. D graphite according to EN 20945, Figures 1and 2) in hypereutectic cast iron (s. a. graphite classification chart) That becomes visible in metallographic specimen in the form of a cohesive net. Strictly speaking, this is not graphite degeneration yet; but at least unfavourable graphite distribution which will have a massive influence on the dynamic and mechanical properties of the material.Additional references:Graphite degenerationFlake graphite cast ironNodular graphite cast ironCompacted graphite cast ironEutectic graphite quantity | Unterkühlungsgrafit | Interdendritischer Grafit (z. B. D-Grafit nach EN 20945, Bilder 1 und 2), im untereutektischen Gusseisen (s. a. Graphitrichtreihe).Unterkühlungsgrafit wird als zusammenhängendes Netz im metallographischen Schliff sichtbar. Hierbei handelt es sich noch nicht um Grafitentartungen, zumindest aber um ungünstige Grafitverteilungen, welche die mechanischen und dynamischen Eigenschaften des Werkstoffes massiv beeinflussen können. Weiterführende Stichworte:GrafitentartungGusseisen mit LamellengrafitGusseisen mit KugelgrafitGusseisen mit Vermiculargrafiteutektische Grafitmenge | https://www.giessereilexikon.com/en/foundry-lexicon/Encyclopedia/show/supercooled-graphite-4833/?cHash=cf800273a60348c76056855584e04ab8 | https://www.giessereilexikon.com/giesserei-lexikon/Encyclopedia/show/unterkuehlungsgrafit-4832/?cHash=cf800273a60348c76056855584e04ab8
Sulfur print | Serves for detection of increased sulfur concentration (segregations) in steel and counts therefore as etching process (see also Etching).If a bromide paper that was soaked in 5 % sulfuric acid is pressed on the metallographic specimen of a steel sample, the sulfur-containing sections of the paper turn dark. The sulfuric acid reacts with the sulfide inclusions and forms hydrogen sulfide. This again reacts with the bromide paper to dark silver sulfide. This indicates the distribution of the sulfide inclusions (figure 1) in the material. The print is secured, watered, dried and can thus be archived. | Baumann-Abdruck | Dient zum Nachweis von Schwefelanreicherungen (Seigerungen) in Stahl und ist somit ein Ätzverfahren (siehe auch Ätzen). Drückt man ein mit 5%-iger Schwefelsäure getränktes Bromsilberpapier (Fotopapier) auf den Schliff einer Stahlprobe, so färben die schwefelhaltigen Stellen das Papier dunkel. Die Schwefelsäure reagiert mit den Sulfideinschlüssen und bildet dabei Schwefelwasserstoff. Dieser wiederum reagiert mit dem Bromsilberpapier zu dunklem Silbersulfid. Dadurch wird die Verteilung der Sulfideinschlüsse (Bild 1) im Werkstoff widergegeben. Der Abdruck wird fixiert, gewässert, getrocknet und kann so archiviert werden. | https://www.giessereilexikon.com/en/foundry-lexicon/Encyclopedia/show/sulfur-print-4766/?cHash=0bee1240f6e1cbc8623bf2c35b841a97 | https://www.giessereilexikon.com/giesserei-lexikon/Encyclopedia/show/baumann-abdruck-1155/?cHash=0bee1240f6e1cbc8623bf2c35b841a97
Substitutional solid solution | Substitutional solid solutions are formed by the replacement of atoms A in a host lattice by foreign atoms of element B (the atoms are substituted).In many cases, the solubility of an atom species B in A is limited. However, under certain conditions, each B-atom can be replaced by an A-atom which is referred to as a continuous solid solution series or complete miscibility since the solubility of the metal A in B can be up to 100%.The conditions for complete miscibility of A in B are:1. Both metals must be of the same lattice type (e.g. bcc – bcc).2. The difference in atomic diameters must not be more than 14%, the atomic radii must therefore be about the same.3. Both elements must have low chemical affinity for each other, such as between adjacent elements in the periodic table.Generally, the atom species involved are indifferent to each other, i.e. there are no directional, attracting or repelling forces and the atoms B are distributed in the host lattice with statistic irregularity (Fig. 1a).However, if the attracting forces between the different atoms A-B is higher than between atoms of the same kind A-A and B-B, this results in the formation of an ordered superstructure (Fig. 1b). This atomic configuration is also referred to as long-range order and is only possible for certain fractions of the dissolved atoms. Upon thermal exposure, this long-range order can easily be destroyed as the system strives to achieve the disordered state (the state of maximum entropy) when at high temperatures. Vice versa, e.g. during cooling or solidification, a superstructure can only form at a low cooling rate since reaching an ordered state requires many site changes and therefore sufficient time. Ordered structures will not form at a high cooling rate. The properties of superstructures are significantly different from those of solid solutions having an irregular structure.Due to the lattice distortions caused by the dissolved atoms B, completely irregular distributions are practically never formed, instead so-called short-range orders are created (Fig. 1c). In this case, the dissolved atoms B are much less frequently adjacent to each other than probability would dictate.By applying an appropriate heat treatment (see Heat treatment of hardenable aluminum casting alloys, Hardening), further special distribution states of the dissolved atoms can be obtained, e.g. in the form of clusters or single-phase decompositions (zone formation, see Fig. 1d). As a result of the various atomic diameters, a relative large area in the vicinity of these decompositions is strained, leading to a considerable increase in strength.Additional references:Solid solutionInterstitial solid solutionLiterature references:Bargel H. J., Schulze G. (eds.), Werkstoffkunde, 10th edition, Springer Verlag, Berlin Heidelberg, 2008. | Substitutionsmischkristall | Substitutionsmischkristalle oder Austauschmischkristalle entstehen durch Austausch der Atome A des Wirtsgitters durch Fremdatome des Elementes B (die Atome werden substituiert).In vielen Fällen ist die Löslichkeit einer Atomsorte B in A begrenzt. Unter bestimmten Voraussetzungen kann jedoch jedes B-Atom ein A-Atom ersetzen, in diesem Fall spricht man von einer lückenlosen Mischkristallreihe bzw. vollständigen Mischbarkeit, da die Löslichkeit des Metalles A in B bis zu 100 % betragen kann.Voraussetzungen für eine lückenlose Mischbarkeit von A und B sind: 1. Beide Metalle müssen den gleichen Gittertyp aufweisen (z. B. kfz - kfz). 2. Der Unterschied in den Atomdurchmessern darf höchsten 14 % betragen, die Atomradien müssen daher in etwa gleich groß sein. 3. Beide Elemente müssen eine geringe chemische Affinität zueinander aufweisen, dies gilt z. B. für benachbarte Elemente im Periodensystem. Im Allgemeinen verhalten sich die beteiligten Atomsorten gegeneinander indifferent, d. h. es bestehen keine gerichteten, anziehenden oder abstoßenden Kräfte und die Atome B sind im Wirtsgitter statistisch regellos verteilt (Bild 1a).Sind jedoch die anziehenden Kräfte zwischen den ungleichen Atomen A-B stärker als zwischen den gleichartigen Atomen A-A bzw. B-B so entsteht eine geordnete Überstruktur (Bild 1b). Diese atomare Anordnung wird auch als Fernordnung bezeichnet, sie ist jedoch nur bei bestimmten Anteilen der gelösten Atome möglich. Bei thermischer Einwirkung kann diese Fernordnung leicht zerstört werden, da ja das System bei höheren Temperaturen den Unordnungszustand (den Zustand maximaler Entropie) anstrebt. Im umgekehrten Fall, z. B. beim Abkühlen oder bei der Erstarrung, kann sich eine Überstruktur daher auch nur bei langsamer Abkühlung bilden, da die Einstellung eines Ordnungszustandes viele Platzwechsel erfordert und dafür genügend Zeit zur Verfügung stehen muss. Bei rascher Abkühlung wird daher eine Bildung geordneter Strukturen unterbleiben. Die Eigenschaften von Überstrukturen weichen signifikant von denen der regellos aufgebauten Mischkristalle ab.Aufgrund der durch die gelösten Atome B verursachten Gitterverzerrungen entstehen praktisch nie völlig regellose Verteilungen, sondern sogenannte Nahordnungen (Bild 1c). Die gelösten Atome B liegen dabei wesentlich seltener aneinander, als es der Wahrscheinlichkeit entsprechen würde.Mit einer geeigneten Wärmbehandlung (s. Wärmebehandlung von aushärtbaren Aluminium-Legierungen, Aushärtung) können weitere, spezielle Verteilungszustände der gelösten Atome erzielt werden, z. B. in Form von Clustern oder einphasiger Entmischungen (Zonenbildung, siehe Bild 1d). Infolge der unterschiedlichen Atomdurchmesser wird dabei ein verhältnismäßig großer Bereich in der Nähe dieser Entmischungen verspannt, die Festigkeit wird dadurch erheblich gesteigert.Weiterführende Stichworte:MischkristallEinlagerungsmischkristallLiteratur:Bargel H. J., Schulze G. (Hrsg.), Werkstoffkunde, 10. Auflage, Springer-Verlag Berlin Heidelberg, 2008. | https://www.giessereilexikon.com/en/foundry-lexicon/Encyclopedia/show/substitutional-solid-solution-4709/?cHash=d043587ece802b88e660d491790d0e8e | https://www.giessereilexikon.com/giesserei-lexikon/Encyclopedia/show/substitutionsmischkristall-1098/?cHash=d043587ece802b88e660d491790d0e8e
Subsequent sampling | Subsequent sampling is repeated sampling when resuming the production of a casting.It can be requested by the customer, e.g. upon long interruptions in production, in order to renew qualification of the relevant casting after the approval has expired. | Folgebemusterung | Unter einer Folgebemusterung versteht man eine erneute Bemusterung bei Wiederaufnahme der Produktion eines Gussteiles. Diese kann vom Kunden z. B. nach einer längeren Produktionsunterbrechung gefordert werden, um eine Requalifikation des entsprechenden Gussteils nach dem Erlöschen der Freigabe zu erreichen. | https://www.giessereilexikon.com/en/foundry-lexicon/Encyclopedia/show/subsequent-sampling-4359/?cHash=039d01e14fde334beb5411a22297c923 | https://www.giessereilexikon.com/giesserei-lexikon/Encyclopedia/show/folgebemusterung-747/?cHash=039d01e14fde334beb5411a22297c923
Subsequent addition | Adding of charges (see Charge) or aggregates to the melting furnace once the previously added material has melted. With the cupola furnace, for example, subsequent additoin is made continously to each batch. A rather discontinuous subsequent addition takes place during melting in a hearth, rotary or crucible furnace. | Nachsetzen | Einbringen von Gattierungen (siehe Gattierung) oder Zuschlägen in den Schmelzofen sobald das zuvor eingesetzte Material aufgeschmolzen ist. So wird beispielsweise beim Kupolofen jede Charge kontinuierlich nachgesetzt. Ein eher diskontinuierliches Nachsetzen erfolgt beim Schmelzen im Herd-, Trommel- oder Tiegelofen. | https://www.giessereilexikon.com/en/foundry-lexicon/Encyclopedia/show/subsequent-addition-3985/?cHash=b2599eb892e36a34f9f7bd39daf58388 | https://www.giessereilexikon.com/giesserei-lexikon/Encyclopedia/show/nachsetzen-371/?cHash=b2599eb892e36a34f9f7bd39daf58388
Submersible lance | Refractory insertion pipe which is used for the metallurgical treatment of metal melts. For pig iron treatment, for example, a desulfurization agent is injected into the melt onto the bottom of the pig iron ladle by means of a carrier gas through the submersible lance, whereas for steel production, for example, argon gas as the homogenizer for the melt or solid matter for the refinement alloying is added to the melt through a submersible lance (s. a. Injector). | Tauchlanze | Feuerfestes Einleitungsrohr welches bei metallurgischen Behandlungen von Metallschmelzen Verwendung findet. Bei der Roheisenbehandlung wird beispielsweise ein Entschwefelungsmittel mittels eines Trägergases durch die Tauchlanze auf den Grund der Roheisenpfanne in die Schmelze injiziert, während bei der Stahlherstellung beispielsweise Argongas zum Homogenisieren der Schmelze oder Feststoff zur Feinlegierung mittels Tauchlanze eingebracht werden (s. a. Injektor). | https://www.giessereilexikon.com/en/foundry-lexicon/Encyclopedia/show/submersible-lance-4122/?cHash=10ad0e6502796df93b078673897d5085 | https://www.giessereilexikon.com/giesserei-lexikon/Encyclopedia/show/tauchlanze-508/?cHash=10ad0e6502796df93b078673897d5085
Sub-conditioning | Insufficient conditioning of a bentonite-bonded mold matgerial for the green sand molding process. Essentail defects leading to sub-conditioning - too low water content - too low active bentonite, - too much decomposition product in the sand (too low degree of refreshment and/or too low new sand and/or used core sand addition) or - incorrect sequence of addition of components to the mixer and/or - too short mixing times. Additional references:Sand conditioning | Unteraufbereitung | Ungenügende Aufbereitung eines bentonitgebundenen Formstoffes für das Grünsandformverfahren (Nassgussformverfahren). Wesentliche Fehler die zu einer Unteraufbereitung führen sind - zu geringer Wassergehalt - zu geringer Aktivbentonit - zu viel Zersetzungsprodukte im Sand (zu geringer Auffrischungsgrad bzw. zu geringer Neusand- und/oder Kernaltsandzusatz) oder - falsche Reihenfolge der Zugabe der Komponenten im Mischer bzw. - zu kurze Mischzeiten. Weiterführende Stichworte:Sandaufbereitung | https://www.giessereilexikon.com/en/foundry-lexicon/Encyclopedia/show/sub-conditioning-4049/?cHash=dcd539b0a918e6784544cdf347b07715 | https://www.giessereilexikon.com/giesserei-lexikon/Encyclopedia/show/unteraufbereitung-435/?cHash=dcd539b0a918e6784544cdf347b07715
Structure formation of cast iron | The Maurer diagram shows the influence of carbon and silicon contents on the structure of cast iron (see Metal matrix of cast iron), determined on the basis of 30mm test rods, and was developed by E. Maurer in 1924. The lines in the diagram (Fig. 1) meet at 4.3% at the carbon axis, i.e. in the eutectic point of the iron-carbon system, and divide the diagram into three main fields: I White cast iron, chilled cast iron (see Carbidic cast iron) (I) II Gray cast iron with pearlitic structure (II) III Gray cast iron with ferritic structure (III) The transition zones indicate white cast iron grades with a mottled structure (IIa, a mixture of white and gray cast iron) and pearlitic-ferritic cast iron (IIb). The limit in the direction of higher carbon contents in the upper part of the diagram is defined by the field in which formation of kish graphite occurs (transparent gray in Fig. 1). Both the strength and hardness of the cast iron increase, as the carbon and silicon contents rise. Therefore, cast iron grades of high quality have a composition which is found in the lower left area of the relevant field. E. Maurer created this diagram only for specimens of medium wall thicknesses (diameter of 30mm!). Moreover, the specimens were cast in dry molds. Accordingly, the influence of the cooling rate is not taken into account and is not included in Fig. 1. The diagram of Greiner-Klingenstein (Fig. 2), however, illustrates the correlation between the structure formation of cast iron and the cooling conditions, i.e. the wall thickness. Since both carbon and silicon have an effect on graphite precipitation, the total content of C+Si was plotted against the wall thickness in this diagram. The field descriptions are identical to those of the Maurer diagram. The break points in the upper limit lines indicate that the total content of carbon and silicon should be below 5.5%. Thus, in connection with the Maurer diagram, the diagram of Greiner-Klingenstein gives a better and more precise overview of the structure formation of cast iron.Literature: Bargel H. J., Schulze G. (eds.), Werkstoffkunde, Springer-Verlag, Berlin Heidelberg, 2008. | Gefügeausbildung von Gusseisen | Das Maurer-Diagramm zeigt den Einfluss des Kohlenstoff- und Siliziumgehaltes auf das Grundgefüge von Gusseisen (s. Metallische Grundmasse von Gusseisen), ermittelt an 30-mm-Probestäben und wurde von E. Maurer im Jahre 1924 entwickelt. Die Linien des Diagramms (Bild 1) münden auf der Kohlenstoffachse bei 4,3 % im eutektischen Punkt des Eisen-Kohlenstoff-Systems und unterteilen das Diagramm in drei Hauptfelder: I weißes Gusseisen, Hartguss (s. Karbidisches Gusseisen) (I) II graues Gusseisen mit perlitischem Grundgefüge (II) III graues Gusseisen mit ferritischemGrundgefüge (III) Die Übergangszonen weisen Gusseisensorten mit meliertem Gefüge (IIa, ein Gemisch aus weißem und grauem Gusseisen) und perlitisch-ferritischesGusseisen (IIb) aus. Die Begrenzung in Richtung höherer Kohlenstoffgehalte ist im oberen Diagrammteil durch das Feld in dem sich Garschaumgrafit bildet gegeben (im Bild 1 grau transparent). Sowohl die Festigkeit als auch die Härte des Gusseisens nehmen mit fallendem Kohlenstoff- und Siliziumgehalt zu. Höherwertige Gusseisensorten haben daher eine Zusammensetzung, die jeweils im linken unteren Bereich der betreffenden Felder liegt. E. Maurer hat das Diagramm lediglich für Proben mit mittlerer Wandstärke (30 mm Durchmesser!) erstellt. Die Proben wurden zudem in trockenen Formen vergossen. Dadurch bleibt der Einfluss der Abkühlgeschwindigkeit unberücksichtigt und wird in Bild 1 nicht erfasst. Im Diagramm von Greiner-Klingenstein (Bild 2) sind dagegen die Abhängigkeit der Gefügeausbildung von Gusseisen von den Abkühlbedingungen und damit der Wanddicke zu entnehmen. Da sowohl der Kohlenstoff als auch das Silizium auf die Grafitausscheidung einwirken, wurde in diesem Diagramm der Summengehalt von C+Si über den Wanddicken aufgetragen. Die Feldbezeichnungen sind mit denen des Maurer-Diagramms ident. Die Knickpunkte der oberen Begrenzungslinien weisen darauf hin, dass der Summengehalt von Kohlenstoff und Silizium unter 5,5 % liegen sollte. Das Diagramm von Kleiner-Klingenstein gibt daher im Zusammenhang mit dem Maurer-Diagramm einen besseren und exakteren Überblick über die Gefügeausbildung von Gusseisen.Literatur: Bargel H. J., Schulze G. (Hrsg.), Werkstoffkunde, Springer-Verlag, Berlin Heidelberg, 2008. | https://www.giessereilexikon.com/en/foundry-lexicon/Encyclopedia/show/structure-formation-of-cast-iron-4582/?cHash=2cbd8f783dbc07ce09668745fe8a8b9a | https://www.giessereilexikon.com/giesserei-lexikon/Encyclopedia/show/gefuegeausbildung-von-gusseisen-971/?cHash=2cbd8f783dbc07ce09668745fe8a8b9a
Structure | In materials science, structure refers to the appearance of materials (generally polycrystals) when looked at under a microscope. Usually, the crystals are microscopic and are also called crystallites or grains. The interfaces between the grains are known as grain boundaries (a schematic representation of grains and grain boundaries can be found in Fig. 1). Structure is the purely descriptive arrangement of the components of metals and alloys, i.e. their grains and phases, including their defects such as shrinkagecavities or pores (see Gas porosity) or structural anomalies.Definition of phase: Phase means a section which is uniform and homogeneous regarding its atomic composition and atomic configuration. As “atomic mixtures”, solid solutions are also referred to as a phase, i.e. as uniform and homogeneous. Heterogeneity can only be detected in the range of atomic dimensions. Therefore, the term phase requires the consideration of sufficiently large sections, making it possible to speak of a uniform, homogeneous appearance. Hence, structure is only the collective term for phases and defects present. According to this, influencing factors defining structure are the phases or their - Type, - Size, - Shape, - Quantitative distribution, - Epitaxy and arrangement. In many cases, the phases forming during solidification and cooling can be derived and predicted from the constitutional diagram (which is why it is also called “phase diagram”). As an example, a eutectic system (see Eutectic) and its resulting phases are shown in Fig. 2. Such a system is also formed by aluminum and silicon, the structure formation for Al-Si alloys can be seen in Fig. 3.The aim of metallography is to make the structure visible by means of optical and electron-optical methods. For this purpose, material specimens are prepared, ground and, if required, etched (see Etching) to render the structure and the various phases in the metallographic specimen more distinguishable. Many properties of metals and alloys depend on the microstructure (tensile strength, elongation, machinability, etc.). The elastic modulus and thermal elongation, on the other hand, are dependent on lattice forces and are therefore considered to be material constants.Examples of structures:Additional references:Solidification structureStructure formation of cast ironStructural matrixCasting structureMetallographic specimen, Micrograph, Metallographic specimen preparationLiterature references: Bargel J., Schulze G., Werkstoffkunde, Springer-Verlag Berlin Heidelberg, 2008. | Gefüge | Als Gefüge bezeichnet man in der Werkstoffkunde die Erscheinungsform von Werkstoffen (i. A. handelt es sich dabei um Vielkristalle) unter mikroskopischer Betrachtung. Üblicherweise sind die Kristalle mikroskopisch klein, man bezeichnet sie auch als Kristallite oder Körner. Die Berührungsflächen zwischen den Körnern werden Korngrenzen genannt (schematisch sind Körner und Korngrenzen in Bild 1 dargestellt). Das Gefüge ist die rein beschreibende Anordnung der Bestandteile von Metallen und Legierungen, d. h. deren Körner und Phasen inklusive deren Defekte wie Lunker oder Poren (siehe Gasporosität) oder Gefügeanomalien. Definition Phase: Als Phase wird ein einheitlicher, homogener Bereich hinsichtlich atomarer Zusammensetzung und atomarer Anordnung bezeichnet. Auch Mischkristalle als "atomare Mischungen" werden als Phase, also als einheitlich und homogen bezeichnet. Die Heterogenität ist erst im Bereich atomarer Abmessungen nachweisbar. Der Begriff Phase erfordert daher die Betrachtung hinreichend großer Bereiche, so dass von einem einheitlichen, homogenen Erscheinungsbild gesprochen werden kann. Das Gefüge ist daher nur die Sammel-Bezeichnung für vorliegende Phasen und Defekte. Bestimmende Einflussfaktoren für das Gefüge sind folglich die Phasen, bzw. deren - Art, - Größe, - Form, - mengenmäßige Verteilung, - Orientierungsbeziehungen und Anordnung. Vielfach lassen sich die bei der Erstarrung und Abkühlung entstehenden Phasen aus dem Zustandsschaubild (deshalb auch "Phasendiagramm" genannt) ableiten und vorhersagen. Beispielhaft sind ein eutektisches System (siehe Eutektikum) und die sich daraus ergebenden Phasen in Bild 2 ersichtlich. Ein derartiges System bildet auch Aluminium mit Silizium aus, die Gefügeausbildung bei Al-Si-Legierungen kann Bild 3 entnommen werden. Die Metallografie versucht mittels optischer und elektronenoptischer Verfahren das Gefüge sichtbar zu machen. Dazu werden Materialproben ausgearbeitet, geschliffen (daher stammt der Begriff Schliff oder Schliffbild) und poliert und ggf. geätzt (s. Ätzen), wodurch das Gefüge und die unterschiedlichen Phasen im metallografischen Schliff deutlich unterscheidbar werden. Viele Eigenschaften von Metallen und Legierungen sind von der Mikrostruktur abhängig (Zugfestigkeit, Dehnung, Bearbeitbarkeit …). Der Elastizitäsmodul und die thermische Ausdehnung hängen dagegen von den Gitterkräften ab und sind daher als Werkstoffkonstanten anzusehen.Weiterführende Stichworte:ErstarrungsgefügeGefügeausbildung von GusseisenGefügegrundmasseGussgefügeSchliff, Schliffbild, SchliffherstellungLiteratur: Bargel J., Schulze G., Werkstoffkunde, Springer-Verlag Berlin Heidelberg, 2008. | https://www.giessereilexikon.com/en/foundry-lexicon/Encyclopedia/show/structure-4567/?cHash=c95ba39d0ec804750f21defe03c3f1f9 | https://www.giessereilexikon.com/giesserei-lexikon/Encyclopedia/show/gefuege-956/?cHash=c95ba39d0ec804750f21defe03c3f1f9
Structural matrix | Metal matrix of an alloy. It depends on the composition of the alloy and on the solidification conditions. Other structural components may be embedded in the structural matrix. The figures show typical examples of cast iron with graphite nodules embedded in a ferritic matrix and carbides embedded in an austenitic matrix . | Gefügegrundmasse | Metallische Matrix einer Legierung. Sie ist abhängig von der Legierungszusammensetzung und den Erstarrungsbedingungen. In die Gefügegrundmasse können andere Gefüge-Bestandteile eingebettet sein. Die Bilder zeigen typische Beispiele bei Gusseisen, wo in eine ferritische Matrix Grafitkugeln eingelagert sind oder in einer austenitischen Matrix Karbide liegen. | https://www.giessereilexikon.com/en/foundry-lexicon/Encyclopedia/show/structural-matrix-3791/?cHash=f2a4635db364d2cee1490397b502b33c | https://www.giessereilexikon.com/giesserei-lexikon/Encyclopedia/show/gefuegegrundmasse-176/?cHash=f2a4635db364d2cee1490397b502b33c
Structural anomaly | The word anomaly derives from the Greek ἀνωμαλία, meaning unevenness or irregularity. A structural anomaly is a formation deviating from the typical structure or a structural defect (example in Fig. 1). The atypical formation or irregularity can concern the - Type - Size - Shape - Quantitative distribution, - Epitaxy of grains and phases.Additional references:Inoculant inclusionsInverse chillSegregation factor hard inclusionsHard spotsIron needles Cold drops Oxide inclusionGas porosity | Gefügeanomalie | Das Wort Anomalie entstammt dem griechischen ἀνωμαλία, was Unebenheit bzw. Unregelmäßigkeit bedeutet. Eine Gefügeanomalie ist daher eine vom typischen Gefüge abweichende Ausbildung oder eine Störung des Gefüges (Beispiel in Bild 1). Die atypische Ausbildung oder Unregelmäßigkeit kann die - Art - Größe - Form - mengenmäßige Verteilung - Orientierungsbeziehungen von Körnern oder Phasen betreffen.Weiterführende Stichworte:ImpfmitteleinschlüsseWeißeinstrahlungSeigerfaktorHarte StellenEisennadelnSpritzkugelnOxideinschlussGasporosität | https://www.giessereilexikon.com/en/foundry-lexicon/Encyclopedia/show/structural-anomaly-4568/?cHash=4a2c10d939eac9b9735eb60292efc039 | https://www.giessereilexikon.com/giesserei-lexikon/Encyclopedia/show/gefuegeanomalie-957/?cHash=4a2c10d939eac9b9735eb60292efc039
Stripping plate | Additional plate facilitating the lift-off of more difficult molds (Fig. 1). The plate comprises a recess which precisely matches the contour of the pattern at the parting plane. When separating pattern and mold, the stripping plate is forced upwards by the lifting pins together with the mold box. As the sand surface and the stripping plate have the same shape at the parting plane, sand edges cannot come off during the lift-off process.Special attention must be placed on adding the thickness of the stripping plate to all pattern dimensions in the lift-off direction and that the recesses for the lifting pins are only included in the pattern plate and not in the stripping plate. | Abstreifkamm | Zusätzliche Platte, die bei schwierigen Formen das Abheben erleichtert (Bild 1). Die Kontur des Modells an der Teilungsfläche ist aus der Platte genau passend ausgespart. Beim Trennen Modell-Form wird durch die Abhebestifte der Abstreifkamm mit dem Formkasten hochgedrückt. Da die Sandfläche und der Abstreifkamm an der Teilung formgleich sind, kann keine Sandkante während des Abhebevorganges abreißen.Besonders zu beachten ist, dass die Dicke des Abstreifkammes allen Maßen des Modells in Ausheberichtung zugeschlagen werden muss und das sich die Aussparungen für die Abhebestifte nur in der Modellplatte und nicht im Abstreifkamm befinden dürfen. | https://www.giessereilexikon.com/en/foundry-lexicon/Encyclopedia/show/stripping-plate-4585/?cHash=aa8a327c26766ce90b97bfb829c1d6a5 | https://www.giessereilexikon.com/giesserei-lexikon/Encyclopedia/show/abstreifkamm-974/?cHash=aa8a327c26766ce90b97bfb829c1d6a5
Stress-based design | When designing castings, the stresses occurring during operation and machining must be taken into account and used a basis.In addition, some casting materials, such as flake graphite cast iron, are particularly notch-sensitive. Compressive stresses rather than tensile and bending stresses should be applied, especially when using GJL. Notches and changing cross sections should be avoided by means of structural changes wherever possible.For the absorption of bending moments, such as with the wall-mounted support arm in Fig. 1, the neutral axis should be positioned such that the cross section subject to tensile stresses is larger than the one subject to compressive stresses, keeping tensile stresses low (in particular for GJL). In pressurized vessels, the tensile stresses caused by internal pressure can be converted into compressive stresses by means of structural modifications, as shown in Fig. 2.The bending stresses present in the support base of a bearing block can result in the risk of cracking with an unfavorable design (Fig. 3). Cracking can be considerably reduced when using a suitable stress-based design.Bearing blocks and levers are usually not subject to torsional stresses. Therefore, an open rib structure (Fig. 4) can in many cases be sufficient to absorb tensile and compressive forces and can be a more favorable solution.Subjecting an open section to torsional stresses is generally disadvantageous since large cross sections would be required to safely absorb torsional forces. Designing castings with a hollow section is more advantageous in these cases despite the more expensive core work (Fig. 5).Ribs with a conically tapered or rounded shape are at risk of developing incipient cracks when subjected to alternating bending loads. Perforations can be subject to higher edge stresses. In order to prevent such stresses at rib ends and perforations, beads can be used (Fig. 6).The bead height h, the bead radius Rw and the curvature radius R are determined by the following values:H = (0.5 - 0.6) · sRw = 0.5 · s;R = (0.25 - 0.35) · s.Additional references:Favorable casting designFavorable casting engineering Literature references:Fritz A., Schulze G., Fertigungstechnik, 8th edition, Springer Verlag, Berlin Heidelberg, 2008. | Beanspruchungsgerechte Gestaltung | Beitrag derzeit in Bearbeitung. | https://www.giessereilexikon.com/en/foundry-lexicon/Encyclopedia/show/stress-based-design-4706/?cHash=97bbed6cd29007af27912c4f65801484 | https://www.giessereilexikon.com/giesserei-lexikon/Encyclopedia/show/beanspruchungsgerechte-gestaltung-1095/?cHash=97bbed6cd29007af27912c4f65801484
Stress cracks | Designation for a temperature cycle crack due to increased stress concentration.Stress cracks are the most common source of failure at molds made ofmaraging steels. They are the consequences of the unfavorable design or contour of a metallic permanent mold, particularly molds with high and alternating temperature loads as they occur in die casting molds.Stress cracks may also occur due to errors during production or heat treatment of the hot-forming steel.Besides the firing cracks, stress cracks occur in ranges of highly concentrated stress (e.g. at edges, see Fig. 1) with mainly geometric or thermal causes.Large radii and roundings at the edges or cross-sectional transitions contribute to the prevention of stress cracks and prevent propagation of these cracks. Hot-forming steels with high toughness also reduce the tendency for spreading of this type of cracks. Figure 2 illustrates the continuing growth of cracks in hot-forming steels with various toughness.The causes of stress cracks include:Design-related stress cracks: These occur at positions of maximum local stress as a result of notch effects due to mold contour. These include notches and edges, excessive cross-sectional transitions and too small radii, webs or cross-sectional transitions (Fig. 3).Stress cracks as a result of production defects: occur due to too quick heating and/or quenching during heat treatment.In comparison to firing cracks, stress cracks are mainly single, extensive cracks without visible net of cracks (mesh). Professionals in the field of die casting are aware of numerous cases of stress cracks around ejector bores as illustrated in the figures 4 and 5.Additional references:ChippingMold erosionLiterature references:Srivastava A., Joshi V., Shivpuri R., Computer modeling and prediction of thermal fatigue cracking in die casting tooling, Wear 256 (2004), page 38-43.Klobcar, D., Tusek J., Taljat, B.: Thermal fatigue of materials for die casting tooling, Materials Science and Engineering A, 2007.Pries H., Liluashvili Z., Dilger K., Occurrence of firing cracks at die casting molds, Druckgusspraxis 3/2003, page 135-140. | Spannungsrisse | Bezeichnung für einen Temperaturwechselriss, der aufgrund hoher Spannungskonzentration verursacht wird.Spannungsrisse sind die häufigste Ausfallursache bei Formen aus martensitaushärtbaren Stählen. Sie sind die Folge einer ungünstigen Formkonstruktion oder Ausbildung der Formkontur einer metallischen Dauerform, insbesondere Formen mit hoher und wechselnder Temperaturbelastung wie z. B. einer Druckgießform.Spannungsrisse können aber auch durch Fehler während der Fertigung bzw. Wärmebehandlung des Warmarbeitsstahles entstehen.In Abgrenzung zu den Brandrisse treten Spannungsrisse in Bereichen hoher Spannungskonzentrationen auf (z. B. an Kanten, siehe Bild 1), die vor allem geometrisch oder thermisch bedingt sind.Großzügige Radien und groß bemessene Abrundungen an Kanten oder Querschnittsübergängen tragen zur Vermeidung von Spannungsrissauslösung und zur Verhinderung der Ausbreitung dieser Risse bei. Warmarbeitsstähle mit hoher Zähigkeit vermindern ebenfalls die Neigung zur Ausbreitung derartiger Risse, Bild 2 zeigt den Rissfortschritt bei verschieden zähen Warmarbeitsstählen.Als Ursachen von Spannungsrissen sind zu nennen: Konstruktionsbedingte Spannungsrisse: Diese entstehen an Stellen höchster örtlicher Spannung infolge von Kerbwirkungen durch die Formkontur. Hierzu zählen Kerben und Kanten, zu große Querschnittsübergänge und zu kleine Radien, Stege und Querschnittsübergänge (Bild 3).Spannungsrisse infolge von Fertigungsfehlern: entstehen durch das zu schnelle Erwärmen und/oder Abschrecken bei der Wärmebehandlung. Spannungsrisse sind, im Vergleich zu Brandrissen, überwiegend einzelne und weitläufig ausgeprägte Risse ohne erkennbares Rissnetzwerk (Maschen). Den Druckgießern sind zahlreiche Fälle von Spannungsrissen um Auswerferbohrungen bekannt, wie sie aus den Bildern 4 und 5 hervor gehen.Weiterführende Stichworte:AusbröckelungFormerosionLiteratur:Srivastava A., Joshi V., Shivpuri R., Computer modelling and prediction of thermal fatigue cracking in die casting tooling, Wear 256 (2004), S. 38-43.Klobcar, D., Tusek J., Taljat, B.: Thermal fatigue of materials for die casting tooling, Materials Science and Engineering A, 2007.Pries H., Liluashvili Z., Dilger K., Brandrissentstehung an Druckgießformen, Druckgusspraxis 3/2003, S. 135-140. | https://www.giessereilexikon.com/en/foundry-lexicon/Encyclopedia/show/stress-cracks-4795/?cHash=cd38a5cc0fb70080d150e431ab7cef2d | https://www.giessereilexikon.com/giesserei-lexikon/Encyclopedia/show/spannungsrisse-1184/?cHash=cd38a5cc0fb70080d150e431ab7cef2d
Strengthening mechanisms | Mechanisms contributing to the strengthening (increase of strength) of metal materials and effectively impeding dislocation creep.The strength of a metal material is always closely linked to the dislocations it contains. In order to increase the strength of a material, the movement of dislocations must therefore be impeded or hindered or even prevented entirely. The most important means available for this purpose are briefly described below.1. Work hardening (nodule formation, strengthening by network formation): Networks of “entangled” dislocations render a material more brittle and hard as they inhibit dislocation movements. Networks are mainly formed when working a material (thus, “work hardening”).Consequently, it is possible to achieve a significant increase in dislocation by means of cold forming of a material, which in turn causes an enormous increase in dislocation density. The numerous dislocations introduced by forming impede each other’s movement and the material is work-hardened. 2. Grain boundary strengthening (grain refinement, phase boundary hardening): When a migrating dislocation comes into contact with a boundary between two grains misoriented towards each other, periodicity is disrupted and the original glide plane is not continued “seamlessly”. The level of obstruction depends on the size of the misorientation. A small grain can be obtained by targeted heat treatment or treatment of the melt with a grain refinement agent or inoculant. The dependence of yield strength on grain size is governed by the so-called Hall-Petch relationship (eq. 1) Eq 1:where σ0 is the initial stress for dislocation movement (“frictional stress”), ky is the grain boundary resistance (Hall-Petch constant) and dK is the mean grain diameter. These are constants depending on the material and testing conditions.3. Solid solution strengthening (alloy hardening, strengthening by incorporation of foreign atoms): Foreign atoms – especially those having considerably varying sizes – interfere with dislocation creep. This effect is even further enhanced by the stress field surrounding the foreign atom and can lead to “pinning” of the dislocation.The increase in strength by solid solution strengthening can be much more effective than the strengthening achieved by forming or grain refinement. Assuming a linear superposition of the strengths of two elements according to their percentage composition, the actual curve lies well above this line. One example is the Cu-Ni system (Fig. 1) where the elements are completely miscible over the entire concentration range. The incorporation of foreign atoms of other sizes causes tensile and compressive stresses within the crystal lattice impeding the movement of dislocations.4. Dispersion strengthening: Large dispersed particles represent greater obstacles, creeping being impeded by particles which are close to each other. Further dislocation rings are created (Orowan mechanism). If a metal contains non-metal inclusions, e.g. oxides, these particles interfere with dislocation movements. The only deformation mechanism possible is for the dislocations to bow out between obstacles.5. Precipitation hardening: Migrating dislocations get stuck on precipitated particles (having another structure). (Example: Cu-Al: solid solution at high temperature, precipitation of particles with Al2Cu structure at low temperatures). Of course, this mechanism is particularly effective in multi-phase materials (see Hardening, Heat treatment of hardenable aluminum casting alloys).The phase boundary between the precipitation and the matrix can be both incoherent or partly coherent. For dislocations, incoherent phases are like insurmountable grain boundaries which is why these phases are as effective as particles or dispersoids. If a dislocation moves through a coherent precipitation, the particle is sheared since the dislocation displaces the atoms at the other side of the glide plane, as shown in Fig. 2 (Friedel effect). The shearing creates additional phase boundaries the energy of which must be provided by the stresses applied when cutting the particle.The shear stress during particle shearing is proportional to the root of the particle size but cannot become greater than the Orowan stress as it would then be easier for the dislocation to just bow out between the particles instead of shearing them. This relationship is illustrated in Fig. 3. Therefore, it is easy to understand that there is a certain precipitate size with the particle radius r0 at which maximum strength can be obtained.6. Tailoring: In multi-phase systems, the targeted generation of microstructures is possible by means of “tailoring” (= treatment at suitable temperature/time) which is defined by the phase chemistry, transformation kinetics, atomic structures and size distribution of the precipitated phases. Example: “steel” (Fe + C) where the coexistence of a number of structural phases (austenite, martensite, ferrite, cementite, etc.), more or less large carbon precipitations, special structures (“martensite” structure) and internal stresses (as well as additives) determine the properties of the relevant steel grade.7. Transformation hardening: Many compounds undergo phase transformations. Possible coexisting phases result in microstructures inducing hardening.Combination of mechanisms for increasing strength - The strength or hardness values which can be achieved in metal materials by the individual mechanisms are limited for both physical and technical reasons. - For example, in solid solution strengthening, the elements having the greatest strengthening effect are only slightly soluble in the matrix. - Dislocation hardening is subject to an upper dislocation density. When exceeding this limit, the crystalline structure is lost. - With grain boundary strengthening, there is a lower grain size limit which cannot be passed by the technical means of grain refinement. - Particle hardening is limited by the particles having varying sizes. Therefore, the maximum theoretical strength – requiring particles of the critical diameter in narrow distribution and with high density – cannot be achieved. Literature references:Riehle M., Simmchen E., Grundlagen der Werkstofftechnik, Deutscher Verlag für Grundstoffindustrie, Stuttgart, 2000. | Verfestigungsmechanismen | Mechanismen die zur Verfestigung (Festigkeitssteigerung) von metallischen Werkstoffen beitragen und wirksam ein Versetzungsgleiten behindern.Die Festigkeit eines metallischen Werkstoffes ist immer eng mit den darin enthaltenen Versetzungen verbunden. Um ein Material in seiner Festigkeit zu steigern, gilt es daher, die Bewegung der Versetzungen zu erschweren bzw. zu behindern oder im günstigsten Fall zu verhindern. Die wichtigsten dafür zur Verfügung stehenden Möglichkeiten werden nachfolgend kurz beschrieben1. Umformverfestigung (Knotenbildung, Vernetzungshärtung): Netzwerke von „verhakten“ Versetzungen machen ein Material spröder und härter, weil dadurch die Versetzungsbewegung gehemmt wird. Netzwerke werden vor allem bei der Bearbeitung eines Materials gebildet („work hardening“). Durch Kaltverformung (Kaltverfestigung) kann in einem Material also ein deutlicher Zuwachs an Versetzungen erreicht werden, wodurch die Versetzungsdichte enorm ansteigt. Die zahlreichen bei der Umformung eingebrachten Versetzungen behindern sich gegenseitig in ihrer Bewegung und das Material wird kaltverfestigt.2. Korngrenzenhärtung (Kornfeinung, Phasengrenzhärtung): Beim Auftreffen einer wandernden Versetzung auf eine Grenze zwischen zwei gegeneinander missorientierten Kristallkörnern ist die Periodizität gestört, die ursprüngliche Gleitebene setzt sich nicht „nahtlos“ fort. Der Grad der Behinderung hängt von der Größe der Missorientierung ab. Ein kleineres Korn kann durch eine gezielte Wärmebehandlung oder durch Behandlung der Schmelze mit Kornfeinungsmittel bzw. Impfen erzielt werden. Für die Abhängigkeit der Dehn- oder Streckgrenze von der Korngröße gilt die sog, Hall-Petch –Beziehung (Glg.1)Glg 1:mit σ0 der Startspannung für die Versetzungsbewegung ("Reibungsspannung"), ky dem Korngrenzwiderstand (Hall-Petch-Konstante) und dK dem mittleren Korndurchmesser. Es sind Konstanten, die vom Werkstoffzustand und den Prüfbedingungen abhängen.3. Mischkristallverfestigung (Legierungshärtung, Verfestigung durch Einbau von Fremdatomen): Fremdatome - insbesondere mit deutlich unterschiedlicher Größe – stellen ein Hindernis beim Versetzungsgleiten dar. Dieser Effekt wird - durch das ein Fremdatom umgebende Spannungsfeld - noch verstärkt und kann zum Festhalten („pinning“) der Versetzung führen.Die Festigkeitssteigerung durch Mischkristallverfestigung kann wesentlich wirksamer sein als die Verfestigung durch Umformen oder Kornfeinung. Wird eine lineare Überlagerung der Festigkeiten von zwei Elementen gemäß ihrer prozentualen Zusammensetzung angenommen, so liegt der tatsächliche Verlauf deutlich über dieser Linie. Als Beispiel sei das System Cu-Ni genannt (Bild 1), wobei die Elemente im gesamten Konzentrationsbereich vollständig mischbar sind. Der Einbau von Fremdatomen anderer Größe erzeugt im Kristallgitter Zug- oder Druckspannungen, die zu einer Behinderung der Versetzung Bewegung führen. 4. Dispersionshärtung: Größere dispergierte Teilchen stellen stärkere Hindernisse dar: Das Gleiten wird von nahe beieinander liegenden Teilchen behindert. Weitere Versetzungsringe werden erzeugt (Orowan-Mechanismus). Enthält ein Metall nichtmetallische Einschlüsse, z. B. Oxide, dann wird die Versetzungsbewegung durch diese Partikel hindurch verhindert. Der einzig mögliche Verformungsmechanismus besteht darin, dass die Versetzungen die Hindernisse umgehen müssen.5. Ausscheidungshärtung: Wandernde Versetzungen bleiben an ausgeschiedenen Partikeln (mit einer anderen Struktur) hängen. (Beispiel: Cu-Al: bei hohen Temperaturen feste Lösung, bei tiefen Temperaturen Ausscheidungen von Partikeln mit Al2Cu-Strukur). Dieser Mechanismus ist natürlich in mehrphasigen Materialien besonders wirksam (s. Aushärtung, Wärmebehandlung von aushärtbaren Aluminium-Legierungen). Die Phasengrenze zwischen Ausscheidung und Matrix kann sowohl inkohärent als auch teilkohärent sein. Inkohärente Phasen wirken auf Versetzungen wie unüberwindbare Korngrenzen, weshalb diese Phasen genauso effektiv sind wie Partikel oder Dispersoide. Bewegt sich eine Versetzung durch eine kohärente Ausscheidung, so wird das Teilchen abgeschert, weil die Versetzung die Atome auf der einen Seite der Gleitebene verschiebt, was in Bild 2 dargestellt wird (Friedel-Effekt). Durch das Abscheren entstehen zusätzliche Phasengrenzflächen, deren Energie beim Schneiden des Teilchens durch die angelegte Spannung aufgebracht werden muss. Die Scherspannung beim Schneiden der Teilchen ist proportional zur Wurzel aus der Teilchengröße, kann jedoch nicht größer werden als die Orowan-Spannung, da ja dann die Versetzung das Teilchen leichter umgehen kann als es zu schneiden. Dieser Zusammenhang ist in Bild 3 dargestellt. Es ist daher leicht verständlich, dass es eine bestimmte Größe der Ausscheidungen mit Teilchenradius r0 gibt, bei der eine maximale Festigkeit erzielt werden kann. 6. Tailoring: In mehrphasigen Systemen lassen sich gezielt Mikrostrukturen durch „Tailoring“ (= geeignete Temperatur-Zeitbehandlung) erzeugen, die durch die Phasenchemie, die Transformationskinetik, die atomaren Strukturen und die Größenverteilung der ausgeschiedenen Phasen bestimmt werden. Beispiel: „Stahl“ (Fe + C), in dem die Koexistenz einer Reihe struktureller Phasen (Austenit, Martensit, Ferrit, Zementit u.a.), mehr oder minder große Kohlenstoffausscheidungen, spezielle Gefüge („Martensit“-Gefüge) und innere Spannungen (und auch Zulegierungen) die Eigenschaften der jeweiligen Stahlsorte bestimmen.7. Transformationshärtung: Viele Verbindungen durchlaufen Phasentransformationen. Eventuell koexistierende Phasen führen zu Mikrostrukturen, die eine Härtung bedingen.Kombination der Mechanismen der Festigkeitssteigerung - Die durch die einzelnen Mechanismen in metallischen Werkstoffen erzielbaren Festigkeiten bzw. erreichbaren Härten sind sowohl aus physikalischen als auch technischen Gründen begrenzt. - So sind bei der Mischkristallhärtung die am stärksten in Bezug auf die Festigkeitssteigerung wirkenden Elemente in der Matrix nur wenig löslich. - Die Versetzungshärtung weist eine obere Versetzungsdichte auf. Bei Überschreiten dieser Grenze geht der kristalline Aufbau verloren. - Bei der Korngrenzenhärtung existiert eine untere Grenze der Korngröße, die durch technische Möglichkeiten zur Kornfeinung nicht unterschritten werden kann. - Für die Teilchenhärtung gilt, dass die enstehenden Teilchen unterschiedlich groß sind. Dadurch wird die maximale, theoretische Festigkeit – die Teilchen mit dem kritischen Durchmesser in enger Verteilung und hoher Dichte voraussetzt – nicht erreicht. Literatur:Riehle M., Simmchen E., Grundlagen der Werkstofftechnik, Deutscher Verlag für Grundstoffindustrie, Stuttgart, 2000. | https://www.giessereilexikon.com/en/foundry-lexicon/Encyclopedia/show/strengthening-mechanisms-4698/?cHash=a1de8b3f251a87d649ec6d341ee39d8d | https://www.giessereilexikon.com/giesserei-lexikon/Encyclopedia/show/verfestigungsmechanismen-1087/?cHash=a1de8b3f251a87d649ec6d341ee39d8d
Strain aging | Aging after deformation is referred to as strain aging (figure 1).In contrast to this, quench aging refers to aging after annealing and quenching.In steels, tensile strength, yield strength, elongation at failure, reduction of area after facture, hardness, notch impact strength(see also Impact test) and also magnetic properties like coercive force and remanence can be influenced by aging.The extent of quench aging depends on the aging period and the harding temperature as well as the degree of strain for strain aging. | Reckalterung | Eine Alterung nach Verformung wird als Reckalterung (Bild 1) bezeichnet. Im Gegensatz dazu spricht man von Abschreckalterung, wenn ein Alterungsprozess nach Glühen und Abschrecken zu verzeichnen ist. Bei Stählen können die Zugfestigkeit, Streckgrenze, Bruchdehnung, Brucheinschnürung, Härte, Kerbschlagzähigkeit (s. a. Kerbschlagbiegeversuch) und auch magnetische Eigenschaften wie beispielsweise Koerzitivkraft und Remanenz durch Alterung beeinflusst werden. Das Ausmaß hängt bei der Abschreckalterung von der Auslagerungszeit und Abschrecktemperatur und bei der Reckalterung vom Reckgrad ab. | https://www.giessereilexikon.com/en/foundry-lexicon/Encyclopedia/show/strain-aging-4761/?cHash=1fe8902361c97a52af661e5fd7bb47fe | https://www.giessereilexikon.com/giesserei-lexikon/Encyclopedia/show/reckalterung-1150/?cHash=1fe8902361c97a52af661e5fd7bb47fe
Stop-off | Thin wooden patterns often need to be secured against distortion by means of a tie bar.This tie bar is molded but must not be cast. The corresponding mold cavity must be closed off with mold material. Such components are referred to as stop-offs and marked on the pattern by means of black diagonal lines.Additional references:Wooden pattern gradePattern coatingPattern varnish | Dämmteil | Dünne Holzmodelle müssen oft durch eine Leiste gegen Verziehen gesichert werden. Diese Leiste wird zwar abgeformt, darf aber nicht abgegossen werden. Der entsprechende Formhohlraum muss deshalb mit Formsand zugedämmt werden. Solche Teile werden als Dämmteile bezeichnet und mit schwarzen Schrägstrichen auf dem Modell gekennzeichnet. Weiterführende Stichworte:Holzmodell-GüteklasseModellanstrichModellack | https://www.giessereilexikon.com/en/foundry-lexicon/Encyclopedia/show/stop-off-4185/?cHash=68726d9dfaeb7e257e0ff1a5689ff3c5 | https://www.giessereilexikon.com/giesserei-lexikon/Encyclopedia/show/daemmteil-571/?cHash=68726d9dfaeb7e257e0ff1a5689ff3c5
Stereolithography | Part of the umbrella term Rapid prototyping was invented by Chuck Hull and is the oldest patented additive manufacturing process. In this case, the workpiece is built up layer by layer by (raster) points that materialize freely in space. The production of these parts, whereby a simultaneous multiple production is possible, takes place from directly on the computer created CAD data. Additional references:Rapid prototyping (RP)Selective Laser Sintering (LS)Printing process (3D) Electron beam melting | Stereolithografie | Gehört zum Überbegriff Rapid Prototyping wurde von Chuck Hull erfunden und ist das älteste patentierte additive Fertigungsverfahren. Dabei wird das Werkstück durch frei im Raum materialisierende (Raster-)Punkte schichtenweise aufgebaut wird. Die Fertigung dieser Teile, wobei eine gleichzeitige Mehrfachfertigung möglich ist, erfolgt aus direkt am Computer erstellten CAD-Daten. Weiterführende Stichworte:Rapid Prototyping (RP)Selektives Lasersintern Druckverfahren (3D)Elektronenstrahl Schmelzen | https://www.giessereilexikon.com/en/foundry-lexicon/Encyclopedia/show/stereolithography-4997/?cHash=ec5fdfa887993faa35b7fcdfb3515b60 | https://www.giessereilexikon.com/giesserei-lexikon/Encyclopedia/show/stereolithografie-4996/?cHash=ec5fdfa887993faa35b7fcdfb3515b60
Steel sand | see blasting abrasives | Stahlsand | siehe Strahlmittel | https://www.giessereilexikon.com/en/foundry-lexicon/Encyclopedia/show/steel-sand-5153/?cHash=d2aa832ef54e9205a765e5b146651852 | https://www.giessereilexikon.com/giesserei-lexikon/Encyclopedia/show/stahlsand-5152/?cHash=d2aa832ef54e9205a765e5b146651852
Steel | Iron alloy that can be forged without aftertreatment, the limit of forgeability being about 2.0% carbon. In the iron-carbon phase diagram, for example, all alloys up to approx. 2.0% C to be referred as steels (Fig. 1). All cast iron alloys as well as malleable cast iron and chilled cast iron have higher carbon contents. According to the European standard DIN EN 10 027, the steels can be identified either by short names (DIN EN 10 027 part 1) or by material numbers (DIN EN 10 027 part 2). Important selected types of steel include: Austenitic steel Stainless steel High-alloy steelHeat-resistant steel Cold work steel Low-temperature steelCorrosion resistant steel Austenitic manganese steel Low-alloy steelHot-forming steel Tool steel Additional references:Cast steel | Stahl | Ohne Nachbehandlung schmiedbare Eisenlegierung wobei die Grenze der Schmiedbarkeit bei ca. 2,0% Kohlenstoff liegt. So werden auch im Eisen-Kohlenstoff-Zustandsschaubild alle Legierungen bis ca. 2,0% zu den Stählen gerechnet (Bild 1). Alle Gusseisen Legierungen sowie Temperguss und Hartguss haben höhere Kohlenstoffgehalte. Nach der Europäischen Norm DIN EN 10 027 können die Stähle entweder durch Kurznamen (DIN EN 10 027 Teil 1) oder durch Werkstoffnummern (DIN EN 10 027 Teil 2) bezeichnet werden. Wichtige ausgewählte Stahlsorten sind u. a.: Austenitischer Stahl Edelstahl Hochlegierter Stahl Hitzebeständiger Stahl Kaltarbeitsstahl Kaltzäher Stahl Korrosionsbeständiger Stahl Manganhartstahl Niedriglegierter StahlWarmarbeitsstahl Werkzeugstahl Weiterführende Stichworte:Stahlguss | https://www.giessereilexikon.com/en/foundry-lexicon/Encyclopedia/show/steel-5155/?cHash=86a7ef910f1f7cebd59cf96e1368698e | https://www.giessereilexikon.com/giesserei-lexikon/Encyclopedia/show/stahl-5154/?cHash=86a7ef910f1f7cebd59cf96e1368698e
Static friction coefficient | The maximum hold force (static friction) FR caused by adhesive friction depends on normal force FN and the static friction coefficient µH (for the correct values, see the corresponding tables). This results in the general formulae as specified in eq. 1 and eq. 2:Eq. 1 Eq. 2 FRmax = maximum hold force in Newton [N] µH = Static friction coefficient FN = Normal force in Newton [N] FR = Hold force in Newton [N] The equations allow for calculation of the maximum hold force with the static friction coefficient and the normal force given, and with an inequation resulting for static friction FR. | Haftreibungszahl | Die durch Haftreibung hervorgerufene maximale Haltekraft (Ruhereibung) FR ist abhängig von der Normalkraft FN sowie der Haftreibungszahl μH (aus entsprechenden Tabellen zu entnehmen). Daraus folgen die allgemeinen Formeln Glg.1 und Glg. 2:Glg. 1Glg. 2 FRmax = maximale Haltekraft in Newton [N]µH = HaftreibungszahlFN = Normalkraft in Newton [N]FR = Haltekraft in Newton [N]Die Gleichungen ermöglichen bei gegebener Haftreibungszahl sowie gegebener Normalkraft die Berechnung der maximalen Haltekraft, wobei sich für die Haftreibung FR eine Ungleichung ergibt. | https://www.giessereilexikon.com/en/foundry-lexicon/Encyclopedia/show/static-friction-coefficient-3873/?cHash=6430ea815ff89bb48f6ec7405b37bc89 | https://www.giessereilexikon.com/giesserei-lexikon/Encyclopedia/show/haftreibungszahl-258/?cHash=6430ea815ff89bb48f6ec7405b37bc89
Static friction | Friction condition in which to objects are positioned on top of one another or in contact with each other without moving relative to one another (v = 0). The magnitude of adhesive friction depends on the characteristics of the contact surfaces and the force with which the objects act upon one another. The softer of the two bodies undergoes shear on the inside.Additional references:Static friction coefficient | Haftreibung | Reibzustand, bei dem zwei Körper aufeinander liegen, ohne dass diese sich zueinander bewegen (v = 0). Wie stark die Haftreibung ist, hängt von der Beschaffenheit der Berührungsflächen so wie der Kraft ab, mit der die Körper aufeinander wirken. Der weichere der beiden Körper schert dabei im Inneren ab.Weiterführende Stichworte:Haftreibungszahl | https://www.giessereilexikon.com/en/foundry-lexicon/Encyclopedia/show/static-friction-3871/?cHash=95ab1313ad32b825b8624916cc7d19a5 | https://www.giessereilexikon.com/giesserei-lexikon/Encyclopedia/show/haftreibung-256/?cHash=95ab1313ad32b825b8624916cc7d19a5
Standing core | Standing cores are defined as cores that are fixed to and supported by the drag mold and that protrude upwards into the mold cavity.Insertion of a standing core is often easier than insertion of a hanging core, particularly with very large cores. A standing core often functions as base core or bearing core (core 1 in Fig. 1), onto which other cores are assembled (Fig. 1). Additional references:Covering coreSplash coreOuter coreBreaker coreLocating coreInner coreSeparating core | Standkern | Als Standkerne bezeichnet man die Kerne, die an der Unterseite der Form gelagert sind und nach oben in den Formhohlraum hineinragen.Vorwiegend bei großen Kernen ist das Einlegen eines Standkernes in die Form einfacher als das Einlegen eines Hängekernes. Ein Standkern ist häufig der Grundkern oder Lagerkern (Kern 1 im Bild 1), auf dem die anderen Kerne aufgebaut werden (Bild 1). Weiterführende Stichworte:AbdeckkernAufschlagkernAußenkernEinschnürkernFührungskernInnenkernTrennkern | https://www.giessereilexikon.com/en/foundry-lexicon/Encyclopedia/show/standing-core-4019/?cHash=2a1a212f668ff2b5fc74fd5e8bb4fdff | https://www.giessereilexikon.com/giesserei-lexikon/Encyclopedia/show/standkern-405/?cHash=2a1a212f668ff2b5fc74fd5e8bb4fdff
Standard sand | Synthetic molding material coinditioned to be suitable for molding (s. Sand conditioning), which is used in state-of-the-art, highly automated molding plants and is repeatedly recycled. The quantity of additives, such as water, bentonite, and carbon-containing additives, required in the individual utilization cycles depends on the quantity of new sand (s. New sand addition), the coresand addition (Returned coresand) and the weight loss rate (thermal load) of the molding material system. | Einheitssand | Formgerecht aufbereiteter (s. Sandaufbereitung), synthetischer Formstoff welcher für moderne, hoch automatisierte Formanlagen Verwendung findet und im Kreislauf gefahren wird. Die bei jedem Umlauf notwendigen Zusatzmengen an Wasser, Bentonit und kohlenstoffhaltigen Zusätzen richtet sich nach der Neusandzugabe (s. Neusandzusatz), dem Kernsandzulauf (Kernaltsand) und der Abbrandquote (thermische Belastung) des Formstoffsystems. | https://www.giessereilexikon.com/en/foundry-lexicon/Encyclopedia/show/standard-sand-3730/?cHash=0b55848d8a00fcce80c4815f6777e13c | https://www.giessereilexikon.com/giesserei-lexikon/Encyclopedia/show/einheitssand-113/?cHash=0b55848d8a00fcce80c4815f6777e13c
Stainless steel abrasive | CrNi stainless steel abrasive, spherical, cast. These rust-resistant austenitic abrasives are manufactured by melting selected high-quality raw materials and other alloying elements, e.g. Chrome and Nickel. Once the desired chemical analysis and the correct casting temperature have been reached, the liquid stainless-steel melt is tapped from the induction furnaces and atomized. The result is spherical abrasive grains of different sizes, which are subsequently cooled and collected. The abrasive grains are then fractionated by sieving and mixing to defined grain classes (e.g. S-50, 0.60-1.00mm) in order to make them suitable for the respective blasting task (Fig. 1, VULKAN INOX GmbH). Thanks to its high density, the abrasive produced in this way already has a potentially high blasting effect in the new grain, which increases with the duration of use in blasting processes. This is due to the mechanical impact stress on the abrasive particles during blasting, with each impact causing local plastic deformation and strain hardening at the grain surface. The present austenitic crystal structure, with its high number of sliding systems, greatly favors the processes of dislocation sliding, twin formation and / or martensite formation. Austenitic abrasives can increase their strength properties significantly compared to ferritic qualities without suffering a significant loss of ductility. After a certain blasting time, cast CrNi stainless steel abrasives form a wide range of operating mixtures, which have both a high grain mass and grain quantity. They are therefore very well suited for deburring, descaling, desanding and finishing, for example, cast parts that are made from high-alloy steels, non-ferrous metals and special materials. Compared to many other abrasives, CrNi stainless steel abrasives have significant advantages in terms of service life and economy. Cr stainless steel abrasive, angular-broken, cast. The manufacture of the base material is the same as that of the spherical CrNi stainless steel abrasive described above. After atomizing the liquid melt, raw granules of various sizes are obtained, which are subsequently cooled and collected. The already high hardness of the raw granulate can be increased even further with a heat treatment, so that the degrees of hardness GM (~ 58 HRC) and GH (~ 64 HRC) are available. The raw granulate is then broken with sharp edges and fractionated to defined grain classes (e.g. G-50, 0.60-1.00mm) by sieving and mixing in order to make it suitable for the respective beam application (Fig. 2, VULKAN INOX GmbH) Due to the hardness, grain shape and reduced toughness, their operating and wear behavior differs significantly from CrNi stainless steel abrasives. However, they also form operational mixtures that have both a high grain mass and a large amount of grain. Abrasive grains with a hardness of GM, with their crystal structure made of residual austenite, martensite, and embedded chrome carbides, experience a pronounced rounding of edges in the blasting process. Abrasive grains with a hardness of GH, on the other hand, with their crystal structure made of homogeneous martensite and embedded chrome carbides, retain their angular shape. Edged stainless steel abrasives initially have the same areas of application as spherical ones, but due to their shorter service life they are preferably used where they are technically and / or economically more advantageous. These include, for example, the surface preparation before the application of coatings or the shortening of blasting times by increasing the cleaning performance. Additional references:Blasting abrasivesWire mesh conveyor shot blast machineHanger-type blast machineNonmetallic blasting abrasivesMetallic blasting abrasives | Edelstahlstrahlmittel | CrNi-Edelstahlstrahlmittel, kugelig, gegossen Die Herstellung dieser rostbeständigen austenitischen Strahlmittel erfolgt durch Einschmelzen von ausgewählten hochwertigen Einsatzstoffen und weiteren Legierungselementen, wie z.B. Chrom und Nickel. Ist die gewünschte chemische Analyse sowie die richtige Gießtemperatur erreicht, wird die flüssige Edelstahlschmelze aus den Induktionsöfen abgestochen und verdüst. Das Ergebnis sind sphärische Strahlmittelkörner unterschiedlicher Größe, die nachfolgend abgekühlt und aufgefangen werden. Danach werden die Strahlmittelkörner durch Sieben und Mischen zu definierten Kornklassen (z. B. S-50, 0,60-1,00mm) fraktioniert, um sie für die jeweilige Strahlaufgabe einsetzbar zu machen (Bild 1, VULKAN INOX GmbH). Das so produzierte Strahlmittel hat durch seine hohen Dichte bereits im Neukorn eine potenziell hohe Strahlwirkung, die sich mit der Einsatzdauer in Strahlprozessen weiter steigert. Verantwortlich dafür ist, die mechanische Stoßbeanspruchung der Strahlmittelkörner beim Strahlen, wobei jeder Aufprall eine lokale plastische Verformung und Kaltverfestigung an der Kornrandschicht bewirkt. Die vorliegende austenitische Kristallstruktur, mit seiner hohen Anzahl an Gleitsystemen, begünstigt dabei außerordentlich die Vorgänge der Versetzungsgleitung, Zwillingsbildung und/oder Martensitbildung. So können austenitischeStrahlmittel im Vergleich zu ferritischen Qualitäten ihre Festigkeitseigenschaften stark erhöhen, ohne einen signifikanten Duktilitätsverlust zu erleiden. Gegossene CrNi-Edelstahlstrahlmittel bilden nach einer gewissen Strahlzeit weit aufgefächerte Betriebsgemische, die sowohl eine hohe Kornmasse als auch Kornmenge haben. Sie eignen sich deshalb sehr gut zum Entgraten, Entzundern, Entsanden und Finishen von beispielsweise Gussteilen, die aus hochlegierten Stählen, Nichteisenmetallen und Sonderwerkstoffen gefertigt sind. Im Vergleich zu vielen anderen Strahlmitteln haben CrNi-Edelstahlstrahlmittel signifikante Vorteile hinsichtlich Lebensdauer und Wirtschaftlichkeit. Cr-Edelstahlstrahlmittel, kantig-gebrochen, gegossen. Die Herstellung des Basismaterials ist die gleiche wie bei dem oben beschriebenen kugligem CrNi-Edelstahlstrahlmittel. Nach dem verdüsen der flüssigen Schmelze erhält man hier ein Rohgranulat unterschiedlicher Größe, das nachfolgend abgekühlt und aufgefangen wird. Mit einer Wärmebehandlung kann die bereits hohe Härte des Rohgranulats noch weiter gesteigert werden, so dass die Härtegrade GM (~58 HRC) und GH (~64 HRC) zur Verfügung stehen. Im Anschluss wird das Rohgranulat scharfkantig gebrochen und durch Sieben und Mischen zu definierten Kornklassen (z. B. G-50, 0,60-1,00mm) fraktioniert, um es für die jeweilige Strahlaufgabe einsetzbar zu machen (Bild 2, VULKAN INOX GmbH). Aufgrund der Härte, Kornform und herabgesetzten Zähigkeit unterscheidet sich ihr Betriebs- und Verschleißverhalten jedoch deutlich von CrNi-Edelstahlstrahlmitteln. Sie bilden aber ebenfalls Betriebsgemische aus, die sowohl eine hohe Kornmasse als auch eine hohe Kornmenge haben. Dabei erfahren Strahlmittelkörner des Härtegrads GM, mit ihrer Kristallstruktur aus Restaustenit, Martensit und eingelagerten Chromkarbiden, im Strahlprozess eine stark ausgeprägte Kantenverrundung. Strahlmittelkörner des Härtegrads GHdagegen, mit ihrer Kristallstruktur aus homogenen Martensit und eingelagerten Chromkarbiden, behalten ihre kantige Form. Kantige Edelstahlstrahlmittel haben zunächst die gleichen Einsatzgebiete wie die kugeligen, finden aber aufgrund ihrer geringeren Standzeit vorzugsweise dort Verwendung, wo sie technisch und/oder wirtschaftlich vorteilhafter sind. Dazu gehören beispielhaft die Oberflächenvorbereitung vor dem Auftrag von Beschichtungen oder die Verkürzung von Strahlzeiten durch Steigerung der Reinigungsleistung. Weiterführende Stichworte:StrahlmittelMetallische StrahlmittelNichtmetallische StrahlmittelHängebahn-StrahlanlageDrahtgurt-Strahlanlage | https://www.giessereilexikon.com/en/foundry-lexicon/Encyclopedia/show/stainless-steel-abrasive-5212/?cHash=002d40ccff019d2ad259d831708b60ab | https://www.giessereilexikon.com/giesserei-lexikon/Encyclopedia/show/edelstahlstrahlmittel-5211/?cHash=002d40ccff019d2ad259d831708b60ab
Squeeze test | Inspection of shapeability or plasticity, and thus of the moisture content of the bentonite-bonded mold sand. For the test, the mold sand specimen is squeezed by hand and compacted due to the pressure applied by the ball of the hand. From the behavior of the sand sample, experienced foundry technicians are able to draw corresponding conclusions with regard to the quality of the mold sand (Fig. 1). Sands with equal moisture content, feel equally moist but may have different water contents. | Ballenprobe | Prüfung der Bildsamkeit oder Plastizität und damit des Befeuchtungsgrades eines bentonitgebundenenFormsandes. Die Formsandprobe wird dabei durch Zusammendrücken mit dem Handballen in einen gewissen Verdichtungszustand versetzt und der erfahrene Gießereifachmann kann daraus gewisse Rückschlüsse über die Qualität des Formsandes ziehen (Bild 1). Sande gleichen Befeuchtungsgrades fühlen sich gleich feucht an, können aber verschiedenen Wassergehalt haben. | https://www.giessereilexikon.com/en/foundry-lexicon/Encyclopedia/show/squeeze-test-3669/?cHash=818f526a0150929ff5ba3b9e66b1363c | https://www.giessereilexikon.com/giesserei-lexikon/Encyclopedia/show/ballenprobe-52/?cHash=818f526a0150929ff5ba3b9e66b1363c
Sprue tube | Ceramic tube included in large steelcasting molds as a part of the downsprue system or as a sprue channel (see Downsprue) in order to prevent mold material particles from being detached, washed out or entrained. | Eingussrohr | Keramisches Rohr, das bei großen Stahlgussformen als Teil des Eingusssystems bzw. als Eingusskanal (siehe Einguss) gesetzt wird, um eine Ablösung, ein Ausschwemmen und ein Mitreißen von Formstoffpartikeln zu verhindern. | https://www.giessereilexikon.com/en/foundry-lexicon/Encyclopedia/show/sprue-tube-4354/?cHash=574542e727bab7b7327644dddc8f7d82 | https://www.giessereilexikon.com/giesserei-lexikon/Encyclopedia/show/eingussrohr-742/?cHash=574542e727bab7b7327644dddc8f7d82
Spring mandrel | Auxiliary device for prevention of problems with the use of mini risers (s. Riser type) on mold surfaces of various compaction classes (Fig. 1, ASK Chemicals). The spring mandrel (Fig. 2, ASK Chemicals) establishes a separating sand layer between the mini riser and the casting so that a perfectly smooth casting surface is achieved in this area. Moreover, the spring mandrel protects the mini riser from destruction by the compaction process in the molding plant. The separating sand layer ought to have a height of approx. 40 % of the feeder neck diameter. The use of spring mandrels ensures reduction of riser contact areas, as well as decrease of surface defects and pattern wear.Fig. 2: Spring mandrel, (Foseco Foundry Division Vesuvius GmbH) | Federdorn | Hilfsmittel zum problemlosen Einsatz von Minispeisern (s. Speiserart) auf Formablagen der verschiedensten Verdichtungsarten (Bild 1, ASK Chemicals). Durch den Federdorn (Bild 2, ASK Chemicals) wird zwischen Mini-Speiser und Gussstück eine trennende Sandschicht erzeugt, die dann in diesem Bereich eine optimale Gussoberfläche ergibt. Außerdem schützt der Federdorn den Mini-Speiser vor Zerstörung durch den Verdichtungsvorgang der Formanlage. Die trennende Sandschicht soll eine Höhe von ca. 40 % des Speiserhalsdurchmessers haben. Durch die Verwendung des Federdorns können Speiseraufsatzflächen, Oberflächenfehler und Modellverschleiß reduziert werden.Bild 3: Federdorn, (Foseco Foundry Division Vesuvius GmbH) | https://www.giessereilexikon.com/en/foundry-lexicon/Encyclopedia/show/spring-mandrel-4611/?cHash=94dedbc4714e895bf18a139e84d5c24d | https://www.giessereilexikon.com/giesserei-lexikon/Encyclopedia/show/federdorn-1000/?cHash=94dedbc4714e895bf18a139e84d5c24d
Spring back | Due to the commonly higher compaction intensities and higher lateral pressure in the mold and the associated lower degree of humidity in the molding material, this phenomenon often occurs when demolding bentonite-bound mold materials. This phenomenon is caused by tensions in the mold resulting in increased elastic properties of the bentonite-bound mold material. In the worst case, the bridging bonds are torn open reducing the tensile strength in demolding direction which finally results in mold breakage. The so-named Shatter index is a characteristic value describing the plastic properties of a mold material under dynamic stresses. | Rückfederung | Bei den heute üblichen höheren Verdichtungsintensitäten sowie höheren Seitendrücken in der Form und damit verbunden geringerer Formstofffeuchtigkeiten bei bentonitgebundenenFormstoffen tritt dieses Phänomen beim Ausformen (s. Ausformverhalten) häufig auf. Als Ursachen werden Spannungen in der Form und damit eine Zunahme der elastischen Eigenschaften des bentonitgebundenen Formstoffes angesehen. Ungünstigenfalls kommt es zum Aufreißen der Binderbrücken und damit zur Verminderung der Zugfestigkeit in Ausformrichtung, was letztlich Formenbruch bedeutet. Der so genannte Shatter-Index ist eine Kenngröße, die das plastische Verhalten eines Formstoffes unter dynamischer Beanspruchung erfasst. | https://www.giessereilexikon.com/en/foundry-lexicon/Encyclopedia/show/spring-back-4104/?cHash=aa36f0aaa96035574b0f7d462c88ca2d | https://www.giessereilexikon.com/giesserei-lexikon/Encyclopedia/show/rueckfederung-490/?cHash=aa36f0aaa96035574b0f7d462c88ca2d
Spraying pearl | Pearl-shaped inclusions which are only loosely attached to the surrounding metal. The defect can be seen with the naked eye on the casting surface. In many cases, however, the spraying pearls are not revealed until after treatment. The defect can occur in all casting alloys, independant of the molding process. In contrast to sweat, the spraying pearls have the same chemical composition as the casting. The basic structure is also the same. In cast iron, however, the graphite formation (see Graphite form) can deviate from the casting as a consequence of an increased cooling rate. Spraying pearls are generally covered by a thin oxide film, in some cases gas bubbles are present in the surrounding area. Strong turbulences during the casting process or spraying effects in the mold lead to the occurrence of prematurely solidified metal parts in the form of drops or balls which are covered by an oxide film and taken along by the casting metal. The oxide film prevents the pearls from being melted again by the subsequent melt flow. An optimum gating system which ensures even and smooth mold filling can prevent this problem. Additional references:Casting defectMold sand-based casting defectCold shots | Spritzperle | Perlenförmige Einschlüsse die nur lose mit dem umgebenden Metall verbunden sind. Der Fehler ist mit freiem Auge an der Gussoberfläche sichtbar, sehr oft werden diese Spritzperlen aber auch erst nach der Bearbeitung freigelegt. Der Fehler kann bei allen Gusslegierungen, unabhängig vom Formverfahren, vorkommen. Im Gegensatz zur Schwitzperle haben die Spritzperlen die gleiche chemische Zusammensetzung wie das Gussteil. Auch das Grundgefüge ist gleich. Bei Gusseisen allerdings kann die Grafitausbildung (siehe Grafitform) infolge schnellerer Abkühlung von der des Gussteiles abweichen. Die Spritzperlen werden in der Regel von einer dünnen Oxidhaut umgeben, manchmal sind in der näheren Umgebung auch Gasblasen vorhanden.So entstehen durch starke Turbulenzen beim Gießen oder durch Spritzwirkung in der Gießform vorzeitig erstarrte Metallteilchen in Tropfen oder Kugelform, die sich mit einer Oxidhaut überziehen und vom Gießmetall mitgerissen werden. Die Oxidhaut verhindert, dass die Perlen von der nachfließenden Schmelze wieder aufgeschmolzen werden. Ein optimales Anschnittsytem, das eine gleichmäßige und ruhige Formfüllung gewährleistet schafft Abhilfe. Weiterführende Stichworte:GussfehlerFormsandbedingte GussfehlerSpritzkugel | https://www.giessereilexikon.com/en/foundry-lexicon/Encyclopedia/show/spraying-pearl-4018/?cHash=5d2d578a97aa602120c0090e8a387303 | https://www.giessereilexikon.com/giesserei-lexikon/Encyclopedia/show/spritzperle-404/?cHash=5d2d578a97aa602120c0090e8a387303
Spraying | Process step in die casting to put on the parting agent to the permanent mold. Robots equipped with a spray head generally put on the die-cast parting agent. Parting agents are often classified into water-based, water-free dry or water-free liquids. A further criterion of the classification is the distinction into polysiloxane-containing or polysiloxane-free parting agents. | Sprühen | Prozessschritt beim Druckgießen zum Auftragen des Trennmittels auf die Dauerform. Der Druckguss-Trennstoff wird in der Regel durch Roboter aufgebracht, die mit einem Sprühkopf ausgestattet sind.Trennmittel werden oft in wasserbasierte, wasserfreie trockene oder wasserfreie flüssige eingeordnet. Ein weiteres Kriterium der Klassifikation ist die Unterteilung in polysiloxanhaltige bzw. polysiloxanlose Trennmittel. | https://www.giessereilexikon.com/en/foundry-lexicon/Encyclopedia/show/spraying-4985/?cHash=9dc9476eb981677e039f73f7cb96fbdb | https://www.giessereilexikon.com/giesserei-lexikon/Encyclopedia/show/spruehen-4984/?cHash=9dc9476eb981677e039f73f7cb96fbdb
Spot Feeder | The new spot feeder concept FEEDEX K VAK (Foseco Foundry Division Vesuvius GmbH) is a further development of the well-proven Compressor spot feeder technology. The current advantages, such as minimum footprint area, smallest contact area and optimum molding sandcompaction beneath were adopted from the existing FEEDEX K concept (Foseco Foundry Division Vesuvius GmbH). From the first idea to the serial stage, extensive tests were carried out. Prior to casting tests, solidification simulations were conducted for verification purposes. Within the new concept (Fig. 1, 2 und animation VAK here, Foseco Foundry Division Vesuvius GmbH), a large part of the compressor core is heated by the highly exothermic feeder sleeve material. - This significantly reduces the contact area of the compressor plate to the green sand by 50% compared to the FEEDEX VSK feeder (Foseco Foundry Division Vesuvius GmbH). The result is an improved feed performance. - FEEDEX K VAK feeders are used where smallest foot- prints and minimum contact areas are required. - The application is as simple as with the VSK product line. The self-centering geometry eases the application of the feeder sleeve onto the fixed pin. Furthermore, the feeder residue can be easily knocked-off with little force. | Punktspeiser | Das neue Punkt-Speisungskonzept FEEDEX K VAK (Foseco Foundry Division Vesuvius GmbH) ist eine Weiterentwicklung der bewährten Kompressor-Speisertechnologie (Foseco Foundry Division Vesuvius GmbH). Die bereits bekannten Vorteile, wie minimale Aufstandsflächen, kleinstmögliche Kontaktfläche und optimale Verdichtung des Formsandes unterhalb des Speisers, sind von dem bestehenden FEEDEX K Konzept (Foseco Foundry Division Vesuvius GmbH) übernommen worden. Von der Idee bis zur Serienreife wurden umfangreiche Versuche in Gießereien durchgeführt, die zuvor durch Erstarrungssimulationen verifiziert werden konnten. Bei dem neuen Konzept wird ein Großteil des Kompressorbleches (Bilder 1, 2 und Animation VAK hier, Foseco Foundry Division Vesuvius GmbH) durch die hochexotherme Speisermasse aufgeheizt, wodurch sich die Kontaktfläche des Kompressorbleches zum Grünsand im Vergleich zum FEEDEX VSK-Speiser (Foseco Foundry Division Vesuvius GmbH) um 50% reduziert. Dadurch wird ein verbessertes Speisungsverhalten erzielt. Durch die selbstzentrierende Geometrie wird das Aufstecken der Speiser auf starre Dorne erleichtert. Weiterhin kann der Speiserrest mit geringem Kraftaufwand entfernt werden. | https://www.giessereilexikon.com/en/foundry-lexicon/Encyclopedia/show/spot-feeder-5007/?cHash=bd1cde1163b99164d2cbeb136eaaf294 | https://www.giessereilexikon.com/giesserei-lexikon/Encyclopedia/show/punktspeiser-5006/?cHash=bd1cde1163b99164d2cbeb136eaaf294
Spongiosis | Corrosion of cast iron which primarily destroys the ferritic and pearlitic matrix (see Metal matrix of cast iron) but retains the graphite and cementite, resulting in a spongy appearance of the affected surfaces.It is also known as graphitization and is particularly typical for flake graphite cast iron. Spongiosis is frequently seen in underground water pipes. An affected pipe maintains its shape but loses strength. The surface assumes a spongy quality and becomes black like graphite. Fig. 1 shows a micrograph from a corroded pipe.As can be seen, the metal matrix is decomposed, forming loose corrosion products which mainly consist of iron(ii) oxide. The graphite and the phosphide eutectic, on the other hand, are retained. Therefore, these two structural components form a kind of skeleton between the corrosion products, maintaining the casting shape. | Spongiose | Korrosion von Gusseisen, wobei in erster Linie die ferritische und perlitische Grundmasse (siehe Metallische Grundmasse von Gusseisen) zerstört wird, der Grafit und Zementit aber erhalten bleiben und den angegriffenen FIächen ein schwammiges Aussehen verleihen.Man spricht auch von Grafitisierung, welche vor allem für Gusseisen mit Lamellengrafit charakteristisch ist. Sie wird häufig bei erdverlegten Wasserleitungsrohren beobachtet. Ein von Spongiose befallenes Rohr behält seine Form, verliert aber seine Festigkeit. Die Oberfläche nimmt einen schwammartigen Charakter an und schwärzt wie Grafit. Bild 1 zeigt eine Mikroaufnahme eines Schliffes, welcher von einem korrodierten Rohr entnommen worden ist.Wie man sieht, wird die metallische Grundmasse unter Bildung lockerer Korrosionsprodukte, sie bestehen in der Hauptsache aus Eisen(II)-oxid, abgebaut. Der Grafit und das Phosphideutektikum bleiben dagegen erhalten. Diese beiden Gefügebestandteile bilden also zwischen den Korrosionsprodukten ein Gerüst, das die Gussstückgestalt aufrecht erhält. | https://www.giessereilexikon.com/en/foundry-lexicon/Encyclopedia/show/spongiosis-4713/?cHash=c76f6c9631bf64175f54fa4fe8ba5278 | https://www.giessereilexikon.com/giesserei-lexikon/Encyclopedia/show/spongiose-1102/?cHash=c76f6c9631bf64175f54fa4fe8ba5278
Splash core | Mold insert made of particularly durable and resistive mold materials (e.g. fireclay, zircon sand) located at the transition zone from the sprue to the runner (at the bottom of the sprue) (Fig. 1). It prevents damage of the mold by the inflowing metal. In this way, sand inclusion due to erosion of the mold and mold parts breaking loose. These types of cores are of particular importance with large casting heights (see casting method). | Aufschlagkern | Formeinsatz aus besonders widerstandsfähigen Formstoffen (z. B. Schamotte, Zirkonsand), der am Übergang vom Einguss zum Gießlauf (am Eingussfuß) angeordnet ist (Bild 1). Er verhindert Formbeschädigung durch das einströmende Metall. Damit werden Sandeinschlüsse durch Formerosion und das Abbrechen von Formpartien vermieden. Diese Kerne erlangen vor allem bei großen Gießhöhen (siehe Gießweise) ihre Bedeutung. | https://www.giessereilexikon.com/en/foundry-lexicon/Encyclopedia/show/splash-core-3624/?cHash=12511e2f83dbbe6bcb90a386a27dda52 | https://www.giessereilexikon.com/giesserei-lexikon/Encyclopedia/show/aufschlagkern-6/?cHash=12511e2f83dbbe6bcb90a386a27dda52
Spiral breaker | Oscillating breaker emptying the mold boxes by means of a screw-like oscillating movement in the shake-out process (Fig. 1: KLEIN Anlagenbau AG, Niederfischbach) The spiral breaker is loaded via an upstream charging chute or separate shake-out grid. A shake-out grid can be screwed onto the breaker for small- to medium-sized mold boxes. Two connected vibration motors set the spiral breaker into a three-dimensional screwing motion. This motion causes an intense scouring friction in the sand lump mixture which in turn results in rapid, but gentle crushing of the lumps (Fig. 2: KLEIN Anlagenbau AG, Niederfischbach) The sand reaches the external transport spiral through a floor grid in the breaker chamber. This spiral is integrated into a fine-screen line, separating sand from oversized grains. A discharge chute transfers the sand to a downstream unit for further processing. The oversized grains can either be discarded or returned to the breaker chamber to be crushed further. Large metal and foreign components remain in the breaker chamber and are automatically discharged via a chute in well-adjusted intervals over a manually opened hatch. | Wendelbrecher | Schwingbrecher, welcher durch schraubenförmige Schwingbewegungen beim Ausleerprozess die Formkästen entleert Bild 1:Wendelbrecher (KLEIN Anlagenbau AG, Niederfischbach) Der Wendelbrecher wird über eine vorgeschaltete Aufgaberinne oder ein separates Ausschlagrost beschickt. Für kleinere bis mittlere Formkastengrößen kann ein Auspackrost aufgeschraubt werden. Zwei miteinander gekoppelte Vibrationsmotore versetzen den Wendelbrecher in eine dreidimensionale Schraubbewegung. Diese Bewegung bewirkt eine intensive Scheuerreibung in dem Sand - Knollengemisch, die wiederum eine schnelle, aber für das Sandkorn schonende Zerkleinerung der Knollen herbeiführt Bild 2: Aufbau und Funktionsprinzip eines Wendelbrechers (KLEIN Anlagenbau AG, Niederfischbach) Durch einen Bodenrost gelangt der Sand aus dem Brechraum in die außenliegende Transportwendel. In diese Wendel ist eine Feinsiebstrecke eingebaut, die Sand und Überkorn trennt. Eine Auslaufschurre übergibt den Sand zur Weiterverarbeitung an ein Nachfolgeaggregat. Das Überkorn kann wahlweise in einen Schuttkübel ausgetragen oder zur weiteren Zerkleinerung in den Brechraum zurückgegeben werden. Größere Metall- und Fremdteile verbleiben im Brechraum und werden in eingespielten Zeiträumen durch eine manuell zu öffnende Klappe über eine Schurre automatisch ausgetragen. | https://www.giessereilexikon.com/en/foundry-lexicon/Encyclopedia/show/spiral-breaker-4595/?cHash=468594f5394d6e243e32b3d611ce8cb5 | https://www.giessereilexikon.com/giesserei-lexikon/Encyclopedia/show/wendelbrecher-984/?cHash=468594f5394d6e243e32b3d611ce8cb5
Spiegel iron | Special pig iron with a high manganese content (6 to 30 %) which is used in foundries as a manganese carrier. Plate-like crystals result in a white, “mirroring” fracture surface. Leading providers of spiegel iron varieties are Rio Tinto Iron & Titanium GmbH, DK Recycling und Roheisen GmbH, Richard Anton KG and ASK Chemicals Metallurgy GmbH.Additional references:Foundry pig iron Hematite pig ironPig ironCupola furnace | Spiegeleisen | Spezialroheisen mit hohem Mangangehalt (6 bis 30 %), das in der Gießerei als Manganträger verwendet wird. Großflächige Kristalle ergeben eine weiße, "spiegelnde" Bruchfläche. Führende Anbieter von Spiegelroheisensorten sind Rio Tinto Iron & Titanium GmbH, DK Recycling und Roheisen GmbH, Richard Anton KG und ASK Chemicals Metallurgy GmbH.Weiterführende Stichworte:Gießereiroheisen, Hämatitroheisen, RoheisenKupolofen | https://www.giessereilexikon.com/en/foundry-lexicon/Encyclopedia/show/spiegel-iron-4314/?cHash=5882b2f9cc2baf65caa16f4a159cabb4 | https://www.giessereilexikon.com/giesserei-lexikon/Encyclopedia/show/spiegeleisen-702/?cHash=5882b2f9cc2baf65caa16f4a159cabb4
Spectrometer | It is a device for the display of spectra, which are a function of the wavelength or energy. The light intensity of the spectral lines is directly measured photometrical. The implementation of this type of spectral analysis is automated now and in the foundries for determining the chemical composition is state of the art. The basic structure of the spectrometer is shown in Fig. 1 (SPECTROMAXx, SPECTRO Analytical Instruments). Fig. 2 shows an embodiment of a spectrometer (SPECTROMAXx, SPECTRO Analytical Instruments). The video shows the operation of a spectrometer (SPECTRO Analytical Instruments). Additional references:GJSGJLGJVSample takingPig ironSample grinding machineRemelting unitElectron probe micro analysis More videos on Foundry-Skills | Spektrometer | Gerät zur Darstellung von Spektren, welche eine Funktion der Wellenlänge oder der Energie sind. Dabei wird die Lichtintensität der Spektrallinien auf photometrischem Wege direkt gemessen. Die Durchführung dieser Art der Spektralanalyse ist heute automatisiert und in den Gießereien zur Bestimmung der chemischen Zusammensetzung Stand der Technik. Den prinzipiellen Aufbau eines Spektrometers zeigt Bild 1 (SPECTROMAXx, SPECTRO Analytical Instruments GmbH). Bild 2 zeigt ein Ausführungsbeispiel eines Spektrometer (SPECTROMAXx, SPECTRO Analytical Instruments GmbH). Das Video zeigt die Arbeitsweise mit einem Spektrometer (SPECTRO Analytical Instruments GmbH) Weiterführende Stichworte:GJSGJLGJVProbenahmeRoheisenProbenschleifmaschineProbenvorbereitungsgerätElektronenstrahlmikroanalyse Weitere Videos auf Foundry-Skills | https://www.giessereilexikon.com/en/foundry-lexicon/Encyclopedia/show/spectrometer-4880/?cHash=7a9ffa275f325fdf93accbd2b877f683 | https://www.giessereilexikon.com/giesserei-lexikon/Encyclopedia/show/spektrometer-4879/?cHash=7a9ffa275f325fdf93accbd2b877f683
Spectral analysis | That is chemical analysis of metals from the spectrum of its components. Here is a sample in a spectrometer by means of arc spark test (also evaporate or burn in a flame is possible). That everything from the spark arc (or flame) sent light is split into its spectrum, so that the characteristic spectral lines of all elementary material components are visible.These spectral lines are identified and there is the qualitative analysis of the individual elements contained in the sample. The light intensity of the spectral lines depends always on the mass content of the respective material components, thus can be performed in addition to the qualitative and quantitative analysis. Here, a certain characteristic spectral each of the elements in question with other spectral lines of different light intensity is compared. From the measured intensities are calculated the concentrations in the unknown sample by comparing measurements with samples (reference-/calibration samples) of known element contents.The most important thing for a successful measuring is a good sample preparation. To receive significant analysis results, a clean and plane grinded sample surface is essential. Outer pollution like rust or grease can cause falsifications of the results. Just a simple finger print at the surface of the sample to be analyzed can become noticeable. This example shows, how highly sensitive the instruments can react. A optimal sample preparation shows the video (SCHÜTZ+LICHT Prüftechnik GmbH). Additional references:GJS GJL GJV Sample taking Pig iron Sample grinding machine Remelting unit Electron probe micro analysisElectron microscopyX-rayElement distribution | Spektralanalyse | Chemische Analyse von Metallen aus dem Spektrum seiner Bestandteile. Dabei wird eine Probe in einem Spektrometer mittels Lichtbogen abgefunkt (auch ein verdampfen bzw. verbrennen in einer Flamme ist möglich). Das dabei vom Funkenbogen (oder Flamme) gesandte Licht wird in sein Spektrum zerlegt, so dass die charakteristischen Spektrallinien aller elementaren Stoffkomponenten sichtbar werden. Diese Spektrallinien werden identifiziert und es erfolgt die qualitative Analyse der einzelnen Elemente, die in der Probe enthalten sind. Die Leuchtintensität der Spektrallinien hängt auch immer vom Massengehalt der betreffenden Stoffkomponenten ab, somit lässt sich neben der qualitativen auch eine quantitative Analyse durchführen. Dabei wird eine jeweils bestimmte charakteristische Spektrallinie des betreffenden Elementes mit anderen Spektrallinien verschiedener Lichtintensität verglichen. Aus den gemessenen Intensitäten werden durch Vergleichsmessung mit Proben bekannter Elementgehalte (Referenz-/Kalibrierproben) die Konzentrationen in der unbekannten Probe berechnet. Gute Probenvorbereitung ist für eine erfolgreiche Messung unbedingt notwendig. Um aussagekräftige Analysenergebnisse zu erhalten, ist eine saubere und plan geschliffene Probenoberfläche sehr wichtig. Äußere Verunreinigungen wie z . B. Rost oder Fette können Verfälschungen der Ergebnisse hervorrufen. Bereits ein einfacher Fingerabdruck auf der zu analysierenden Probenoberfläche kann sich bemerkbar machen und zeigt, wie hochempfindlich die Instrumente reagieren. Eine optimale Probenvorbereitung zeigt das Video (SCHÜTZ+LICHT Prüftechnik GmbH). Weiterführende Stichworte:GJSGJLGJVProbenahmeRoheisenProbenschleifmaschineProbenvorbereitungsgerätElektronenstrahlmikroanalyseElektronenmikroskopieX-rayElementeverteilung | https://www.giessereilexikon.com/en/foundry-lexicon/Encyclopedia/show/spectral-analysis-4882/?cHash=e1dba4a14350aa833c3f673d7fd4b04b | https://www.giessereilexikon.com/giesserei-lexikon/Encyclopedia/show/spektralanalyse-4881/?cHash=e1dba4a14350aa833c3f673d7fd4b04b
Special sand | Industrial minerals (except quartz) used as basic mold material with standard foundry binders for the production of cores and molds. Special sands are natural mineral sands, sintering and melting products (Diagram 1), which are produced in grainy form or transferred to grainy form by breaking, grading and screening processes or mineral sands derived from other physiochemical processes. Special sands are particularly distinguished from quartz sand by their considerably reduced thermal expansion behavior in a temperature range of 20 to 800°C and by additional specific physiochemical properties like cooling, isolation, spherical grains, low bulk density and low chemical affinity (Fig.1, Diagram 2). Additionally, they feature a higher (heavy minerals) or lower (aluminum silicates) thermal conductivity than quartz sand. Fig. 2 illustrates quartz sand in comparison to the selected examples of special sands illustrated in the figures 3 to 13, provided by Mr. Dipl.-Min. Ulrich Recknagel, Hüttenes-Albertus Chemische Werke GmbH, Düsseldorf. | Spezialsand | Industrieminerale (außer Quarz), die als Formgrundstoffe mit gießereiüblichen Bindemitteln für die Fertigung von Kernen und Formen verwendet werden. Es sind natürliche Mineralsande, Sinter- und Schmelzprodukte (Tafel 1), die in körniger Form hergestellt, bzw. durch Brech-, Klassier- und Siebvorgänge in körnige Form überführt werden, bzw. durch andere physikalisch-chemische Vorgänge entstandene anorganische Mineralsande. Spezialsande unterscheiden sich von Quarzsand insbesondere durch das deutlich geringere thermische Ausdehnungsverhalten im Temperaturbereich 20 - 800°C und durch weitere spezifische physikalisch-chemische Eigenschaften wie beispielsweise abkühlende Wirkung, isolierende Wirkung, spheriodale Kornform, geringe Schüttdichte und geringe chemische Affinität (Bild 1, Tafel 2). Außerdem haben sie eine höhere (Schwermineralien) bzw. niedrigere (Aluminiumsilikate) Wärmeleitfähigkeit als Quarzsand. Bild 2 zeigt Quarzsand und im Vergleich dazu in den Bildern 3 bis 13 ausgewählte Beispiele von Spezialsanden, bereitgestellt von Herrn Dipl.-Min. Ulrich Recknagel, Hüttenes-Albertus Chemische Werke GmbH, Düsseldorf. | https://www.giessereilexikon.com/en/foundry-lexicon/Encyclopedia/show/special-sand-4334/?cHash=1984c83802660281473b5978941cd092 | https://www.giessereilexikon.com/giesserei-lexikon/Encyclopedia/show/spezialsand-722/?cHash=1984c83802660281473b5978941cd092
Special pig iron | Type of pig iron which must meet particular requirements in terms of quality and purity for the production of particularly pure types of castings.Pearlitespecial pig iron is available with silicon contents categorized into three varieties and the descriptions gray, mottled and white. The gray sort is mainly used for pearlitic cast iron which is subject to high mechanical loads, while the mottled and white sorts are mainly used for malleable cast iron, white cast iron and roller casting.Special pig iron for the production of nodular graphite cast iron is particularly pure. The contents of harmful accompanying elements which disrupt the formation of nodular graphite or promote carbidic solidification (e.g. sulfur, phosphorus, chromium, molybdenum, vanadium, lead, etc.) are very low in these sorts of pig iron. Depending on the requirements, the elements which influence the pearlite must be set within specific limits (special pig irons with particularly low manganese, sulfur and phosphorous contents). Alloyed special pig irons are special pig irons which are alloyed in order to set specific structures, e.g. with titanium or copper. Low-carbon special pig irons have carbon contents of around 2.4 to 3.4% which is lower than other pig iron varieties. Otherwise, they have the usual Si, Mn, P and S contents as for hematite pig irons. They are used in malleable cast iron foundries, for example. Manganese iron additives have high manganese contents of 1 to 5 % (in stages) and low phosphorus contents. The are mainly used as iron additives to set a specific manganese content in cast iron and malleable cast iron. Leading providers of special pig iron varieties are Rio Tinto Iron & Titanium GmbH, DK Recycling und Roheisen GmbH, Richard Anton KG and ASK Chemicals Metallurgy GmbH.Additional references:Spiegel ironCupola furnace | Spezialroheisen | Roheisensorten, an die besondere Anforderungen an Qualität und Reinheit zur Herstellung besonders reiner Gusseisensorten gestellt wird. Perlit-Spezialroheisen wird mit in drei Varianten abgestuften Siliziumgehalt angeboten und den Bezeichnungen grau, meliert und weiß angeboten. Die Sorte Grau findet vorwiegend Verwendung bei mechanisch hochbeanspruchtem perlitischem Gusseisen, während die Sorten Meliert und Weiß vorwiegend bei Temperguss, Hartguss und Walzenguss eingesetzt werden.Spezialroheisen für die Herstellung von Gusseisen mit Kugelgrafit ist besonders rein. Die Gehalte an schädlichen Begleitelementen, welche die Kugelgrafitbildung stören oder die karbidische Erstarrung fördern (z. B. Schwefel, Phosphor, Chrom, Molybdän, Vanadin, Blei u. a.) sind bei dieser Roheisensorte äußerst niedrig. Die Elemente die den Perlit beeinflussen müssen je nach den Erfordernissen innerhalb bestimmter Grenzen eingestellt werden (Spezialroheisen mit besonders niedrigen Mangan-, Schwefel- und Phosphorgehalten). Bei legierten Spezialroheisen handelt es sich um Spezialroheisen, die zur Einstellung bestimmter Gefügezustände beispielsweise mit Titan oder Kupfer legiert sind. Niedriggekohlte Spezialroheisen haben C-Gehalte von etwa 2,4 bis 3,4 %, die damit niedriger als bei anderen Roheisensorten liegen. Ansonsten besitzen sie die für Hämatitroheisen üblich Si-, Mn-, P- und S-Gehalte. Anwendungsfälle sind Temperguss-Gießereien. Manganzusatzeisen haben hohe Mangangehalte von 1 bis 5 % (in Stufen) und niedrige Phosphorgehalte. Sie werden vorwiegend als Zusatzeisen zur Einstellung bestimmter Mangangehalte bei Gusseisen und Temperguss verwendet. Führende Anbieter von Spezialroheisensorten sind Rio Tinto Iron & Titanium GmbH, DK Recycling und Roheisen GmbH, Richard Anton KG und ASK Chemicals Metallurgy GmbH.Weiterführende Stichworte:SpiegeleisenKupolofen | https://www.giessereilexikon.com/en/foundry-lexicon/Encyclopedia/show/special-pig-iron-4313/?cHash=785ce78484a83b08bf61b46949fd32c4 | https://www.giessereilexikon.com/giesserei-lexikon/Encyclopedia/show/spezialroheisen-701/?cHash=785ce78484a83b08bf61b46949fd32c4
Solidus temperature | The temperature at which alloys have completely solidified (see also Solidus line, Solidification).Once the solidus temperature has been exceeded, the alloy starts melting and completely liquefies as soon as the liquidus temperature has been reached (or the liquidus line exceeded).The liquidus and solidus temperature for pure metals (the liquidus temperature corresponds to the melting point) and eutectically composed alloys (see eutectic alloys) are identical. | Solidustemperatur | Temperatur einer Legierung, bei deren Erreichen sie vollständig erstarrt ist (siehe auch Soliduslinie, Erstarrung).Wird die Solidustemperatur überschritten beginnt die Legierung aufzuschmelzen und wird im Weiteren, wenn die Liquidustemperatur erreicht ist (bzw. die Liquiduslinie überschritten wird), vollständig flüssig. Bei reinen Metallen (hier entspricht die Liquidustemperatur dem Schmelzpunkt) und eutektisch zusammengesetzten Legierungen (siehe eutektische Legierung) sind Liquidus- und Solidustemperatur identisch. | https://www.giessereilexikon.com/en/foundry-lexicon/Encyclopedia/show/solidus-temperature-4068/?cHash=701138d95fb309611d9948f43301d413 | https://www.giessereilexikon.com/giesserei-lexikon/Encyclopedia/show/solidustemperatur-454/?cHash=701138d95fb309611d9948f43301d413
Solidus line | Line in the phase diagram of an alloy system (Fig. 1) connecting all solidus temperatures and delimiting the temperature range in which the melt is only present in the solid state.Additional references:Solidification intervalLiquidus lineLiquidus temperature | Soliduslinie | Linie im Zustandsschaubild eines Legierungssystems (Bild 1), die alle Solidustemperaturen verbindet und den Temperaturbereich des ausschließlich festen Zustandes abgrenzt.Weiterführende Stichworte:ErstarrungsintervallLiquiduslinieLiquidustemperatur | https://www.giessereilexikon.com/en/foundry-lexicon/Encyclopedia/show/solidus-line-4372/?cHash=73b311565c4e466e74a0f8fece28b3cc | https://www.giessereilexikon.com/giesserei-lexikon/Encyclopedia/show/soliduslinie-760/?cHash=73b311565c4e466e74a0f8fece28b3cc
Solidification type | It identifies the characteristics of the solidification process (solidification progress). The following classification is made: - exogenic smooth-wall - exogenic rough-wall - exogenic spongy - endogenic mushy - endogenic shell-forming Moreover, for description of the various crystals and crystal aggregates (e.g. eutectic cells or grains) occuring during solidification of the melt, the concepts of macro- and micromorphology have also been introduced, which are grouped in the concept of solidification morphology. Micromorphology describes the individual crystals, whereas macromorphology involves the entire sum of crystals growing in contact with the melt. Differentiation is made between exogenic and endogenic crystals and grains with regard to time-related beginning of formation and the appertaining local position within the melt. Exogenic crystals and grains form along the mold wall and during continued solidification the grow into the melt. In that case they are either compact or branched. Endogenic crystals predominantly form at the same time throughout the entire melt and continue growth at the same or at different rates. Since they grow freely within the melt, they may change their position during solidification of the cast material, e.g. through differences in density, through convection flow, or transport through the melt in which they occur. The phase boundry surfaces of the individual crystals or grains in contact with each other form the solidification front. In addition to the size of the flow channels, which is expressed by crystal spacing, batches, and grains, their formation shape is of particular importance for transport of molten baths for post-feeding. For that reason, the above classification of exogenic and endogenic is supplemented by information on the structure of the solidification front and on the continued solidification progress after solidification start (Fig. 1). Exogenic smooth-wall: Exogenic compact crystals or crystal aggregates grow next to one another in any optional number and form contact with each other so that a smooth-walled solidification front is established towards the melt. Exogenic rough-wall: Exogenic branched crystals (e.g. dendrites) grow parallel with each other and form a more or less rugged boundary surface towards the melt - the solidification front displays distinctive furrows. Exogenic spongy : Exogenic highly branched crystals (often referred to as dendrite packages) grow into the melt. They form a kind of lattice or network with interspaces in which the residual melt is present. During the solidification sequence, residual melt channels that are originally connected with each other become more and more necked and are eventually disconnected from one another. Endogenic mushy : Endogenic crystals or crystal aggregates, both compact and branched, are evenly distributed and grow into the melt. For the time being, there will not be a direct solidification front since the individual grains are isolated from one another by the melt. However, towards the end of solidification, these grains get in contact and constricts the residual melt to form islands. Endogenic shell-forming: Endogenic crystals or crystal aggregates grow into the melt either in compact shape or as dendrites, but this time the predominant growth takes place from the outside so that a kind of marginal shell and from a certain time onwards also a kind of solidification front is formed. Within the shell both connected and at a later stage also isolated residual melt areas can be found. Iin case of the exogenic types, the macrostructure may consist of stem crystals, in case of endogenic types it may consist of globulites. The solidification types described above, are merely a verbal designation of specific distinctive states in the solidification sequence so that several transitions and passage states are possible in the same casting. Naturally, this may lead to rather subjective assessments. Another difficult aspect is classification into the individual solidification types if the solidification behavior of various materials is very similar. In this context it must be additionally taken into account that the solidification type of the casting materials is not consistent but changes in dependence of the heat dissipation conditions and the crystalization situations. Therefore, specification of the solidification type must always be connected with information on the technological conditions, since the material may undergo several different stages of crystallization in one casting. The tendency of individual materials for responding to different technological conditions differs greatly. Additional references:Favorable casting designFavorable casting engineeringDirected (controled) solidification | Erstarrungstyp | Er kennzeichnet den Charakter des Erstarrungsablaufs (Erstarrungsfortschritts). Es wird folgende Klassifizierung vorgenommen: - exogen-glattwandig - exogen-rauhwandig - exogen-schwammartig - endogen-breiartig - endogen-schalenbildend Daneben wurden zur Beschreibung der während der Erstarrung der Schmelze entstehenden Kristalle und Kristallaggregate (z. B. eutektische Zellen oder Körner) die Begriffe der Makro- und Mikromorphologie eingeführt, die unter dem Begriff Erstarrungsmorphologie zusammengefasst sind. Die Mikromorphologie beschreibt den einzelnen Kristall - die Makromorphologie die Gesamtheit der im Kontakt mit der Schmelze wachsenden Kristalle. Man unterscheidet exogene und endogeneKristalle und Körner in Bezug auf den zeitlichen Beginn ihrer Entstehung und die hierzu gehörende örtliche Lage in der Schmelze.Exogene Kristalle und Körner bilden sich an der Formwand und expandieren während der weiteren Erstarrung in die Schmelze. Sie sind dann entweder kompakt oder verzweigen sich.Endogene Kristalle bilden sich vornehmlich in der gesamten Schmelze auf einmal und expandieren dann in gleichem oder unterschiedlichem Maße weiter. Da sie frei in der Schmelze expandieren, können sie auch während der Erstarrung des Gießguts ihre Lage verändern, z. B. durch Dichteunterschiede, Konvektionsströmungen oder Transport der Schmelze, in der sie sich befinden. Die Phasengrenzflächen der einzelnen im Kontakt stehenden Kristalle oder Körner bilden die Erstarrungsfront. Ihre Ausbildungsform ist neben der Größe der Fließkanäle, ausgedrückt durch den Abstand von Kristallen, deren Partien oder Körnern, von besonderer Bedeutung für den Transport von Schmelzen zur Nachspeisung. Darum wird die vorherige Einstufung in exogen und endogen um Angaben zur Struktur der Erstarrungsfront bzw. zum weiteren Fortgang der Erstarrung nach Erstarrungsbeginn erweitert (Bild 1).Exogen-glattwandig: Exogen kompakte Kristalle oder Kristallaggregate expandieren in einer beliebigen Anzahl nebeneinander im Kontakt und bilden zur Schmelze eine glattwandige Erstarrungsfront.Exogen-rauhwandig: Exogen verzweigte Kristalle (z. B. Dendriten) expandieren parallel zueinander und bilden zur Schmelze eine mehr oder weniger zerklüftete Grenzfläche - die Erstarrungsfront ist stark gefurcht.Exogen-schwammartig: Exogen stark verzweigte Kristalle (oft so genannte Dendritenpakete) expandieren in die Schmelze. Sie bilden eine Art Gerüst oder Netzwerk, in dessen Zwischenräumen sich Restschmelze befindet. Im Verlauf der Erstarrung werden die an sich miteinander verbundenen Restschmelzkanäle nach und nach abgeschnürt und voneinander isoliert.Endogen-breiartig: Endogene Kristalle oder Kristallaggregate, kompakt oder verzweigt, expandieren gleichmäßig verteilt in der Schmelze. Eine direkte Erstarrungsfront gibt es vorläufig nicht, da die einzelnen Körner durch Schmelze voneinander isoliert sind. Gegen Erstarrungsende berühren sich diese Körner, und die Restschmelze wird zu Inseln abgeschnürt.Endogen-schalenbildend: Endogene Kristalle oder Kristallaggregate expandieren kompakt oder dendritisch in der Schmelze, aber diesmal verstärkt von außen, so dass sich eine Art Randschale bildet und damit zu einem bestimmten Zeitpunkt der Erstarrung eine Art Erstarrungsfront. In der Schale können miteinander verbundene und später isolierte Restschmelzbezirke vorhanden sein.Im Fall der exogenen Typen kann das Makrogefüge aus Stängelkristallen, im Fall der endogenen aus Globuliten bestehen. Die so beschriebenen Erstarrungstypen bezeichnen nur bestimmte markante Zustände des Erstarrungsablaufs, und zwar verbal, Übergänge selbst in einem Gusskörper sind möglich. Dadurch sind subjektive Einschätzungen nicht ausgenommen. Schwierig ist auch die Einstufung in die einzelnen Erstarrungstypen, wenn das Erstarrungsverhalten verschiedener Werkstoffe sich wenig voneinander unterscheidet.Es ist in diesem Zusammenhang weiter zu berücksichtigen, dass der Erstarrungstyp der Gusswerkstoffe nicht konstant ist, sondern sich in Abhängigkeit von den Wärmeabfuhrbedingungen und den Kristallisationsverhältnissen verändert. Darum muss die Angabe der Erstarrungstypen immer mit der Angabe der technologischen Bedingungen verknüpft sein, weil ja der Werkstoff bereits in einem Gussstück mehrfach unterschiedlich kristallisieren kann. Die Neigung der einzelnen Werkstoffe, auf unterschiedliche technologische Bedingungen zu reagieren. ist sehr verschieden. Weiterführende Stichworte:Gießgerechte GestaltungGießgerechtes KonstruierenGerichtete (gelenkte) Erstarrung | https://www.giessereilexikon.com/en/foundry-lexicon/Encyclopedia/show/solidification-type-3723/?cHash=44faba51e0ae62946a2839b394428b4e | https://www.giessereilexikon.com/giesserei-lexikon/Encyclopedia/show/erstarrungstyp-106/?cHash=44faba51e0ae62946a2839b394428b4e
Sorbite | Perlite with very fine lamellas; in contrast to troostite, it is completely transformed, i.e. no austenite is left which could transform to martensite during further cooling down. Sorbite is formed at medium cooling rates of approx. 100 to 200 K/s; with higher cooling rates troostite would be formed.Additional references:Iron-carbon phase diagramPearlite peakTTT diagram | Sorbit | Sehr feinlamellarer Perlit, dessen Umwandlung sich im Gegensatz zum Troostit vollständig vollzieht, d. h. es verbleibt kein Austenit, der sich bei weiterer Abkühlung zu Martensit umwandeln würde. Sorbit entsteht bei mittleren Abkühlungsgeschwindigkeiten von ca. 100 bis 200 K/s, bei höheren Abkühlraten würde Troostit entstehen.Weiterführende Stichworte:Eisen-Kohlenstoff-ZustandsdiagrammPerlitnaseZTU-Schaubild | https://www.giessereilexikon.com/en/foundry-lexicon/Encyclopedia/show/sorbite-4069/?cHash=dcf30e92698a0fbdb34ea23ad023c79a | https://www.giessereilexikon.com/giesserei-lexikon/Encyclopedia/show/sorbit-455/?cHash=dcf30e92698a0fbdb34ea23ad023c79a
Solidification simulation | Computer-aided simulation of casting processes (mold filing and solidification processes) which has become an increasingly standard tool. Using this, problems which occur with regard to inflow behavior (turbulences), cooling and the possible tendency for cavities to form can be recognized before a casting is developed and can be remedied at a low cost. The ability to produce the casting with guaranteed quality can therefore be simulated parallel to the construction. In addition to the simulation of mold filling, solidification and cooling, software programs which simulate thermoelastic/thermoplastic stresses and the cracking of castings are also available. Furthermore, the gate and feed technology and the mold design can be improved, therefore reducing the costs for reworking and waste considerably. This integration of the simulation in the production of castings is supported by the fact that simulation programs today do not require any particular understanding of computers per se or of the formulation of mathematical and physical models. However, the user should bring a sound understanding of casting and the process flows with them to the foundry. Today, in addition to “normal” simulation, a large range of different models are offered, for example for die casting, low pressure casting, for the lost foam process and for the DISAMATIC process and the rotacast process. In order to create information from this enormous amount of data, the results can be visualized so that the calculated results can be understood and interpreted intuitively. To do this, the information is processed and compressed by the software. Castings are three-dimensional and these dimensions can be made tangible with “virtual reality" today. Fig 1: Foseco Foundry Division Vesuvius GmbH, Solidification simulation | Erstarrungssimulation | Rechnergestützte Simulation von Gießvorgängen (Formfüllung und Erstarrungsprozessen), welche sich mehr und mehr als selbstverständliches Werkzeug etabliert hat. Damit kann man bereits im Vorfeld einer Gussteilentwicklung auftretende Probleme hinsichtlich Einströmverhalten (Turbulenzen), Abkühlung und möglicherweise auftretende Lunkerneigung erkennen und kostengünstig Abhilfe schaffen. Die qualitätssichere Herstellbarkeit des Gussteiles kann somit parallel zur Konstruktion simuliert werden. Neben der Simulation von Formfüllung, Erstarrung und Abkühlung stehen auch Softwareprogramm zur Simulation thermoelastischer/thermoplastischer Spannungen sowie Eigenspannungen und Verzug von Gussteilen zur Verfügung. Außerdem kann die Anschnitt- und Speisetechnik sowie die Formauslegung verbessert und dadurch die Kosten für Nacharbeit und Ausschuß erheblich reduziert werden. Diese Integration der Simulation in die Gussteilfertigung wird dadurch unterstützt, dass Simulationsprogramme heute kein besonderes Verständnis über Computer an sich oder über die Bildung mathematisch – physikalischer Modelle verlangen. Allerdings sollte der Anwender ein gesundes Verständnis für das Gießen und die Prozessabläufe in der Gießerei mitbringen. Neben der "normalen" Simulation wird heute eine große Bandbreite unterschiedlicher Module angeboten, beispielsweise für den Druckguss, den Niederdruckguss, für das Lost-foam-Verfahren sowie für den DISAMATIC-Prozess und das Rotacastverfahren. Um aus dieser enormen Datenmenge Informationen zu machen, können die Ergebnisse visualisiert werden, so dass die berechneten Resultate intuitiv verstanden und interpretiert werden können. Hierzu werden die Informationen von der Software aufbereitet und komprimiert. Gussteile sind dreidimensional und diese Dimensionen können heute schon mit "Virtual Reality" greifbar gemacht werden.Bild 1: Foseco Foundry Division Vesuvius GmbH, Erstarrungssimulation | https://www.giessereilexikon.com/en/foundry-lexicon/Encyclopedia/show/solidification-simulation-4402/?cHash=b78ec30cefc906626d0ec0940dad67fa | https://www.giessereilexikon.com/giesserei-lexikon/Encyclopedia/show/erstarrungssimulation-790/?cHash=b78ec30cefc906626d0ec0940dad67fa
Solidification shrinkage | Decrease in volume during the transition from the liquid to the solid state (s. Solidification), the direct consequence of which is a volume deficit in the form of porosity and pores (Figure 1). The volume deficit caused by shrinkage is compensated for by post-feeding in the casting process, under the condition that all areas of the casting are not yet blocked by already solidified melt. The casting should be designed in such a way the localized accumulation of material in remote parts is avoided. Today, such areas can be identified using simulation calculations of the solidification process and can be removed by changing the gate technology. However, production control for pores (partly radioscopic) is necessary for high-quality parts. | Erstarrungsschrumpfung | Volumenabnahme beim Übergang vom flüssigen in den festen Zustand (s. Erstarrung), deren direkte Folge ein Volumendefizit in Form von Porositäten und Lunkern darstellt (Bild 1).Das durch Schrumpfung verursachte Volumendefizit wird beim Gießprozess durch Nachspeisen kompensiert, vorausgesetzt dass alle Bereiche des Gussteiles noch nicht durch vorerstarrte Schmelze blockiert sind. Durch die Gestaltung des Gussteils sollten örtliche Materialanhäufungen in entlegenen Partien vermieden werden. Solche Bereiche lassen sich durch Simulationsrechnungen des Erstarrungsprozesses heute finden und können gegebenenfalls durch geänderte Anschnittechnik beseitigt werden. Dennoch ist die Produktionskontrolle auf Lunker (z. T. radioskopisch) bei hochwertigen Teilen erforderlich. | https://www.giessereilexikon.com/en/foundry-lexicon/Encyclopedia/show/solidification-shrinkage-4320/?cHash=fa3dbc21c635aa3ec54a327885997dd3 | https://www.giessereilexikon.com/giesserei-lexikon/Encyclopedia/show/erstarrungsschrumpfung-708/?cHash=fa3dbc21c635aa3ec54a327885997dd3
Solidification structure | Real alloy compositions as well as solidification and transformation processes taking place under disequilibrium conditions lead to modifications in equilibrium structures. Therefore, structures are formed under practical conditions which cannot be found in the iron-carbon phase diagram. Due to the possible compositions (in the hypoeutectic to hypereutectic range), the solidification structure of cast iron (see Structure formation of cast iron) is determined by the primary and eutectic crystallization occurring within the stable or meta-stable iron-carbon systems, depending on alloy composition, cooling rate, and nucleation conditions. Consequently, the solidification structure is made up of the quantity, size, shape and distribution of the graphite, the extent, amount and distribution of alloying element segregations, free carbides as well as the quantity, size, count, distribution and type of hollow cavities (micro-shrinkage, cracks, pores) and non-metallic inclusions, such as slag (see Slag inclusions). This structure is always present in cast iron materials for technical purposes; its proportion depends on the type and method of melt control, charge materials, alloy and, not least, on the design of the cast part (wall thickness). It does not necessarily produce reject parts, however, in the worst case, it may have a negative effect on the materials’ mechanical properties. It is nearly impossible to retroactively change this primary structure, except by means of disintegration annealing of free carbides (see Carbide disintegration annealing), which has gained great technical importance, particularly in gravity die and centrifugal casting. Even an optimized structural matrix (pearlite/ferrite ratio, fine-grain structure of pearlite), cannot compensate for incorrectly formed primary structures. Examples of typical solidification structures and selected EDX analyses are given in Figs. 1 to 7 | Erstarrungsgefüge | Reale Legierungszusammensetzungen und unter Ungleichgewichtsbedingungen ablaufende Erstarrungs- und Umwandlungsvorgänge führen zu Veränderungen gegenüber den Gleichgewichtsgefügen. So werden unter Praxisbedingungen Gefüge gebildet die das Zustandsschaubild Eisen-Kohlenstoff nicht ausweist. Das Erstarrungsgefüge von Gusseisen (s. Gefügeausbildung von Gusseisen) ist auf Grund der möglichen Zusammensetzung (vom untereutektischem bis in den übereutektischen Bereich) durch Primärkristallisation und die eutektische Kristallisation gekennzeichnet, die in Abhängigkeit der Legierungszusammensetzung und den Abkühlungs- und Keimbildungsbedingungen stabil oder metastabil verläuft. Somit umfasst das Erstarrungsgefüge die Menge, die Größe, die Form und die Verteilung des Grafits, das Ausmaß, die Menge und die Verteilung der Seigerungen von Legierungselementen, freie Karbide, sowie die Menge, die Größe, die Anzahl, die Verteilung und die Art der Hohlräume (Mikrolunker, Risse, Poren) und der nichtmetallischen Einschlüsse wie beispielsweise Schlacken (s. Schlackeneinschlüsse). Dieses Gefüge ist in technischen Gusseisenwerkstoffen immer vorhanden, das Ausmaß hängt von der Art und Weise der Schmelzeführung, der Einsatzstoffe, der Legierung und nicht zuletzt vom Design des Gussteils (Wanddicke) ab. Es führt nicht zum Ausschuss, kann aber im ungünstigen Fall die mechanischen Eigenschaften des Werkstoffes negativ beeinflussen. Diese Primärstruktur kann man nachträglich so gut wie nicht mehr ändern, ausgenommen beim Zerfallsglühen der freien Karbide (Karbidzerfallsglühen), das von großer technischer Bedeutung vor allem beim Kokillen- und Schleuderguss ist. Selbst eine optimierte Gefügegrundmasse (Perlit/Ferrit-Verhältnis, Feinheit des Perlits) kann ein ungünstig ausgebildetes Erstarrungsgefüge (Primärgefüge) nicht mehr kompensieren. Beispiele typischer Erstarrungsgefüge und ausgewählte EDX-Analysen zeigen die Bilder 1 bis 7. | https://www.giessereilexikon.com/en/foundry-lexicon/Encyclopedia/show/solidification-structure-4710/?cHash=ee98cac9b3c13c81a15d875f7cee5eb7 | https://www.giessereilexikon.com/giesserei-lexikon/Encyclopedia/show/erstarrungsgefuege-1099/?cHash=ee98cac9b3c13c81a15d875f7cee5eb7
Solidification rate | Progression of the solidification front in alloys within a specific period of time. It primarily depends on the alloy used, on the molding process and the casting process (thermo-physical solidification conditions such as thermal conductivity of the molding material, mold cooling, etc.), the casting temperature, and the casting modulus, as well as the wall thicknesses. | Erstarrungsgeschwindigkeit | Vorrücken der Erstarrungsfront innerhalb einer bestimmten Zeitspanne. Sie ist in erster Linie von der verwendeten Legierung, vom Formverfahren bzw. Gießverfahren (wärmephysikalischen Erstarrungsbedingungen wie Wärmeleitfähigkeit des Formstoffes, Formkühlung usw.), der Gießtemperatur sowie vom Gussstückmodul und den Wanddicken abhängig. | https://www.giessereilexikon.com/en/foundry-lexicon/Encyclopedia/show/solidification-rate-3832/?cHash=1f940f69a449d8584a7eaaed32dc6a98 | https://www.giessereilexikon.com/giesserei-lexikon/Encyclopedia/show/erstarrungsgeschwindigkeit-217/?cHash=1f940f69a449d8584a7eaaed32dc6a98
Solidification progress | Progression of the solidification front in alloys within a specific period of time or within the solidification interval (s. Solidification rate). | Erstarrungsfortschritt | Vorrücken der Erstarrungsfront bei Legierungen innerhalb einer bestimmten Zeitspanne bzw. innerhalb des Erstarrungsintervalls (s. Erstarrungsgeschwindigkeit). | https://www.giessereilexikon.com/en/foundry-lexicon/Encyclopedia/show/solidification-progress-3830/?cHash=aa0d038daf601312ff1f3e392bbb46ff | https://www.giessereilexikon.com/giesserei-lexikon/Encyclopedia/show/erstarrungsfortschritt-215/?cHash=aa0d038daf601312ff1f3e392bbb46ff
Solidification point | Strictly speaking, this only occurs in pure metals and eutectic alloys; i.e. the liquidus temperature is equal to the solidus temperature. These types of alloys or pure metals have a defined solidification poilnt, which is equal to the melting point. In general, the solidification point is also defined as a point at which the melt starts solidifying, i.e. the liquidus temperature. | Erstarrungspunkt | Tritt genau genommen nur bei Reinmetallen und eutektischen Legierungen auf, d. h. hier ist die Liquidustemperatur gleich der der Solidustemperatur. Diese Legierungen bzw. Reinmetalle haben einen definierten Erstarrungspunkt, der gleich dem Schmelzpunkt ist. Allgemein wird der Erstarrungspunkt auch als der Punkt definiert, bei dem die Schmelze mit der Erstarrung beginnt, also der Liquidustemperatur. | https://www.giessereilexikon.com/en/foundry-lexicon/Encyclopedia/show/solidification-point-3834/?cHash=126be16191fab8cfaafd2c0c4d97eaa9 | https://www.giessereilexikon.com/giesserei-lexikon/Encyclopedia/show/erstarrungspunkt-219/?cHash=126be16191fab8cfaafd2c0c4d97eaa9
Solidification morphology | Expression use in metal science for describing the different types of crystallization and appearances of crystal structures that form during the solidification process (s. a. Solidification type). A frequently used method for determining the solidification morphology is the quenching process. With this method, material samples are cast into small metal crucibles at different stages and are then quenched to solidification. By means of the metallographic grinding samples produced from those castings it is possible to explain crystal growth, crystal structure and the solidification morphology.Figure 1 illustrates the exemplary solidification morphology of iron-carbon casting materials. Additional references:Solidification frontSolidification structureSolidification typeSolidification behaviorDisplacement method | Erstarrungsmorphologie | Metallkundlicher Begriff, welcher die Erscheinungsformen der Kristallisation und Kristallstruktur, die sich beim Erstarrungsvorgang ausbilden, beschreibt (s. a. Erstarrungstyp). Eine häufig verwendete Methode zur Bestimmung der Erstarrungsmorphologie ist das Abschreckverfahren. Dabei werden flüssige Werkstoffproben in kleinen Metalltiegeln zu unterschiedlichen Zeiten bis zur Erstarrung abgeschreckt. An den daraus angefertigten metallografischen Schliff kann das Kristallwachstum, die Kristallstruktur und somit die Erstarrungsmorphologie erklärt werden. Das Bild 1 zeigt als Beispiel die Erstarrungsmorphologie von Eisen-Kohlenstoff-Gusswerkstoffen. Weiterführende Stichworte:ErstarrungsfrontErstarrungsgefügeErstarrungstypErstarrungsverhaltenVerdrängungsverfahren | https://www.giessereilexikon.com/en/foundry-lexicon/Encyclopedia/show/solidification-morphology-3722/?cHash=e7a3f75457627b16eb9d9437b6e8662f | https://www.giessereilexikon.com/giesserei-lexikon/Encyclopedia/show/erstarrungsmorphologie-105/?cHash=e7a3f75457627b16eb9d9437b6e8662f
Solidification interval | Temperature interval between liquidus and solidus temperature (s. Solidification). | Erstarrungsintervall | Temperaturintervall zwischen Liquidus- und Solidustemperatur (s. Erstarrung). | https://www.giessereilexikon.com/en/foundry-lexicon/Encyclopedia/show/solidification-interval-3833/?cHash=afa665630b4601d2cddf77dd3b4f1c16 | https://www.giessereilexikon.com/giesserei-lexikon/Encyclopedia/show/erstarrungsintervall-218/?cHash=afa665630b4601d2cddf77dd3b4f1c16
Solidification crack | Crack in a casting that occurs during solidification, predominantly in alloys with a large solidification interval (s. Hot crack, Warm crack). | Erstarrungsriss | Riss im Gussstück der während der Erstarrung, vornehmlich bei Legierungen welche ein breites Erstarrungsintervall besitzen, entstanden ist (s. Heißriss, Warmriss). | https://www.giessereilexikon.com/en/foundry-lexicon/Encyclopedia/show/solidification-crack-3835/?cHash=5ba28ff43d419e5a2fd831428547f000 | https://www.giessereilexikon.com/giesserei-lexikon/Encyclopedia/show/erstarrungsriss-220/?cHash=5ba28ff43d419e5a2fd831428547f000
Solidification front | Front side of the crystallization area that shifts towards the thermal center of the casting during the progress of solidification. The solidification front may be either smooth- or coarse-walled (s. Solidification type). That area of the solidification front that comprises both solid and liquid phases is referred to as solidification band. Formation of the solidification front depends on solidification conditions and the content quantity of dissolved elements. In the proximity of the solidification front, the melt does not have a consistent chemical composition. Solidification front in cast ironThe areas solidifying first contain less carbon and other alloying elements. The interdendritic spaces are enriched with carbon and alloying elements. The resulting slight differences in concentration are referred to as primary segregation, crystal segregation (micro segregation). | Erstarrungsfront | Vorderseite des Kristallisationsbereiches, der sich im weiteren Verlauf der Erstarrung in die thermische Mitte des Gussstückes verschiebt. Die Erstarrungsfront kann glattwandig oder rauwandig sein (s. Erstarrungstyp). Jener Bereich der Erstarrungsfront, der aus festen und flüssigen Phasen besteht, wird Erstarrungsband genannt. Die Ausbildung der Erstarrungsfront hängt von den Erstarrungsbedingungen und den Gehalt an gelösten Elementen ab. Nahe der Erstarrungsfront weist die Schmelze keine konstante chemische Zusammensetzung auf. Erstarrungfront bei GusseisenDie zuerst erstarrenden Bereiche sind ärmer an Kohlenstoff und anderen Legierungselementen. Die interdendritischen Zwischenräume sind mit Kohlenstoff und Legierungselementen angereichert. Die sich dadurch ergebenden leichten Konzentrationsunterschiede werden als Primärseigerung, Kristallseigerung (Mikroseigerung) bezeichnet. | https://www.giessereilexikon.com/en/foundry-lexicon/Encyclopedia/show/solidification-front-3831/?cHash=b5b5bb9031f38ecf09fff262a5c65399 | https://www.giessereilexikon.com/giesserei-lexikon/Encyclopedia/show/erstarrungsfront-216/?cHash=b5b5bb9031f38ecf09fff262a5c65399
Solidification behavior | During solidification form the melt, metal crystals or crystal aggregates (e.g. eutectic grains) can take on different forms. The description of the structure of growing crystals is performed by solidification morphology. Basic relations between solidification morphology and casting properties have been worked out so that reliable conclusions regarding its casting behavior in practice can be drawn if the solidification behavior of an alloy is known.Crystals can build up on the mold wall (exogenous) or inside the melt and/or be transported there (endogenous). In case of further growth, either they remain compact or they branch (dendrites development).Exogenously created crystallites grow elongatedly in melt direction due to the thermal flow directed to the molding wall. From a macroscopic point of view, a batch of crystallographically similiarly oriented, parallel dendrite axes represents a columnar crystal which can be made visibile during a cast structure macro-etching. Due to the nondirectional solidification heat runoff in the melt, endogenously created crystallites in the melt become round grains (globulites) (Fig. 1). (See also Directional solidification (Nondirectional solidification).Two typical solidification types can be defined for classifying existing solidification processes (see Solidification type). There are transition types between the solidification types described therein. A casting material may run through several solidification types during solidification. Especially in case of under-eutectic alloys, primary crystallization and the following eutectic crystallization according to to Fig. 2 generall can be assigned to different solidification types.Pure metals solidify smooth-surfaced. An alloy content increase shift the solidification from the rough-surfaced type to the sponge or papescent type. An increase in the cooling speed may shift a sponge-like solidification to a rough-surfaced solidification or a rough-surfaced solidification to a smooth-surfaced solidification. In case of endogenoussolidification types, a faster cooling results in increased scaling. Vaccination and grain-refinement treatments predominantly result in endogenoussolidification. A fine grained mush builds up during solidification. | Erstarrungsverhalten | Während der Erstarrung aus der Schmelze können metallische Kristalle oder Kristallaggregate (z. B. eutektische Körner) vielfältige Formen annehmen. Die Beschreibung der Gestalt wachsender Kristalle ist die Aufgabe der Erstarrungsmorphologie. Zwischen der Erstarrungsmorphologie und den Gießeigenschaften sind grundlegende Zusammenhänge herausgearbeitet worden, so dass bei Kenntnis des Erstarrungsverhaltens einer Legierung vielfach zuverlässig auf ihr gießtechnisches Verhalten in der Praxis geschlossen werden kann.Kristalle können sich an der Formwand (exogen) oder im Inneren der Schmelze bilden bzw. dorthin transportiert werden (endogen). Beim weiteren Wachstum bleiben sie entweder kompakt oder verzweigen sich (Dendritenbildung).Exogen gebildete Kristallitewachsen aufgrund des zur Formwand gerichteten Wärmeflusses langgestreckt in Richtung auf die Schmelze. Makroskopisch stellt ein Bündel von kristallografisch ähnlich orientierten, parallel ausgerichteten Dendritenachsen einen Stängelkristall dar, der z. B. bei einer Makroätzung des Gussgefüges sichtbar gemacht werden kann. Aufgrund des ungerichteten Abflusses der Erstarrungswärme in die Schmelze wachsen sich endogen gebildete Kristallite in der Schmelze zu rundlichen Körnern (Globuliten) aus (Bild 1). (s. a. gerichtete Erstarrung, ungerichtete Erstarrung).Zur Klassifizierung der in der Praxis vorkommenden Erstarrungsabläufe lassen sich typische Arten der Erstarrung definieren (s. Erstarrungstyp). Zwischen den dort beschriebenen Erstarrungstypen treten Übergangsformen auf. So kann ein Gusswerkstoff bei der Erstarrung auch mehrere Erstarrungstypen durchlaufen. Insbesondere bei untereutektischen Legierungen sind Primärkristallisation und anschließende eutektische Kristallisation nach Bild 2 in der Regel verschiedenen Erstarrungstypen zuzuordnen.Reine Metalle erstarren glattwandig. Eine Erhöhung des Legierungsgehalts verschiebt die Erstarrung über den rauhwandigen zum schwamm- oder breiartigen Typ. Eine Erhöhung der Abkühlungsgeschwindigkeit kann eine schwammartige Erstarrung zur rauhwandigen, eine rauhwandige Erstarrung zur glattwandigen verschieben. Bei den endogenenErstarrungstypen führt eine schnellere Abkühlung zur verstärkten Schalenbildung. Impf- und Kornfeinungsbehandlungen haben bevorzugt endogeneErstarrung zur Folge; hier bildet sich bei der Erstarrung oft ein feinkörniger Brei. | https://www.giessereilexikon.com/en/foundry-lexicon/Encyclopedia/show/solidification-behavior-4531/?cHash=02e18e75241ce824e858ff838fafd767 | https://www.giessereilexikon.com/giesserei-lexikon/Encyclopedia/show/erstarrungsverhalten-920/?cHash=02e18e75241ce824e858ff838fafd767
Solidification | Transition from liquid to solid state. The direction of solidification of technical cast iron materials is outside-in since the heat released due to overheating and the solidification heat must be dissipated to the outside. As a general rule, solidification begins when the material reaches the liquidus temperature and ends when it reaches the solidus temperature. The range between liquidus and solidus temperature is referred to as solidification interval; however, not all eutectic alloys have a solidification interval. In pure metals and eutectic alloys the liquidus temperature is equal the solidus temperature. During solidification, volume contraction (solidification shrinkage) occurs; the deficit in volume resulting thereof must be compensated by post-feeding of molten metal. Consequently, important influential variables with regard to solidification are thermal conductivity and thermal capacity of the casting material, range of the solidification interval, the solidification temperature and occurring temperature difference, and thermal conductivity and thermal capacity of the molding material. On the basis of the obtained depth of the solidification area, the following statements can be made: High thermal conductivity and thermal capacity of the molding material; this means conditions as they are present in an ingotlead to a steeper temperature gradient than molding materials with lower thermal conductivity and thermal capacity corresponding to a sand mold. Consequently, the depth of the solidification range is considerably greater than in ingotcasting or when using chill elements in the effective sections. Thermal conductivity of the casting material has a greater effect with metal molds. Thus, the higher thermal conductivity of the casting material entails a greater solidification space due to the flatter temperature gradient. For example, aluminum and copper alloys have greater solidification space than steel. This effect is intensified by the fact that the solidification temperature of steel is higher than that of aluminum or copper. A greater solidification interval, for example resulting from the phase diagrams of the respective cooling conditions, also results in a greater solidification space. This statement must be viewed in reference with the ratio between melting heat and specific heat. Additional influence is imposed by the effect of crystallization conditions resulting from undercooling effects (or through modification of the crystallization rate). In this scenario, trace elements and additives, equally also slightest changes in the chemical composition, may have a significant effect. The solidification sequence of real alloys consequently results from the interaction of the factors specified above. In view of the positive influence of the solidification sequence, it is also possible to deduce suitable measures from this context. For improvement of post-feeding, reduction of the depth of the solidification area is reasonable while simultaneously achieving directional solidification from the casting section to be fed towards the feeding casting section. An effective measure may be the use of molding materials with better heat dissipation capacities if implementation of an alloy with smaller solidification interval or a different solidification morphology is not possible. In general, extraction of heat has a main influence on the solidification sequence (solidification type) in addition to the type of alloy and its position in the phase diagram taking into account the solidification interval. The crystallization conditions of the alloy (Balance of nuclei and Crystal growth conditions) act as interference factor. | Erstarrung | Übergang vom flüssigen in den festen Zustand. Die Erstarrung von technischen Eisengusswerkstoffen ist von außen nach innen gerichtet, da die frei werdende Überhitzungswärme und die Erstarrungswärme nach außen abgeführt werden müssen. Generell beginnt die Erstarrung bei Erreichen der Liquidustemperatur und endet mit Erreichen der Solidustemperatur. Der Bereich zwischen Liquidus- und Solidustemperatur wird als Erstarrungsintervall bezeichnet, welches alle nicht eutektischen Legierungen besitzen. Bei Reinmetallen und eutektische Legierungen ist die Liquidustemperatur gleich der Solidustemperatur. Während der Erstarrung tritt Volumenkontraktion (Erstarrungsschrumpfung) auf, das dadurch entstehend Volumendefizit muss durch Nachspeisung mit noch flüssigem Metall ausgeglichen werden. Wichtige Einflussgrößen auf die Erstarrung sind demzufolge für das Gießgut Wärmeleitfähigkeit und Wärmekapazität, Größe des Erstarrungsintervalls, Höhe der Erstarrungstemperatur und sich einstellende Temperaturdifferenz sowie für den Formstoff Wärmeleitfähigkeit und Wärmekapazität.Gemessen an der sich einstellenden Tiefe des Erstarrungsbereichs sind folgende Aussagen zu treffen: Hohe Wärmeleitfähigkeit und Wärmekapazität des Formstoffs, d. h. Bedingungen, wie sie bei einer Kokille gegeben sind, führen zu einem steileren Temperaturgradienten als Formstoffe mit geringerer Wärmeleitfähigkeit und Wärmekapazität, wie es einer Sandform entspricht. Demzufolge ist die Tiefe des Erstarrungsbereichs wesentlich größer als beim Kokillenguss oder beim Einsatz von Kühlelementen an den Wirkungspartien. Die Wärmeleitfähigkeit des Gießguts wirkt sich dann mehr bei einer Metallform aus. Eine höhere Wärmeleitfähigkeit des Gießguts zieht so wegen des flacheren Temperaturgradienten einen größeren Erstarrungsraum nach sich. Aluminium- und Kupferlegierungen weisen darum gegenüber Stahl einen breiteren Erstarrungsraum auf. Diese Wirkung wird dadurch verstärkt, dass die Erstarrungstemperatur von Stahl über der von Aluminium und Kupfer liegt. Ein größeres Erstarrungsintervall, wie es sich aus den für die jeweiligen Abkühlungsbedingungen gültigen Zustandsdiagrammen ergibt, hat ebenfalls einen größeren Erstarrungsraum zur Folge. Diese Aussage ist im Zusammenhang mit dem Verhältnis Schmelzwärme zu spezifischer Wärme zu sehen. Eine zusätzliche Beeinflussung geschieht durch die Wirkung der Kristallisationsbedingungen infolge von Unterkühlungseffekten (oder durch Veränderung der Kristallisationsgeschwindigkeit). Dabei können sich Spuren- und Zusatzelemente, d. h. auch geringere Änderungen in der chemischen Zusammensetzung bedeutsam bemerkbar machen. Der Erstarrungsablauf der realen Legierungen entsteht damit aus dem Zusammenwirken der genannten Faktoren. Aus diesem Zusammenhang lassen sich unter dem Gesichtspunkt der positiven Beeinflussung des Erstarrungsablaufs auch geeignete Maßnahmen ableiten. Um die Nachspeisung zu verbessern, ist es sinnvoll, die Tiefe des Erstarrungsbereiches zu verringern, während gleichzeitig eine gerichtete Erstarrung von der zu speisenden Gussteilpartie zum speisenden Gussteilbereich erzielt wird. Als wirksamste Maßnahme kann der Einsatz von Formstoffen höheren Wärmeableitungsvermögens genannt werden, wenn die Anwendung einer Legierung mit kleinerem Erstarrungsintervall oder anderer Erstarrungsmorphologie nicht möglich ist. Grundsätzlich hat auf den Erstarrungsablauf (Erstarrungstyp) neben der Art der Legierung und ihrer Lage im Zustandsschaubild unter Berücksichtigung des Erstarrungsintervalls der Wärmeentzug einen Haupteinfluss. Die Kristallisationsverhältnisse der Legierung (Keimhaushalt und Kristallwachstumsbedingungen) wirken als Störfaktor. | https://www.giessereilexikon.com/en/foundry-lexicon/Encyclopedia/show/solidification-3829/?cHash=88622e9759ddb592f215c54fd5836553 | https://www.giessereilexikon.com/giesserei-lexikon/Encyclopedia/show/erstarrung-214/?cHash=88622e9759ddb592f215c54fd5836553
Sol-gel transformation | Solidification of silicate binder solutions splitting off water on the basis of condensation reactions. In this process, the solution is transformed into rigid insoluble compounds splitting off water (s. Dehydration) and generating macromolecules with a high degree of cross-linking. This depends on viscosity, density and the foreign ion content of the solution. Typical sol-gel transformations include the hardening process of the water glass CO2 process. Additional references:Inorganic binder systemsOrganic binder systemsWater glass | Sol-Gel-Umwandlung | Aushärtung von Silikatbinderlösungen unter Abspaltung von Wasser durch Kondensationsreaktionen. Dabei wird die Lösung unter Abspaltung von Wasser (s. Dehydration) und Bildung von Makromolekülen mit hohem Vernetzungsgrad in feste, unlösliche Verbindungen überführt. Dies ist abhängig von Viskosität, Dichte sowie dem Fremdionengehalt der Lösung. Zu den typischen Sol-Gel-Umwandlungen gehört der Härtungsvorgang beim Wasserglas-CO2-Verfahren. Weiterführende Stichworte:Anorganische BindersystemeOrganische BindersystemeWasserglas | https://www.giessereilexikon.com/en/foundry-lexicon/Encyclopedia/show/sol-gel-transformation-4067/?cHash=10128c0b4246a04cb81b4568ed4a9a4a | https://www.giessereilexikon.com/giesserei-lexikon/Encyclopedia/show/sol-gel-umwandlung-453/?cHash=10128c0b4246a04cb81b4568ed4a9a4a
Sodium silicate | Aqueous solutions of alkaline silicates with a general composition formula: M may represent the alkali ions Li+,K+ or Na+. Within the group of silicate binder solutions, it is particularly the sodium and partly also the potassiumwater glass solutions (s. Water glass) that have become important. The adhesion and binding effect of these solutions has been used in foundry engineering for decades.The almost unlimited raw material resources and their favorable environmental behavior are two factors that have increased the effort for overcoming any existing disadvantaged. The various types of polymer silicates that have been verified, their crosslinking structures, and the polymerization mechanism greatly differ from the properties of organic binder systems. This explains the relatively diminished strength characteristics of water glass-bonded molding materials. With the chemical hardening processes (s. Hardening) used in practice, the overall bonding properties are only utilized by 10 to 20 %. Only with physical, and partly also with chemical dehydration is it possible to achieve specific strength values that come close to those of organic binder systems. For mold material binders, water glass solutions are preferably used; the addition of sodium hydroxide solution achieves a molar ratio SiO2 : Na2O of 2.5 to 2.8 (s. a. Water glassmodulus) and this ratio may be increased even more by evaporation of water in the solid matter concentration. Subsequent decanting or filtration serves the purpose of separation of impurities (alkaline-earth, iron, and aluminum composites). Deviations in the mixture charge, as well as with regard to melting and dissolution conditions may have a significant effect on the water glass quality. In addition to viscosity, this also affects formation of different structures of silicate ions. In the classification process, water glass solutions can be produced by direct transformation of silicic acid by means of sodium hydroxide solution. The starting substances are diatomaceous earth or finely ground quartz sand. In general, this requires higher temperatures and extended reaction periods.For mold material binders alkaline solutions with a high SiO2 concentration and preferably low alkali content are generally desirable. The type and proportion of the alkaline substances used determine the SiO2 maximum concentration at which the solution is still stable. With regard to the hardening principle, processes such as split-off or chemical bonding of water as well as the occurring gel-type structure characterize the mold material properties. As a general principle, the hardening method is based on sol-gel-transformation through dehydration of water from the binder solution. Additional references:Inorganic binder systemsNa water glassWater glass | Natriumsilikat | Wässrige Lösungen von Alkalisilikaten der allgemeinen Zusammensetzung:Für M können die Alkaliionen Li+,K+ oder Na+ stehen.In der Gruppe der Silikatbinderlösungen haben besonders die Natron- teilweise auch Kaliwasserglaslösungen (s. Wasserglas) Bedeutung erlangt. Die Kleb- und Bindewirkung dieser Lösungen wird seit Jahrzehnten in der Gießereitechnik genutzt.Die beinahe unbegrenzten Rohstoffressourcen und das günstige Umweltverhalten haben in den letzten Jahren die Bemühungen verstärkt, noch vorhandene Nachteile zu überwinden. Die nachgewiesenen verschiedenen polymeren Silikatarten, ihre Vernetzungsformen und der Polymerisationsmechanismus unterscheidet sich von den organischen Bindersystemen grundsätzlich. Damit finden die vergleichsweise verminderten Festigkeitseigenschaften von wasserglasgebundenen Formstoffen ihre Erklärung. Mit den in der Praxis angewendeten chemischen Härtungsverfahren (s. Härtung) werden die Bindeeigenschaften nur zu etwa 10 bis 20 % ausgeschöpft. Lediglich durch eine physikalische, teilweise auch chemische Dehydration können spezifische Festigkeitswerte erzielt werden, die denen organischer Bindersysteme nahe kommen.Als Formstoffbinder kommen bevorzugt Wasserglaslösungen zur Anwendung, die durch Zusatz von Natronlauge ein Molverhältnis SiO2 : Na2O von 2,5 bis 2,8 (s. a. Wasserglasmodul) aufweisen und durch Wasserverdampfung in der Feststoffkonzentration erhöht werden. Ein nachfolgendes Dekantieren bzw. Filtrieren dient zur Abscheidung von Verunreinigungen (Erdalkali-, Eisen- und Aluminiumverbindungen).Abweichungen im Gemengeansatz sowie in den Schmelz- und Lösebedingungen können sich deutlich auf die Wasserglasqualität auswirken. Das betrifft neben der Viskosität auch die Ausbildung unterschiedlicher Strukturen der Silikatanionen. Der Einstufenprozess erzeugt Wasserglaslösungen durch eine direkte Umsetzung von Kieselsäure mit Natronlauge. Ausgangsprodukte sind Kieselgur oder feinvermahlener Quarzsand. Es sind allgemein höhere Temperaturen und verlängerte Reaktionszeiten erforderlich.Für Formstoffbinder sind allgemein Alkalilösungen mit hoher SiO2-Konzentration bei möglichst geringem Alkalianteil wünschenswert. Art und Anteil der eingesetzten Alkalien bestimmen die SiO2-Konzentration, bei der die Lösung noch stabil ist. Im Hinblick auf das Härtungsprinzip prägen Vorgänge der Abspaltung bzw. chemischen Bindung von Wasser und die sich bildende Gelstruktur die Formstoffeigenschaften. Prinzipiell beruht das Härtungsprinzip auf einer Sol-Gel-Umwandlung durch Dehydration des Wassers aus der Binderlösung.Weiterführende Stichworte:Anorganische BindersystemeNa-WasserglasWasserglas | https://www.giessereilexikon.com/en/foundry-lexicon/Encyclopedia/show/sodium-silicate-3994/?cHash=c63a9f5a82d1f2245092cfbdfcc5db34 | https://www.giessereilexikon.com/giesserei-lexikon/Encyclopedia/show/natriumsilikat-380/?cHash=c63a9f5a82d1f2245092cfbdfcc5db34
Sodium carbonate | Sodium salt of carbonic acid (Na2CO3). It contains bound crystal water and is used in foundries as a desulfurization agent. For this purpose, however, it must be present in a water-free form. | Natriumkarbonat | Natriumsalz der Kohlensäure (Na2CO3). Es enthält gebundenes Kristallwasser und wird in der Gießerei als Entschwefelungsmittel genutzt. Dabei muss es allerdings in wasserfreier Form vorliegen. | https://www.giessereilexikon.com/en/foundry-lexicon/Encyclopedia/show/sodium-carbonate-3993/?cHash=531c75e705c82c7ba84f17e92e7c461b | https://www.giessereilexikon.com/giesserei-lexikon/Encyclopedia/show/natriumkarbonat-379/?cHash=531c75e705c82c7ba84f17e92e7c461b
Sodium bentonite | Pure, natural Na bentonites have a Na ion deposition coat on the clay surface predefined by mineral formation and are relatively rare. Large deposits are known in the USA, North Africa, and Russia. The frequently occurring and mineable calcium bentonite is activated which leads to a significant increase of its swelling capacity and thus its bonding capacity (s. Calcium bentonite). | Natriumbentonit | Reine, natürliche Na-Bentonite besitzen eine durch die Mineralbildung vorgegeben Na-Ionenbelegung der Tonoberfläche und sind relativ selten. Größere Vorkommen sind in den USA, Nordafrika und Russland bekannt. Der häufig vorkommende und abbaufähige Ca-Bentonit wird aktiviert und damit seine Quellfähigkeit und demzufolge sein Bindevermögen deutlich gesteigert (s. Kalziumbentonit). | https://www.giessereilexikon.com/en/foundry-lexicon/Encyclopedia/show/sodium-bentonite-3992/?cHash=2db7563eac2d9cace61e49d647e2ae13 | https://www.giessereilexikon.com/giesserei-lexikon/Encyclopedia/show/natriumbentonit-378/?cHash=2db7563eac2d9cace61e49d647e2ae13
Sodium | A frequently occurring chemical element is a silvery alkali metal. It is a pure element the only stable isotope o f which is Na. Symbol Na Atomic number 11 Atomic weight 22.9898 Specific thermal weight at 20°C 0.968 g/cm3 Melting point 97.72°C Boiling point 883°CMelting heat 115 kJ/kg Specific thermal capacity at 20°C 1.20kJ/(kg · K)Thermal conductivity 103kJ/(m · K) Therm. coefficient for linear expansion 72 10-6/K Coefficient for linear expansion Today, large-scalesodium production takes place by means of fused-salt electrolysis of dry sodium chloride in a so-called Downs cell. In humid air, sodium develops a cover of consisting of a hydroxide carbonate mixture and reacts with water rather vigorously to form hydroxide solution. It should therefore be stored under petroleum. Today, sodium is easier to handle as it is available in vacuum packaging with a net weight of 10g, 20g, 50g, and 100g. Sodium is used as a modifier for aluminum-silicone cast alloys.Additional references:ModificationSodium bentoniteSodium carbonateSodium silicate | Natrium | Ein häufig vorkommendes chemisches Element ist ein Alkalimetall von silberglänzender Farbe. Es ist ein Reinelement, dessen einziges stabiles Isotop Na ist. Symbol Na Ordnungszahl 11 Atomgewicht 22,9898 spezifisches Gewicht bei 20° C 0,968 g/cm3 Schmelzpunkt 97,72° C Siedepunkt 883° CSchmelzwärme 115 kJ/kg spezifische Wärmekapazität bei 20° C 1,20 kJ/(kg · K)Wärmeleitfähigkeit 103 kJ/(m · K) therm. Längenausdehnungskoeffizient 72 10-6/K Die großtechnische Herstellung von Natrium erfolgt heute durch Schmelzflusselektrolyse von trockenem Natriumchlorid in einer so genannten Downs-Zelle.Natrium bildet an feuchter Luft einen Überzug aus einem Hydroxid-Karbonatgemisch und reagiert mit Wasser sehr heftig unter Bildung von Natronlauge. Es sollte daher unter Petroleum aufbewahrt werden. Heute ist Natrium einfacher zu handhaben da es vakuumverpackt in Dosen mit Einwaagen von 10 g, 20 g, 50 g und 100 g lieferbar ist. Natrium wird als Veredelungsmittel für Aluminium-Silizium-Gusslegierungen verwendet.Weiterführende Stichworte:VeredelungNatriumbentonitNatriumkarbonatNatriumsilikat | https://www.giessereilexikon.com/en/foundry-lexicon/Encyclopedia/show/sodium-3991/?cHash=12b21fa1f0994d4c955f88c1a9c91bf1 | https://www.giessereilexikon.com/giesserei-lexikon/Encyclopedia/show/natrium-377/?cHash=12b21fa1f0994d4c955f88c1a9c91bf1
Smith diagram | To determine the stability of dynamically strained components in materials engineering, the Smith diagram (Figure 1) is used. In this respect, the dependence on average stress, amplitude, stress and endurance strength is illustrated (also compare Haigh diagram). The upper stress level δo or the lower stress level δu are applied as function of the average stress level δm. The diagram is cut off by a line that runs parallel to the x-axis at the height of the yield strength as constant stress over this range is not admissible. This way, plastic deformation is prevented.The diagram clearly illustrates the connection between average stress, stress amplitude, upper stress level and lower stress level. The Smith diagram only applies for a defined number of load reversals. This means, it is a cross section through the Wöhler curve. The higher the notch effects and internal stresses of a component the more the Smith diagram resembles two parallel lines, i.e., the stress difference Δδ = 2 δa is almost constant. | Smith-Diagramm | Zur Festigkeitsberechnung dynamisch beanspruchter Bauteile verwendet man in der Werkstofftechnik das Smith-Diagramm (Bild1), wobei hier die Abhängigkeit von Mittelspannung, Amplitude, Spannung und Dauerfestigkeit dargestellt wird (vgl. dazu Haigh-Diagramm). Dabei wird die Oberspannung δo bzw. die Unterspannung δu als Funktion der Mittelspannung δm aufgetragen. Das Diagramm wird durch eine Parallele zur Abszisse in Höhe der Streckgrenze abgeschnitten, da Dauerbeanspruchungen über diesen Bereich hinaus nicht zulässig sind. Auf diese Weise werden plastische Verformungen verhindert. Im Diagramm lassen sich die Zusammenhänge zwischen Mittelspannung, Spannungsamplitude, Oberspannung und Unterspannung in anschaulicher Weise darstellen. Das Smith-Diagramm gilt nur für eine bestimmte Lastwechselzahl. Es stellt also einen Querschnitt in der Wöhlerlinie dar. Je stärker die Kerbwirkungen und Eigenspannungen eines Bauteils sind, desto mehr nähert sich das Smith-Diagramm zwei parallelen Geraden, d.h. die Spannungsdifferenz Δδ = 2 δa ist hier nahezu konstant. | https://www.giessereilexikon.com/en/foundry-lexicon/Encyclopedia/show/smith-diagram-4749/?cHash=43024264224f957777b21fc20ad797fd | https://www.giessereilexikon.com/giesserei-lexikon/Encyclopedia/show/smith-diagramm-1138/?cHash=43024264224f957777b21fc20ad797fd
Smelting loss percentage | Percentage rate of the difference in weight between the cold batch and the finished molten metal provided in the furnace, or in other words: the weight loss by oxidation in percent. By way of calculation, the smelting loss percentage is determined by the equation below (Eq. 1): Eq. 1 m1 = weight of cold batch [kg]; m2 = weight of finished molten metal [kg]; a = smelting loss percentage [%] | Abbrandsatz | Gewichtsunterschied zwischen dem kalten Einsatz und der fertigen, im Ofen bereitgestellten Schmelze in Prozent oder anders ausgedrückt: die Menge des Abbrands in Prozent. Rechnerisch wird der Abbrandsatz wie folgt bestimmt (Glg. 1): Glg. 1 m1 = Gewicht des kalten Einsatzes [kg]; m2 = Gewicht der fertigen Schmelze [kg]; a = Abbrandsatz [%] | https://www.giessereilexikon.com/en/foundry-lexicon/Encyclopedia/show/smelting-loss-percentage-3633/?cHash=67642eed8b5cc11b314996093ba96f81 | https://www.giessereilexikon.com/giesserei-lexikon/Encyclopedia/show/abbrandsatz-15/?cHash=67642eed8b5cc11b314996093ba96f81
Smectites | Layered silicates with three-layer structure belonging to the group of clay minerals (s. Three-layer mineral) This structure includes two tetrahedron layers which are electrostatically linked via the cations of an octahedron intermediate layer. The layers are not rigidly connected but can swell as a result of the storage of water and other substances. The most familiar representative of smectites is the montmorillonite. Additional references:Swelling | Smektite | Schichtsilikate die eine Dreischicht-Struktur besitzen und zu den Tonmineralen gehören (s. Dreischichtmineral). Diese Struktur besteht aus zwei Tetraeder-Schichten, die über die Kationen einer Oktaeder-Zwischenschicht elektrostatisch vernetzt sind. Die Schichten sind nicht starr miteinander verbunden, sondern können durch reversible Einlagerung von Wasser und anderen Substanzen aufquellen. Der bekannteste Vertreter der Smektite ist der Montmorillonit. Weiterführende Stichworte:Quellung | https://www.giessereilexikon.com/en/foundry-lexicon/Encyclopedia/show/smectites-4066/?cHash=ab8118685c8652753be280b6bd5b931e | https://www.giessereilexikon.com/giesserei-lexikon/Encyclopedia/show/smektite-452/?cHash=ab8118685c8652753be280b6bd5b931e
Slow shot phase | First phase of the casting process before the mold filling and holding pressure phaseAfter dosing, the piston moves at low and constant speed in this phase, so that no material emerges from the filling opening and no turbulences occur in the casting chamber. It is important that the casting piston moves slowly in order to build up the melt in the casting chamber so that no shock wave is produced in front of the piston and no air is trapped in the material. The pre-running phase ends when the material is completely stored in the casting chamber and the piston speed changes at the switching point to the high speed of the mold filling phase. | Vorlaufphase | Erste Phase des Gießprozesses vor der Formfüll- und NachdruckphaseNach der Dosierung fährt in der Vorlaufphase der Kolben mit niedriger und konstanter Geschwindigkeit an, sodass kein Material aus der Einfüllöffnung austritt und keine Turbulenzen in der Gießkammer entstehen. Dabei ist es wichtig, dass der Gießkolben langsam fährt, um die Schmelze in der Gießkammer aufzustauen, damit keine Stoßwelle vor dem Kolben entsteht und keine Luft im Material eingeschlossen wird. Die Vorlaufphase endet, wenn das Material vollständig in der Gießkammer aufgestaut ist und die Kolbengeschwindigkeit am Umschaltpunkt auf die hohe Geschwindigkeit der Formfüllphase wechselt. | https://www.giessereilexikon.com/en/foundry-lexicon/Encyclopedia/show/slow-shot-phase-4558/?cHash=d1be593f13edf470c6833d17fb7c6c70 | https://www.giessereilexikon.com/giesserei-lexikon/Encyclopedia/show/vorlaufphase-947/?cHash=d1be593f13edf470c6833d17fb7c6c70
Slide grinding | This process is a surface treatment process working on a chemical-mechanical base.Chips and workpieces are brought into a relative movement to each other in the machine working vessel where water and compounds control the required surface treatment. The metal removal, finish and surface roughness depend on the composition and size of the chip, while the mechanical factors determine the specific grinding pressure on the workpiece. The trough-shaped vessel is hinged freerunning and is oscillated by a vibration stimulator.To achieve the optimum slide grinding treatment, suitable optimum special chips were developed for different materials and treatment processes. Today, mostly ceramic- or plastic-bonded articles are used which are available in various sizes and shapes (Figure 1). Regarding quality, the chips vary in terms of their specific weight, hardness and structural characteristics. Depending on their physical properties, they are used for grinding, smoothing or polishing.The chips have to fulfill the following requirements: - Low size tolerances for pre-shaped chips - High dimensional stability with continuing wear - Constant abrasive effect with low wear - High shatter resistance Large chips (20 - 35mm) remove a large amount of material and are therefore used for rough treatments such as to remove rust or destale. Chips in the size of 10 - 20mm are used for deburring, fine grinding and smoothing, while a very small grain (3 - 10mm) is required for proper polishing.Slide grinding has proved to be an especially rational form to treat surfaces. Thanks to innovative developments by different manufacturers, today it plays an important role in the construction process especially in die casting where it is predominantly used to debur die casting products (Fig. 2).Special versions for the casting industry are rotary vibratros (Fig. 3), centrifugal force machines (Fig. 4) which have a treatment intensity which is 15 to 20 times higher compared to vibrators, linear tunnel machines (Fig. 5) which are basically used for deburring, rounding edges, cleaning and ball burnishing of working vessels with a usable width of 300 to 850mm and a usable length of up to 6600mm or the “Long Radius” slide grinding machine for magnesium die cast parts (Fig. 6). By removing the flakes, operational safety for subsequent assembly activities should be guaranteed. For example, it takes only 6.5 minutes for workpieces to run through the treatment tunnel which is 400mm wide and 9,000mm long | Gleitschleifen | Dieses Verfahren ist ein auf chemisch-mechanischer Grundlage arbeitendes Verfahren zur Oberflächenbearbeitung. Schleifkörper (Chips) und Werkstücke werden im Arbeitsbehälter der Maschinen in eine Relativbewegung zueinander gebracht, wobei Wasser und Compound die geforderte Oberflächenbearbeitung steuern. Von der Zusammensetzung und Größe der Chips hängen Metallabtrag, Schleifbild und Oberflächenrauheit ab, während maschinentechnische Faktoren den spezifischen Schleifdruck auf das Werkstück bestimmen. Der trogförmige Behälter ist dabei freischwingend aufgehängt und wird von einem Schwingungserreger in Schwingungen versetzt. Zur optimalen Gleitschleifbehandlung wurden für die verschiedenen Werkstoffe und Bearbeitungsverfahren entsprechende, möglichst optimale Spezial-Schleifkörper entwickelt. Zur Anwendung kommen dabei heute meist keramische- oder kunststoffgebundene Formkörper, die in den unterschiedlichsten Dimensionen und Geometrien erhältlich sind (Bild 1). Qualitativ unterscheiden sich die Chips im spezifischen Gewicht, in der Härte und in ihrem Gefügeaufbau. Je nach ihren physikalischen Eigenschaften werden sie für das Schleifen, Glätten oder für die Glanzbildung eingesetzt. Die Chips müssen folgende Anforderungen erfüllen: - geringe Maßtoleranzen bei vorgeformten Chips - hohe Formbeständigkeit bei fortlaufender Abnutzung - gleich bleibende Schleifwirkung bei geringem Eigenabrieb - hohe Splitterfestigkeit Große Chips (20 - 35 mm) bewirken einen starken Materialabtrag und werden folglich für Grobbehandlungen wie Entrosten oder Entzundern eingesetzt. Für das Entgraten, Feinschleifen und Glätten werden Chips in der Größe von 10 - 20 mm verwendet, während man für ausgesprochene Glanz- und Polierarbeiten eine sehr kleine Körnung (3 - 10 mm) benötigt.Das Gleitschleifen hat sich als besonders rationelle Form der Oberflächenbearbeitung bewährt. Dank der innovativen Entwicklungen verschiedener Hersteller nimmt es heute einen wichtigen Platz im Fertigungsprozess vor allem in den Druckgießereien ein, wo es vorzugsweise zum Entgraten von Druckgusserzeugnissen eingesetzt (Bild 2). Sonderausführungen, speziell für die Gießerei-Industrie sind beispielsweise Rundvibratoren (Bild 3), Fliehkraftanlagen (Bild 4) welche über eine 15- bis 20-fach höhere Bearbeitungsintensität im Vergleich zu Vibratoren verfügen, Linear-Durchlaufanlagen (Bild 5) die im Wesentlichen zum Entgraten, Kantenverrunden, Reinigen und Kugelpolieren bei Arbeitsbehältern von 300 bis 850 mm Nutzbreite und einer Nutzlänge bis 6600 mm eingesetzt werden oder die Gleitschleifanlage „Long Radius“ für Magnesium-Druckgussteile (Bild 6). Durch das Entfernen der Flittergrate sollte die Arbeitssicherheit bei späteren Montagetätigkeiten des Werkers sichergestellt sein. Die Werkstücke durchlaufen beispielsweise den 400 mm breiten und 9.000 mm langen Bearbeitungskanal in nur 6,5 Minuten. | https://www.giessereilexikon.com/en/foundry-lexicon/Encyclopedia/show/slide-grinding-4260/?cHash=0d49302a942031a1b38d26cd5243f6d3 | https://www.giessereilexikon.com/giesserei-lexikon/Encyclopedia/show/gleitschleifen-647/?cHash=0d49302a942031a1b38d26cd5243f6d3
Slag inclusions | As, in most cases, this defect is related to furnace or melt treatment slag it can occur in all casting materials, independent of the molding or casting process. This defect is often observed on casting surfaces on top in the mold, cores, and protruding mold sections. These non-metallic inclusions can be accompanied by gas bubbles.Slag defects are clearly visible to the naked eye on the casting surface or machined part. However, clear proof of the actual slag inclusion itself is generally not obtained until inspection of the metallographic specimen, and reliable and unambiguous proof of the slag composition in the defect must be based on an EDX analysis using a scanning electron microscope (Figures 1 and 2). High-viscosity slags mostly occur in the solidified casting structure whereas low-viscosity slags rise much faster to the casting surface where the defect forms after solidification. Slag inclusions have an irregular appearance which reflects their origin and composition (e. g. treatment slags, carbide slags, melt slags). With slag inclusions present on the surface, an irregular, crater-shaped cavity remains after blasting of the castings. Slags can be caused by the molten metal flow, i.e. by melting of non-metallic, oxidic components which were present in the metallic charge or formed by means of oxidation during melting of the metal. In addition, slags can be generated deliberately, namely by adding additives to the metallic charge or the already liquid metal. In both cases,the prerequisite is that the slag itself melts and completes certain metallurgic tasks as a liquid slag cover (slag work). Slag formation is increased at low temperatures and starts earlier in the presence of elements with increased oxygen activity levels (e.g. Al, Mg). The more time the melt has for oxidation, the more slag is produced by the occurring oxides. With decreasing temperatures and in oxidizing atmospheres, mainly due to water vapor, oxidation and thus slag formation may also occur in the mold cavity itself. Moreover, fine materials may be removed from the mold and react with already existing slags. The granular slag that occurs on the bath surface during melting or holding of Al, Mg, and heavy metal alloys due to oxidation with the atmosphere of air or the furnace or reaction with refractory materials is referred to as scum. It forms a heterogeneous mass and must be removed before casting. The liquid slag in cast iron and cast steel forms a homogenous melt layer (slag cover) on the melt. This provides protection, for example, against oxidation from the air or the furnace atmosphere, but it can also contain additional constituents which react with the liquid iron/steel in a deliberate manner, for example, in the sense of an oxidation, desulfurization, dephosphorization, etc. If these slags are partly carried along during casting, slag inclusions occur at casting surfaces on top in the mold, on cores, and protruding mold sections which are often accompanied by bubbles. These slag-bubble inclusions caused by metal-slag reactions occur, for example, in iron materials, if carbon monoxide is released following a reaction with manganese-silicone slags with the carbon in the iron and remains entrapped in the solidfying structure in form of gas bubbles. In nodular graphite cast iron, slag inclusions also occur in cases where increased sulfur contents require an increased magnesium addition. The then occurring reaction products such as mangesium sulfide, oxide, and silcone are referred to as dross and can remain in the casting (Figures 3 to 5). In aluminum and magnesium alloys, slag inclusions mainly occur in the form of dross carried along during casting. Reactions between steel melt slags and mold material cannot be entirely avoided, as it is not always possible to prevent slag from being carried along during casting and to suppress slag formation during the casting process. The slags washed into the mold in this way get stuck on undercuts, below cores, and in the cope box wehre they react with the mold material. The dissolution of a mold material by the slag is the more intense, the higher the “mold material requirement” of the slag (unsaturated slag). In practice, unsaturated slags, which also have very low viscosity in most cases, most frequently occur in silicic acid. If such slag comes in contact with a quartz-based mold material, then the latter is dissolved by the slag until the equilibrium i.e. the silicic acid saturation, has been reached. Al2O3, CaO, Cr2O3, K2O, Na2O, and TiO2 in the slag promote the dissolution of the quartz sand, as they significantly extend the region of the unsaturated silicic acid slags. Measures for prevention: 1. Clean, thorough way of working. 2. Deslagging and skimming of the bath surface before casting, use of fluxing agents for separation of metal from the dross and/or slag from iron. 3. Introduction of additional measures to avoid slag formation, such as: - Keep oxygen-bonding elements (e.g. Al, Mg, Mn) in the melt to a minium - Use charge material without impurities - Optimize the use of inoculants in cast iron materials and reduce the grain size in case of incomplete dissolution - Dry casting ladles, casting tools etc. - Avoid alloying in the ladle, keep the time the material spends in the ladle as short as possible - Ensure a reducing atmosphere in the mold cavity, increase the lustrous carbon-forming capacity (see Lustrous carbon former) 4. Use teapot spout ladles, increase the casting temperature and reduce the casting time. 5. Ensure that pouring basins are always full. 6. Use casting filters, especially with aluminum alloys and nodular graphite cast iron. 7. Avoid turbulencdes during casting, especially with aluminum and magensium alloys. 8. Special design of the runner to ensure that slag or dross is retained (slag skimmer). This can be realized, for example, by means of an extension of the runner beyond the gates; this so-called dead runner collects the material flowing in first which usually has the highest level of slag contamination. Another design element is the so-called saw tooth runner where the slag is collected in the tooth tips. 9. In addition, the following applies particularly to cast steel: - Increasing silicone and decreasing manganese contents minimize the risk of metal-mold material reactions and the occurrence of slag in the casting - All measures which result in a reduction of the dissolved oxygen content in the steel and the FeO content of the slag prevent the risk of slag from chromium, manganese, vanadium, and other elements - Increased melting and casting temperatures are associated with reduced chromium and manganese salg - MgO-containing slags have a low FeO solubility and therefore the risk of formation of slag defects due to manganese and/or chromium sub-oxides increases as the MgO contents rise - The slag composition has a greater influence on the occurrence of casting defects than the temperature | Schlackeneinschlüsse | Da es sich bei diesem Fehler meist um Ofen- oder Schmelzebehandlungsschlacke handelt, kann er bei allen Gusswerkstoffen auftreten, unabhängig vom Formverfahren oder Gießverfahren. Dieser Fehler ist häufig an oben liegenden Gussstückflächen, Kernen und Formenvorsprüngen zu beobachten. Diese nichtmetallischen Einschlüsse können mit Gasblasen vergesellschaftet sein. Schlackenfehler sind als Fehlstellen an der Gussoberfläche oder am bearbeiteten Teil mit freiem Auge an sich zu erkennen, ein eindeutiger Nachweis des tatsächlichen Schlackeneinschlusses selbst kann in der Regel erst am metallografischen Schliff und der Nachweis der Schlackenzusammensetzung in der Fehlstelle erst am Rasterelektronenmikroskop mittels EDX-Analyse sicher und zweifelsfrei nachgewiesen werden (Bilder 1 und 2). Hochviskose Schlacken treten meist im erstarrten Gussgefüge auf, dünnflüssige Schlacken dagegen steigen schneller an die Gussoberfläche und bilden dort nach der Erstarrung die Fehlstellen.Schlackeneinschlüsse haben unregelmäßige Gestalt, ihr Aussehen spiegelt ihre Herkunft und ihre Zusammensetzung wieder (z. B. Behandlungsschlacken, Karbidschlacken, Schmelzeschlacken). Nach dem Strahlen der Gussteile bleibt bei den an der Oberfläche vorhandenen Schlackeneinschlüssen ein unregelmäßig ausgebildeter, kraterähnlicher Hohlraum übrig.Schlacken können aus dem Schmelzfluss entstehen, d. h. durch Aufschmelzen nichtmetallischer, oxidischer Bestandteile, die im Metalleinsatz vorhanden waren oder durch Oxidation während des Metallschmelzens gebildet wurden, außerdem können Schlacken absichtlich erzeugt werden, und zwar durch den Zusatz oxidischer Zuschlagstoffe zum Metalleinsatz oder zum bereits flüssigen Metall. In beiden Fällen ist Voraussetzung, dass die Schlacke ihrerseits schmilzt und als flüssige Schlackendecke bestimmte metallurgische Aufgaben (Schlackenarbeit) erfüllt. Die Schlackenbildung erfolgt verstärkt bei niedrigen Temperaturen und setzt bei Anwesenheit von Elementen mit höherer Sauerstoffaktivität (z. B. Al, Mg) früher ein. Dabei werden die gebildeten Oxide umso stärker verschlackt, je länger die Schmelze Zeit zur Oxidation hat. Auch im Formhohlraum selbst kann bei sinkender Temperatur und oxidierender Atmosphäre, vor allem durch Wasserdampf, eine Oxidation und damit Schlackenbildung eintreten. Weiterhin können Feinanteile aus der Form gelöst werden und mit schon vorhandenen Schlacken reagieren. Die beim Schmelzen oder Warmhalten von Al-, Mg- und Schwermetall-Legierungen an der Badoberfläche durch Oxidation mit der Luft- oder Ofenatmosphäre oder durch Reaktion mit feuerfesten Stoffen entstandene körnige Schlacke wird als Krätze bezeichnet. Sie bildet eine heterogene Masse und muss vor dem Gießen abgezogen werden. Die flüssige Schlacke bei Eisen- und Stahlguss bildet eine homogene Schmelzschicht (Schlackendecke) auf der Schmelze. Sie schützt so z. B. vor Oxidation aus der Luft oder aus der Ofenatmosphäre, sie kann aber auch zusätzliche Bestandteile enthalten, die mit dem flüssigen Eisen/Stahl in beabsichtigter Weise z. B. im Sinne einer Oxidation, Entschwefelung, Entphosphorung usw. reagieren. Werden diese Schlacken nun teilweise beim Abguss mitgerissen, kommt es an oben liegenden Gussstückflächen, an Kernen und Formenvorsprüngen während der Erstarrung zu Schlackeneinschlüssen, die oft mit Blasen vergesellschaftet sind. Diese Schlacken-Blaseneinschlüsse, die eben durch Metall-Schlacken-Reaktionen hervorgerufen werden, treten beispielsweise in Eisenwerkstoffen auf, wenn Kohlenmonoxid als Folge einer Reaktion sich bildender Mangan-Silikatschlacken mit dem Kohlenstoff im Eisen frei wird und im erstarrenden Gefüge in Form von Gasblasen eingeschlossen bleibt. Bei Gusseisen mit Kugelgrafit treten Schlackeneinschlüsse auch dann auf, wenn höhere Schwefelgehalte eine höhere Magnesiumzugabe bedingen. Die sich dann bildenden Reaktionsprodukte, beispielsweise Magnesiumsulfid, -oxid und -silikat, werden als Dross bezeichnet und können im Gussstück verbleiben (Bilder 3 bis 5). Bei Aluminium- und Magnesium-Legierungen treten Schlackeneinschlüsse vor allem in Form mitgerissener Krätze beim Gießen auf. Reaktionen zwischen Stahlschmelze-Schlacken und Formstoff sind nicht ganz zu vermeiden, da es beim Gießen nicht immer gelingt, das Mitlaufen von Schlacke zu verhindern bzw. die Schlackebildung während des Gießprozesses zu unterdrücken. Die so mit in die Form geschwemmten Schlacken bleiben an Hinterschneidungen, unter Kernen und im Oberkasten hängen und reagieren dort mit dem Formstoff. Dabei ist die Auflösung eines Formstoffes durch die Schlacke umso intensiver, je höher der "Formstoffbedarf" der Schlacke ist (ungesättigte Schlacke). In der Praxis treten am häufigsten an Kieselsäure ungesättigte Schlacken auf, die meist auch sehr dünnflüssig sind. Kommt nun eine derartige Schlacke mit einem Formstoff auf Quarzbasis in Kontakt, so wird dieser von der Schlacke so lange aufgelöst, bis das Gleichgewicht, d. h. die Kieselsäuresättigung, erreicht ist. Al2O3, CaO, Cr2O3, K2O, Na2O und TiO2 in der Schlacke begünstigen das Auflösen des Quarzsandes, da sie das Gebiet der ungesättigten Kieselsäureschlacken deutlich erweitern.Maßnahmen zur Vermeidung 1. Sauberes, sorgfältiges Arbeiten. 2. Abschlacken, Abkrammen der Badoberfläche vor dem Gießen, Verwendung von Flussmitteln zur Metalltrennung von der Krätze bzw. der Schlacke von Eisen. 3. Einleiten von Maßnahmen, welche zusätzliche Schlackenbildung vermeiden, wie: - Sauerstoffbindende Elemente (z. B. Al, Mg, Mn) in der Schmelze so gering wie möglich halten - Einsatzstoffe ohne Verunreinigungen einsetzen - bei Eisengusswerkstoffen Impfmitteleinsatz optimieren und bei unvollständiger Auflösung Körnung verfeinern - Gießpfannen, Gießwerkzeuge usw. trocknen - Legieren in der Pfanne vermeiden und Verweilzeit des Gießmetalls in der Pfanne so kurz wie möglich halten - Gewährleistung einer reduzierenden Atmosphäre im Formhohlraum, Glanzkohlenstoffbildungsvermögen (siehe Glanzkohlenstoffbildner) erhöhen 4. Syphonpfannen verwenden, Gießtemperatur anheben und Gießzeit verkürzen. 5. Gießtümpel unbedingt vollhalten. 6. Gießfilter einsetzen, vor allem bei Aluminiumlegierungen und Gusseisen mit Kugelgrafit. 7. Vor allem bei Aluminium- und Magnesiumlegierungen Turbulenzen beim Gießen vermeiden. 8. Besondere Gestaltung des Gießlaufes derart, dass Schlacke oder Krätze zurückgehalten wird (Schlackenfang). Hierzu kann beispielsweise eine Verlängerung des Gießlaufes über die Anschnitte hinaus dienen; in diesem so genannten Blindlauf sammelt sich das zuerst einströmende Metall, das meist am stärksten mit Schlacke verunreinigt ist. Eine andere Gestaltung ist der so genannte Sägezahn oder Zackenlauf, hier sammelt sich die Schlacke in den Zackenspitzen. 9. Weiterhin gilt besonders für Stahlguss: - Steigende Silizium und sinkende Mangangehalte vermindern die Gefahr von Metall-Formstoff-Reaktionen und Schlackenstellen im Guss - Alle Maßnahmen, die zur Senkung des gelösten Sauerstoffgehaltes im Stahl und des FeO-Gehaltes der Schlacke führen, vermindern die Gefahr der Verschlackung von Chrom, Mangan, Vanadium und anderen Elementen - Mit höheren Schmelz- und Gießtemperaturen ist eine geringere Chrom- und - Manganverschlackung verbunden - MgO-haltige Schlacken haben geringe FeO-Löslichkeit, daher steigt mit höheren MgO-Gehalten die Gefahr einer Bildung von Schlackenfehlern durch Magan- und/oder Chromoxidul - Die Schlackenzusammensetzung ist für die Entstehung von Gussfehler entscheidender als die Temperatur | https://www.giessereilexikon.com/en/foundry-lexicon/Encyclopedia/show/slag-inclusions-4012/?cHash=c8c75e8fb563c8c6aedf0c500a33fc15 | https://www.giessereilexikon.com/giesserei-lexikon/Encyclopedia/show/schlackeneinschluesse-398/?cHash=c8c75e8fb563c8c6aedf0c500a33fc15
Slag | During metallurgical production and treatment processes, non-ferrous melt residues occur (figure 1). This slag usually consists of alkaline and acidic oxides.A typical slag analysis of acidic cupola furnaceslag flow may have the following componsition:45-55 % SiO225-35 % CaO8-15 % Al2O31-3 % MgO1-4 % MnO1-3 % FeOIn long-term furnaces without feed, approximately 40-80 kg/t liquid iron slag. Most slags are insoluble in water. Therefore, they can be used by the cement industry, for road construction and also as abrasive to clean components from corrosion.In comparison to cupola furnaces, the slag rate in induction furnaces is relatively low. As it has no importance for the metallurgical process, it should be kept as low as possible. On average, it lies at 20 kg/t liquid iron and even below 10 kg/t liquid iron for blasted charge material.Approximate composition of slag in induction crucible furnaces:40-70 % SiO20-3 % CaO2-12 % Al2O30-3 % MgO2-10 % MnO10-30 % FeOAdditional references:BasicitySlag inclusionsNeutral slag | Schlacke | Bei metallurgischen Herstellungs- und Verarbeitungsprozessen entstehende nichtmetallischen Schmelzerückstände (Bild 1). Diese Schlacken setzen sich in der Regel aus basischen und sauren Oxiden zusammen.Eine typische Schlackenanalyse bei sauerer Schlackenführung im Kupolofen besteht beispielsweise aus:45-55 % SiO225-35 % CaO8-15 % Al2O31-3 % MgO1-4 % MnO1-3 % FeODabei beträgt die Schlackenmenge beim futterlosen Langzeitofen etwa 40-80 kg/t flüssiges Eisen. Die meisten Schlacken sind wasserunlöslich, so dass sie für die Zementindustrie, für den Straßenbau und auch als Strahlmittel zum Entrosten von Bauteilen eingesetzt werden.Beim Induktionsofen ist die anfallende Schlackenmenge im Vergleich zum Kupolofen verhältnismäßig gering. Da sie hier auch keine verfahrens-metallurgische Bedeutung wie beim Kupolofen hat, sollte sie so gering wie möglich gehalten werden. Sie beträgt im Durchschnitt 20 kg/t flüssiges Eisen, bei gestrahltem Einsatzmaterial sogar unter 10 kg/t flüssigem Eisen. Die Zusammensetzung der Schlacke beim Induktionstiegelofen ist etwa:40-70 % SiO20-3 % CaO2-12 % Al2O30-3 % MgO2-10 % MnO10-30 % FeOWeiterführende Stichworte:BasizitätSchlackeneinschlüsseNeutrale Schlacke | https://www.giessereilexikon.com/en/foundry-lexicon/Encyclopedia/show/slag-4768/?cHash=0955620e42e3a52a89973bb1cf77880f | https://www.giessereilexikon.com/giesserei-lexikon/Encyclopedia/show/schlacke-1157/?cHash=0955620e42e3a52a89973bb1cf77880f
Skull; Hammer tup | In metallurgy, technical term for residual iron that has solidified in the pit, the ladle, or the furnace (ladle scull, furnace scull). The power hammer used for reshaping of metals, acting through kinetic energy, is referred to as hammer tup. | Bär | Hüttenmännische Bezeichnung für Resteisen, welches in der Grube, Pfanne oder im Ofen erstarrt ist (Pfannenbär, Ofenbär). Außerdem wird mit Bär ein zum Umformen von Metallen dienender Maschinenhammer bezeichnet, welcher durch eigene kinetische Energie wirkt (Hammerbär). | https://www.giessereilexikon.com/en/foundry-lexicon/Encyclopedia/show/skull-hammer-tup-3672/?cHash=2be79a6318b5d166b316252a85a209b7 | https://www.giessereilexikon.com/giesserei-lexikon/Encyclopedia/show/baer-55/?cHash=2be79a6318b5d166b316252a85a209b7
Skin effect | Characteristic feature of alternating currents whereas only the surface of the conductor is available for the transport of electrons i.e. current for NF furnaces is induced in a relatively low boundary layer only. Current density decreases towards the core on the basis of an e-function (s. a. Cold start). | Skineffekt | Eigenschaft von Wechselströmen, bei der nur die Oberfläche eines Leiters für den Transport der Elektronen zur Verfügung steht, d. h. der Strom bei NF-Öfen wird nur in einer relativ geringen Randschicht induziert. Die Stromdichte fällt nach einer e-Funktion zum Kern hin ab (s. a. Kaltanfahren). | https://www.giessereilexikon.com/en/foundry-lexicon/Encyclopedia/show/skin-effect-4065/?cHash=a76eac0aa0d4ec3c3d2e25832d358af4 | https://www.giessereilexikon.com/giesserei-lexikon/Encyclopedia/show/skineffekt-451/?cHash=a76eac0aa0d4ec3c3d2e25832d358af4
Sintering agent | Boric acid is a typical sinter agent for quartzitic castables which is added to the furnace lining to reduce the sintering point. In this process, the sintering point of pure quartzite of approx. 1700 °C is reduced to such low temperature ranges that sintering already starts at effective furnace operating temperatures (approximately 1500 to 1550 °C).Additional references:SinteringRefractory materials, LiningQuartzFused-silica sandQuartz sand | Sintermittel | Borsäure als typisches Sintermittel für quarzitische Stampfmassen wird der feuerfesten Masse zur Senkung des Sinterpunktes bei der Ofenauskleidung hinzu gesetzt. Der Sinterpunkt des reinen Quarzits von ca. 1700 °C wird dabei auf derart niedrigere Temperaturbereiche gesenkt, so dass bereits bei den tatsächlichen Ofenbetriebstemperaturen (rund 1500 bis 1550 °C) eine Sinterung einsetzt.Weiterführende Stichworte:SinternFeuerfeste Werkstoffe, ZustellungQuarzQuarzgutsandQuarzsand | https://www.giessereilexikon.com/en/foundry-lexicon/Encyclopedia/show/sintering-agent-4063/?cHash=af60a76f6798383c8bc952fdb7067a4f | https://www.giessereilexikon.com/giesserei-lexikon/Encyclopedia/show/sintermittel-449/?cHash=af60a76f6798383c8bc952fdb7067a4f
Sintering | In technical terms, sintering is the solidification and compaction of a green compact or powder forming a compact material after temperature treatment. It is characteristic for this process that not all components melt and thus the outer shape is maintained. Compaction may only result in shrinkage which is as even and reproducible as possible. In the course of this process, a homogenous and crack-free material is to be produced with a highly microcrystalline structure and a certain degree of porosity (in many cases as low as possible) Sintering is categorized according to two processes: - Sintering without liquid phase (solid phase sintering) - Sintering with liquid phase (liquid phase sintering) These processes may be accompanied by chemical reactions which highly influence the sintering process and the microstructure. Sintering without liquid phaseThe sintering temperature for solid phase sintering is below the melting point of all phases involved in the process. Sintering can be triggered only on the basis of diffusion processes, vaporization and condensation mechanisms and, if pressure is applied from the outside, also of crystal-plastic flow. During this process, the free energy of the system decreases by the reduced surface and boundary surface energy. Sintering with liquid phaseSintering agents are added for liquid phase sintering and heated to a temperature which is higher than the solidus temperature of the material system resulting in liquid phases. The following types melting phase generation are classified: Limited melting of homogenous sintering material, melting of a phase in a heterogeneous sintering material without reaction, and generation of a melting phase in a heterogeneous material caused by chemical reaction. It must be noted that burnt refractory products always have a consistent sintering state. Refractory materials, in contrast, which are not sintered until applied onsite, e.g. after furnace lining, have an inconsistent sintering state depending on the temperature gradient in the material layer from the inside of the furnace towards the outside. | Sintern | Unter Sintern versteht man in der technischen Terminologie die Verfestigung und Verdichtung eines Grünkörpers bzw. Pulvers zu einem kompakten Werkstoff infolge einer Temperaturbehandlung. Charakteristisch für den Prozess ist, dass hierbei nicht alle Komponenten aufschmelzen und somit die äußere Form erhalten bleibt. Die Verdichtung darf lediglich zu einer möglichst gleichmäßigen und reproduzierbaren Schwindung führen. Im Laufe dieses Prozesses soll ein homogener und rissfreier Werkstoff mit möglichst feinkristallinem Gefüge und bestimmter (in vielen Fällen möglichst geringer) Porosität entstehen. Beim Sintern unterscheidet man zwei Prozessabläufe: - Sintern ohne Flüssigphase (Festphasensintern) - Sintern mit Flüssigphase (Flüssigphasensintern) Bei den jeweiligen Prozessen können zudem chemische Reaktionen ablaufen, die den Sinterprozess und die Mikrostruktur stark beeinflussen.Sintern ohne FlüssigphaseBeim Festphasensintern liegt die Sintertemperatur unter dem Schmelzpunkt aller am Prozess beteiligten Phasen. Die Sinterung kann nur aufgrund von Diffussionsprozessen, Verdampfungs- und Kondensationsmechanismen und im Falle eines äußeren Druckes auch durch kristallplastisches Fliessen erfolgen. Während dem Prozess nimmt die freie Energie des Systems durch Reduzierung der Ober- und Grenzflächenenergie ab. Sintern mit FlüssigphaseBeim Flüssigphasensintern werden Sintermittel zugegeben und auf eine Temperatur höher als die Solidustemperatur des Materialssystems erhitzt, so dass Flüssigphasen auftreten. Dabei werden folgende Arten der Schmelzphasenentstehung unterschieden: Begrenztes Aufschmelzen eines homogenen Sintermaterials, Schmelzen einer Phase in einem heterogenen Sintermaterial ohne Reaktion und Entstehung einer Schmelzphase in einem heterogenen Material infolge einer chemischen Reaktion. Es ist zu beachten, dass gebrannte feuerfeste Erzeugnisse stets einen einheitlichen Sinterungszustand haben. Im Gegensatz dazu stellt sich bei feuerfesten Massen, die erst nach Einbringung an Ort und Stelle, z. B. nach Auskleidung eines Ofens, gesintert werden, ein ungleicher Sinterungszustand ein, und zwar nach Maßgabe des sich innerhalb der Massenschicht vom Ofeninnern nach außen hin bildenden Temperaturgefälles. | https://www.giessereilexikon.com/en/foundry-lexicon/Encyclopedia/show/sintering-4064/?cHash=99c6cf3e40d071211271d2a0f61d4490 | https://www.giessereilexikon.com/giesserei-lexikon/Encyclopedia/show/sintern-450/?cHash=99c6cf3e40d071211271d2a0f61d4490
Sinogram | Result of a 2D computed tomography in which the individual projections (lines) of a recording (height) are written underneath one another in one image. This results in a typical S-shape for bodies which do not have rotational symmetry. Figure 1 shows an example. | Sinogramm | Ergebnis einer 2D-Computertomographie, bei der die einzelnen Projektionen (Linien) einer Aufnahme (Höhe) in einem Bild untereinander geschrieben werden. Dabei ergibt sich für nicht-rotationssymmetrische Körper eine typische S-Form dieses Ergebnisbilds. Das Bild 1 zeigt ein Beispiel. | https://www.giessereilexikon.com/en/foundry-lexicon/Encyclopedia/show/sinogram-4395/?cHash=70fb2153075ca5db08bdd28b807ebd15 | https://www.giessereilexikon.com/giesserei-lexikon/Encyclopedia/show/sinogramm-783/?cHash=70fb2153075ca5db08bdd28b807ebd15
Single slagging process | Beim Schmelzen im Lichtbogenofen unterscheidet man zwischen dem Ein- und Zweischlackenverfahren. When melting in an electric arc furnace, a distinction is made between the single and double slagging process. In the single slagging process, only one slag is used, whereby the steel is melted, refined, alloyed, deoxidized and tapped. Due to its design, the induction furnace is not so well suited for metallurgical processes such as refining, with the arc furnace these reactions can be carried out much more easily. Nevertheless, the slagging process is also used for melting in the induction crucible furnace, although there is no need for refining. Therefore, the composition of the input materials of each batch must be known, and the scrap must also be sorted carefully in order to meet the requirements for purity and chemical composition. Additional references:Cast steel | Einschlackenverfahren | Beim Schmelzen im Lichtbogenofen unterscheidet man zwischen dem Ein- und Zweischlackenverfahren. Beim Einschlackenverfahren wird nur mit einer einzigen Schlacke gearbeitet, wobei der Stahl geschmolzen, gefrischt, fertiglegiert, desoxidiert und abgestochen wird. Der Induktionsofen eignet sich wegen seiner Konstruktion nicht so gut für metallurgische Prozesse wie Frischen und Feinen, beim Lichtbogenofen können diese Reaktionen wesentlich leichter durchgeführt werden. Trotzdem wird beim Schmelzen im Induktionstiegelofen wird ebenfalls das Einschlackenverfahren angewandt, wobei jedoch das Frischen entfällt. Daher muss die Zusammensetzung der Einsatzstoffe jeder Charge bekannt sein, und auch der Schrott muss sorgfältig sortiert werden, um den Anforderungen an Reinheit und chemischer Zusammensetzung gerecht zu werden. Weiterführende Stichworte:Stahlguss | https://www.giessereilexikon.com/en/foundry-lexicon/Encyclopedia/show/single-slagging-process-5160/?cHash=6ee7d5ce30a4c6d3a4cbeb05f4a2d0cc | https://www.giessereilexikon.com/giesserei-lexikon/Encyclopedia/show/einschlackenverfahren-5159/?cHash=6ee7d5ce30a4c6d3a4cbeb05f4a2d0cc
Silicon tombac | Standardized copper-zinc-silicon alloy CuZn16Si4-C with the following composition (Table 1):The alloy is also called silicon bronze and is also known under the brand name Tombasil. It has outstanding casting properties and good strength properties (Rm: 400 to 530 MPa, Rp0.2: 230 to 370 MPa, A: 5 to 10%, hardness: 100 to 150 HB).The alloy displays low permeability and good corrosion resistance; it is resistant to dezincification in aggressive media and is used for sand, die and pressure die casting.This alloy is used in the casting of fittings and casing for salt water pumps are also made from it.Literature references:Deutsches Kupferinstitut (DKI), Kupferschlüssel, www.kupferschlüssel.deEN 1982:1998, Kupfer und Kupferlegierungen, Blockmetalle und GussstückeBayerisches Online-Materialinformationssystem, www.werkstoffe.de/Werkstoffe | Siliziumtombak | Genormte Kupfer-Zink-Siliziumlegierung CuZn16Si4-C mit folgender Zusammensetzung (Tabelle 1):Die Legierung wird auch als Siliziumbronze bezeichnet und ist auch unter der Markenbezeichnung Tombasil bekannt. Sie hat ausgezeichnete Gießeigenschaften und gute Festigkeitseigenschaften (Rm: 400 bis 530 MPa, Rp0,2: 230 bis 370 MPa, A: 5 bis 10 %, Härte: 100 bis 150 HB).Die Legierung weist eine niedrige Permeabilität und gute Korrosionsbeständigkeit auf, sie ist entzinkungsbeständig in aggressiven Medien und wird für den Sand-, Kokillen- und Druckguss verwendet.Der Einsatzbereich dieser Legierung ist der Armaturenguss bzw. werden daraus auch Seewasserpumpengehäuse hergestellt.Literatur:Deutsches Kupferinstitut (DKI), Kupferschlüssel, www.kupferschlüssel.deEN 1982:1998, Kupfer und Kupferlegierungen, Blockmetalle und GussstückeBayerisches Online-Materialinformationssystem, www.werkstoffe.de/Werkstoffe | https://www.giessereilexikon.com/en/foundry-lexicon/Encyclopedia/show/silicon-tombac-4433/?cHash=648d21bf6e49c18eafd91bc92c9c1b46 | https://www.giessereilexikon.com/giesserei-lexikon/Encyclopedia/show/siliziumtombak-821/?cHash=648d21bf6e49c18eafd91bc92c9c1b46
Sigma phase | If a body-centered cubic (bcc) and a face-centered cubic metal come into contact, whereas the atomic radii are almost similar with only small deviations (fig. 1).It mainly forms from delta ferrite as its potential composition (24 % Cr, 18 % Mo, 6 % Ni, 52 % Fe) is similar to the composition of delta ferrite in high-alloy CrNi steel. Alloy components like molybdenum, titanium and silicon favor the formation of the Sigma phase, nitrogen and carbon reduce it.This undesired phase is diffused in high-alloy steels at temperatures between 600 and 900 °C. As this phase draws chromium from the metal matrix (basic structural mass) and has an embrittling effect, it is undesired. Particularly for steels, this leads to a drastic deterioration of the corrosion resistance.Over 900°C, the Sigma phase is solved again. This means, it can be corrected by proper heat treatment.Additional references:Chi phase | Sigma-Phase | Trifft ein kubisch raumzentriertes (krz) und ein kubisch flächenzentriertes Metall zusammen, wobei deren Atomradien mit nur geringer Abweichung (intermetallische Phase, die sogenannte Sigma-Phase aus (Bild 1).Sie entsteht bevorzugt aus Deltaferrit, da eine ihrer möglichen Zusammensetzungen (24 % Cr, 18 % Mo, 6 % Ni, 52 % Fe) der des Deltaferrits in hochlegiertem Cr-Ni-Stahl gleicht. Legierungsbestandteile wie Molybdän, Titan und Silizium begünstigen, Stickstoff und Kohlenstoff verringern die Bildung der Sigma-Phase.Diese unerwünschte Phase scheidet sich in hochlegierten Stählen bei Temperaturen von 600 bis 900 °C aus. Da diese Phase der metallischen Matrix (Gefügegrundmasse) Chrom entzieht und ebenso versprödende Wirkung zeigt, ist sie unerwünscht. Besonders bei Stählen folgt daraus eine drastische Verschlechterung der Korrosionsbeständigkeit.Oberhalb von 900°C geht die Sigma-Phase wieder in Lösung, d. h. sie kann durch eine entsprechende Wärmebehandlung wieder beseitigt werden.Weiterführende Stichworte:Chi-Phase | https://www.giessereilexikon.com/en/foundry-lexicon/Encyclopedia/show/sigma-phase-4785/?cHash=865f3c307e99f9483f59e7163d723a41 | https://www.giessereilexikon.com/giesserei-lexikon/Encyclopedia/show/sigma-phase-1174/?cHash=865f3c307e99f9483f59e7163d723a41
Sievert’s law | Sievert’s (square root) law states that, at a given temperature, the solubility of a diatomic gas in a melt changes with the square root of its pressure. The law is therefore significant for the determination of gas solubility in liquid metal. According to the law, the concentration of a diatomic gas dissolved in the melt is proportional to its partial pressure on the melt. Eq. 1 can therefore be written for the concentration of the hydrogen dissolved in the melt: Eq. 1: C = temperature and alloy-dependent constant; pH2 = hydrogen partial pressure on the melt The relationship described in Eq. 1 is used, for example, to determine the hydrogen contents in a melt (see also Hydrogen solubility, Hydrogen determination, Chapel process). | Sievertsches Gesetz | Das Sievertsche (Quadratwurzel)-Gesetz besagt, dass sich bei gegebener Temperatur die Löslichkeit eines zweiatomigen Gases in der Schmelze mit der Quadratwurzel seines Druckes ändert.Das Gesetz hat somit Bedeutung für die Bestimmung der Gaslöslichkeit in Metallschmelzen. Die Konzentration eines in der Schmelze gelösten zweiatomigen Gases ist demnach proportional gegenüber seinem Partialdruck über der Schmelze. Für die Konzentration des in einer Schmelze gelösten Wasserstoffes lässt sich somit nach Glg. 1 schreiben:Glg. 1: C = Temperatur- und legierungsabhängige Konstante; pH2 = Wasserstoffpartialdruck über der SchmelzeDer Zusammenhang nach Glg. 1 wird u. a. dazu benutzt, den Wasserstoffgehalt in einer Schmelze zu bestimmen (siehe auch Wasserstofflöslichkeit, Wasserstoffbestimmung, Chapel-Verfahren). | https://www.giessereilexikon.com/en/foundry-lexicon/Encyclopedia/show/sieverts-law-4472/?cHash=e60b8fb8d154eb97da3e54b23e4267e5 | https://www.giessereilexikon.com/giesserei-lexikon/Encyclopedia/show/sievertsches-gesetz-861/?cHash=e60b8fb8d154eb97da3e54b23e4267e5
Shrinkage allowance | It is defined in DIN EN 12890 and specifies the difference in length of cast parts between casting mold and casting. Only linear shrinkage is taken into account. It depends on the type of casting material, construction as well as the stability of the mold during solidification and shrinkage.The difference in length must be added to the pattern dimensions as shrinkage allowance. This is applicable to all casting processes: sand casting, die casting, precision casting, pressure die casting. Any shrinkage obstacles (e.g. ribs and the like) must be taken into account for the calculation of shrinkage allowance. If absolute accuracy is required, the thickness of the coating layer (mold coating, corecoating, die coating, see Coating) must also be taken into account. It is between 0.08 and 0.12 mm for surfaces providing contours. Additional references:Solidification shrinkage | Schwindmaß | Es wird in DIN EN 12890 festgelegt und beschreibt die Längendifferenz eines Gussteiles zwischen Gießform und Abguss. Dabei wird nur die lineare Schwindung berücksichtigt. Sie ist von der Art des Gusswerkstoffes, der Konstruktion sowie der Festigkeit der Form im Verlauf der Erstarrung und Schwindung abhängig. Demzufolge muss diese Längendifferenz als Zuschlag (Schwindmaß) zu den Modellabmessungen zugegeben werden. Das gilt sowohl für Sandguss, Kokillenguss, Feinguss, Druckguss, kurz für alle Gießverfahren. Bei der Berücksichtigung des Schwindmaßes ist aber auf jegliche Schwindungsbehinderungen (z. B. Rippen und dergleichen) zu achten. Ist absolute Genauigkeit notwendig muss auch die Dicke der Schlichteschicht (Form-, Kern-, Kokillenschlichten, siehe Schlichte) beachtet werden, welche in der Größenordnung von 0,08 bis 0,12 mm für die konturgebenden Flächen liegen.Weiterführende Stichworte:Erstarrungsschrumpfung | https://www.giessereilexikon.com/en/foundry-lexicon/Encyclopedia/show/shrinkage-allowance-4059/?cHash=8d5a5ec8a35652f3c1cd92c82b739090 | https://www.giessereilexikon.com/giesserei-lexikon/Encyclopedia/show/schwindmass-445/?cHash=8d5a5ec8a35652f3c1cd92c82b739090
Shrinkage | Shrinking or reduction in volume occurring in almost all metals and alloys from the beginning of solidification until cooling to room temperature. In addition, we also speak of dry shrinkage in mold materials and refractory materials at a certain time. The specific volume of the common casting materials is higher in liquid state than in solid state. Therefore, these materials undergo contraction during solidification and cooling. During this process, a volume deficit in three stages occurs, as shown in Fig. 1. All casting materials have a lower density in molten state than in solid state. This results in a progressing volume contraction (liquid shrinkage) during cooling to the liquidus temperature, followed by a further, abrupt decrease in volume during the solidification interval (solidification shrinkage), and finally a third volume contraction in the solid state during cooling to room temperature. The liquid shrinkage is normally irrelevant, as it is compensated automatically by a corresponding casting system and the communicating compensation of the liquid material in the casting mold. The solidification shrinkage (second stage) leads to a volume deficit and to formation of (shrinkage) cavities (Fig. 2). Casting-related measures, such as the use of corresponding risers etc., must be implemented here to ensure that cavity formation takes place outside the casting. Guide values for the cavity volume of some casting materials are provided in Table 1. The solid shrinkage (third stage) is insignificant and is compensated by allowances on the pattern and/or mold (s. Shrinkage allowance). | Schwindung | Schrumpfung bzw. Volumenverringerung die bei fast allen Metallen und Legierungen vom Erstarrungsbeginn bis zur Abkühlung auf Raumtemperatur auftritt. Außerdem spricht man zu gegebener Zeit von einer Trockenschwindung bei Formstoffen und feuerfesten Stoffen. Das spezifische Volumen der gebräuchlichen Gusswerkstoffe ist im flüssigen Zustand größer als im festen Zustand. Beim Erstarren und Abkühlen unterliegen diese Werkstoffe daher einer Kontraktion. Dabei tritt ein dreistufiges Volumendefizit wie es in Bild 1 dargestellt ist auf. Alle Gusswerkstoffe haben im schmelzflüssigen Zustand eine geringere Dichte als im festen Zustand. Dies hat bei der Abkühlung bis zum Erreichen der Liquidustemperatur eine fortschreitende Volumenkontraktion (flüssige Schrumpfung), dann aber eine weitere, sprunghafte Volumenverminderung im Bereich des Erstarrungsintervalls (Erstarrungsschrumpfung) und letztlich eine dritte Volumenkontraktion im festen Zustand (feste Schwindung) bei der Abkühlung bis auf Raumtemperatur zur Folge. Die flüssige Schrumpfung ist normalerweise belanglos, da sie durch ein entsprechendes Gießsystem und den kommunizierenden Ausgleich des flüssigen Werkstoffes in der Gießform von selbst kompensiert wird. Die Erstarrungsschrumpfung (zweite Stufe) führt zu einem Volumendefizit und zur Bildung von Lunkern oder Schwindungshohlräumen (Bild 2). Hier muss durch gießtechnische Maßnahmen wie beispielsweise die Verwendung entsprechender Speiser und dgl. dafür gesorgt werden, dass die Lunkerung außerhalb des Gussteils erfolgt. Richtwerte für das Lunkervolumen einiger Gusswerkstoffe sind in der Tabelle 1 genannt. Die feste Schwindung (dritte Stufe) ist geringfügig und wird durch Zugaben am Modell bzw. Form ausgeglichen (s. Schwindmaß). | https://www.giessereilexikon.com/en/foundry-lexicon/Encyclopedia/show/shrinkage-4014/?cHash=cb94147575958fb91378f38f0f5370d1 | https://www.giessereilexikon.com/giesserei-lexikon/Encyclopedia/show/schwindung-400/?cHash=cb94147575958fb91378f38f0f5370d1
Sievert | The sievert with the symbol Sv is the unit of measurement for various weighted doses of radiation. The sievert is used as the unit for the effective dose and equivalent dose.The unit was named after the Swedish medical physicist Rolf Sievert. Earlier, the unit used for the effective dose was the rem (1 rem = 0.01 Sv).As 1 Sv represents a relatively high effective dose, values which occur in practice are usually given in millisieverts (1 mSv = 0.001 Sv).For the weighting, the absorbed dose is multiplied with a radiation weighting factor. As this factor is a dimensionless number, the effective dose has the same dimension as the absorbed dose, specifically the energy per mass unit transferred from the radiation to the material, i.e. J/kg. To highlight the difference between the dose sizes for practical use, this unit is known by the name Gray (Gy) for the absorbed dose, while it is known by the name Sievert for the effective dose. | Sievert | Das Sievert mit dem Einheitenzeichen Sv ist die Maßeinheit verschiedener gewichteter Strahlendosen. So wird Sievert für die Äquivalentdosis bzw. Effektivdosis und Organdosis als Einheit herangezogen.Die Einheit wurde nach dem schwedischen Mediziner und Physiker Rolf Sievert benannt. Früher wurde für die Einheit der Äquivalentdosis das rem (1 rem = 0,01 Sv) verwendet.Da 1 Sv eine relativ große Äquivalentdosis darstellt, werden in der Praxis vorkommende Werte meist in Millisievert (1 mSv = 0,001 Sv) angegeben.Für die Gewichtung wird die Energiedosis mit einem Strahlungsgewichtungsfaktor multipliziert. Da dieser Faktor eine dimensionslose Zahl ist, hat die Äquivalentdosis die gleiche Dimension wie die Energiedosis, nämlich die von der Strahlung an die Materie abgegebene Energie pro Masseneinheit, d. h. J/kg. Um den Unterschied zwischen den Dosisgrößen für den praktischen Gebrauch hervorzuheben, trägt diese Einheit als Energiedosis den Namen Gray (Gy), als Äquivalentdosis jedoch den Namen Sievert. | https://www.giessereilexikon.com/en/foundry-lexicon/Encyclopedia/show/sievert-4471/?cHash=876c859fba6ca8d9ffdc772d6af23570 | https://www.giessereilexikon.com/giesserei-lexikon/Encyclopedia/show/sievert-860/?cHash=876c859fba6ca8d9ffdc772d6af23570
Shreds | Cut (shredded) pieces of wire made of heat-resistantsteel. They are used as additives in monolithic ceramic masses (ramming, injection, and casting masses) and increase resistance of refractory linings against mechanical loads and thus simultaneously improve the durability of the lining material.Additional references:Permanent liningLining, Basic lining Refractory materials | Häcksel | Geschnittene (gehäckselte) Drahtstücke aus hitzebeständigem Stahl. Sie finden Verwendung als Beimischung in monolithischen keramischen Massen (Stampf-, Spritz- und Gießmassen) und erhöhen die Beständigkeit gegen mechanische Beanspruchungen von Feuerfest-Auskleidungen und verbessern damit gleichzeitig die Futterhaltbarkeit.Weiterführende Stichworte:DauerfutterZustellung, Basische Zustellung Feuerfeste Werkstoffe | https://www.giessereilexikon.com/en/foundry-lexicon/Encyclopedia/show/shreds-3869/?cHash=f8b24fa9428ca57b9a24659f80c4cc6f | https://www.giessereilexikon.com/giesserei-lexikon/Encyclopedia/show/haecksel-254/?cHash=f8b24fa9428ca57b9a24659f80c4cc6f
Shot sleeve | Cylindrical collection vessel for liquid metal during pressure die casting in which the metal is accelerated and pressurized during the casting process. Depending on the die casting process, a distinction is made between hot- and cold-chamber shot sleeves (see Fig. 1, casting unit). Cold-chamber shot sleeves are divided as follows depending on the given process: - Shot sleeve for a horizontal cold-chamber die casting machine (Fig. 2) - Shot sleeve for a vertical cold-chamber die casting machine (Fig. 3) Shot sleeves for hot-chamber die casting processes are divided into: - Shot sleeve (goose neck) in cast one-piece design (Fig. 4) - Shot sleeve without bottom, shrink-fitted in the goose neck (Fig. 5) - Shot sleeve with bottom, shrink-fitted in the goose neck (Fig. 6) Some sample designs of cold- and hot-chamber shot sleeves can be seen in Fig. 7. In recent years, thermoregulation of shot sleeves has been more and more widely used in pressure die casting (Fig. 8). Originally, it was developed and applied for large shot sleeves where the high amounts of cast aluminum and the thermal shock have a great influence. These are also important factors which are critical for the shot sleeve’s service life. In addition, fit is an essential aspect in shot sleeve design. During operation, the expansion of the shot sleeve should be kept within the tolerances in order to prevent compressive stresses if the shot sleeve is integrated in the fixed machine plate and in the mold. | Gießkammer | Zylindrischer Aufnahmebehälter für das flüssige Metall beim Druckgießen, in dem es während des Gießvorganges beschleunigt und mit Druck beaufschlagt wird. Je nach Druckgießverfahren unterscheidet man Kalt- und Warmkammer-Gießkammern (s. Bild 1, Gießeinheit). Bei den Kaltkammer-Gießkammern unterscheidet man, je nach verfahren, zwischen: - Gießkammer für eine horizontale Kaltkammer-Druckgießmaschine (Bild 2) - Gießkammer für eine vertikale Kaltkammer-Druckgießmaschinen (Bild 3) - Gießkammer (Gießbehälter) in gegossener einteiliger Ausführung (Bild 4) - Gießkammer ohne Boden, im Gießbehälter eingeschrumpft (Bild 5) - Gießkammer mit Boden, im Gießbehälter eingeschrumpft (Bild 6) Einige Ausführungsbeispiele von Kalt- und Warmkammer-Gießkammern sind in Bild 7 ersichtlich. In den letzten Jahren hat die Thermoregulierung von Gießkammern immer mehr Anwendung in der Druckgießerei gefunden (Bild 8). Anfänglich wurde sie für große Gießkammern entwickelt und angewendet, bei denen die hohe Menge des eingegossenen Aluminiums und der Thermoschock von großer Bedeutung sind. Dies sind auch die wichtigsten Faktoren, die über die Lebensdauer der Gießkammer entscheiden. Zudem sind die Passungen ein wichtiger Punkt bei der Auslegung einer Gießkammer. Die Ausdehnung der Gießkammer im Betrieb sollte bezüglich der Toleranz vorgehalten werden, um keine Druckspannungen zu erzeugen, wenn die Gießkammer in der festen Platte der Maschine und in die Form eingebaut ist. | https://www.giessereilexikon.com/en/foundry-lexicon/Encyclopedia/show/shot-sleeve-4360/?cHash=3ea18f8c9af384fdca2d92964fea1812 | https://www.giessereilexikon.com/giesserei-lexikon/Encyclopedia/show/giesskammer-748/?cHash=3ea18f8c9af384fdca2d92964fea1812
Shot Peening | Shot peening is a cold working process used to produce a compressive residual stress layer and modify the mechanical properties of metals. It entails impacting a surface with shot (round metallic, glass, or ceramic particles) with a force sufficient to create plastic deformation. Peening a surface spreads it plastically, causing changes in the mechanical propertie of the surface. The main benefit of shot peening is the delay or prevention of cracks in highly tensile stressed alloy components. We can alter these undesirable manufacturing and operational tensile stresses to life enhancing residual compressive stresses therefore extending component life. The process works by introducing the residual compressive stress in the surface of the component (Wheelabrator Group). The compressive stress helps to prevent crack initiation as cracks cannot propagate in the compressive environment generated by peening (Fig. 1, Wheelabrator Group). Compressive stresses are generated when the impact of each particle of shot on the component produces a small indentation. It follows that if the surface has been dented, then the material beneath the dent has been compressed. Peening generates not just one dent but many thousands over the surface. Eventually the component becomes encased in a compressively stressed layer. The benefits of the process have been well proven, both with components operating in a highly stressed but relatively short lived environments, such as in Formula 1 motor racing and for critical parts with a much longer and more measured operating life in aero engines and structures for example. Controlling the Process The value of the residual stress is dependent on a number of variables including the parameters of the peening process and the hardness of the component material. As the process is often used to improve the performance of safety critical components, it is important to ensure that the correct intensity of stress is being achieved, with high repeatability. The guesswork is taken out of the process by the use of a system that indicates the energy being imparted by the shot. This is achieved with the ‘Almen’ strip testing procedure. The Almen strip, manufactured in spring steel to strict tolerances of hardness and flatness, is peened on one side only. The effect of the induced compressive stress on the strip results in it bowing or curving. The extent of the curve is proportional to the energy imparted by the shot and is measured on an ‘Almen Gauge’. The Almen strip arc height varies according to both the velocity and mass of the shot i.e. the amount of energy imparted by the stream of shot and absorbed by the strip. Saturation of the component is deemed to have been achieved if, when peening exposure time is doubled, the arc height or deflection of the Almen strip increases by 10% or less. This control process is shown in this chart (Fig. 2, Wheelabrator Group) | Shotpeening | Shotpeening ist ein Kaltverfestigungsverfahren, durch das eine Schicht mit Druckeigenspannungen erzeugt und die mechanischen Eigenschaften von Metallen verändert wird.Dabei wird eine Oberfläche mit Strahlmittel (runde Metall-, Glas- oder Keramikpartikel) beaufschlagt, mit einer Kraft, die ausreicht, um plastische Verformung zu erzeugen. Das Strahlen einer Oberfläche erzeugt eine plastische Ausdehnung, welche die mechanischen Eigenschaften der Oberfläche verändert. Der Hauptvorteil des Shotpeening ist das Verzögern oder Verhindern von Rissbildungen in stark zugelasteten Legierungen. Bei diesem Verfahren wird in der Obfläche des Bauteils eine Druckeigenspannung erzeugt (Wheelabrator Group). Die Druckeigenspannung verhindert die Bildung von Rissen, da diese sich in der durch das Shotpeening erzeugten druckbelasteten Umgebung nicht ausbreiten können (Bild 1, Wheelabrator Group). Druckeigenspannungen werden erzeugt, wenn durch das Auftreffen der einzelnen Strahlpartikel auf dem Bauteil eine kleine Vertiefung entsteht. Wenn die Oberfläche eingedrückt wurde, wird das Material unter den Vertiefungen zusammen gedrückt. Shotpeening erzeugt nicht nur eine Vertiefung, sondern viele Tausend auf der gesamten Oberfläche. Am Ende ist das Bauteil von einer druckbelasteten Schicht umgeben. Die Vorteile des Verfahrens sind erwiesen, sowohl für Bauteile in hochbelasteten, jedoch sehr kurzlebigen Umgebungen wie beispielsweise in der Formel 1, als auch für kritische Bauteile mit viel längerem und gemäßigterem Arbeitsleben, wie z.B. Flugzeug-Triebwerken und -Aufbauten. Prozesssteuerung Der Wert der Druckeigenspannung hängt von einer Reihe von Variablen ab, unter anderem von den Parametern des Kugelstrahlprozesses und der Härte des Bauteilmaterials. Da der Prozess häufig zur Verbesserung von sicherheitskritischen Bauteilen eingesetzt wird, ist es wichtig, dass die korrekte Druckintensität mit hoher Wiederholbarkeit erzeugt wird. Man ist nicht auf Vermutungen angewiesen, wenn man ein System nutzt, das die vom Strahlmittel erzeugte Energie anzeigt. Dies wird mit dem ‘Almen’-Streifentestverfahren erreicht. Der Almen-Streifen, hergestellt aus Federstahl, mit strikter Toleranz hinsichtlich Härte und Ebenheit, wird nur auf einer Seite gestrahlt. Die Auswirkungen der Druckbelastung auf den Streifen führen zu Wölbungen bzw. Krümmungen. Das Ausmaß der Krümmung ist proportional zu der vom Strahlmittel ausgeübten Energie. Diese wird auf einem ‘Almen-Messgerät’ gemessen. Die Bogenhöhe des Almen-Streifen variiert sowohl aufgrund der Geschwindigkeit als auch der Masse des Strahlmittels, d.h., aufgrund der vom Strahlmittelstrom erzeugten und vom Streifen absorbierten Energiemenge. Die Sättigung eines Bauteils gilt als erreicht, wenn sich bei Verdoppelung der Strahlzeit die Bogenhöhe bzw. Biegung des Almen-Streifens um 10% oder weniger ändert. Dieser Kontrollvorgang wird in einer Tabelle dargestellt (Bild 2, Wheelabrator Group). | https://www.giessereilexikon.com/en/foundry-lexicon/Encyclopedia/show/shot-peening-4989/?cHash=fe56c14f56a9fee970bbddf0d06fa520 | https://www.giessereilexikon.com/giesserei-lexikon/Encyclopedia/show/shotpeening-4988/?cHash=fe56c14f56a9fee970bbddf0d06fa520
Short-circuit between turns | Short-circuit between two parallel turns in an induction furnace which can occur due to improper insulation.Voltage must be switched to a low level in order to avoid leakage current at intermediate plants in case of excessive moisture e.g. due to insufficient drying. These leakage currents are usually very low so that short-circuits do not occur immediately. However, this generates an endangered spot in the long term which can be further damaged with each new charge.A short-circuit (between the turns) can occur in the course of a “coil lifetime” e.g. after 18 months of operation if a new charge is started with excessive voltage under humid weather conditions and with condensate formation at the coil copper. The copper of the coil is removed during electrode welding resulting in water leakage. If the leaking water cannot escape through the coil gaps, it will finally reach the melt inevitably causing the explosion of water vapor. In order to avoid these explosions, most of the furnace manufacturers use an open coil construction with construction elements which are permeable to water. | Windungsschluss | Kurzschluss zwischen zwei parallelen Windungen in einem Induktionsofen, der auf Grund eines Isolationsfehlers auftreten kann. Wenn z. B. durch ungenügende Trocknung eine zu hohe Feuchtigkeit im Bereich der Zwischenanlagen vorherrscht, muss die Spannung auf ein niedriges Niveau abgesetzt werden, damit keine Kriechströme fließen können. In der Regel sind diese Kriechströme nur sehr gering und es kommt nicht sofort zu Kurzschlüssen. Es entsteht jedoch eine langfristig gefährdete Stelle, die bei jeder Neuzustellung weiter geschädigt werden kann. Wenn nun im Laufe einer "Spulenreise" z. B. nach 18 Monaten Betriebszeit eine Neuzustellung bei feuchtwarmer Witterung und Kondenswasserbildung am Spulenkupfer die Spule mit zu hoher Spannung angefahren wird, kann es zu einem Kurzschluss/Windungsschluss kommen. Das Kupfer der Spule wird wie beim Elektrodenschweißen abgetragen und es kann zum Wasseraustritt kommen. Wenn die austretende Wassermenge nicht durch die Spulenzwischenräume nach außen entweichen kann, wird das Wasser immer weiter bis zur Schmelze vordringen und es wird unweigerlich zu einer Wasserdampfexplosion kommen. Um dies zu vermeiden, haben die meisten Ofenhersteller eine offene Spulenkonstruktion mit wasserdurchlässigen Konstruktionselementen gewählt. | https://www.giessereilexikon.com/en/foundry-lexicon/Encyclopedia/show/short-circuit-between-turns-4176/?cHash=45b838b9b3915dc1b56bad5df3c96f1a | https://www.giessereilexikon.com/giesserei-lexikon/Encyclopedia/show/windungsschluss-562/?cHash=45b838b9b3915dc1b56bad5df3c96f1a
Shore hardness | (s. Hardness test) | Shore-Härte | (s. Härteprüfung) | https://www.giessereilexikon.com/en/foundry-lexicon/Encyclopedia/show/shore-hardness-4062/?cHash=05164ab7ce34c65ca48cb40e95745b24 | https://www.giessereilexikon.com/giesserei-lexikon/Encyclopedia/show/shore-haerte-448/?cHash=05164ab7ce34c65ca48cb40e95745b24
Shielding gas mixing machine | Machine used to create a mixture from a shielding gas (e.g. SO2, SF6, HFC...) and an inert gas (carrier gas e.g. Ar, N2) for the protective gassing of a magnesium melt.To prevent a reaction between the magnesium melt and oxygen (air), the melt surface is completely covered with shielding gas. The shielding gas is mainly made up of a carrier gas and the actual shielding gas (e.g. SF6 oder SO2). The preparation, i.e. the mixing and regulation of the gas amounts added takes place in the so-called shielding gas mixing machine, which can be designed for both stand-alone systems (for a magnesium furnace) or central gas mixing machines (for more than one furnace).The tasks of a shielding gas mixing machine are: - The amount and concentration of the shield gas can be chosen variably depending on the operating condition of the magnesium furnace (changed automatically during the casting process, e.g. production, idle, melting...). - The parameters (set values) can be adjusted at any time; they are entered at the central control point (furnace control panel). - A highly accurate and constant regulation of the amount and concentration of the shielding gas mixture. - The automatic switching to a reserve bottle (bottle empty warning). - The monitoring of all gas temperatures and flows. - The central display of errors and notifications on the furnace’s control panel. - The assurance of a safe melting operation and consistent casting process. - In the case of an error, it is possible to carefully switch to the emergency operation (for safe cooling of the magnesium melt) - also in the case of a power cut. - Regulated cabinet heating on the inside (only for SO2) in order to ensure safe operation even at low ambient temperatures. - In gas mixing machines which use SO2 (toxic) there is an integrated gas sensor which automatically starts an extraction ventilator in the case of escaping gas (leak); a warning is also shown on the control panel. | Schutzgas-Gasmischanlage | Anlage zur Herstellung einer Mischung aus einem Schutzgas (z.B. SO2, SF6, HFC…) und einem Inertgas (Trägergas z. B. Ar, N2) zur Schutzbegasung einer Magnesiumschmelze.Um eine Reaktion der flüssigen Magnesiumschmelze mit Sauerstoff (Luft) zu verhindern, wird der Schmelzeoberfläche ununterbrochen Schutzgas zugefügt. Dieses Schutzgas besteht im Wesentlichen aus einem Trägergas und dem eigentlichen Schutzgas (z.B. SF6 oder SO2). Die Aufbereitung, d. h. die Mischung und Regelung der zugeführten Gasmenge erfolgt in der sogenannten Schutzgas-Gasmischanlage, die sowohl als Insel-Anlage (für einen Mg-Ofen) oder als Zentral-Gasmischanlage (für mehrere Öfen) ausgeführt sein kann. Die Aufgaben einer Schutzgas-Mischanlage sind: - Schutzgasmenge und -konzentration können je nach Betriebszustand des Magnesium-Ofens variabel gewählt werden (wird während des Gießprozesses automatisch je nach Vorgabe verändert, z .B. Produktion, Ruhe, Aufschmelzen…). - Die Parameter (Sollwerte) können jederzeit angepasst werden, die Eingabe erfolgt über eine zentralen Bedienstelle (Steuerpult des Ofens). - Eine hochgenaue und stetige Regelung der Gasmenge und Konzentration des Schutzgas-Gemisches. - Das automatisches Umschalten auf eine Reserveflasche (Flaschen-Leermeldung). - Die Überwachung aller Gasdrücke und Durchflüsse. - Die zentrale Störungs- und Meldungsanzeige an der Bedienstelle des Ofens. - Die Gewährung eines sicheren Schmelzbetriebes und gleichbleibenden Gießprozesses. - Im Störungsfall ist ein sofortiges Umschalten auf Notbetrieb möglich (zum sicheren Abkühlen der Magnesiumschmelze) - auch im Falle eines Stromausfalls. - Geregelte Schrankheizung im Inneren (nur bei SO2), um auch bei niedrigen Umgebungstemperaturen einen sicheren Betrieb zu gewährleisten. - Bei der Gasmischanlage für den SO2-Betrieb (toxisch) ist ein Gassensor integriert, der bei Gasaustritt (Leckage) den automatischen Anlauf eines Absaugventilators bewirkt, zusätzlich wird eine Warnmeldung an der Bedienstelle angezeigt. | https://www.giessereilexikon.com/en/foundry-lexicon/Encyclopedia/show/shielding-gas-mixing-machine-4332/?cHash=67d7a06c74b34ae54accdd0692fc593b | https://www.giessereilexikon.com/giesserei-lexikon/Encyclopedia/show/schutzgas-gasmischanlage-720/?cHash=67d7a06c74b34ae54accdd0692fc593b
Shielding gas for welding | Shielding gases for welding are standardized in DIN EN 439. Gas-shielded aluminum welding (see Aluminum welding, Gas-shielded welding processes, Welding of die cast parts) is mainly based on the inert gases argon and helium as well as argon/helium mixtures. In addition to the actual shielding function, the composition of the gases may be used to influence the penetration profile, degassing behavior and also the arc stability, i.e. the welding behavior.Due to its high density (relative density to air = 1.38), argon is particularly well suited for shielding the weld pool. Moreover, the relatively low ionization voltage facilitates arc ignition.Helium is primarily derived from natural gas. Due to its low density (relative density to air = 0.14), the shielding effect is rather low. Nonetheless, its very good thermal conductivity and its ability to transfer heat stored in the gas onto the component, have a very positive effect on the welding of aluminum materials. The elevated ionization voltage makes it more difficult to ignite the arc and increases the operating voltage and therefore the energy per unit length with the same arc length which also has a positive effect on the thermal efficiency of the arc. However, because of the low density, a larger amount of gas is required to shield the arc and the melt.The properties of argon/helium mixtures are essentially determined by the proportions contained in the mixture. In order to assess the flow rate of argon/helium mixtures and helium, Table 1 can be used when applying argon pressure reducers. The actual flow rate is the measure indicated by the flow meter or pressure reducer, multiplied by the correction factor.Leading suppliers of shielding gases for welding are the Linde Group and the Messer Group.Literature references:DVS - Deutscher Verband für Schweißen und verwandte Verfahren e. V., DVS technical codes 0913-1 to -3, www.dvs-aft.deDVS 0913-1 MIG welding of aluminium – Material-specific basicsDVS 0913-2 MIG welding of aluminium – Devices, processes, auxiliary materialsDVS 0913-2 MIG welding of aluminium – application-oriented notes | Schweißschutzgas | Schweißschutzgase sind in DIN EN 439 genormt. Für das Schutzgasschweißen von Aluminium (siehe Schweißen von Aluminium, Schutzgas-Schweißverfahren, Schweißen von Druckgussteilen) werden vorwiegend die inerten Gase Argon und Helium, sowie Argon-Helium Gemische eingesetzt. Neben der eigentlichen Schutzfunktion, kann über die Zusammensetzung der Gase Einfluss auf das Einbrandprofil, das Entgasungsverhalten, aber auch auf die Lichtbogenstabilität, also auf das Schweißverhalten, genommen werden.Aufgrund seiner hohen Dichte (relative Dichte zu Luft = 1,38) eignet sich Argon besonders gut zum Abschirmen des Schweißbades. Die relativ geringe Ionisationsspannung erleichtert das Zünden des Lichtbogens.Helium wird vorwiegend aus Erdgas gewonnen. Die Abschirmwirkung ist aufgrund seiner geringen Dichte (relative Dichte zu Luft = 0,14) eher gering. Die sehr gute Wärmeleitfähigkeit und das Vermögen, die im Gas gespeicherte Wärme auf das Bauteil zu übertragen, wirken sich beim Schweißen von Aluminiumwerkstoffen, sehr positiv aus. Die höhere Ionisationsspannung erschwert das Zünden des Lichtbogens und erhöht bei gleicher Lichtbogenlänge die Arbeitsspannung und somit die Streckenenergie, was sich ebenfalls positiv im thermischen Wirkungsgrad des Lichtbogens bemerkbar macht. Aufgrund der geringeren Dichte wird jedoch für den Schutz des Lichtbogens und der Schmelze einen größere Gasmenge benötigt.Die Eigenschaften der Argon-Helium Gemische werden weitgehend von den im Gemisch vorhandenen Anteilen bestimmt. Zur Ermittlung der Durchflussmenge von Argon-Helium Gemischen und Helium kann bei Verwendung von Argon Druckminderern Tabelle 1 verwendet werden. Die tatsächliche Durchflussmenge ist der abgelesene Wert am Durchflussmesser oder Druckminderer multipliziert mit dem Korrekturfaktor.Führende Anbieter von Schweißschutzgasen sind Linde Group, Messer Group.Literatur:DVS - Deutscher Verband für Schweißen und verwandte Verfahren e. V., DVS Merkblätter 0913-1 bis -3, www.dvs-aft.deDVS 0913-1 MIG-Schweißen von Aluminium - Werkstoffspezifische GrundlagenDVS 0913-2 MIG-Schweißen von Aluminium - Geräte, Prozesse, HilfsstoffeDVS 0913-2 MIG-Schweißen von Aluminium - Anwendungstechnische Hinweise | https://www.giessereilexikon.com/en/foundry-lexicon/Encyclopedia/show/shielding-gas-for-welding-4625/?cHash=94c5fd15aad6a34f256a87c88141eb13 | https://www.giessereilexikon.com/giesserei-lexikon/Encyclopedia/show/schweissschutzgas-1014/?cHash=94c5fd15aad6a34f256a87c88141eb13
Shielding gas | Entry currently in process. | Schutzgas | Beitrag derzeit in Bearbeitung. | https://www.giessereilexikon.com/en/foundry-lexicon/Encyclopedia/show/shielding-gas-4432/?cHash=4fef06314b0a9ffd1b1cb5221f1415cd | https://www.giessereilexikon.com/giesserei-lexikon/Encyclopedia/show/schutzgas-820/?cHash=4fef06314b0a9ffd1b1cb5221f1415cd
Shell pattern | Pattern without core prints, attachments and other, i. e. it corresponds exactly to the casting to be produced. If undercuts occur, then these are demolded by means of loose cods (s. Outer core). Additional references:Wooden pattern gradeLoose piece | Naturmodell | Modell ohne Kernmarken, Ansteckteile und Sonstiges, d. h. es entspricht genau dem herzustellenden Gussteil. Treten Hinterschneidungen auf, werden diese durch lose Ballen ausgeformt (s. Außenkern). Weiterführende Stichworte:Holzmodell-GüteklasseLosteil | https://www.giessereilexikon.com/en/foundry-lexicon/Encyclopedia/show/shell-pattern-3995/?cHash=7c51b1dede1383c37752d35de593a05b | https://www.giessereilexikon.com/giesserei-lexikon/Encyclopedia/show/naturmodell-381/?cHash=7c51b1dede1383c37752d35de593a05b
Shell molding machine | It is a machine for making shell molds and -cores according Croning method (Fig. 1, Laempe Mössner Sinto GmbH). The application of the resin coatingsand can be done by shaking, blowing or shooting. The tool temperatures are generally between 250 and 350 ° C. The molding material is given by tilting bulk vessels into the mold. Under influence of gravity takes place contours forming. Higher strength and better surfaces are achieved when resin coatingsand is poured under additional pressure into the tool. The core box is locked to the molding sand bin and rotated by 180 °. The molding material falls into the mold and can be additionally compressed. After curing time the molding sand bin is rotated again and the thermally uninfluenced molding material trickles back. The height of temperature and duration of curing time affect the layer thickness of mold half respectively core. Additional references:Core shooting machineResin-coated sandCoreCroning shell moldCroning processMolding processOrganic binder systemsHot box process | Maskenformmaschine | Maschine zur Herstellung von Maskenformen und -kernen nach dem Croning-Verfahren (Bild 1, Laempe Mössner Sinto GmbH). Das Aufbringen des Formstoffes kann durch Schütten, Blasen oder Schießen erfolgen. Die Werkzeugtemperatur liegt in der Regel zwischen 250 und 350°C. Der Formstoff wird mittels kippbarer Schüttgefäße in das Formwerkzeug gegeben. Unter Wirkung der Schwerkraft erfolgt die Konturenbildung. Höher Festigkeiten und bessere Oberflächen werden erreicht, wenn der harzumhüllte Sand unter zusätzlichem Druck in das Werkzeug eingefüllt wird. Der Kernkasten wird mit dem Formstoffbehälter verriegelt und um 180° gedreht. Der Formstoff fällt in das Werkzeug und wird zusätzlich verdichtet. Nach Ablauf der Hätezeit wird der Formstoffbehälter wiederum gedreht und der thermisch unbeeinflusste Formstoff rieselt in den Formstoffbehälter zurück. Die Höhe der Temperatur und die Dauer der Härtezeit beeinflusst die Schichtdicke der Formhälfte bzw. des Kernes. Weiterführende Stichworte:KernschießmaschineHarzumhüllter SandKernMaskenformMaskenformverfahrenFormverfahrenOrganische BindersystemeHot-Box-Verfahren | https://www.giessereilexikon.com/en/foundry-lexicon/Encyclopedia/show/shell-molding-machine-4905/?cHash=ce065af12f6483f1eda421593de968c4 | https://www.giessereilexikon.com/giesserei-lexikon/Encyclopedia/show/maskenformmaschine-4904/?cHash=ce065af12f6483f1eda421593de968c4
Shatter index | Characteristic value describing the plastic properties of a mold material under dynamic stresses.A cylindrical test specimen falls on a round anvil from a height of 1.84m. Upon the impact, there is an abrupt stress, the test specimen falls apart and/or is deformed. The mold material percentage which does not fall through the sieve with a mesh width of 12 x 12mm by which the anvil is surrounded represents the shatter index value (Fig. 1 and 2). See also Demolding characteristic. Additional references:Mold sand testing | Shatter-Index | Kenngröße, die das plastische Verhalten eines Formstoffes unter einer dynamischen Beanspruchung erfasst.Ein zylindrischer Prüfkörper fällt aus einer Höhe 1,84 m auf einen runden Amboss. Beim Aufprall kommt es zu einer schlagartigen Beanspruchung, der Prüfkörper zerfällt bzw. wird deformiert. Der prozentuale Anteil an Formstoff, der nicht durch das den Amboss umgebende Sieb der Maschenweite 12 x 12 mm fällt, ist der Wert des Shatter-Index (Bilder 1 und 2). Siehe auch Ausformkennwert.Weiterführende Stichworte:Formsandprüfung | https://www.giessereilexikon.com/en/foundry-lexicon/Encyclopedia/show/shatter-index-4503/?cHash=2f9974a623366cacabb06f8940fa847c | https://www.giessereilexikon.com/giesserei-lexikon/Encyclopedia/show/shatter-index-892/?cHash=2f9974a623366cacabb06f8940fa847c
Shapeability | Capability of bentonites (plastic masses) to be greatly deformed without forming any cracks. The bonding property of bentonites is ensured by their very large inner surface area, their high water-absorbing capacity, the flakey shape of clay minerals, and the capillarity of the water-filled pores. The flakey minerals enclosed by a water film are able to shift in a parallel movement while movement perpendicular to the flake plane is prevented by absorption and capillary forces. Both effects are caused by the great shapeability capacity. | Bildsamkeit | Fähigkeit der Bentonite (plastischer Massen) zu starker Deformation ohne Rissbildung. Die Bindefähigkeit der Bentonite wird durch ihre sehr große innere Oberfläche, ihr hohes Absorptionsvermögen für Wasser, die blättchenförmige Gestalt der Tonminerale und die Kapillarität der wassergefüllten Poren ermöglicht. Die von einem Wasserfilm umgebenen blättchenförmigen Minerale können sich parallel zueinander verschieben, während die Verschiebungen senkrecht zur Blättchenebene durch Absorptions- und Kapillarkräfte verhindert werden. Beides bewirkt die hohe Bildsamkeit. | https://www.giessereilexikon.com/en/foundry-lexicon/Encyclopedia/show/shapeability-3688/?cHash=22a46b58bfde88fc54b8b75b93ff8e5e | https://www.giessereilexikon.com/giesserei-lexikon/Encyclopedia/show/bildsamkeit-71/?cHash=22a46b58bfde88fc54b8b75b93ff8e5e
Shape memory alloys | Shape Memory Alloys or SMAs, (sometimes also referred to as memory metals) can reverse low-temperature plastic or irreversible deformations by heating. In this process, the original state of deformation is returned by subsequent cooling (figures 1 and 2). The shape memory effect is based on a thermoelastic martensitic transformation while the crystal structure is transformed depending on the temperature. In general, two crystal structures are distinguished: Austenite (high-temperature structure) and martensite (low-temperature structure). Both show an arranged lattice structure.In case of the one-way effect, the material that was deformed at a low temperature recovers its original shape if it is heated to a higher temperature. The transformation starts at the austenite start temperature As that can be defined by a respective alloy composition. Additionally, shape memory alloys may also offer a two-way effect (they can remember two shapes, one at a high temperature and the other at a low temperature) that can be set by special thermomechanical material treatment processes. Finally, the transformation of the austenite to the martensitestructure may also be forced by shear stress. This effect is referred to as pseudoelasticity and acts rubbery and is, for example, an ideal property for spectacle frames.Technically interesting for this are nickeltitanium alloys that form a martensitic lattice structure with relatively easy deformability in “cold” condition, austenitic structure with a highly-strength lattice structure in “hot” condition and that can be classified as temperature-dependent, allotropic modifications. Figure 3 illustrates the potential deformation of a NiTi alloy paper clip in an idealized raster image. | Formgedächtnis-Legierungen | Die Formgedächtnis-Legierungen (Shape-Memory-Alloys oder SMA, teilweise auch als Memorymetalle bezeichnet) können ihre bei tiefen Temperaturen erfahrene plastische oder irreversible Verformung durch Erwärmung rückbilden. Dabei wird bei nachfolgender Abkühlung auf die Ausgangstemperatur der ursprüngliche Verformungszustand wieder angenommen (Bilder 1 und 2). Der Formgedächtnis-Effekt geht aus einer thermoelastischen martensitischen Umwandlung hervor, wobei eine temperaturabhängige Änderung der Kristallstruktur erfolgt. Insgesamt spricht man von zwei Kristallstrukturen: Austenit (Hochtemperatur-Struktur) und Martensit (Niedertemperatur-Struktur). Beide weisen eine geordnete Gitterstruktur auf. Beim Einwegeffekt nimmt das Material, das bei einer tiefen Temperatur verformt wurde, seine ursprüngliche Form wieder an, wenn es auf eine höhere Temperatur erhitzt wird. Die Umwandlung beginnt bei der Austenit-Start-Temperatur As, die durch eine entsprechende Legierungszusammensetzung eingestellt werden kann. Außerdem können Formgedächtnis-Legierungen auch einen Zweiwegeffekt (sie können sich an zwei Formen erinnern - eine bei einer hohen Temperatur und die andere bei einer tiefen Temperatur) aufweisen, der durch spezielle thermomechansiche Werkstoffbehandlung eingestellt werden kann. Letztlich kann die Umwandlung von der Austenit- zur Martensit-Struktur auch durch eine Schubspannung mechanisch erzwungen werden. Diese sogenannte Pseudoelastizität wirkt gummiartig, was beispielsweise eine ideale Eigenschaft für Brillenrahmen darstellt. Technisch interessant sind dafür Nickel-Titan-Legierungen‚ die im "kalten" Zustand eine martensitische Gitterstruktur mit relativ leichter Verformbarkeit, im "warmen" Zustand eine austenitische Struktur mit hochfester Gitterstruktur ausbilden (Hochtemperatur-Austenit) und die sich als temperaturabhängige, allotrope Modifikationen einordnen lassen. Bild 3 zeigt als idealisierte Rasteraufnahme die mögliche Verformung einer Büroklammer aus einer NiTi-Legierung. | https://www.giessereilexikon.com/en/foundry-lexicon/Encyclopedia/show/shape-memory-alloys-4750/?cHash=5865d5354faa20172a68a88ffda5557b | https://www.giessereilexikon.com/giesserei-lexikon/Encyclopedia/show/formgedaechtnis-legierungen-1139/?cHash=5865d5354faa20172a68a88ffda5557b
Shape factor | According to eq. 1, the shape factor SF is defined as the ratio of the length and width to the thickness of a casting.Eq. 1: For compact castings, e.g. in the shape of a cube, sphere, ingot or plate, the modular ratio is a linear function of the casting’s shape factor SF, i.e. there is a linear dependence between the modular ratio (ratio of risermodulus Mr to casting modulus Mc) and the shape factor SF, as illustrated in Fig. 1.The aim of this observation is to obtain correct dimensioning of risers since a riser can be sized somewhat smaller at a high modular ratio than at a low modular ratio, or in more precise words: As the shape factor SF rises, the modular ratio Mr/Mc increases. Therefore, castings having extensive surfaces such as plates or ingots require a high modular ratio at a relatively low riser volume, while compact castings such as spheres or cubes can be seal-fed with a smaller modular ratio and higher relative riser volume.Additional links:Chvorinov’s ruleHeuvers’ circle method | Gestaltfaktor | Der Gestaltfaktor GF ist nach Glg. 1 als Verhältnis von Länge und Breite zur Dicke eines Gussstückes definiert.Glg.1: Bei kompakten Gussstücken, z. B. würfel-, kugel-, barren- oder plattenförmigen Gusssteilen, hängt das Modulverhältnis linear von dem Gestaltfaktor GF des Gusskörpers ab, es liegt also eine lineare Abhängigkeit zwischen dem Modulverhältnis (Verhältnis Speisermodul MSp zu Gussstückmodul MG) und dem Gestaltfaktor GF vor, wie auch aus Bild 1 hervor geht.Ziel dieser Betrachtung ist eine korrekte Speiserdimensionierung, denn bei einem hohen Modulverhältnis kann der Speiser etwas kleiner ausfallen als bei einem kleinem Modulverhältnis, exakter formuliert: Mit steigendem Gestaltfaktor GF nimmt das Modulverhältnis MSp /MG zu. Großflächige Gussstücke wie Platten oder Barren erfordern daher hohe Modulverhältnisse bei kleinem relativem Speiservolumen, während kompakte Gusskörper wie Kugeln oder Würfel mit kleineren Modulverhältnissen und größerem relativen Speiservolumen dicht gespeist werden können.Weiterführende Links:Chvorinovsche RegelHeuverssche Kreismethode | https://www.giessereilexikon.com/en/foundry-lexicon/Encyclopedia/show/shape-factor-4658/?cHash=9cc31e898fa44c8e6159d8cec962fd32 | https://www.giessereilexikon.com/giesserei-lexikon/Encyclopedia/show/gestaltfaktor-1047/?cHash=9cc31e898fa44c8e6159d8cec962fd32
Shake-out grid | Machines which use vibration to separate castings and sand or clumps of sand from one another. These systems usually work with vertical vibrations. They are mainly used for large castings with high casting weights and low quantities. The material is fed in (cast molds with mold boxes or boxless mold blocks) with a crane. Later the castings which have been taken out are removed again with the crane. The used sand is taken in under the shake-out grid by an under-floor conveyor and fed to the regeneration and then the sand conditioning. To reduce the necessary pit depth and its costs, two technical designs have proved to be effective and become widespread. One is the counter-support foundation with a frame construction (Fig. 1, GUT GmbH, Freudenberg) where the hopper is integrated into the frame work and the other is the special angled-bucket elevator to transport more than 30t/h of sand. Today, the usable surface of the shake-out grid for single grids can be up to 20m2 and can be any size for multiple grids. Depending on the design, loads can weigh up to 50t. Fig. 2 (GUT GmbH, Freudenberg) shows an example system of a shake-out station and Fig. 3 (GUT GmbH, Freudenberg) shows the PLC panel of a shake-out station with sand reclamation. | Auspackrost | Maschinen die mittels Vibration Gussteile und Sand bzw. Sandknollen voneinander trennen. Derartige Anlagen arbeiten in der Regel mit vertikalen Schwingungen. Sie finden hauptsächlich bei großen Gussstücken mit hohen Gussgewichten und bei geringen Stückzahlen Verwendung. Die Materialaufgabe (abgegossenen Formen mit Formkästen oder kastenlose Formblöcke) erfolgt mittels Kran. Anschließend werden die entsandeten Gussstücke wiederum mittels Kran entnommen. Der Altsand wird unterhalb des Ausschlagrostes von einem Unterflurförderer aufgenommen, der Regenerierung und anschließend der Sandaufbereitung zugeführt. Um die erforderliche Grubentiefe und ihre Kosten zu minimieren, haben sich zwei technische Ausführungen bewährt und durchgesetzt. Zum einen sind es die Gegenschwingfundamente in Rahmenbauweise (Bild 1, GUT GmbH, Freudenberg) in der die Sand- und Knollentrichter integriert sind und zum anderen die Spezialwinkelbrechwerke für einen Transport von Sand und Knollen von mehr als 30t/h. Heute kann die nutzbare Fläche der Auspackroste bei Einfachrosten bis 20 m2 und bei Mehrfachrosten jede beliebige Größe betragen. Dabei sind je nach Ausführung über 50 t Auflagegewicht möglich. Bild 2 (GUT GmbH, Freudenberg) zeigt ein Anlagenbeispiel einer Auspackstation und Bild 3 (GUT GmbH, Freudenberg) ein SPS-Panel einer Auspackstation mit Sandrückgewinnung. | https://www.giessereilexikon.com/en/foundry-lexicon/Encyclopedia/show/shake-out-grid-4467/?cHash=4f31b9ec0da55b60e52b8c952c680576 | https://www.giessereilexikon.com/giesserei-lexikon/Encyclopedia/show/auspackrost-855/?cHash=4f31b9ec0da55b60e52b8c952c680576
Shaft melting furnace energy consumption | The specific energy consumption of shaft melting furnaces depends very much on different, marketable furnace concepts and is numbered with 580 to 900 kWh/t of aluminum in independent researches. In general, energy consumption depends on the furnace size, melt temperature in the bath as well as the charge material (alloy, unit size, etc.). Example:Regarding the StrikoMelter® shaft melting furnace with a StrikoWestofen GmbH ETAMAX® shaft, the manufacturer guarantees an energy consumption in continuous operation of 600 kWh/t at a melting temperature of 720 °C. This applies to the use of pigs and lumpy circulation material.Measure for energy consumption reduction:The following measure for a energy consumption reduction at the shaft melting furnaces should be present or implemented: - Good furnace efficiency, continuous melting process - An adaption of the shaft size to the feeding material and, if necessary, a shaft extension should be considered - Installation of a shaft laser for controlling the shaft filling level and for optimizing the feeding time - Alternating charging of blocks and circulation materials - Installation of shaft covers - Furnace pressure control - Evaluation of operational data - Staff training In general, a continuous melting process is an advantage for low energy consumption. Interruptions result in loss of thermal energy. When the burner process is interrupted, the molten metal solidifies again. When restarting the production, energy for the transition of the metal into a liquid state has to be added again. This double melting process also causes an extended oxidation on the metal surface and has negative effects on metal quality.Optimum furnace efficiency cannot always be achieved due to changing purchase amounts by the foundry. For this reason, a stored furnace bath quantity should be used in case of low furnace efficiency. The required molten metal can be taken from this while the melting process is interrupted. The furnace operates in the holding mode and thermal losses can be minimized by closing the shaft cover. If the bath is emptied to the amount of 50 percent, a new melting process is started which then - depending on the bath size - continues for several hours. This example illustrates two basic aspects: on the one hand the importance of a correct furnace dimensioning where the melting performance-bath content ratio is correctly set, on the other hand the importance of staff training. The operator influences the furnace energy consumption to a large extent by the charging type and the melting process. This fact represents an important aspect of company resource management.Material pre-heating is another important factor of ehergy consumption. The spectrum of furnace type energy consumptions described in books, summarized under the collective term “shaft melting furnace”, to a large extent result from the shaft geometry and the related percentage of material pre-heating in the shaft. For this reason, an efficient shaft melting furnace disposes of “cold” activities where the good is added, a “warm” activity for pre-heating and a melting zone where a high energy density is constructively realized. In general, for a high heat utilization, an even and high shaft filling with a low voids fraction is essential.For measuring the melting progress and maintaining the shaft filled, the shaft cross-section underneath the feeding area can be scanned by a laser beam. If the sensor notices that the shaft is free for the next charging process, the furnace control automatically starts the feeding process. The laser control immediately detects the shaft filling level and enables feeding as early as possible, independent of material form, size and bulk density. This way, the shaft is ideally used and the energetic efficiency is much better than with indirect procedures such as through furnace temperature measurements or even through time control.Often, furnace surface temperature is used for measuring radiation losses of the furnace. However, this approach disregards door and charging losses which also have to be taken into account. All this losses are integrated in the furnace efficiency. Due to insufficiently closing doors, the high amount of heat escapes through convection. If both doors in the hot melting room area have to be opened for charging, each charging process causes massive heat radiation into the furnace hall. Melting furnaces, on the contrary, where metal is added from the top to the cold shaft area, basically have no charging losses. In the end, only the total furnace efficiency as a result from multiplying fuelling and furnace efficiency represent the degree of furnace energy quality.Shaft melting furnaces of high quality achieve efficiencies of more than 50 percent.Additional references:Metal yieldLiterature:Bayerisches Landesamt für Umweltschutz (Editor): Effiziente Energienutzung in Nicht-Eisen-Metall-Schmelzbetrieben, Augsburg 2005 | Schachtschmelzofen-Energieverbrauch | Der spezifische Energieverbrauch von Schachtschmelzöfen ist stark von den unterschiedlichen, marktgängigen Ofenkonzepten abhängig und wird in unabhängigen Studien mit 580 bis 900 kWh/t Aluminium beziffert. Generell ist der Energieverbrauch von der Ofengröße, der Temperatur der Schmelze im Bad sowie vom Einsatzmaterial (Legierung, Stückgröße etc.) abhängig.Beispiel: Für den Schachtschmelzofen StrikoMelter® mit ETAMAX® Schacht von StrikoWestofen GmbH sichert der Hersteller einen Energieverbrauch im kontinuierlichen Betrieb von 600 kWh/t bei 720 °C Schmelzetemperatur zu, dies gilt für den Einsatz von Masseln und stückigem Kreislaufmaterial.Maßnahmen zur Reduzierung des Energieverbrauchs: Folgende Maßnahmen zur Reduzierung des Energieverbrauchs an Schachtschmelzöfen sollten vorliegen bzw. implementiert werden: - Gute Ofenauslastung, kontinuierlicher Schmelzbetrieb - Anpassung der Schachtgröße an das Beschickungsmaterial und bei Bedarf sollte eine Schachtvergrößerung in Betracht gezogen werden - Installation eines Schachtlasers zur Kontrolle des Schachtfüllstands und der Optimierung des Beschickungszeitpunkts - Abwechselndes Chargieren von Block und Kreislaufmaterial - Installation Schachtabdeckung - Regelung des Ofendrucks - Auswertung der Betriebsdaten - Schulung des Personals Generell ist ein kontinuierlicher Schmelzbetrieb eine gute Voraussetzung für einen geringen Energieverbrauch. Unterbrechungen führen zu einem Verlust von Wärmeenergie. Bei Unterbrechung des Brennerbetriebs erstarrt das angeschmolzene Metall wieder; dem Metall muss bei Wiederaufnahme der Produktion erneut die Schmelzenergie zum Übergang in den flüssigen Zustand zugeführt werden. Dieser doppelte Schmelzvorgang verursacht auch eine verstärkte Oxidation an der Metalloberfläche und wirkt sich negativ auf die Metallqualität aus. Eine optimale Ofenauslastung ist aufgrund von Schwankungen der Abnahmemengen durch den Gießereibetrieb nicht immer zu erzielen. Bei geringer Ofenauslastung sollte daher eine Vorhaltemenge des Ofenbades genutzt werden. Diesem kann dann das benötigte Flüssigmetall entnommen werden, während der Schmelzbetrieb unterbrochen wird; der Ofen arbeitet im Warmhaltebetrieb und Wärme¬verluste können durch Schließen der Schacht¬abdeckung minimiert werden. Ist das Bad zu ca. 50 % geleert, wird eine neue Schmelzreise begonnen, die dann - je nach Badgröße - mehrere Stunden anhält. An diesem Beispiel können zwei grundsätzliche Aspekte dargelegt werden: zum einen die Bedeutung einer korrekten Dimensionierung des Ofens mit Einstellung eines korrekten Verhältnisses von Schmelzleistung zu Badinhalt, zum anderen die Bedeutung der Schulung des Betriebspersonals. Durch die Art des Chargierens und den Ablauf des Schmelzbetriebs beeinflusst der Bediener vor Ort ganz wesentlich den Energieverbrauch eines Ofens. Dieser Sachverhalt stellt einen gewichtigen Aspekt eines betrieblichen Ressourcen¬managements dar. Die Materialvorwärmung ist ein weiterer maßgeblicher Faktor der Energieausnutzung. Die in der Literatur aufgeführte Bandbreite der Energieverbräuche von Ofentypen, die unter dem Sammelbegriff „Schachtschmelzöfen“ zusammengefasst sind, entstammt ganz wesentlich der Schachtgeometrie und des damit einhergehenden Anteils der Materialvorwärmung im Schacht. Ein effektiver Schachtschmelzofen besitzt daher einen „kalten“ Aufgabebereich, in den das Gut eingefahren wird, den „warmen“ Schacht für die Vorwärmung und eine Schmelzzone, in der konstruktiv eine hohe Energiedichte realisiert wird. Für eine hohe Wärmeausnutzung ist generell eine gleichmäßige und hohe Schachtfüllung mit einem geringen Lückengrad essentiell wichtig. Um den Schmelzfortschritt zu erfassen und den Schacht immer bestmöglich gefüllt zu halten, kann der Schachtquerschnitt unterhalb der Beschickung mit einem Laserstrahl abgetastet werden. Signalisiert der Sensor, dass der Schacht für den nächsten Chargiervorgang frei ist, so startet die Ofensteuerung automatisch den Beschickungsvorgang. Diese Laserüberwachung detektiert also unmittelbar den Füllstand im Schacht und ermöglicht ein Beschicken zum frühest möglichen Zeitpunkt, unabhängig von der Form, Größe und Schüttdichte des Einsatzgutes. Damit wird das Schachtprinzip optimal ausgenutzt und der energetische Wirkungsgrad gestaltet sich daher deutlich besser als er bei indirekten Verfahren, beispielsweise via Ofentemperaturen-Messung oder gar via Zeitsteuerung, möglich ist. Häufig wird die Oberflächentemperatur von Öfen als Maß für Abstrahlverluste des Ofens heran¬gezogen. Dieser Ansatz vernachlässigt aber die Türverluste und die Chargierverluste, die es ebenfalls zu berücksichtigen gilt. All diese Verluste fließen in den ofen¬technischen Wirkungsgrad ein. Durch mangelhaft schließende Türen entweicht über Konvektion eine hohe Wärmemenge. Müssen zum Chargieren die Türen im Bereich des heißen Schmelzraums geöffnet werden, so bedingt jedes Chargieren enorme Wärmeabstrahlung in die Ofenhalle. Schmelzöfen hingegen, bei denen das Metall von oben in den kalten Bereich des Schachts eingebracht wird, haben quasi keine Chargierverluste. Letztlich stellt nur der Gesamtwirkungsgrad des Ofens, der sich aus der Multiplikation von feuerungstechnischem und ofentechnischem Wirkungsgrad ergibt, das Maß für die Energiegüte des Ofens dar. Gute Schachtschmelzöfen erreichen hier Wirkungsgrade von über 50 %. Weiterführende Stichworte:MetallausbeuteLiteratur: Bayerisches Landesamt für Umweltschutz (Hrsg.): Effiziente Energienutzung in Nicht-Eisen-Metall-Schmelzbetrieben, Augsburg 2005 | https://www.giessereilexikon.com/en/foundry-lexicon/Encyclopedia/show/shaft-melting-furnace-energy-consumption-4495/?cHash=0c8ea4c42926651ad63a08d5b0cf087b | https://www.giessereilexikon.com/giesserei-lexikon/Encyclopedia/show/schachtschmelzofen-energieverbrauch-884/?cHash=0c8ea4c42926651ad63a08d5b0cf087b
Shaft melting furnace | Shaft melting furnace with a vertical, tubular shaft. Examples are blast furnaces, cupolas and aluminium shaft melting furnaces, but also thermal treatment furnaces with a cylindrical, shaft-like structure and air circulation.Aluminium shaft melting furnaceShaft melting furnaces are used in aluminium foundries, especially in die casting foundries, for high requirements for metal quality, melting performance and rentability. Fig. 1 schematically illustrates the constructive structire of a fuel-heated shaft melting furnace for melting and holding aluminium alloys. Thanks to a special shaft geometry and especially adapted burner technology process steps such as preheating, heating and liquefaction can be combined in one melting shaft. The molten material is added in a cold state in the shaft, sinks down the shaft and is heated up during sinking. Ascending flue gasses on the fuse link resulting from the melting process are cooled, i.e. the shaft furnace funtions in a favorable counter flow principle relating to warmth. The heat transfer occurs through convection ensuring a heat exchange at low temperatures. On the fuse link at the shaft base, the material is heated up to the extent that a quick melting takes place. For this reason, the time the metal spends in the high temperature area with an immedate pressurizing by burner gasses is low which has a positive effect on the burnout. Explosions due to humid molten material are impossible. The molten material flows without turbulances and dross from the fuse link to the trough-shaped holding room where the selected tapping temperature is maintained. With larger machines, metal tapping normally occurs via a hydraulic tilting arrangement of the furnace (Fig. 2), with smaller machines a tapping valve is used (Fig. 3).These plants have a hgh automisation degree. The feeding point can be directly determined through material level monitoring in the shaft or indirectly through analyzing the flue gasses temperature. The feeding material (block or cycle material) only has to be added to the furnace feeding device. This is done directly into the load-carrying attachment, either manually in feeding trolleys or through fork-lift trucks Charging starts automatically upon furnace control request.The furnace structure with separate burner devices for the melting shaft and/or the holding part ensures a continuous metal discharge with a temperature tolerance of ± 5°C and enables a flexible metal supply for the foundry as an important requirement for a good efficiency.The twin-chamber furnace concept with a fuse link and a separate holdingbath results in a high metal quality. The melt only shows low concentrations of suspensed, unsoluble impurities and the oxygen content lies below the solution equilibrium. Typical aluminium die casting alloys such as VDS 226, 230, 231 and 239 can be melted in such shaft furnaces with a high metal yield so that the operator is totally satisfied. Therefore, this furnace type represents the ideal melting aggregate for many die casting foundries. However, we do not recommend to melt extremely fine return scrap such as chips. In case of metal removal of less than 150kg/h or if alloys have to be changed with a high frequency, espcially changes between copper-bearing and copper-free alloys, twin-chamber furnaces can be efficiently used only to a certain extent. If chips have to be re-melted, we recommend the use and/or the upgrade on a chip furnace.Shaft melting furnaces can also have one or two bale-out pockets (Fig. 4). These machines are often used at the manufacturing cells. The metal is brought from the bale-out to the casting chamber through a ladle system. The cycle material which builds up in the cell is immediately added to the furnace again. The produced metal quality is sufficient for many mass products. Such cell solutions are characterized by a high profitability.Melting rate and evaluation criteriaThe melting rate of aluminum shaft melting furnaces start at approx. 300kg/h and achieve up to 7,000kg/h in steps of 500 or 1,000kg/h. Adapted to the melting rate, the same aggregate provides for holding capacities of 500kg to 20,000kg. In general, melting and holding capacities can be randomly combined and adapted to all operational situations. A rule of thumb is that the size of the holdingbath (in the unit kilogram) should be at least one or two times the melting rate (in the unit kilogram).The most important criteria for evaluating a shaft melting furnace are the following: - A good metal quality, i.e.d low gas absorption and low amount of non.metal impurities in the melt - Low amount of weight loss (low metal loss due to oxidation in the furnace atmosphere) - High thermal efficiency and low energiy consumption per ton of molten metal - High temperature stability of the melt which is ready to be tapped - Easy and safe operation of feeding and melt removal - Good accessability to the furnace interior. This contributes to a minimization of metal losses when the melt is skimmed and make cleaning the furnace easier (removal of bonds on refractory materials) - Low maintenance requirement and high service life of refractory materials - High automization degree of the furnace, e.g. by installing an automated feeding system, burner control unit as well as a bath temperature control and a temperature control - A Clear visualization of the machine state as well as sufficient and comprehensible recording and documentation - Compliance with environment and occupational safety regulations regarding noise immissions, exhaust emissions and pollutant concentrations at the place of work Melting quality form an aluminumshaft melting furnaceThe accessible melting unit depends on the melting and holding processes and the charging good quality. The casting quality begins already in the melting furnace. In general, melt density index values between 4 and 8 percent can be achieved for aluminum silicon standard alloys in twin-chambered shaft melting furnaces (Note: Information by StrikoWestofen GmbH for the StrikoMelter® type). This means that the produced melt can be used for die casting processes without much further ado. Due to a consistent separation of melting and holding areas, a high metal quality can be produced even if the charge material is of low quality. Dimensioning the holdingbath, especially limiting the bath depth to less than 600mm, as well as an even tempering through controlled burners are important factors for achieving a high metal quality. In addition, a high bath capacity enables a sufficient quiet period for the meld which also has positive effects on the melting unit.Measures taken on a shaft melting furnace show the optimum melting process and a good temperature control (measures taken on a StrikoMelter® from and by StrikoWestofen GmbH). Density index values between 4 and 5 percent were determined immediately after the quiet period in the transport ladle. In this case, the tapping temperature was 740 °C. In general, these low density index values are totally sufficient to transfer the melt directly into the bale-out or the dosing furnace without scavenging gas treatments and/or rotary degassing.In case of higher requirements for the casting parts, e.g. when producing heavy-duty ductile die casting alloys from ductile die casting alloys, or if low hydrogen contents are required, the melting process can already start in the melting furnaceholdingbath by using a stirring plug (Fig. 5). The main tasks of the inert-gas flushing (nitrogen of argon) comprise the pre-cleaning of the melt through a quicker degassing (compared to the quiet process) as well as its thermal homogenization. The latter also reduces the energy consumption during holding. However, we do not recommend a flushing a holding chamber by using bottom stirring plugs if the furnace is used on a batch basis and/or if the chamber in most cases is widely emptied. Depending on certain alloy elements, melting temperatures of 800°C and more can cause an infiltration of melt in the stirring plug which reduces the efficiency of flushing and increases the flushing gas consumption.Fig. 6 illustrates the progression of the melt density index in the holdingbath of a twin-chambered shaft melting furnace after the it was started to inject the inert gas through stirring plugs. After a delay time, the density index continues to decrease. Since a low melting temperature of 700 °C was used for the process und the melt was very poor in oxidic and other solid impurities, an excellent density index end value of less the 1.5 percent was achieved. One of the leading companies to produce this kind of furnaces is ZPF GmbH (Movie 1) Additional references:Chip furnaceFurnace controlShaft melting furnace energy consumptionMetal yieldLiterature:Bayerisches Landesamt für Umweltschutz (Editor): Effiziente Energienutzung in Nicht-Eisen-Metall-Schmelzbetrieben, Augsburg 2005 | Schachtschmelzofen | Schmelzofen mit einem senkrechten, rohrförmigen Schacht. Beispiele dafür sind ein z. B. der Hochofen, Kupolofen und ein Aluminium-Schachtschmelzofen aber auch ein Wärmebehandlungsofen mit zylindrischem, schachtförmigen Aufbau und Luftumwälzung.Aluminium-SchachtschmelzofenBei hohen Anforderungen an die Metallqualität, an die Schmelzleistung und die Wirtschaftlichkeit werden in Aluminium-Gießereien, insbesondere Druckgießereien, Schachtschmelzöfen verwendet. In Bild 1 ist der konstruktive Aufbau eines brennstoffbeheizten Schachtschmelzofens zum Schmelzen und Warmhalten von Aluminiumlegierungen schematisch dargestellt. Dank einer besonderen Schachtgeometrie und speziell angepasster Brennertechnologie werden hierbei die Prozessschritte Vorwärmen, Aufheizen und Verflüssigen in einem Schmelzschacht kombiniert. Das Schmelzgut wird oben in den Schacht in kaltem Zustand eingesetzt, sinkt im Schacht ab und erwärmt sich dabei. Den vom Schmelzprozess auf der Schmelzbrücke aufsteigenden Abgasen wird dabei Wärme entzogen, d. h. der Schachtofen arbeitet im wärmetechnisch günstigen Gegenstromprinzip. Der Wärmeübergang erfolgt durch Konvektion, was einen Wärmeaustausch schon bei niedrigen Temperaturen gewährleistet. Auf der Schmelzbrücke am Schachtfuß ist das Material soweit durchgewärmt, dass ein schnelles Abschmelzen stattfindet. Dadurch ist die Verweilzeit des Metalls im Hochtemperaturbereich mit unmittelbarer Beaufschlagung durch die Brennergase gering, was sich günstig auf den Abbrand auswirkt. Explosionen durch feuchtes Schmelzgut sind ausgeschlossen. Das geschmolzene Metall fließt turbulenzfrei und krätzearm von der Schmelzbrücke in den wannenförmigen Warmhalteraum und wird dort exakt auf der gewählten Abstichtemperatur gehalten. Bei den größeren Anlagen erfolgt der Metallabstich in der Regel über eine hydraulische Kippeinrichtung der Ofenanlage (Bild 2), bei kleineren Einheiten dagegen über ein Abstichventil (Bild 3).Die Anlagen weisen einen hohen Automatisierungsgrad auf. Der Beschickungszeitpunkt kann direkt durch Füllstandsüberwachung des Materials im Schacht oder indirekt durch die Auswertung der Abgastemperatur bestimmt werden. Das Beschickungsgut (Block- und Kreislaufmaterial) muss lediglich der Beschickungseinrichtung des Ofens zugeführt werden. Dies erfolgt entweder manuell in Beschickungswagen oder mittels Gabelstapler unmittelbar in das Lastaufnahmemittel. Das Chargieren startet dann automatisch auf Anforderung der Ofensteuerung.Der Aufbau der Ofenanlage mit gesonderten Brenneranlagen für den Schmelzschacht bzw. für den Warmhalteteil gewährleistet eine kontinuierliche Metallabgabe mit einer Temperaturtoleranz von ± 5°C und ermöglicht so eine flexible Metallversorgung der Gießerei als wichtige Voraussetzung für eine gute Maschinenauslastung.Das Konzept des Zweikammerofens mit einer Schmelzbrücke und einem separaten Warmhaltebad bewirkt eine hohe Qualität des entnommenen Metalls. Die Schmelze weist nur eine geringe Konzentration an suspendierten, unlöslichen Verunreinigungen auf, der Wasserstoffgehalt liegt unterhalb des Lösungsgleichgewichts. Typische Aluminium-Druckgusslegierungen wie VDS 226, 230, 231 und 239 können in solchen Schachtöfen mit hoher Metallausbeute und zur vollsten metallurgischen Zufriedenheit der Betreiber geschmolzen werden. Dieser Ofentyp stellt somit für viele Druckgießereien das ideale Schmelzaggregat dar. Nicht anzuraten ist dagegen das Einschmelzen extrem feinstückiger Rücklaufmaterialien wie z. B. Späne. Auch bei geringen Metallentnahmen mit Mengen unter 150 kg/h oder der Notwendigkeit zu häufigen Legierungswechseln, insbesondere zwischen kupferhaltigen und kupferfreien Gusslegierungen, können Zweikammeröfen nur bedingt wirtschaftlich eingesetzt werden. Sollten Späne rückgeschmolzen werden, so empfiehlt sich der Einsatz bzw. die Aufrüstung zu einem Späneofen.Schachtschmelzöfen können auch mit einer oder zwei Schöpftaschen ausgeführt werden (Bild 4). Diese Anlagen werden oft an Fertigungszellen eingesetzt. Mittels Löffelsystem wird das Metall aus der Schöpftasche in die Gießkammer gebracht. Das in der Zelle anfallende Kreislaufmaterial wird dem Ofen direkt wieder zugeführt. Die erzeugte Metallqualität ist für viele Serienprodukte ohne weitere Schmelzebehandlung ausreichend. Solche Zellenlösungen zeichnen sich durch hohe Wirtschaftlichkeit aus.Schmelzleistung und BeurteilungskriterienDie Schmelzleistungen von Aluminium-Schachtschmelzöfen beginnen bei ca. 300 kg/h und reichen in Stufen von 500 oder 1.000 kg/h bis zu 7.000 kg/h. In Abstimmung mit der Schmelzleistung werden im gleichen Aggregat Warmhaltekapazitäten von 500 kg bis 20.000 kg vorgesehen. Grundsätzlich lassen sich Schmelz- und Warmhaltekapazität beliebig kombinieren und auf alle betrieblichen Gegebenheiten anpassen. Als Daumenregel gilt hierbei, dass die Größe des Warmhaltebades (in der Einheit Kilogramm) mindestens das ein- bis zweifache der Schmelzleistung (in der Einheit kg/h) betragen sollte.Die wichtigsten Kriterien zur Beurteilung eines Schachtschmelzofens sind: - Gute Metallqualität, d.h. geringe Gasaufnahme und geringer Anteil an nichtmetallischen Verunreinigungen in der Schmelze - Geringer Abbrand (geringer Metallverlust durch Oxidation in der Ofenatmosphäre) - Hoher thermischer Wirkungsgrad und niedriger Energieverbrauch je Tonne an geschmolzenem Metall - Hohe Temperaturkonstanz der abstichbereiten Schmelze - Leichte und sichere Bedienung bei der Beschickung und der Schmelzeentnahme - Gute Zugänglichkeit zum Ofeninnenraum. Dies trägt zur Minimierung von Metallverlusten beim Abkrätzen der Schmelze bei und erleichtert die Reinigung des Ofens (Entfernen von Anhaftungen am Feuerfestmaterial) - Geringer Wartungsbedarf und hohe Standzeit des Feuerfestmaterials - Hoher Automatisierungsgrad der Ofenanlage, z.B. durch Installation eines automatischen Beschickungssystems, einer automatischen Brennersteuerung sowie einer Badtemperaturregelung und Temperaturüberwachung - Übersichtliche Visualisierung des Anlagenzustands sowie ausreichende und nachvollziehbare Protokollierung und Dokumentation - Erfüllung der Umwelt- und Arbeitsschutzvorschriften, betreffend Lärmimmissionen, Abgasemissionen und Schadstoffkonzentrationen am Arbeitsplatz Schmelzequalität aus einem Aluminium-SchachtschmelzofenDie erreichbare Schmelzereinheit ist abhängig vom Schmelz- und Warmhalteprozess und von der Qualität des Chargierguts. Die Qualität des Gussteils beginnt somit bereits im Schmelzofen. Für Aluminium-Silizium-Standardlegierungen erreicht man in Zweikammer-Schachtschmelzöfen vom üblicherweise Dichte-Index-Werte der Schmelze zwischen 4 % und 8 % (Anm.: Angaben von StrikoWestofen GmbH für den Typ StrikoMelter®). Damit ist die erzeugte Schmelze in vielen Fällen ohne aufwendige weitere Nachbehandlung für den Druckgießprozess geeignet. Durch die konsequente Trennung von Schmelz- und Warmhaltezone wird selbst bei minderwertigem Einsatzmaterial noch eine hohe Metallqualität erzeugt. Die Dimensionierung des Warmhaltebades, insbesondere die Begrenzung der Badtiefen auf weniger als 600 mm, sowie die gleichmäßige Temperierung durch geregelte Brenner sind wichtige Faktoren für die Erzielung einer hohen Metallqualität. Zudem bewirkt eine hohe Badkapazität eine ausreichende Abstehdauer für die Schmelze, was sich ebenfalls positiv auf die Schmelzereinheit auswirkt.Das Ergebnis eines optimalen Schmelzprozesses und einer guten Temperaturführung zeigen Messungen an einem Schachtschmelzofen (Messungen an einem StrikoMelter® von und durch StrikoWestofen GmbH). Hier wurden in der Transportpfanne unmittelbar nach dem Abstich Dichte-Index-Werte zwischen 4 % und 5 % ermittelt. Die Abstichtemperatur betrug in diesem Fall 740 °C. Solch niedrige Dichte-Index-Werte sind in der Regel völlig ausreichend, um die Schmelze ohne Spülgasbehandlung bzw. Rotorentgasung sofort in den Schöpf- oder Dosierofen zu überführen.Bei höheren Anforderungen an die Gussteile, z. B. bei der Herstellung hochbeanspruchter duktiler Gussteile aus duktilen Druckgusslegierungen, oder der Notwendigkeit geringster Wasserstoffgehalte, kann die Schmelzebehandlung mit Hilfe von Spülsteinen bereits im Warmhaltebad des Schmelzofens beginnen (Bild 5). Hauptaufgaben der Spülung mit Inertgas (Stickstoff oder Argon) sind die Vorreinigung der Schmelze durch eine im Vergleich zur Abstehbehandlung schnellere Entgasung sowie ihre thermische Homogenisierung. Letzteres vermindert auch den Energieverbrauch zum Warmhalten. Vom Spülen mit Hilfe von Spülsteinen im Boden einer Warmhaltekammer ist allerdings dann abzuraten, wenn der Ofen chargenweise betrieben wird bzw. wenn die Kammer häufig weitgehend entleert wird. Zudem kann es bei Schmelzetemperaturen von 800 °C und darüber - in Abhängigkeit von bestimmten Legierungselementen - zu einer Infiltration von Schmelze in den Spülstein kommen, was die Effektivität des Spülens verringert oder den Spülgasverbrauch erhöht.Bild 6 zeigt den Verlauf des Dichteindex der Schmelze im Warmhaltebad eines Zweikammer-Schachtschmelzofens nach dem Start des Einblasens des Inertgases durch die Spülsteine. Nach einer Verzögerungszeit sinkt der Dichteindex kontinuierlich ab. Da mit einer niedrigen Schmelzetemperatur von 700 °C gearbeitet wurde und die Schmelze ferner sehr arm an oxidischen und anderen festen Verunreinigungen war, konnte ein hervorragender Dichte-Index--Endwert von unter 1,5 % erreicht werden. Eine der führenden Firmen, welche Schachtschmelzöfen produzieren, ist ZPF GmbH (Film 1)Weiterführende Stichworte:SpäneofenOfensteuerungSchachtschmelzofen-EnergieverbrauchMetallausbeuteLiteratur:Bayerisches Landesamt für Umweltschutz (Hrsg.): Effiziente Energienutzung in Nicht-Eisen-Metall-Schmelzbetrieben, Augsburg 2005 | https://www.giessereilexikon.com/en/foundry-lexicon/Encyclopedia/show/shaft-melting-furnace-4493/?cHash=8c9701c342be1d4ff49723f035497901 | https://www.giessereilexikon.com/giesserei-lexikon/Encyclopedia/show/schachtschmelzofen-882/?cHash=8c9701c342be1d4ff49723f035497901
Separating core | Separates two casting parts that are located above one another with horizontal mold parting or opposite each other with vertical mold parting. In this situation, gating is generally implemented in the parting plane along the core print. Occasionally, knock-off cores or breaker cores for risers are also referred to as separating cores. | Trennkern | Trennt zwei Gussstücke, die bei waagerechter Formteilung übereinander und bei senkrechter Formteilung gegenüber liegen. Dabei erfolgt der Anschnitt in der Regel in der Teilungsebene entlang der Kernmarke. Gelegentlich wird auch der Abschlag- oder Einschnürkern für Speiser als Trennkern bezeichnet. | https://www.giessereilexikon.com/en/foundry-lexicon/Encyclopedia/show/separating-core-4114/?cHash=f16c2d157fb9dff7cd4d9f0b0ae39156 | https://www.giessereilexikon.com/giesserei-lexikon/Encyclopedia/show/trennkern-500/?cHash=f16c2d157fb9dff7cd4d9f0b0ae39156
Separating agent | 1. Separating agent for molding The adhesive friction and sliding friction occurring when removing the patterns can be significantly reduced by using a separating agent. The separating agent (finely ground powder from calcite, chalk, precipitated lime, synthetic resins, starch or graphite, etc.) is applied to the permanent patterns prior to molding. Separating agents are in particular used as a solution for problems with removing resin-bound hardened mold sands such as shrink fitting the mold onto the pattern (core box). 2. Separating agent for permanent moldsSeparating agent formulas on the basis of hydrous mixtures or oil emulsions to prevent the adhesion of castings to the metallic permanent mold, in particular for pressure die casting (s. Casting release agent). One of a leading supplier is Tribo-Chemie, Chem-Trend, Geiger + Co. Schmierstoff-Chemie GmbH. | Trennmittel | 1. Trennmittel für das Formen Die beim Ausheben der Modelle auftretende Haft- und Gleitreibung kann durch Anwenden eines Trennmittels bedeutend vermindert werden. Das Trennmittel (feingemahlene Pulver aus Kalkspat, Kreide, gefälltem Kalk, Kunstharze, Stärke oder Grafit u.v.a.m.) wird vor dem Einformen auf die Dauermodelle aufgebracht. Insbesondere zur Lösung der Aushebeprobleme bei harzgebundenen, ausgehärteten Formsanden, wie dem Aufschrumpfen der Form auf das Modell (Kernkasten), werden Trennmittel eingesetzt.2. Trennmittel für Dauerformen Trennstoffformulierungen auf Basis wässriger Mischungen oder Ölemulsionen zum Verhindern des Anklebens der Gussteile an der metallischen Dauerform, insbesondere beim Druckgießen (s. Druckguss-Trennstoff). Hier gehört Tribo-Chemie, Chem-Trend, Geiger + Co. Schmierstoff-Chemie GmbH zu den führenden Herstellern. | https://www.giessereilexikon.com/en/foundry-lexicon/Encyclopedia/show/separating-agent-4131/?cHash=000b57e129891033718c3a88600274c1 | https://www.giessereilexikon.com/giesserei-lexikon/Encyclopedia/show/trennmittel-517/?cHash=000b57e129891033718c3a88600274c1
Semi-permanent die | Type of die for which the major parts of the outer surfaces of the cast parts are represented by cores. Additional references:Gravity die casting process | Halbkokille | Kokille bei der wesentliche Teile der Gussstückaußenflächen durch Kerne dargestellt werden. Weiterführende Stichworte:Kokillengießverfahren | https://www.giessereilexikon.com/en/foundry-lexicon/Encyclopedia/show/semi-permanent-die-3880/?cHash=8fe86c870bebe282db14c2df1af244b5 | https://www.giessereilexikon.com/giesserei-lexikon/Encyclopedia/show/halbkokille-265/?cHash=8fe86c870bebe282db14c2df1af244b5
SEM | Abbreviation for scanning electron microscope. | REM | Abkürzung für Rasterelektronenmikroskop. | https://www.giessereilexikon.com/en/foundry-lexicon/Encyclopedia/show/sem-4093/?cHash=825e715718b015006905a61185c64db8 | https://www.giessereilexikon.com/giesserei-lexikon/Encyclopedia/show/rem-479/?cHash=825e715718b015006905a61185c64db8
Selective Laser Sintering (LS) | Laser sintering is a generative layering process and belongs to rapid prototyping. The workpiece is thus built up in layers. Thus, by the action of the laser beams arbitrary three-dimensional geometries can be generated with undercuts also, which cannot be produced by a conventional casting manufacturing. Additional references:Rapid prototyping (RP)Printing process (3D)Stereolithography (SL)Electron Beam Melting (EBM) | Selektives Lasersintern | Lasersintern ist ein generatives Schichtbauverfahren und gehört zum Rapid Prototyping. Das Werkstück wird also schichtweise aufgebaut. Somit können durch die Wirkung der Laserstrahlen beliebige dreidimensionale Geometrien auch mit Hinterschneidungen erzeugt werden, welche sich durch eine konventionelle gießtechnische Fertigung nicht herstellen lassen. Weiterführende Stichworte:Rapid Prototyping (RP)Druckverfahren (3D)Stereolithografie (SL)Elektronenstrahl Schmelzen (EBM) | https://www.giessereilexikon.com/en/foundry-lexicon/Encyclopedia/show/selective-laser-sintering-ls-4995/?cHash=029536b2fbe1aa394e546de535ceba4f | https://www.giessereilexikon.com/giesserei-lexikon/Encyclopedia/show/selektives-lasersintern-4994/?cHash=029536b2fbe1aa394e546de535ceba4f
Segregation factor (iron alloys) | The ratio between the contents of the the segregating elements in the iron solidified at first and the iron solidified at last is referred to as segregation factor. Since the segregation factors do not only depend on the element concerned but mainly on the solidification speed and thus on the wall thickness, the values listed in table 1 are only trend values. The kind of segregation, however, can be evaluated very reliably, whereas elements which segregate into the iron solidifying at last have a factor >1, while segregation factors below 1 show a reverse segregation into the iron solidifying at first. Additional references:Ingot segregation, Reverse ingot segregationCrystallization, Micro segregationGravitational segregationSegregation factor (secondary aluminum cast alloys) | Seigerungsfaktor | Das Verhältnis zwischen den Gehalten der seigernden Elemente in dem zuerst und in dem zuletzt erstarrenden Eisen wird als Seigerungsfaktor bezeichnet. Da aber die Seigerungsfaktoren nicht nur vom betreffenden Element, sondern ganz wesentlich von der Erstarrungsgeschwindigkeit und damit von der Wanddicke abhängen, sind die in Tabelle 1 gezeigten Werte nur als Trend zu betrachten. Zuverlässig zu beurteilen ist jedoch die Art der Seigerung, wobei Elemente, die in das zuletzt erstarrende Eisen seigern, einen Faktor größer 1 haben, während Seigerungsfaktoren unter 1 eine umgekehrte Seigerung in das zuerst erstarrende Eisen anzeigen. Weiterführende Stichworte:Blockseigerung, Umgekehrte BlockseigerungKristallseigerung, MikroseigerungSchwereseigerungSeigerfaktor (Sekundäre Aluminium-Gusslegierungen) | https://www.giessereilexikon.com/en/foundry-lexicon/Encyclopedia/show/segregation-factor-iron-alloys-4061/?cHash=da314578795a70f2bf3a775d3ed34dd8 | https://www.giessereilexikon.com/giesserei-lexikon/Encyclopedia/show/seigerungsfaktor-447/?cHash=da314578795a70f2bf3a775d3ed34dd8
Segregation factor (AlSiCu alloys) | Factor for calculating the segregation behavior in AlSiCu alloys.In aluminum alloys containing iron and manganese, in particular die casting alloys of the type Al-Si-Cu-Fe, insufficient holding temperatures can result in the formation of intermetallic phases of the composition Al(Fe,Mn), Cr)Si which can lead to sludge formation in the furnace.The sludge forming during melting and holding mainly consists of aluminum and magnesium oxides (Al2O3, MgO) and the primary intermetallic phases containing Al, Si, Fe, Mn, Mg and Cr. What is especially noticeable in structures marked by the presence of sludge are the large polygonal γ-Al(FeMn)Si phases, as can be seen in Fig. 1.Both the oxides and the Fe phases exhibit high melting points and an increased density and are therefore prone to settle in the furnace in the form of furnace sludge due to the effect of gravity if the bath is not sufficiently agitated. For this reason, this phenomenon is also often referred to as “gravitational segregation” or “gravity segregation”.Small, polygonal γ-Al(FeMn)Si particles are usually typical components of AlSiCuFe alloys (Figs. 2 and 3); only if they occur in great numbers or in larger dimensions, they are considered as structural anomalies in the form of “hard inclusions”, i.e. gravitational segregation or sludge (see also Hard spots). If this sludge is introduced into the casting, this reduces flowability and castings containing such “hard inclusions” are harder to machine, resulting in a dramatic reduction in the service life of machining tools. Table 1 contains the micro hardness values for the structural phases. In addition, the mechanical properties can be lessened by excessive gravitational segregation.Moreover, sludge formation can lead to an increased soldering tendency as the melt is depleted of the Fe and Mn bound in intermetallic phases (note: Fe and, to a lesser extent, also Mn generally reduce the soldering tendency of aluminum alloys for use in permanent molding).Iron-rich phases are present in the structure in different forms: they can be needle-shaped (see Iron needles, also α-AlFeSi phase), polygonal or block-shaped, star-shaped or Chinese script-like (Fig. 4), with the needle-shaped form particularly reducing the obtainable elongation at failure. To avoid this, elements such as Mn or Cr are added in order to positively influence the morphology of the Fe phases and prevent excessive needle formation. However, the higher the iron content and the content of correcting elements such as Mn or Cr, the more likely is the formation of complex intermetallic phases which can also result in sludge formation in case of insufficient melting and holding temperatures.According to studies conducted by J. Gobrecht and J. L. Jorstadt, sludge formation depends on the following factors: - Chemical composition of the alloy (in particular Fe, Mn and Cr content) - Melting or holding temperature - Time and bath agitation (sludge and gravitational segregation form more rapidly in stationary melts) For Al-Si-Cu alloys, they have found a segregation factor SF (eq. 1) based on empirical studies which is calculated from the Fe, Mn and Cr content:Eq. 1:If the chemical composition is known, eq. 1 can be used to calculate the segregation factor, making it possible to derive the minimum holding temperature from the segregation diagram in Figs. 5 and 6 at which no sludge formation takes place.Example:Al Si9Cu3(Fe) alloy (VDS-ID 226) with Fe = 0.89%, Mn = 0.38%, Cr = 0.06%:For SF = 1.83, a minimum holding temperature of 640°C can be derived from Fig. 5. Below this temperature, sludge formation is likely, above it, sludge formation will not occur.According to S. Shabestari, the morphology, quantity and size of the formed Fe-containing phases is primarily determined by the chemical composition (Fe content) and solidification rate. Shabestari et al. found that sludge formation does not occur if the following condition (eq. 2) applies:Eq. 2: According to eq. 2, gravitational segregation could therefore also take place above a holding temperature of 680°C with an iron content of Fe = 1%, whereas it only forms below 600°C pursuant to Gobrecht and Jorstadt. Even though the segregation factor according to Gobrecht and Jorstadt is widely used and accepted, eq. 3 is sometimes also applied and is given here for the sake of completeness.Eq. 3: Additional references:Ingot segregationReverse ingot segregationCrystal segregationMicro segregationSegregation factor (cast iron)Literature references:M. M. Makhlouf M., D. Apelian, Casting Characteristics of Aluminium Die Casting Alloys, Final Report DOE/ID–131716 prepared for US Department of Energy, 2002.M. M. Makhlouf, D. Apelian, and L. Wang, Microstructure and Properties of Aluminum Die Casting Alloys, NADCA, 1999.J. L. Jarstad, “Understanding Sludge”, Proceedings of 14th SDCE International Die Casting Congress and Exposition, Toronto, Ontario, Canada, May 11-14, 1987, Paper No. G-T87-011.J. Gobrecht, “Schwerkraftseigerung von Eisen, Mangan und Chrom in Aluminiuim-Silizium-Legierungen”, Teil 1, Gießerei, Vol. 61, no. 10, 1975, p. 263-265.S. G. Shabestari, and J. E. Druzleski, “The Effect of Solidification Condition and Chemistry on the Formation and Morphology of Complex Intermetallic Compounds in Aluminum-Silicon Alloys”, Cast Metals, Vol. 6, No. 4, 1994, pp 217-224. | Seigerfaktor | Faktor zur Berechnung des Seigerungsverhaltens in AlSiCu-Legierungen.Bei eisen-, manganhaltigen Aluminiumlegierungen, insbesondere Druckgusslegierungen vom Typ Al-Si-Cu-Fe, können sich bei zu geringer Warmhaltetemperatur intermetallische Phasen der Zusammensetzung Al(Fe,Mn), Cr)Si bilden, die zur Schlammbildung im Ofen führen können.Der sich beim Schmelzen und Warmhalten bildende Schlamm besteht vor allem aus Aluminium- und Magnesiumoxiden (Al2O3, MgO) und den primären, intermetallischen Phasen, die Al, Si, Fe, Mn, Mg und Cr enthalten. Auffällig im Gefüge sind bei Vorliegen von Schlamm vor allem die größeren polygonalen γ-Al(FeMn)Si-Phasen, wie sie aus Bild 1 hervorgehen.Sowohl die Oxide als auch die Fe-Phasen weisen hohe Schmelzpunkte und einen höhere Dichte auf und zeigen daher die Tendenz, sich im Ofen bei geringer Badbewegung und aufgrund der Einwirkung der Schwerkraft in Form des Ofenschlamms abzusetzen. Aus diesem Grund spricht man oft auch von sog. „Schwereseigerungen“ bzw. „Schwerkraftseigerungen“.Kleine, polygonale γ-Al(FeMn)Si-Partikel sind in der Regel ein charakteristischer Bestandteil von AlSiCuFe-Legierungen (Bilder 2 und 3), erst bei gehäuftem Auftreten und bei größeren Abmessungen spricht man von Gefügeanomalien in Form von “harten Einschlüssen“ und meint damit die Schwereseigerungen bzw. den Schlamm (s. a. Harte Stellen).Wird dieser Schlamm in das Gussteil eingeschleppt, so wird dadurch das Fließvermögen herab gesetzt bzw. weisen Gussteile mit diesen „harten Einschlüssen“ nachfolgend eine erschwerte Bearbeitbarkeit auf bzw. wird infolge die Standzeit der Zerspanungswerkzeuge drastisch verringert. Tabelle 1 führt die Werte der Mikrohärte der Gefügephasen an. Zudem können die mechanischen Eigenschaften bei übermäßigem Auftreten von Schwereseigerungen herab gesetzt werden.Die Schlammbildung kann auch zu einer verstärkten Klebeneigung führen, da die Schmelze durch das in den intermetallischen Phasen abgebundene Fe und Mn an diesen Elementen verarmt (Anm: Fe und in geringerem Ausmaß auch Mn reduzieren grundsätzlich die Klebeneigung von Aluminium-Legierungen für den Einsatz im Dauerformguss).Eisenreiche Phasen treten im Gefüge in unterschiedlicher Ausbildung auf: sie können sowohl nadelförmig (siehe Eisennadeln, auch α-AlFeSi-Phase), polygonal bis blockförmig, sternenförmig oder chinesenschriftförmig vorliegen (Bild 4), wobei die nadelige Form insbesondere die erzielbare Bruchdehnung verringert. Um das zu verhindern, werden Elemente wie Mn oder Cr zugegeben um die Morphologie der Fe-Phasen günstig zu beeinflussen und eine zu starke Nadelbildung zu verhindern. Je höher nun der Eisengehalt und der Gehalt an Korrekturelementen wie Mn oder Cr, umso wahrscheinlicher ist aber die Bildung komplexer intermetallischer Phasen, die auch bei zu geringer Schmelze- und Warmhaltetemperatur zur Schlammbildung führen können.Nach Untersuchungen von J. Gobrecht und J. L. Jorstadt hängt die Schlammbildung von folgenden Faktoren ab: - Chemische Zusammensetzung der Legierung (insbesondere Fe-, Mn- und Cr-Gehalt) - Schmelze- bzw. Warmhaltetemperatur - Zeit und Badbewegung (in ruhenden Schmelzen bildet sich der Schlamm und die Schwereseigerungen früher) Für Al-Si-Cu-Legierungen haben beide aufgrund empirischer Untersuchungen einen Seigerungsfaktor SF (Glg. 1) gefunden, der aus dem Fe-, Mn- und Cr-Gehalt berechnet wird:Glg. 1:Aus Glg. 1 kann nun bei bekannter chemischer Zusammensetzung der Seigerfaktor errechnet werden und damit aus dem Seigerdiagramm in Bild 5 und 6 die Mindest-Warmhaltetemperatur entnommen werden, bei der keine Schlammbildung mehr auftritt.Beispiel:Legierung Al Si9Cu3(Fe) (VDS-Bez. 226) mit Fe = 0,89 %, Mn=0,38 %, Cr = 0,06 %:Aus Bild 5 lässt sich mit SF = 1,83 eine Mindestwarmhaltetemperatur von 640 °C entnehmen. Unterhalb dieser Temperatur ist die Bildung von Schwereseigerungen wahrscheinlich, darüber tritt keine Schlammbildung auf.Die Morphologie, Menge und Größe der sich bildenden Fe-haltigen Phasen wird nach S. Shabestari vor allem durch die chemische Zusammensetzung (Fe-Gehalt) und die Erstarrungsgeschwindigkeit bestimmt. Shabestari u. a. fanden heraus, dass keine Schlammbildung vorliegt, wenn folgende Bedingung (Glg. 2) gilt:Glg.2: Nach Glg. 2 könnten sich daher bei einem Eisengehalt von Fe = 1 % auch oberhalb einer Warmhaltetemperatur von 680 °C Schwereseigerungen bilden, nach Gobrecht und Jorstadt bildet sich Schlamm aber nur unter 600 °C. Obwohl der Seigerfaktor nach Gobrecht und Jorstadt weit verbreitet und akzeptiert ist, findet auch manchmal die Glg. 3 Anwendung, die nachfolgend aufgrund der Vollständigkeit angeführt wird.Glg. 3: Weiterführende Stichworte:Blockseigerung, Umgekehrte Blockseigerung, Kristallseigerung, MikroseigerungSeigerungsfaktor (Gusseisen)Literatur:M. M. Makhlouf M., D. Apelian, Casting Characteristics of Aluminium Die Casting Alloys, Final Report DOE/ID—131716 prepared for US Department of Energy, 2002.M. M. Makhlouf, D. Apelian, and L. Wang, Microstructure and Properties of Aluminum Die Casting Alloys, NADCA, 1999.J. L. Jarstad, “Understanding Sludge”, Proceedings of 14th SDCE International Die Casting Congress and Exposition, Toronto, Ontario, Canada, May 11-14, 1987, Paper No. G-T87-011.J. Gobrecht, “Schwerkraftseigerung von Eisen, Mangan und Chrom in Aluminiuim-Silizium-Legierungen, Teil 1, Gießerei, Vol. 61, Nr. 10, 1975, Seite 263-265.S. G. Shabestari, and J. E. Druzleski, “The Effect of Solidification Condition and Chemistry on the Formation and Morphology of Complex Intermetallic Compounds in Aluminum-Silicon Alloys”, Cast Metals, Vol. 6, No. 4, 1994, pp 217-224. | https://www.giessereilexikon.com/en/foundry-lexicon/Encyclopedia/show/segregation-factor-alsicu-alloys-4569/?cHash=01ab60454ffb76a664efa7d7cbdeb6bb | https://www.giessereilexikon.com/giesserei-lexikon/Encyclopedia/show/seigerfaktor-958/?cHash=01ab60454ffb76a664efa7d7cbdeb6bb
Segregation | Formation of microscopic and macroscopic differences in composition in an otherwise homogenously structured alloy that consists of mixed phases.The solid phase that solidified first has a different alloy content as the residual melt. Accompanying and alloy elements considerably influence the segregation behavior. For example, this may lead to inclusions, carbide or structural degeneration at the grain boundaries influencing the mechanic and particularly the dynamic properties of the material.These degenerations can be clearly identified at the metallographic specimen (Fig. 1). Direct determination of the anomalies are not possible by means of metallographic examination. Examinations with the an electronic micro probe, however, lead to clear determination of the degenerated or enriched elements at the grain boundaries (figures 2 and 3).Generally, a differentiation is made between macro segregation and micro segregation.Gravitational segregation, ingot segregation and reverse ingot segregation are macro segregations with limited local decomposition, i.e. differences in composition in the solidified casting with respect to the total melt. In contrast to this, micro segregation (crystal segregation) refers to decomposition of mixed crystals, i.e. in case of differences in the composition on a microscopic scale.Potential causes of gravitational segregation include considerable differences in density between solidified primary crystals and the residual melt. The specifically heavy crystals sink in the melt and accumulate at the bottom or in the lower range of the casting. Specifically lighter components rise in the melt and accumulate at the surface of the bath or in the upper range of the casting.This way, segregation ranges with accumulations of primary silicon crystals (primary silicon) easily form in hypereutectic AlSi alloys. This applies particularly, if the primary crystals have a rough structure. Known are also gravitational segregations of primary graphite in hypereutectic nodular graphite cast iron, which rise in the melt as graphite flotation or as kish graphite in hypereutectic gray cast iron.Ingot segregation is caused in cast ingots or thick-walled castings by decomposition or concentration differences in the liquid residual melt if no flow is provided to balance the concentration with the already formed crystals. The proportion of the related alloy component subject to segregation is lower at the edge of the casting and higher in its thermal centre (Fig. 4).The residual melt enriched with a specific alloy element due to lack of concentration equalization is displaced towards the outside of the casting due to solidification pressure or the suction effect in the capillary cavities between the solidified crystals. As illustrated in Fig. 5, the alloy content in the edge areas is higher than in the center, which can be regarded as the formation mechanism of reverse ingot segregation. As illustrated in Fig. 6, primary crystals of composition (a) are diffused in the beginning of the solidification of a mixed crystal-forming alloy after the temperature has fallen below the liquidus temperature TL while the residual melt that solidified last complies with concentration (b) when reaching the solidus temperature TS. These differences in concentration between primary crystals and the residual melt that solidified last are usually compensated by diffusion in such a way that the structure consists of uniform mixed crystals with the same composition. If this is not the chase, defects occur during concentration equalization, i.e. segregation at the edges of the mixed crystals. This micro or grain boundary segregation is higher the lower the diffusion tendency and the wider the solidification interval (figures 7 and 8).For example, the segregation in slowly solidifying castings from nodular graphite cast iron, has a strong influence on the solidification structure and on the mechanical properties to be expected. The segregation behavior of the alloy elements and the trace elements is different.According to their segregation behavior, the elements can be distinguished in two groups: indirectly segregating elements like silicon, nickel, copper, etc., which are accumulating in the first solidifying iron (primary austenite or austenite shell around graphite spherolites) as well as in directly segregating elements like manganese, chromium, vanadium, titanium and phosphor occurring in the iron solidifying last (residual melt). The slower a casting is solidifying, the larger are its eutectic grains (see Eutectic grain count) and the more distinctive are the concentration differences at the eutectic grain boundaries. These grain boundary segregations can lead to carbide diffusions (e.g. in case of silicon, chromium or maganese segregation) or graphite degeneration (e.g. in case of titaniumsegregation or magnesium depositions) (Figures 9 and 10).Silicon increases the yield strength and the tensile strength of the metal matrix, has an increasingly embrittling effect and stabilizes the formation of ferrite. In case of stress, the yield strength is first exceeded at the Si impoverished “residual melt ranges”.The more solid mixed crystal around the graphite nodules and in the dendrites is less involved in deformation. This has the positive side effect that lesser graphite degenerations are buffered by the less deforming accumulation shell, however, the restriction of fluid processes on the grain boundary ranges leads to an inhomogeneous sliding distribution in the material and to the occurrence of internal micro-stresses. Both reduces elongation at failure.Micro segregation of the phosphor is an additional risk. This element also accumulates in the residual melt range (see Phosphorous eutectic). Here, it stabilizes gray solidification, however, it considerably impairs the strength of the material. This is also the reason for the limited level of silicon and particularly phosphor in ferritic types with a defined impact strength (EN-GJS-400-18-LT).Please note that, in connected segregation areas, which are the result of accumulation or impoverishment of accompanying, alloy or interfering elements, there is a high concentration of the above mentioned elements although concentrations which are generally referred to as harmless have been found in the chemical analysis. Additionally, trace elements in the residual melt ranges as most important micro segregation zones form additional sub-segregations that increase the negative impacts of impoverishment or accumulation.The following counter actions are to be recommended:Gravitational segregationIn this respect, a good and mostly even the only way to decrease the solidification time additional cooling (denseners, chills) in the mold as well as in the cores.Ingot segregationIngot segregation often occurs in aluminum and copper alloys (e.g. tin bronze, red bronze, phosphor bronze, tin lead bronze) and particularly in continuous cast and ingot material, however also in real castings, and can be mostly avoided by the following measures: - Correct melting, particularly with largely applied degassing of the melt with oxidizing pretreatment, - Avoidance of unnecessary superheating temperatures and inadmissibly high casting temperatures. For AlSi alloys, this also applies for already grain refined melts - Reduction of the holding times Micro segregationThe effective measures to reduce micro segregation include: - Checking of charge materials for accompanying and trace elements - Suitability test of the treatment alloy (sulfur and phosphor content, content ofrare earth metals) - Late inoculation treatment (mold or late stream inoculation) to ensure fine distribution of the nodular graphite and prevent silicon degeneration at the grain boundaries - Prevention of oxygen absorption, for example due to humid charge materials or insufficiently dried ladles, mold and casting-related measures to reduce the solidification time and to ensure a cooling rate that is as even as possible. If segregation occurred which lead to the formation of boundary grain carbides, for example, there is the possibility to partly reverse this segregation by annealing treatment (diffusion compensation). | Seigerung | Ausbildung mikro- und makroskopischer Zusammensetzungsunterschiede in einer sonst homogen zusammengesetzten Legierung, die aus Mischphasen aufgebaut ist.Dabei hat die zuerst erstarrende feste Phase einen anderen Legierungsgehalt als die Restschmelze. Begleit- und Legierungselemente beeinflussen das Seigerungsverhalten deutlich. Dadurch können sich beispielsweise an den Korngrenzen Einschlüsse, Karbid aber auch Gefügeentartungen bilden, die die mechanischen und vor allem dynamischen Werkstoffeigenschaften maßgeblich beeinflussen.Diese Entartungen sind am metallografischen Schliff deutlich zu erkennen (Bild 1). Direkte Bestimmungen der Anomalien sind durch metallografische Untersuchungen nicht möglich, Untersuchungen mit der elektronischen Mikrosonde jedoch führen zu einer eindeutigen Bestimmung der an den Korngrenzen verarmten oder angereicherten Elemente (Bilder 2 und 3).Grundsätzlich unterscheidet man zwischen Makroseigerung und Mikroseigerung.Schwereseigerung, Blockseigerung und umgekehrte Blockseigerung sind Makroseigerungen, bei denen begrenzte, lokale Entmischungen, d. h. Unterschiede in der Zusammensetzung des erstarrenden Gussstückes in Bezug auf die Gesamtschmelze auftreten. Im Gegensatz dazu spricht man von Mikroseigerungen (Kristallseigerung) bei der Entmischungen von Mischkristallen, also bei Unterschieden in der Zusammensetzung in mikroskopischer Größenordnung.Mögliche Entstehungsursachen sind für Schwereseigerungen sind erhebliche Dichteunterschiede zwischen erstarrten Primärkristallen und der Restschmelze. Die spezifisch schwereren Kristalle sinken in der Schmelze nach unten und reichern sich am Boden bzw. im unteren Bereich des Gussstückes an; spezifisch leichtere Bestandteile steigen in der Schmelze auf und sammeln sich an der Badoberfläche bzw. im oberen Gussstückbereich.So bilden sich bei übereutektischen AlSi-Legierungen leicht Seigerungszonen aus, in denen sich primäre Siliziumkristalle (Primärsilizium) in Ansammlungen vorfinden. Dies ist besonders der Fall, wenn die Primärkristalle grob ausgebildet sind. Bekannt sind auch die Schwerkraftseigerungen des Primärgrafits im übereutektischen Gusseisen mit Kugelgrafit, welche als Grafitflotation oder bei übereutektischen grauen Gusseisen als Garschaumgrafit in der Schmelze aufsteigen.Blockseigerung wird in gegossenen Blöcken oder dickwandigen Gussstücken durch Entmischungen oder Konzentrationsunterschiede in der noch flüssigen Restschmelze hervorgerufen, wenn keine Strömungsbewegung zum Konzentrationsausgleich mit den bereits gebildeten Kristallen mehr gegeben ist. Der Anteil des betreffenden, der Seigerung unterliegenden Legierungsbestandteiles ist am Gussstückrand niedriger und im thermischen Zentrum des Gussstückes höher (Bild 4).Die infolge des fehlenden Konzentrationsausgleiches mit einer bestimmten Legierungskomponente angereicherte Restschmelze wird durch den Erstarrungsdruck oder durch Sogwirkung der Kapillarhohlräume zwischen den erstarrten Kristallen an die Gussstückaußenseite verdrängt. Wie Bild 5 zeigt, hat die Randzone dann einen höheren Legierungsgehalt als der Mittelbereich, was somit als Entstehungsmechanismus der umgekehrten Blockseigerung angesehen werden kann. Wie aus Bild 6 hervorgeht, scheiden sich zu Beginn der Erstarrung einer Mischkristall bildenden Legierung nach Unterschreitung der Liquidustemperatur TL Primärkristalle von der Zusammensetzung (a) aus, während die zuletzt erstarrende Restschmelze bei Erreichen der Solidustemperatur TS der Konzentration (b) entspricht. Diese Konzentrationsunterschiede zwischen Primärkristallen und zuletzt erstarrter Restschmelze werden normalerweise durch Diffusion ausgeglichen, so dass das Gefüge aus einheitlichen Mischkristallen aus ein und derselben Zusammensetzung besteht. Wird diese Forderung nicht erfüllt, treten Störungen im Konzentrationsausgleich ein, nämlich Seigerungen an den Mischkristallrändern. Diese Mikro- oder Korngrenzenseigerung wird umso stärker ausgeprägt, je geringer das Diffusionsvermögen und je breiter das Erstarrungsintervall ist (Bilder 7 und 8).So hat zum Beispiel bei langsam erstarrenden Gussstücken aus Gusseisen mit Kugelgrafit die Seigerung einen starken Einfluss auf das Erstarrungsgefüge und damit auch auf die zu erwartenden mechanischen Eigenschaften. Das Seigerungsverhalten der Legierungselemente und der Spurenelemente ist unterschiedlich.Die Elemente können nach dem Seigerungsverhalten in zwei Gruppen unterteilt werden: in indirekt seigernde Elemente wie Silizium, Nickel, Kupfer usw., die sich im zuerst erstarrenden Eisen (Primäraustenit oder Austenitschale um Grafitsphärolithen) anreichern, sowie in direkt seigernde Elemente wie Mangan, Chrom, Vanadium, Titan und Phosphor, die im zuletzt erstarrenden Eisen (Restschmelze) vorliegen. Je langsamer ein Gussstück erstarrt und je größer seine eutektischen Körner (s. Eutektische Kornzahl) werden, umso ausgeprägter werden an den eutektischen Korngrenzen die Konzentrationsunterschiede. Diese Korngrenzenseigerungen können so zu Karbidausscheidungen (z. B. bei Silizium-, Chrom- oder Manganseigerung) oder auch zu Grafitentartung (z. B. bei Titanseigerung oder Magnesiumablagerungen) führen (Bilder 9 und 10).Silizium erhöht die Streckgrenze und die Zugfestigkeit der Grundmasse, wirkt zunehmend versprödend und stabilisiert die Ferritbildung. Bei Belastung wird deshalb an den Si-verarmten „Restschmelzebereichen“ die Streckgrenze zuerst überschritten.Der festere Mischkristall um die Grafitkugeln und in den Dendriten beteiligt sich an der Verformung weniger. Das hat zwar den positiven Nebeneffekt, dass geringe Grafitentartungen von der sich weniger verformenden Anreicherungsschale abgepuffert werden, aber die Beschränkung der Fließvorgänge auf die Korngrenzenbereiche bewirkt im Werkstoff eine inhomogene Gleitverteilung und so die Bildung von Mikroeigenspannungen. Beides vermindert die Bruchdehnung.Eine weitere Gefahr bietet die Mikroseigerung des Phosphors. Dieses Element reichert sich ebenfalls in den Restschmelzebereichen an (s. Phosphideutektikum). Hier stabilisiert es zwar die Grauerstarrung, aber es beeinträchtigt die Zähigkeit des Werkstoffes gravierend. Das ist auch der Grund, warum bei ferritischen Sorten mit gewährleisteter Kerbschlagzähigkeit (EN-GJS-400-18-LT) die Gehalte an Silizium und besonders an Phosphor begrenzt sind.Es soll deutlich darauf hingewiesen werden, dass in zusammenhängenden Seigerungszonen, die das Resultat einer Anreicherung oder Verarmung von Begleit-, Legierungs- oder Störelementen sind, eine hohe Konzentration der o. g. Elemente vorliegt, obwohl in der chemischen Analyse Konzentrationen gefunden wurden, die allgemein als unschädlich angesehen werden. Außerdem bilden Spurenelemente in den Restschmelzebereichen als wichtigste Mikroseigerungszonen zusätzliche Subseigerungen, welche die negativen Einflüsse einer Verarmung bzw. Anreicherung noch verstärken.Als Abhilfemaßnahmen sind zu empfehlen:SchwereseigerungHier ist als gute und meist einzige Möglichkeit die Verkürzung der Erstarrungszeit durch zusätzliche Kühlung (Kühleisen, Kühlkokillen), sowohl in der Form als auch in den Kernen, hilfreich.BlockseigerungDie bei Aluminium- und Kupferlegierungen (z. B. Zinnbronze, Rotguss, Phosphorbronze, Zinn-Bleibronze) vor allem bei Strangguss- und Barrenmaterial, aber auch bei realen Gussteilen häufig vorkommenden Blockseigerungen, können durch folgende Maßnahmen weitestgehend eingeschränkt werden: - fachgerechtes Schmelzen, insbesondere eine weitgehende Entgasung der Schmelze mit oxidierender Vorbehandlung, - Vermeidung unnötiger Überhitzungstemperaturen und unzulässig hoher Gießtemperaturen, bei AlSi-Legierungen gilt dies auch für bereits korngefeinte Schmelzen, - Verkürzung der Warmhaltezeiten MikroseigerungDie wirksamsten Maßnahmen zur Verminderung von Mikroseigerungen sind: - Überprüfung der Einsatzstoffe auf Begleit- und Spurenelemente, - Eignungsprüfung der Behandlungslegierung (Schwefel-, Phosphorgehalt, Gehalt an Seltenerdmetallen), - späte Impfbehandlung (Form- oder Gießstrahlimpfung), die eine möglichst feine Verteilung des Kugelgraphits gewährleistet und eine Siliziumverarmung an den Korngrenzen verhindert, - Vermeidung der Sauerstoffaufnahme beispielsweise durch feuchte Einsatzmaterialien oder nicht genug getrocknete Pfannen, form- und gießtechnische Maßnahmen zur Verkürzung der Erstarrungszeit und zur Gewährleistung einer möglichst gleichmäßigen Abkühlgeschwindigkeit. Sind Seigerungen aufgetreten und in deren Folge z. B. Korngrenzenkarbide, dann besteht die Möglichkeit, durch eine Glühbehandlung (Diffusionsausgleich) diese Seigerungen teilweise wieder rückgängig zu machen. | https://www.giessereilexikon.com/en/foundry-lexicon/Encyclopedia/show/segregation-4333/?cHash=0ef8a0fe2f3be7a9525388405afacb8f | https://www.giessereilexikon.com/giesserei-lexikon/Encyclopedia/show/seigerung-721/?cHash=0ef8a0fe2f3be7a9525388405afacb8f
Segregated graphite | Graphite precipitates from the austenite formed during primary and eutectic crystallization upon further cooling as a secondary precipitate. It crystallizes at the graphite flakes already present so that it has no particular effect on structure. However, it can sometimes be distinguishable from the original graphite flakes as a papillary accumulation, as can be seen in Fig. 1 and Fig. 2.This is referred to as segregated graphite formation. Segregated graphite can also occur during the eutectoid transformation of austenite and the heating of cast iron to high temperatures. For example, Fig. 3 shows the structure of a steelmaking die that has been in operation for a long time. As can be seen from the nearly completely ferritic matrix, the carbon contained in it accumulated at the graphite flakes. This increased the thickness of the original flakes.Just like flake graphite cast iron, nodular graphite cast iron can also be subject to the formation of segregated graphite. Here, the graphite forms films along the existing graphite nodules, as can be seen in Fig. 3.Additional references:Graphite degenerationGraphite formRim zone graphite degenerationChunky graphiteKish graphiteInterdendritic graphiteTempering carbonFlake graphiteVermicular graphite | Segregatgrafit | Aus dem Austenit, der sich bei der primären und eutektischen Kristallisation gebildet hat, scheidet sich bei der weiteren Abkühlung sekundär Grafit aus. Dieser kristallisiert an die schon vorhandenen Grafitlamellen an, so dass er im Gefüge nicht besonders hervortritt. Manchmal kann er jedoch als warzenförmige Anlagerung von den ursprünglichen Grafitlamellen unterschieden werden, wie es auf Bild 1 und Bild 2 zu erkennen ist.Man spricht dann von einer Segregatgrafitbildung. Auch bei der eutektoiden Umwandlung des Austenits und bei einer Erwärmung des Gusseisens auf höhere Temperaturen kann Segregatgrafit entstehen. So zeigt das Bild 3 das Gefüge einer über einen längeren Zeitraum verwendeten Stahlwerkskokille. Wie man an der fast vollkommen ferritischen Grundmasse erkennen kann, hat sich der in ihr vorhandene Kohlenstoff an die Grafitlamellen angelagert. Dadurch sind die ursprünglichen Lamellen dicker geworden.Auch bei Gusseisen mit Kugelgrafit kommt es wie bei Gusseisen mit Lamellengrafit zur Bildung von Segregatgrafit. Dieser lagert sich in Säumen an die schon vorhandenen Grafitkugeln an, wie es in Bild 3 zu erkennen ist.Weiterführende Stichworte:GrafitentartungGrafitformRandgrafitentartungChunky-GrafitGarschaumgrafitinterdendritischer GrafitKnötchengrafitLamellengrafitVermiculargrafit | https://www.giessereilexikon.com/en/foundry-lexicon/Encyclopedia/show/segregated-graphite-4712/?cHash=1a3b8271a907d5b291e4422cb0c929f6 | https://www.giessereilexikon.com/giesserei-lexikon/Encyclopedia/show/segregatgrafit-1101/?cHash=1a3b8271a907d5b291e4422cb0c929f6
Seebeck effect | A phenomenon of thermoelectricity. Electrical voltage is generated at the contacts of two homogenous metals (or semiconductors) if the contacts have different temperatures. This voltage is also referred to as thermal voltage. Due to the temperature difference, electric current flows if the electric circuit is closed. Thermal voltage is counted positively if current flows from the cold to the hot contact. The basis of the Seebeck effect is that the charge carriers form new groups under the influence of the temperature difference. Thomas Johann Seebeck discovered this effect in 1821 subsequently designing the first thermal element. | Seebeck-Effekt | Eine Erscheinung der Thermoelektrizität. An Kontaktstellen zweier homogener Metalle (oder Halbleiter) entsteht eine elektrische Spannung die so genannte Thermospannung wenn die Kontakte unterschiedliche Temperaturen haben. Bei geschlossenem Stromkreis fließt infolge des Temperaturunterschiedes ein elektrischer Strom (der so genannte Thermostrom). Die Thermospannung wird positiv gezählt wenn der Strom von der kalten zur warmen Kontaktstelle fließt. Dem Seebeck-Effekt liegt zugrunde dass die Ladungsträger unter dem Einfluss des Temperaturunterschiedes sich neu gruppieren. Thomas Johann Seebeck entdeckte diesen Effekt 1821 und konstruierte in der Folge das erste Thermoelement. | https://www.giessereilexikon.com/en/foundry-lexicon/Encyclopedia/show/seebeck-effect-4060/?cHash=8b79a856aa784fa2ad1b0b174093e87f | https://www.giessereilexikon.com/giesserei-lexikon/Encyclopedia/show/seebeck-effekt-446/?cHash=8b79a856aa784fa2ad1b0b174093e87f
Secondary electrons | They develop due to inelastic primary electron (PE) distribution and are present immediately at the surface area of the impacting primary electron beam. They have an energy value ofAdditional references:Electron microscopeElectron microscopyElectron probe micro analysisEnergy dispersive x-ray spectrometryScanning electron microscopyBack-scattered electronsWave-length dispersive x-ray spectrometryLiterature:Schröttner H. : Die Elektronenmikroskopie in der Materialforschung / Electron Microscopy in Materials Research. | Sekundärelektronen | Entstehen durch unelastische Streuung der Primärelektronen (PE) und treten im unmittelbaren Oberflächenbereich des auftreffenden Primärelektronenstrahls aus. Sie haben eine Energie <50eV. Mit ihnen kann in einem REM die beste laterale Auflösung (bis 1 nm) erreicht werden. Die Zahl der aus der Probe austretenden Sekundärelektronen hängt stark vom Neigungswinkel der Probenoberfläche zum einfallenden Elektronenstrahl ab. Aus stark geneigten Flächen und Kanten treten mehr Elektronen aus. Diese Bereiche erscheinen deswegen im Bild heller (Kanteneffekt). Die vom Detektor abgewandten Oberflächenbereiche erscheinen dunkler.Weiterführende Stichworte:ElektronenmikroskopElektronenmikroskopieElektronenstrahlmikroanalyseEnergiedispersive RöntgenspektrometrieRasterelektronenmikroskopRückstreuelektronenWellenlängendispersive RöntgenspektrometrieLiteratur:Schröttner H. : Die Elektronenmikroskopie in der Materialforschung / Electron Microscopy in Materials Research. | https://www.giessereilexikon.com/en/foundry-lexicon/Encyclopedia/show/secondary-electrons-4504/?cHash=e50506954a6db39f17ac0309346ae258 | https://www.giessereilexikon.com/giesserei-lexikon/Encyclopedia/show/sekundaerelektronen-893/?cHash=e50506954a6db39f17ac0309346ae258
Sealing groove | Flat groove which is incorporated in the core print of patterns for horizontal cores which then forms a sand bead in the mold.This is to avoid the ingress of casting metal in the core print thus avoiding the formation of burrs (s. Mold parting burr).Additional references:Sealing stripBurrCore flash | Dichtrille | Flache Rille, welche in die Kernmarke von Modellen für liegende Kerne eingearbeitet wird, die dann in der Form eine Sandwulst ausbildet. Damit wird ein Eindringen von Gießmetall in die Kernmarke und damit Gratbildung (s. Formteilungsgrat) vermieden. Weiterführende Stichworte:DichtleisteGratKerngrat | https://www.giessereilexikon.com/en/foundry-lexicon/Encyclopedia/show/sealing-groove-4198/?cHash=62f7555a5bd67568d91a02e3d86c69ac | https://www.giessereilexikon.com/giesserei-lexikon/Encyclopedia/show/dichtrille-584/?cHash=62f7555a5bd67568d91a02e3d86c69ac
Sealing strip | Sealing strip made of soft and elastic plastic applied to the core box separation between both mold halves.This sealing strip slightly protrudes the separation level to form a tight outward seal for the core engraving when squeezing both mold halves together. An inwards curved bead is formed the size of which can be predetermined. A groove is generated at the core which is also referred to as “negative parting” (s. Mold parting) (figure 1).The sealing strip forms a homogenous connection with the harder basic material of the mold halves thus avoiding stripping, deformations or buckle formation in permanent operation.Additional references:Sealing groove | Dichtleiste | Im Bereich der Kernkastenteilung zwischen den beiden Formhälften aufgebrachte Abdichtleiste aus einem weichen, elastischen Kunststoff. Diese Dichtleiste ragt geringfügig über die Teilungsebene heraus, um beim Zusammenlegen der beiden Formhälften durch Zusammenquetschen die Kerngravur nach außen dicht zu schließen. Dabei bildet sie eine nach innen gewölbte, in der Größe vorher bestimmbare Wulst, eine so genannte "negative Teilung" (s. Formteilung), d. h. am Kern entsteht eine Rille (Bild 1). Die Dichtleiste ist mit dem härteren Grundwerkstoff der Formhälften homogen verbunden, um Ablösungen, Verformungen oder Faltenbildung im Dauerbetrieb zu vermeiden. Weiterführende Stichworte:Dichtrille | https://www.giessereilexikon.com/en/foundry-lexicon/Encyclopedia/show/sealing-strip-4182/?cHash=1b926fe50d7ac525333bf03d8a296d22 | https://www.giessereilexikon.com/giesserei-lexikon/Encyclopedia/show/dichtleiste-568/?cHash=1b926fe50d7ac525333bf03d8a296d22
Screw conveyor | Continuous conveyor for bulk material which can preferably be used in sand preparation.The core component of such a conveyor is a screw shaft rotating in a trough, container or closed pipe. Fig. 1 illustrates the operating principle of a screw conveyor in vertical design.The screw conveys the additives, producing an intimate mixture at the same time. Ideally, it is emptied directly into the sand mixer. Figure 2 depicts a screw conveyor in vertical design. Here, the additives can be dosed by volumetric or gravimetric metering and monitored by means of a flow indicator.Blockages in material flow can be prevented by a progressive inclination of the screw in the inlet section. Possible installation options for screw conveyors are shown in Fig. 3. | Schneckenförderer | Stetigförderer für Schüttgut welcher vorzugsweise in der Sandaufbereitung eingesetzt werden kann. Herzstück dieses Förderers ist eine umlaufende Schneckenwelle in einem Trog, Behälter oder geschlossenen Rohr. Bild 1 zeigt das Wirkungsprinzip eines Schneckenförderers in Waagerechtbauweise. Dabei fördert die Schnecke die Zuschlagstoffe und bewirkt gleichzeitig eine innige Vermischung. Die Entleerung geschieht dann idealerweise direkt in den Sandmischer. In Bild 2 ist ein Schneckenförderer in waagerechter Ausführung dargestellt. Die Zuschlagstoffe können hier volumetrisch oder gravimetrisch dosiert und mittels Durchflussanzeige überwacht werden. Eine progressive Schneckenneigung im Einlaufbereich verhindert Materialstauungen. Mögliche Einbauvarianten von Schneckenförderern sind aus Bild 3 ersichtlich. | https://www.giessereilexikon.com/en/foundry-lexicon/Encyclopedia/show/screw-conveyor-4592/?cHash=9abc0e0dc8e1deb61b28a6f8c9fcd4b0 | https://www.giessereilexikon.com/giesserei-lexikon/Encyclopedia/show/schneckenfoerderer-981/?cHash=9abc0e0dc8e1deb61b28a6f8c9fcd4b0
Schreitel diagram | Diagram used to determine the gate area of gray castings depending on the casting method. Figure 1 shows the diagram for calculating gate size for gray castings according to W. Schreitel.To determine the gate size, in addition to the casting weight, the casting height h (Figure 2) which is largely dependent on the casting method is significant . In Figure 1 , a vertical line is drawn from the x-axis with the corresponding casting height h to the intersection with the corresponding casting weight curve: this means the curve which currently corresponds to the corresponding casting weight.From this point of intersection, a horizontal line is drawn to the y-axis. The sum of the gate areas ΣsA can be read off the y-axis. In addition, the runner area sL, the downsprue area sE and the associated downsprue diameter dE for a gating ratio (downsprue:runner:gate) of 1 : 1.275 : 0.8 are given. | Schreitel-Diagramm | Diagramm zur Bestimmung des Anschnittquerschnitts von Graugussteilen in Abhängigkeit der Gießweise. Bild 1 zeigt das Diagramm zur Anschnittberechnung nach W. Schreitel für Grauguss. Zur Bestimmung des Anschnittquerschnittes ist neben dem Gussstückgewicht vor allem auch die von der Gießweise abhängige Gießhöhe h (Bild 2) maßgebend. In Bild 1 zieht man eine Senkrechte von der Abszisse mit der betreffenden Gießhöhe h bis zum Schnittpunkt mit der zutreffenden Gussgewichtskurve: damit ist jene Kurve gemeint, die dem entsprechenden Gussgewicht gerade noch entspricht. Ausgehend von diesem Schnittpunkt wird eine Horizontale bis zur Ordinate eingezeichnet. An der Ordinate kann dann die Summe der Anschnittquerschnitte ΣsA abgelesen werden. Zudem sind auch der Laufquerschnitt sL, der Eingussquerschnitt sE und der zuegehörende Eingussdurchmesser dE für ein Einguss-Lauf-Anschnitt-Verhältnis von 1 : 1,275 : 0,8 angegeben. | https://www.giessereilexikon.com/en/foundry-lexicon/Encyclopedia/show/schreitel-diagram-4309/?cHash=a622449fb8bd8a45f6ab8abd7652b3bb | https://www.giessereilexikon.com/giesserei-lexikon/Encyclopedia/show/schreitel-diagramm-697/?cHash=a622449fb8bd8a45f6ab8abd7652b3bb
Schaeffler diagram | The Schaeffler diagram has been developed for the assessment of welded connections of alloyed, especially stainless steels. This made it possible to make statements about the expected mixed structure when connecting very different steels. Based on the cast steel, the Schaeffler diagram allows an initial estimate of the structural condition of stainless steels. In the chrome equivalent, the ferrite formers and in the nickel equivalent, the austenite formers are taken into account according to the effect on the structural condition. The phase fields indicate which structure can be generated depending on the chemical composition, i.e. martensite, austenite and ferrite. In addition, the groups of stainless steels (ferritic, martensitic, austenitic stainless steels and duplex steels (austenite and ferrite) can be determined. | Schaeffler-Diagramm | Das Schaeffler-Diagramm ist für die Beurteilung von Schweißverbindungen legierter, insbesondere nichtrostender Stähle entwickelt worden. Dadurch konnte man Aussagen über die zu erwarteten Mischgefüge bei der Verbindung sehr unterschiedlicher Stähle treffen. Auf den Stahlguss bezogen gestattet das Schaeffler-Diagramm eine erste Abschätzung des Gefügezustandes nichtrostender Stähle. Im Chrom-Äquivalent werden die Ferritbildner und im Nickel-Äquivalent die Austenitbildner entsprechend der Auswirkung auf den Gefügezustand berücksichtigt. Die Phasenfelder geben an, welches Gefüge in Abhängigkeit von der chemischen Zusammensetzung, also Martensit, Austenit und Ferrit erzeugt werden können. Außerdem können die Gruppen der nichtrostenden Stähle (ferritische, martensitische, austenitische nichtrostende Stähle und die Duplex-Stähle (Austenit und Ferrit). | https://www.giessereilexikon.com/en/foundry-lexicon/Encyclopedia/show/schaeffler-diagram-5145/?cHash=14eb13ba13eb5aa4a186ead7ecd63d20 | https://www.giessereilexikon.com/giesserei-lexikon/Encyclopedia/show/schaeffler-diagramm-5144/?cHash=14eb13ba13eb5aa4a186ead7ecd63d20
Scattered radiation | Portions of radiation which, after an interaction with material, reduce their direction and, in general, also their energy (Compton effect, Compton scattering). Scattered radiation occurs in connection with all x-ray recording processes. The amount of scattered radiation depends on the radiation energy used (higher energy – more scattered radiation) and the material subjected to radiation (higher atomic number – less scattered radiation). | Streustrahlung | Strahlungsanteile, die nach einer Wechselwirkung mit Materie ihre Richtung und im Allgemeinen auch ihre Energie verringern (Compton-Effekt, Compton-Streuung). Streustrahlung tritt im Zusammenhang mit allen Röntgenaufnahmeverfahren auf. Der Anteil an gestreuter Strahlung ist abhängig von der verwendeten Strahlungsenergie (höhere Energie – mehr Streustrahlung) sowie der bestrahlten Materie (höhere Atomordnungszahl – weniger Streustrahlung). | https://www.giessereilexikon.com/en/foundry-lexicon/Encyclopedia/show/scattered-radiation-4434/?cHash=2d456f3141babbb9697d94e9a3b8bc0a | https://www.giessereilexikon.com/giesserei-lexikon/Encyclopedia/show/streustrahlung-822/?cHash=2d456f3141babbb9697d94e9a3b8bc0a
Scanning tunneling microscope | Scanning tunneling microscopy (RTM) structure and function are similar to the scanning force microscope (AFM).An electrically conductive needle and/or head scans the sample surface. The quantum-mechanical tunneling is the correlation process (an atomic particle is able to surpass a potential barrier of limited height also if its energy is lower than the barrier height (Wikipedia)). In presence of applied potential between the head and the sample surface this results in a measurable tunnel current. | Rastertunnelmikroskop | Die Rastertunnelmikroskopie (RTM) ist in Aufbau und Funktion dem Rasterkraftmikroskop (AFM) sehr ähnlich. Eine elektrisch leitende Nadel bzw. Spitze tastet die Probenoberfläche ab. Der Wechselwirkungsprozess ist der des quantenmechanischen Tunneleffekt (ein atomares Teilchen kann eine Potentialbarriere von endlicher Höhe auch dann überwinden, wenn seine Energie geringer als die Höhe der Barriere (Wikipedia). Bei einer angelegten Spannung zwischen der Spitze und der Probenoberfläche führt dies zu einem messbaren Tunnelstrom. | https://www.giessereilexikon.com/en/foundry-lexicon/Encyclopedia/show/scanning-tunneling-microscope-4510/?cHash=351f9ea38adb54bac7e0e24d784d06b4 | https://www.giessereilexikon.com/giesserei-lexikon/Encyclopedia/show/rastertunnelmikroskop-899/?cHash=351f9ea38adb54bac7e0e24d784d06b4
Scanning force microscopy | The scanning force microscope function is similar to a surface profilometer. The AFM display the sample surface by mechanically scanning it with a very fine head. This is similar to setting up a topographic map of the sample surface.The AFM head, whose radius typically lies in the area of 10nm, is attached to a bending beam. This beam is deflected by a Piezo grid unit. The deflection is proportional to the bearing strength between the AFM head and the sample. Cantilever deflection and position are measured using a laser beam which is reflected to a photodiode from the cantilever. In the simplest mode, what is called contact mode, the spring deflection and, consequentially, the head bearing strength on the sample is maintained throughout the closed loop. The deflection signal and the z-position of the piezo are shown as functions of the x and y position on the image. Different modes (contact mode, non-contact mode, tapping mode, Kelvin probe mode) enable high-resolution surface imaging and 3D diagrams.Additional references:Scanning tunneling microscopeLiterature:Schröttner H. : Die Elektronenmikroskopie in der Materialforschung / Electron Microscopy in Materials Research. | Rasterkraftmikroskopie | Das Rasterkraftmikroskop funktioniert ähnlich wie ein Oberflächenprofilometer. Das AFM bildet die Probenoberfläche ab, indem es diese mit einer sehr feinen Spitze mechanisch abtastet. Dabei wird quasi eine topographische Karte der Probenoberfläche erstellt.Die AFM-Spitze, deren Spitzenradius typischerweise im Bereich von 10 nm liegt, ist an einem Biegebalken (Cantilever) befestigt. Dieser wird von einer Piezo-Rastereinheit abgelenkt . Die Auslenkung ist proportional zur Auflagekraft, die zwischen der AFM-Spitze und der Probe wirkt. Die Auslenkung und Position des Cantilevers wird mittels eines Laserstrahls gemessen, der vom Cantilever auf eine Photodiode reflektiert wird. Im einfachsten Modus, dem Kontaktmodus, wird die Auslenkung der Feder und folglich die Auflagekraft der Spitze auf die Probe, über einen Regelkreis konstant gehalten. Das Auslenkungssignal und die z-Position des Piezos werden als Funktion der x- und y-Position im Bild dargestellt. Verschiedene Modi (Contact Mode, Non-Contact Mode, Tapping Mode, Kelvin Probe Modus) ermöglichen hoch auflösende Oberflächenabbildungen und 3D-Darstellungen.Weiterführende Stichworte:RastertunnelmikroskopLiteratur:Schröttner H. : Die Elektronenmikroskopie in der Materialforschung / Electron Microscopy in Materials Research | https://www.giessereilexikon.com/en/foundry-lexicon/Encyclopedia/show/scanning-force-microscopy-4511/?cHash=3a7fd6c0c7a797a44ba4df2bcee002b7 | https://www.giessereilexikon.com/giesserei-lexikon/Encyclopedia/show/rasterkraftmikroskopie-900/?cHash=3a7fd6c0c7a797a44ba4df2bcee002b7
Scaling | Formation of oxides (scale) on metal surfaces.The reaction of iron and its accompanying elements with atmospheric oxygen or oxidizing gases results in scaling, forming a scale layer consisting of oxidation products from the iron, silicon and accompanying and alloy elements.As this scale layer is not dense or firmly adherent, further oxidation processes occur – except with high silicon concentrations (> 5%) –, i.e., as can be seen from Fig. 1, the scaling continues rapidly at first and then at a slower pace. Ferritic nodular graphite cast iron therefore exhibits a slightly better oxidation resistance than pearlitic qualities.Parts used at elevated temperatures and additional temperature changes, which represents particularly high material stresses, are not only subject to an accelerated scaling rate, but the part is additionally stressed by tensions occurring as a result of the temperature differences. These tensions are most pronounced at the surface and lead, together with oxidation, to the formation of a network of firing cracks (see Firing cracks).The scaling resistance can be improved by adding alloy elements. These elements result in an improved adherence of the external scale layer, also reducing permeability.The most beneficial influence is achieved with silicon. Even common silicon concentrations of less than 3% produce a noticeably good effect. The more the silicon concentration is increased, the better is the scaling resistance of the material, in particular reducing the scaling rate. However, this has an extremely negative effect on the mechanical properties.Nickel and copper barely show a detectable influence on the scaling behavior in low-alloyed ferritic nodular graphite cast iron. The same applies to molybdenum, even though scale resistance is improved when adding increasing amounts of this element of up to 3%. Compared to high silicon concentrations, this influence is rather low.Zinc has a positive influence, but does not confer total scaling resistance to the iron. Very good effects on scaling resistance can be achieved with aluminum which is, however, rarely used in industrial nodular graphite cast iron due to its interfering effect on nodule formation, its poor casting properties and its propensity to gas absorption and the formation of oxide films (see Oxide inclusion).Additional references:Mill scaleHematite | Zundern | Bildung von Oxiden (Zunder) auf der Oberfläche von Metallen.Infolge der Reaktion des Eisens und seiner Begleitelemente mit dem Luftsauerstoff oder oxidierenden Gasen kommt es zu einer Verzunderung mit der Bildung einer Zunderschicht aus den Oxidationsprodukten des Eisens, des Siliziums sowie der Begleit- und Legierungselemente.Da diese Zunderschicht nicht dicht und festhaftend ist kommt es - außer bei hohen Siliziumgehalten (> 5 %) - zu weiteren Oxidationsvorgängen, d. h. das Zundern geht nach Bild 1 zunächst rasch, dann langsamer, aber stetig weiter. Ferritisches Gusseisen mit Kugelgrafit hat danach eine geringfügig bessere Oxidationsbeständigkeit als perlitische Qualitäten.Bei Teilen, die bei erhöhten Temperaturen und zusätzlichen Temperaturwechseln eingesetzt werden, was eine besonders scharfe Beanspruchung des Werkstoffes darstellt, erhöht sich nicht nur die Verzunderungsgeschwindigkeit, sondern das Teil wird durch Spannungen, die durch die Temperaturdifferenzen auftreten, zusätzlich beansprucht. Diese Spannungen sind an der Oberfläche am größten und führen gemeinsam mit der Oxidation zur Bildung eines Brandrissnetzwerkes (siehe Brandrisse).Die Zunderbeständigkeit kann durch Zusatz von Legierungselementen verbessert werden. Diese Elemente bewirken eine bessere Haftung der äußeren Zunderschicht,womit gleichzeitig die Durchlässigkeit verringert wird.Den günstigsten Einfluss hat Silizium. Selbst übliche Siliziumgehalte unter 3 % haben merklich gute Auswirkungen. Je höher der Siliziumgehalt steigt, umso besser ist die Zunderbeständigkeit des Werkstoffes, vor allem die Verzunderungsgeschwindigkeit wird verringert. Allerdings verschlechtern sich die mechanischen Eigenschaften stark.Nickel und Kupfer haben bei niedrig legiertem ferritischemGusseisen mit Kugelgrafit kaum einen nachweisbaren Einfluss auf das Zunderverhalten. Gleiches gilt für Molybdän, obwohl hier die Zunderbeständigkeit mit steigendem Zusatz dieses Elementes bis 3 % verbessert wird. Verglichen mit höheren Siliziumgehalten ist dieser Einfluss jedoch gering.Positiven Einfluss übt Zinn aus, ohne dem Eisen jedoch völlige Zunderbeständigkeit zu verleihen. Sehr günstige Auswirkungen hat Aluminium auf die Zunderbeständigkeit, kommt aber in technischem Gusseisen mit Kugelgrafit infolge seiner Störwirkung auf die Kugelausbildung, der schlechten Gießeigenschaften, seiner Neigung zur Gasaufnahme und zur Bildung von Oxidhäuten (siehe Oxideinschluss) kaum zum Einsatz.Weiterführende Stichworte:HammerschlagHämatit | https://www.giessereilexikon.com/en/foundry-lexicon/Encyclopedia/show/scaling-4607/?cHash=30ca7c4203ab11dc2f7c72220aed31ca | https://www.giessereilexikon.com/giesserei-lexikon/Encyclopedia/show/zundern-996/?cHash=30ca7c4203ab11dc2f7c72220aed31ca
Scanning electron microscope | A type from the series of electron microscopes which has become particularly widely used. The advantage of uninterrupted examination of solid samples and the scanning electron microscope images which are easy to interpret have supported this. The function of the scanning electron microscope is based on the scanning of the sample surface using a finely bundled electron beam (Figures 1 and 2). The electron beam is created in an electron source. A cathode emits electrons which are bundled with the Wehnelt cylinder (Figure 3) to make a crossover ( In the SEM, for this purpose, a tungsten hairpin cathode (a thin tungsten wire with a radius of curvature (Figure 4) or a lanthanum hexaboride cathode (heated indirectly to approx. 1800K LaB6 monocrystal, Figure 5) is used. During the field emission, the electrons are released from the cathode at room temperature by strong electric fields (cold field emission cathode). To achieve sufficiently large beam currents for the image, field strengths of up to 6·107 V/cm are required. These can only be achieved with very fine tips. For this reason, a field emission catheter is made of a bent tungsten wire, onto which a tungsten crystal (see Monocrystal) aligned with a very fine tip (around Figure 6) are operated at around. 1800K. The thermal emitters are characterized by the fact that they have a high and constant emission current over a longer period of time. The emission current characterizes the number of electrons which leave the cathode and are bundled to the electron beam. The emission current density (brightness) is worked out on the basis of the number of electrons per area. The electrons which come out of the source are accelerated until they reach the anode. The acceleration voltage can lie between 100 and 30,000 volts. In order to create an electron beam which is as highly focused as possible, the smallest beam cross section in the area of the electron source (crossover) is reduced by the electromagnetic lens onto the sample surface. Generally, three lenses (two condenser lenses and one objective lens) are used. The diameter of the beam (spot size) on the sample surface is determined with the condenser lens. The spot is focused on the sample surface with the objective lens. Lens defects, magnetic fields and soiling can lead to an elliptical electron beam which can in turn lead to a distorted image of the surface. To reproduce the rotational symmetry of the electron beam, a special coil system is needed to correct the astigmatism which is part of the objective lens. The same applies for the deflection coils which are controlled by a scan generator and guide the electron beam over the sample surface in lines. The magnification results from the ratio of the scanned sample surface to the representation on the screen. The smaller the scanned area, the larger the magnification. The recorded signals can be displayed on the monitor at the same time. The distance between the preparation and the pole shoe of the objective lens is called the “working distance” (WD). Another large advantage of the scanning electron microscope is that the range of the depth of field is larger compared to light microscopes. The depth of field states the depth of a sample surface which can be displayed sharply in a recording. For comparable magnifications, this is almost 100 times larger in the SEM than in a light microscope. The depth of field is dependent on the magnification, the working distance and the aperture angle. For an SEM, this is very low due to the very small aperture diameter. Therefore, highly structured sample surfaces (e.g. broken surfaces) can be scanned and displayed clearly by an electron beam with an almost constant diameter via the different surfaces. To enable the cathodes to be operated and to prevent the electrodes colliding with gas molecules, a vacuum which must be better than 10-4mbar is needed to operate an SEM. Furthermore, electrons usually scatter very strongly in the air under normal pressure, therefore the beam must be created and guided inside the vacuum. The samples in a normal SEM are therefore usually also in a high vacuum. To create the vacuum, rotation pumps as backing pumps and oil diffusion pumps or turbo-molecular pumps (no hydrocarbons in the residual vacuum which reduces contamination of the sample surface) are used to create the high vacuum. If, instead of a tungsten hairpin cathode, a high-quality emitter is to be used, the requirements for the vacuum also increase and getter-ion pumps are used to create the ultra-high vacuum in the cathode area. The highly energetic electrons of the scanning electron beam (primary electrons) penetrate the sample and interact there with the atoms in the material being examined. A variety of different signals are created by this interaction process. A distinction can be made between two fundamental mechanisms here: elastic and inelastic scattering. Elastic scattering: A primary electron (PE) enters the area of the electrical field of a positively charged atom nucleus and is deflected from its original path through the Coulomb field without loss of energy → Back-scattered electrons (BSE). Inelastic scattering: Occurs during the interaction of the PE with the electrons in the atomic shell and the atom nucleus and leads to a loss of energy of the affected electron. - A large part is transfered to the solid through excitation of lattice vibrations (phonons) - Excitation of collected vibrations of the valance or conduction band electrons (plasmons) - PE can knock electrons out of the outer shells and transfer energy of up to 50eV to them → Secondary electrons (SE) - Ionization of inner electrons → Characteristic x-rays, Auger electrons - Through deceleration of the electrons through the Coulomb field of the nucleus, x-ray bremsstrahlung occurs The size of the interaction volume is dependent on the excitation energy and the atomic number of the object matter. Figure 7 shows a simulation of the scattering cross section for cast iron. Examples of SEM recordings are shown in Figures 8 to 10. (This entry comes from Hartmuth Schröttner, FELMI-ZFE-Graz, Austria) | Rasterelektronenmikroskop | Ein Typ aus der Baureihe von Elektronenmikroskopen, welches besonders starke Verbreitung gefunden hat. Der Vorteil der zerstörungsfreien Untersuchung an massiven Proben und die leicht zu interpretierenden rasterelektronenmikroskopischen Abbildungen haben dies unterstützt. Die Funktion des Rasterelektronenmikroskops basiert auf der Abrasterung der Probenoberfläche mittels eines feingebündelten Elektronenstrahls (Bilder 1 und 2). Der Elektronenstrahl wird in einer Elektronenquelle erzeugt. Eine Kathode emittiert Elektronen, die mit dem Wehneltzylinder (Bild 3) zu einem Crossover (<50µm) gebündelt und zur Anode beschleunigt werden. Die Elektronen werden durch Wärmezufuhr (Heizstrom) aus der Kathode ausgelöst (thermische Elektronenemission). Im REM werden dafür eine Wolfram-Haarnadel-Kathode (ein dünner Wolframdraht mit einem Krümmungsradius < 100 µm wird auf ca. 2800 K aufgeheizt, Bild 4) oder eine Lanthanhexaborid-Kathode (indirekt auf ca. 1800 K geheizter LaB6 Einkristall, Bild 5) verwendet. Bei der Feldemission werden die Elektronen bei Raumtemperatur durch hohe elektrische Felder aus der Kathode ausgelöst (kalte Feldemissionskathode). Damit ausreichend große Strahlströme für die Abbildung erreicht werden, sind Feldstärken bis zu 6·107 V/cm erforderlich. Dies erreicht man nur mit sehr feinen Spitzen. Daher besteht eine Feldemissionskathode aus einem gebogenen Wolframdraht, auf dem ein Wolframeinkristall (s. Einkristall) in Orientierung mit einer sehr feinen Spitze (r < 0,1 µm) aufgebracht ist. Thermisch unterstützte Feldemissionskathoden verwenden auch diesen Aufbau. Der Einkristall in Orientierung und einem Krümmungsradius von < 1 µm ist mit ZrO bedampft. Dies vermindert die Austrittsarbeit von 4,5 eV auf 2,8 eV. Schottky Emitter (Bild 6) werden bei ca. 1800 K betrieben. Die thermisch unterstützten Emitter zeichnen sich durch aus, dass sie einen hohen und konstanten Emissionsstrom über einen längeren Zeitraum hinweg haben. Der Emissionsstrom charakterisiert die Anzahl der Elektronen, die die Kathode verlassen und zum Elektronenstrahl gebündelt werden. Aus der Anzahl der Elektronen pro Fläche ergibt sich die Emissionsstromdichte (Brightness). Die aus der Quelle austretenden Elektronen werden zur Anode hin beschleunigt. Die Beschleunigungsspannung kann zwischen 100 und 30.000 Volt liegen. Um einen möglichst hoch fokussierten Elektronenstrahl zu erzeugen, wird der kleinste Strahlquerschnitt im Bereich der Elektronenquelle (Crossover) durch elektromagnetische Linsen verkleinert auf die Probenoberfläche abgebildet. Im Allgemeinen werden dafür drei Linsen (zwei Kondensorlinsen und eine Objektivlinse) verwendet. Mit der Kondensorlinse wird der Strahldurchmesser (Spot Size) auf der Probenoberfläche bestimmt. Mit der Objektivlinse wird der Spot auf die Probenoberfläche fokussiert. Linsenfehler, Magnetfelder und Verunreinigungen können zu einem elliptischen Elektronenstrahl führen, der wiederum zu einer verzerrten Abbildung der Oberfläche führen kann. Um die Rotationssymmetrie des Elektronenstrahls wieder herzustellen wird ein spezielles Spulensystem zur Astigmatismuskorrektur benötigt, das Teil der Objektivlinse ist. Ebenso die Ablenkspulen, die von einem Rastergenerator angesteuert werden und den Elektronenstrahl zeilenförmig über die Probenoberfläche führen. Die Vergrößerung ergibt sich aus dem Verhältnis der abgerasterten Probenoberfläche zur Darstellung auf dem Bildschirm. Je kleiner der abgerasterte Bereich, desto höher ist die Vergrößerung. Synchron dazu können die gewonnenen Signale auf einem Monitor dargestellt werden. Der Abstand zwischen Präparat und Polschuh der Objektivlinse wird Arbeitsabstand oder „Working Distance“ (WD) genannt. Ein weiterer großer Vorteil der Rasterelektronenmikroskopie gegenüber der Lichtmikroskopie ist der große Schärfentiefebereich. Die Schärfentiefe gibt den Tiefenbereich einer Probenoberfläche an, der in einer Aufnahme scharf abgebildet werden kann. Diese ist bei vergleichbaren Vergrößerungen im REM um den Faktor 100 größer als bei einem Lichtmikroskop. Die Schärfentiefe ist abhängig von der Vergrößerung, dem Arbeitsabstand und dem Aperturwinkel. Dieser ist beim REM bedingt durch sehr kleine Blendendurchmesser sehr gering. Somit können stark strukturierte Probenoberflächen (z. B. Bruchflächen) über die unterschiedlichen Höhen von einem Elektronenstrahl mit annähernd konstantem Durchmesser abgerastert und scharf abgebildet werden. Um den Betrieb von Kathoden zu ermöglichen und Zusammenstöße von Elektronen mit Gasmolekülen zu vermeiden, benötigt man für den Betrieb eines REM ein Vakuum, das besser 10-4 mbar sein muss. Außerdem streuen Elektronen in Luft unter Normaldruck sehr stark, deshalb muss die Strahlerzeugung und der Strahlgang im Vakuum geführt werden. Deshalb befinden sich auch die Proben in einem normalen REM im Hochvakuum. Zur Erzeugung des Vakuums werden Rotationspumpen als Vorvakuumpumpen und Öl-Diffusionspumpen oder Turbomolekularpumpen (keine Kohlenwasserstoffe im Restvakuum, somit verminderte Kontamination der Probenoberfläche) zur Erzeugung des Hochvakuums verwendet. Soll an Stelle einer Wolfram-Haarnadel-Kathode ein höherwertiger Emitter eingesetzt werden, so steigen die Anforderungen an das Vakuum ebenfalls und Ionen-Getterpumpen werden zur Erzeugung des Ultrahochvakuums im Kathodenraum eingesetzt. Die hochenergetischen Elektronen des abtastenden Elektronenstrahls (Primärelektronen) dringen in die Probe ein und treten dort in Wechselwirkung mit den Atomen des zu untersuchenden Materials. Durch diese Wechselwirkungsprozesse wird eine Vielzahl an unterschiedlichen Signalen erzeugt. Hierbei kann zwischen zwei grundsätzlichen Mechanismen unterschieden werden: elastische und nicht elastische Streuung. Elastische Streuung: Ein Primärelektron (PE) gerät in den Wirkungsbereich des elektrischen Feldes eines positiv geladenen Atomkerns und wird durch das Coulombfeld ohne Energieverlust aus der ursprünglichen Bahn abgelenkt → Rückstreuelektronen (RE). Unelastische Streuung: Tritt bei der Wechselwirkung von PE mit den Elektronen der Atomhülle und mit dem Atomkern auf und führt zu einem Energieverlust des einfallenden Elektrons. - Ein großer Teil wird an den Festkörper durch Anregung von Gitterschwingungen (Phononen) übertragen - Anregung von kollektiven Schwingungen der Valenz- oder Leitungsbandelektronen (Plasmonen) - PE können Elektronen äußerer Schalen herausschlagen und diese Energien bis 50 eV übertragen → Sekundärelektronen (SE) - Ionisierung von inneren Elektronen → Charakteristische Röntgenstrahlung, Auger-Elektronen - Durch Abbremsung der Elektronen durch das Coulombfeld des Kernes entsteht Röntgenbremsstrahlung Die Größe des Wechselwirkungsvolumens ist von der Anregungsenergie und der Ordnungszahl der Objektmaterie abhängig. Bild 7 zeigt eine Simulation des Streuquerschnittes bei Gusseisen. Beispiele von REM-Aufnahmen zeigen die Bilder 8 bis 10. (Dieser Beitrag stammt von Hartmuth Schröttner, FELMI-ZFE-Graz, Austria) | https://www.giessereilexikon.com/en/foundry-lexicon/Encyclopedia/show/scanning-electron-microscope-4425/?cHash=cfd9e91b48f33f29d7f7bab37985cce7 | https://www.giessereilexikon.com/giesserei-lexikon/Encyclopedia/show/rasterelektronenmikroskop-813/?cHash=cfd9e91b48f33f29d7f7bab37985cce7
Scale of hardness | Classification of 10 levels of increasing hardness to compare mineral substances according to Mohs on the basis of Vickers hardness HV: 1. Talk -- 2. Gips 36 3. Kalkspat 140 4. Flußspat 190 5. Apatit 540 6. Feldspat 600 – 750 7. Quarz 900 – 1280 8. Topas 1430 9. Korund 1800 10. Diamant 10000 | Härteskala | Einteilung von 10 Stufen steigender Härte zum Härtevergleich von mineralischen Stoffen nach Mohs auf der Grundlage der Vickershärte HV: 1. Talk -- 2. Gips 36 3. Kalkspat 140 4. Flußspat 190 5. Apatit 540 6. Feldspat 600 – 750 7. Quarz 900 – 1280 8. Topas 1430 9. Korund 1800 10. Diamant 10000 | https://www.giessereilexikon.com/en/foundry-lexicon/Encyclopedia/show/scale-of-hardness-3923/?cHash=e2c2566f7cbfa78ed5aaa804ae4a15d7 | https://www.giessereilexikon.com/giesserei-lexikon/Encyclopedia/show/haerteskala-308/?cHash=e2c2566f7cbfa78ed5aaa804ae4a15d7
Scale | Weight loss at the metal surface due to oxygen exposure. Reaction products are usually generated at the metal surface when subjected to high temperatures.For example, at above 575°C, a scale layer is formed on ferrous surfaces which consists of wüstite (FeO), changing into hematite (Fe2O3) on the outside via an intermediate layer of magnetite (Fe3O4, mill scale).Therefore, the composition of the scale layer is clearly temperature-dependent (see Scaling). | Zunder | Abbrand auf der Metalloberfläche durch Einwirkung von Sauerstoff. Dabei entstehen bei höheren Temperaturen oxidische Reaktionsprodukte auf Metalloberflächen. So bildet sich beispielsweise bei Eisen oberhalb von 575 °C auf der Oberfläche eine Zunderschicht aus, die aus Wüstit (FeO) besteht und nach außen über eine Zwischenschicht aus Magnetit (Fe3O4, Hammerschlag) in Hämatit (Fe2O3) übergeht. Demnach hängt die Zusammensetzung der Zunderschicht deutlich von der Temperatur ab (siehe Zundern). | https://www.giessereilexikon.com/en/foundry-lexicon/Encyclopedia/show/scale-4666/?cHash=985770d8c90a90133113054eb8706d3d | https://www.giessereilexikon.com/giesserei-lexikon/Encyclopedia/show/zunder-1055/?cHash=985770d8c90a90133113054eb8706d3d
Scabbing time diagram | Diagram showing the scabbing time depending on tensile strength and wet tensile strength of green molding sand. The scabbing time indicates the highest admissible casting time (see buckle test).The operating point of green molding sand is changed by molding material additions, incoming used core sand, process water and repeated sand cycles. In addition, the tendency towards buckles can also be estimated on the basis of the green tensile and green cleavage strength. Since there is a linear relation between green tensile strength and cleavage strength, conclusions regarding the tendency towards buckles can also be drawn from the relationship of cleavage strength and green cleavage strength which should be at least 0.15.Additional references:Green sandSand extension defects | Schülpzeitdiagramm | Schaubild in dem die Schülpzeit in Abhängigkeit von der Druckspannung und Nassfestigkeit eines Nassgusssandes dargestellt ist. Die Schülpzeit gibt die höchstzulässige Gießzeit an (s. Schülpentest). Durch Formstoffzusätze, zulaufende Kernaltsande und wiederholten Sandumlauf wird die Lage des Betriebspunktes eines Nassgusssandes im Schülpendiagramm verändert. Außerdem lässt sich die Schülpenneigung auch aus der Relation zwischen Grünzugfestigkeit und Gründruckfestigkeit abschätzen. Da auch zwischen Grünzugfestigkeit und Spaltfestigkeit ein linearer Zusammenhang besteht, lässt sich auch aus dem Verhältnis von Spaltfestigkeit zu Gründruckfestigkeit, das einen Wert von mindestens 0,15 aufweisen soll, auf die Neigung zur Schülpenbildung schließen.Weiterführende Stichworte:GrünsandSandausdehnungsfehler | https://www.giessereilexikon.com/en/foundry-lexicon/Encyclopedia/show/scabbing-time-diagram-4509/?cHash=90cc5bb6c3bff0cc305606dab64c2a30 | https://www.giessereilexikon.com/giesserei-lexikon/Encyclopedia/show/schuelpzeitdiagramm-898/?cHash=90cc5bb6c3bff0cc305606dab64c2a30
Scabbing time | Highest admissible casting time in which the mold has to be filled before there buckles develop. Ideally, it should also be considered when calculating the casting and feeding system.Basically, two possibilities for reducing sand extension defects and/or increasing the critical scabbing time result from the scabbing time diagram: an increase of the wet tensile strength and a reduction of tensile strenths.The operating point of green molding sand is changed by molding material additions, incoming used core sand, process water and repeated sand cycles. In this case, the buckle diagram (Fig. 1a) provides the caster with the possibility to accurately estimate changes and to consider them when calculating cycles. For this reason, a scabbing time reduction does not take place due to a bentonite disactivation or hyperactivation and depends on thermal stability, salinization resistance and the molding material cycle state (Fig. 1b). Table 1 illustrates influence variables on extension defects (buckles).In general, it can be assumed that high wet tensile strength and a low tendency towards defects can only be achieved using good, fully activated bentonites (see activated bentonite).Additional references:Cavity buckleGreen sandSand extensionBuckle test | Schülpzeit | Höchstzulässige Gießzeit, in der die Form gefüllt sein muss, bevor es zur Schülpenbildung kommt. Sie sollte idealerweise auch in die Berechnung des Gieß- und Speisersystems einfließen.Aus dem Schülpzeitdiagramm gehen zwei grundsätzliche Möglichkeiten zur Verringerung der Sandausdehnungsfehler bzw. zur Erhöhung der kritischen Schülpzeit hervor, nämlich Erhöhung der Nasszugfestigkeit und Verminderung von Druckspannungen.Durch Formstoffzusätze, zulaufende Kernaltsand, Betriebswasser und wiederholten Sandumlauf wird die Lage des Betriebspunktes eines Nassgusssandes verändert. Hier bietet das Schülpendiagramm (Bild 1a) dem Gießer Möglichkeiten, Änderungen mit hoher Genauigkeit abzuschätzen und bei der Berechnung der Umläufe zu berücksichtigen. Eine Verkürzung der Schülpenzeit findet demzufolge aufgrund der Des- oder Überaktivierung des Bentonit statt und ist von der thermischen Beständigkeit, dem Versalzungswiderstand und dem Umlaufzustand eines Formstoffes abhängig (Bild 1b). Die Tabelle 1 zeigt Einflussgrößen auf Ausdehnungsfehler (Schülpen).Grundsätzlich ist davon auszugehen, dass eine hohe Nasszugfestigkeit und damit eine geringe Fehlerneigung nur mit guten, vollaktivierten Bentoniten erreichbar sind (s. Aktivbentonit).Weiterführende Stichworte:DeckenschülpeGrünsandSandausdehnungSchülpentest | https://www.giessereilexikon.com/en/foundry-lexicon/Encyclopedia/show/scabbing-time-4508/?cHash=c353bc81afa4c9e3a4377f734d4aa39b | https://www.giessereilexikon.com/giesserei-lexikon/Encyclopedia/show/schuelpzeit-897/?cHash=c353bc81afa4c9e3a4377f734d4aa39b
Scab | This mold sand-based casting defect occurs with castings of all casting materials which are produced in bentonite-bonded green molds (see Bentonite, Green sand mold). Scabs preferably occur over a larger surface at the top of the casting (mold cavity), but also at the bottom of the mold compartment. Highly compacted sections in the mold are particularly at risk. Scabs are often accompanied by veining (mainly on core sections) and rat tails. All these defects are clearly visible to the human eye, and generally result in rejection of the casting. Scabs (Figures 1 and 2) are irregular metallic crusts on the casting surface caused by scaling; they are only a few millimeters thick, usually have sharp edges and are firmly bonded to the casting. A differentiation is made between cavity scabbing, i.e. scabs occurring at the upper horizontal mold wall, and bottom scabbing, which occurs below the casting metal flow at the mold bottom. Veins are also caused by scaling, but unlike scabs they do not break open, but grow into the mold cavity as a consequence of quartz expansion, so that the casting metal flows into and fills the occurring gap to form a rib-like structure. Veining is very often observed in resin-bonded cores (commonly also referred to as scabs). The effect of heat (radiation, thermal conduction) from the casting metal causes a thermal expansion of the mold material. As a consequence, different temperatures in each mold zone cause considerable differences in tension. These tensions have an impact on the surface layers of the mold or the mold walls. Due to the quartzsand expansion, particularly as a consequence of the reversible quartz transformation at 573°C, compressive stresses arise in the surface layers of the mold which lead to scaling. Tensile stresses occur at the boundary layer between the highly heated shell and the relatively cool sand cod behind it, which have to be absorbed by the mold material in order to prevent detachment. The tensile strength of green sand molds (green sand casting), i.e. Wet tensile strength, determines whether swelling or detachment of a shell occurs and thus formation of veins, rat tails or scabs. As a general rule, the quotient of compressive stress and wet tensile strength according to eq. 1 can be assumed as a measure for the tendency towards defectsEq. 1: for scabbing. The deformability of the mold wall (mold material) and the adhesion to the subsurface, i.e. the extent of wet tensile strength in the mold material layers behind it, counteract the compressive stresses. If the mechanical-thermal stresses (tensions) exceed the deformability and strength in the strain cross-section, the defects shown schematically and described in Fig 3 occur. Cavity scabbing from the condensation zone occurs in the mold surface due to the compressive stresses arising there, which cause swelling and lifting of the mold wall (Fig. 3a). This process is generally referred to as scaling. Veins are also caused by scabbing (Fig. 3b), but without the shell breaking open so that a flash-like, raised scar becomes visible. This vein can be removed by increased finishing work in order to save the casting. Bottom scabbing occurs in the mold cavity below a casting metal flow and thus at the bottom of the mold. The cause here also originates from the condensation zone which causes scaling. If the sand shell remains connected to the bottom of the mold, either scabs or rat tails occur due to the raised shell edges (Fig. 3c). If, however, the sand shell swells and breaks apart under the load of the metal flowing above it, typical bottom scabbing occurs at the casting bottom (Fig. 3d). Measures for prevention: 1. Increasing the wet tensile strength of the mold material mixture by - increased binder content (bentonite) - use of better bentonites with a larger specific surface - use of optimally activated bentonites (see Active bentonite) - good mold material cooling - Aim for better (optimum) conditioning of molding materials - Choose a larger sandgrain size with a round sand grain, if possible 2. Reducing occurring compressive stresses by: - fast and even mold filling - Avoiding too wet mold materials - Use of mold material additives which dampen the quartzsand expansion by softening or burning (e.g. neutral or basic swelling binders for cast steel) - partial or, if necessary, complete replacement of the quartz sand with refractory sands with lower expansion, such as zircon sand or chromite sand 3. Reduction of the casting temperature and shortening of the casting time.Additional references: Scabbing testScabbing timeScabbing time diagram | Schülpe | Dieser formsandbedingte Gussfehler kommt bei Gussstücken aus allen Gusswerkstoffen vor, die in bentonitgebundenen grünen Formen hergestellt werden (siehe Bentonit, Gründsandform). Vorzugsweise treten Schülpen flächenartig an der Oberseite des Gussteils (Formraumdecke), aber auch am Formraumboden auf. Hochverdichtete Partien in der Form sind besonders gefährdet. Vergesellschaftet mit Schülpen treten häufig auch Blattrippen (hier vor allem an Kernpartien) und Rattenschwänze auf. Alle diese Fehler sind mit freiem Auge sichtbar und führen in der Regel zum Ausschuss des Gussstückes.Schülpen (Bilder 1 und 2) sind durch Schalenbildung entstandene, unregelmäßige metallische Ansätze auf der Gussstückoberfläche von nur wenigen Millimetern Dicke, die meist scharfkantige Ränder haben und mit dem Gussstück fest verbunden sind. Man unterscheidet zwischen Deckenschülpen, also jene, die sich an der oberen waagerechten Formwand bilden, und Bodenschülpen, die unterhalb der Gießmetallströmung am Formenboden auftreten. Blattrippen entstehen ebenfalls durch Schalenbildung, doch bricht diese nicht auf, sondern wächst infolge der Quarzausdehnung in den Formhohlraum hinein, so dass das Gießmetall den entstandenen Spalt hinterfüllt und einen rippenartigen Ansatz bildet. Sehr häufig wird die Blattrippenbildung bei kunstharzgebundenen Kernen (im allgemeinen Sprachgebrauch hier ebenfalls als Schülpen bezeichnet) beobachtet. Die Hitzeeinwirkung (Strahlung, Wärmeleitung) durch das Gießmetall führt zu einer thermischen Expansion des Formstoffes. In der Folge treten wegen der Temperaturunterschiede in den einzelnen Formzonen beträchtliche Spannungsunterschiede auf. Diese Spannungen führen zur Beeinflussung der Oberflächenschichten der Form bzw. der Formwände. Durch die Quarzausdehnung, besonders als Folge der reversiblen Quarzumwandlung bei 573 °C, entstehen Druckspannungen in den Oberflächenschichten der Form, die zur Schalenbildung führen. An der Grenzschicht zwischen der hocherhitzten Schale und dem dahinter liegenden, noch relativ kühlen Sandballen treten Zugspannungen auf, die vom Formstoff aufgenommen werden müssen, wenn keine Ablösung entstehen soll. Die Zugfestigkeit von Gründsandform (Nassguss), d. i. Nasszugfestigkeit, entscheidet darüber, ob es zur Aufwölbung oder Ablösung einer Schale und somit zur Blattrippen-Rattenschwanz- oder Schülpenbildung kommt. Als Faustregel kann der Quotient aus Druckspannung und Nasszugfestigkeit nach Glg. 1 als ein Maß für die FehlerneigungGlg. 1:Nasszugfestigkeit(N/cm^2)}" src="http://latex.codecogs.com/gif.latex?F%20%3D%20%5Cfrac%7BDruckspannung%28N%2Fcm%5E2%29%7D%7BNasszugfestigkeit%28N%2Fcm%5E2%29%7D" title="F = frac{Druckspannung(N/cm^2)}{Nasszugfestigkeit(N/cm^2)}" style="" /> zur Schülpenbildung angenommen werden. Den Druckspannungen wirken die Verformbarkeit der Formwand (des Formstofffes) und die Haftfestigkeit auf dem Untergrund, d. h. die Höhe der Nasszugfestigkeit in den dahinterliegenden Formstoffschichten, entgegen. Überschreiten die mechanisch-thermischen Beanspruchungen (Spannungen) die Verformbarkeit und die Festigkeit im Belastungsquerschnitt, kommt es zur Ausbildung dieser Fehler, die in Bild 3 schematisch dargestellt und beschrieben sind. So entstehen Deckenschülpen aus der Kondensationszone in der Formoberfläche infolge der dort auftretenden Druckspannungen, die die Formwand auftreiben und heben (Bild 3a). Dieser Vorgang wird allgemein als Schalenbildung bezeichnet. Blattrippen sind ebenfalls durch Schalenbildung verursacht (Bild 3b), wobei die Schale nicht aufbricht, so dass am Gussteil eine gratartige erhabene Naht sichtbar wird. Durch erhöhte Putzarbeit kann diese Blattrippe entfernt und das Gussteil eventuell gerettet werden. Bodenschülpen entstehen im Formhohlraum unter einer Gießmetallströmung und somit auf dem Formboden. Ursache ist auch hier die Kondensationszone, die eine Schalenbildung bewirkt. Bleibt die Sandschale noch mit dem Formboden verbunden, entstehen durch die hoch stehenden Schalenränder entweder Schülpen oder Rattenschwänze (Bild 3c). Wölbt sich dagegen die Sandschale auf und bricht sie unter der Last des darüber hinwegströmenden Metalls auseinander, kommt es zur Bildung einer typischen Bodenschülpe an der Gussstückunterseite (Bild 3d).Maßnahmen zur Vermeidung: 1. Erhöhung der Nasszugfestigkeit der Formstoffmischung durch: - höheren Binderanteil (Bentonit) - Verwendung besserer Bentonite mit größerer spezifischer Oberfläche - Verwendung optimal aktivierter Bentonite (siehe Aktivbentonit) - gute Formstoffkühlung - bessere (optimale) Formstoffaufbereitung anstreben - Wahl gröberer Sandkörnung mit möglichst rundem Sandkorn 2. Verminderung auftretender Druckspannungen durch: - schnelle und gleichmäßige Formfüllung - Vermeidung von zu feuchten Formstoffen - Verwendung von Formstoffzusätzen, die durch Erweichung oder Verbrennen die Quarzausdehnung abpuffern (z. B. für Stahlguss neutrale oder basische Quellbinder) - teilweisen oder wenn nötig auch vollständigen Ersatz des Quarzsandes durch geringer dehnende feuerfeste Sande, beispielsweise Zirkonsand oder Chromitsand 3. Verringerung der Gießtemperatur und Verkürzung der Gießzeit.Weiterführende Stichworte: - Schülpentest - Schülpzeit - Schülpzeitdiagramm | https://www.giessereilexikon.com/en/foundry-lexicon/Encyclopedia/show/scab-4013/?cHash=002c22ce391105c89e29d87e6a7def36 | https://www.giessereilexikon.com/giesserei-lexikon/Encyclopedia/show/schuelpe-399/?cHash=002c22ce391105c89e29d87e6a7def36
Sanding | Application of sand to fresh ceramic sludge to build up a shell layer in mold-making for investment casting production. | Besanden | Aufbringen von Sand auf die frische Keramikschlempe zum Aufbau der Hüllschicht bei der Formherstellung für die Feingussproduktion. | https://www.giessereilexikon.com/en/foundry-lexicon/Encyclopedia/show/sanding-3683/?cHash=ddc50497eb9e1333c65da5b767f229c6 | https://www.giessereilexikon.com/giesserei-lexikon/Encyclopedia/show/besanden-66/?cHash=ddc50497eb9e1333c65da5b767f229c6
Sand reclamation | Cleaning of used sand by removing the adhesive binder coatings. The two main purposes of sand reclamation are: - Cleaning of the mold material grain to remove binders which still adhere to it following the thermal load or are firmly affixed to the grain due to this load and removal of powdered components, i.e. separation of the reclaimed molding base material. - The actual reclamation consists of a peeling or impact process which removes all adhesions from the sand grain to the best possible extent. For this purpose, the used mono or mixed sand is prepared in various process combinations. Following the reclamation process, the sand grain is separated. Generally, a differentiation is made between mechanic reclamation (cold reclamation), thermal reclamation (hot reclamation) and wet reclamation. Already during the reclamation process, the removal of dusts must be ensured as otherwise these act as lubricants thus having a negative impact on the efficiency of the reclamation and the quality of the reclaimed material (see Dedusting). Fig. 1 gives an overview of the necessary process steps in the various reclamation processes which have to be adjusted to the relevant mold material system. Fig. 2 (Küttner GmbH) shows a Knock-out station for large molding boxes and sand regeneration. Renown companies supplying reclamation systems are GUT GmbH Freudenberg, Webac - Gesellschaft für Maschinenbau mbH Euskirchen, Küttner GmbH & Co. KG, KLEIN Anlagenbau AG as well as AAGM Aalener Gießereimaschinen GmbH Bopfingen. Figure 3 shows a possible layout of a sand reclamation plant. Figure 4 shows sand reclamation plant type ROTAREG (KLEIN Anlagenbau AG) Additional references:Reclaimed material yieldReclamation rate | Sandregenerierung | Reinigung des Altsandes durch Entfernung der noch anhaftenden Binderhüllen. Dabei sind im Wesentlichen zwei Aufgaben zu erfüllen: - Die Reinigung des Formstoffkornes von Bindemitteln die nach der thermischen Belastung noch auf ihm anhaften oder gerade durch diese auf dem Korn fest fixiert sind und die Entfernung der staubförmiger Bestandteile, d. h. die Separierung des regenerierten Formgrundstoffes (Regenerat). - Das eigentliche Regenerieren besteht in einem Schäl- bzw. Prallvorgang, bei dem das Sandkorn weitestgehend von allen Anhaftungen befreit wird. Hierzu wird der Mono- bzw. Mischaltsand in unterschiedlichen Verfahrenskombinationen vorbereitet. Nach dem Regenerierungsprozess wird das Sandkorn separiert. Grundsätzlich unterscheidet man zwischen mechanischer Regenerierung (Kaltregenerierung), der thermischen Regenerierung (Heißregenerierung) und der Nassregenerierung. Bereits während des Regenerierprozesses muss auf das Austragen von Stäuben geachtet werden, da selbige sonst als Gleit-/Schmiermittel wirken und so die Effizienz der Regenerierung und die Regeneratqualität selbst negativ beeinträchtigen (siehe Entstaubung).Bild 1 gibt einen Überblick über die notwendigen Verfahrensschritte bei den unterschiedlichen Regenerierungsverfahren die auf das jeweilige Formstoffsystem abgestimmt werden müssen. Bild 2 (Küttner GmbH) zeigt eine Auspackstation und mechanische Sandregenerierung. Anerkannte Firmen, welche Regenerierungsanlagen bereitstellen sind GUT GmbH, Freudenberg, Webac - Gesellschaft für Maschinenbau mbH Euskirchen, Küttner GmbH, KLEIN Anlagenbau AG sowie die AAGM Aalener Gießereimaschinen GmbH Bopfingen.Bild 3 zeigt ein mögliches Layout einer Regenerierungsanlage. Bild 4 zeigt eine Sandregnerierungsanlage vom Typ ROTAREG (KLEIN Anlagenbau AG)Weiterführende Stichworte:RegeneratausbringenRegenerierungsgrad | https://www.giessereilexikon.com/en/foundry-lexicon/Encyclopedia/show/sand-reclamation-4010/?cHash=5198fb41487163d2afa199f8f1d8dc81 | https://www.giessereilexikon.com/giesserei-lexikon/Encyclopedia/show/sandregenerierung-396/?cHash=5198fb41487163d2afa199f8f1d8dc81
Sand mold | A casting mold made of the usual casting sands which can consist of bentonite-bonded mold materials (s. Green sand mold), but also of mold materials bonded by organic and inorganic binder and chemically hardened mold materials. | Sandform | Eine aus den üblichen Gießereisanden hergestellte Gießform, welche aus bentonitgebunden (s. Gründsandform), aber auch aus organisch oder anorganisch gebundenen und chemisch ausgehärteten Formstoffen bestehen kann. | https://www.giessereilexikon.com/en/foundry-lexicon/Encyclopedia/show/sand-mold-4029/?cHash=ced65a8cd0cd40458d1c3e9b5d34bc10 | https://www.giessereilexikon.com/giesserei-lexikon/Encyclopedia/show/sandform-415/?cHash=ced65a8cd0cd40458d1c3e9b5d34bc10
Sand moisture | Water content of the molding base material, the bentonite-bonded mold material or the used sand. | Sandfeuchtigkeit | Wassergehalt des Formgrundstoffes, des bentonitgebundenen Formstoffes oder des Altsandes. | https://www.giessereilexikon.com/en/foundry-lexicon/Encyclopedia/show/sand-moisture-4028/?cHash=4d38ec5bae5cb4a8d8dfc47fb89fb10f | https://www.giessereilexikon.com/giesserei-lexikon/Encyclopedia/show/sandfeuchtigkeit-414/?cHash=4d38ec5bae5cb4a8d8dfc47fb89fb10f
Sand inclusion | Mold material particles in the surface of the casting or permanently included in the structure. In case of insufficient mold material compaction or insufficient hardening of sand molds and/or sand cores, sand particles can be abraded during closing and remain in the casting. Sand can also be torn off when stripping the pattern and during the casting process itself and thus cause such defects. The defect manifests itself often as thickening zones on surfaces and edges of a casting, mostly near the gate, and accordingly as sand crusts in remote casting sections. Sand inclusions are one of the most common casting defects. This casting defect is formed during abrasion of the mold surface by the metal flowing past and the associated thermomechanical stresses. The considerable compressive and shear stresses acting on the mold and core sections can lead to breakage of individual sand grains (erosions) or tearing off of larger mold sections (erosion scabs). This causes interruptions in smooth mold and core surfaces, thickening zones on individual casting sections and sand crusts (sand inclusions) in remote casting areas. Sand inclusions are often accompanied by CO bubbles and oxide inclusions. Sand inclusions in combination with metal oxides and slags can also get stuck under the casting surface and not become visible until treatment. If a loose section of sand is washed away from one part of the mould, metallic protuberances will occur here. Incorrectly formed gates, which are too compact, too long casting passages and times as well as too large casting heights can also be possible causes for defects of this group. Too low binder contents in connection with insufficient hardening and a partly too high reclaimed material portion are the most common causes of defects in resin-bound mold and core parts. | Sandeinschluss | Formstoffpartikel in der Oberfläche des Guassteils oder fest im Gefüge eingeschlossen. Bei ungenügender Formstoffverdichtung bw. bei ungenügend verfestigten Sandformen und/oder Sandkernen können Sandpartikel beim Zulegen der Form abgerieben werden und zurückbleiben. Auch beim Ziehen des Modells und beim Gießen selbst kann Sand losgerissen werden und deratig Fehler verursachen. Der Fehler stellt sich auch häufig als Verdickung an Flächen und Kanten eines Gussstückes meist in Anschnittnähe, und dementsprechend durch Sandstellen in entfernten Gussstückpartien, dar. Sandeinschlüsse sind einer der häufigsten Gussfehler. Dieser Gussfehler bildet sich beim Abtragen der Formoberfläche durch das vorbeiströmende Metall und die dabei auftretenden thermomechanischen Belastungen aus. Die starken Druck- und Scherbeanspruchungen auf die Form- und Kernpartien können zur Abtrennung einzelner Sandkörner (Ausspülungen) bzw. zum Abreißen größerer Formpartien (Erosionsschülpen) führen. So entstehen Unterbrechungen an glatten Form- und Kernoberflächen, Verdickungen an einzelnen Gussstückpartien und Sandstellen (Sandeinschlüsse) an entfernten Gussstückbereichen. Sandeinschlüsse treten oft auch vergesellschaftet mit CO-Blasen und Oxideinschlüssen auf. Sandeinschlüsse können in Kombination mit Metalloxiden und Schlacken auch unter der Gussoberfläche hängen bleiben und erst bei der Bearbeitung sichtbar werden. Ist an einer Stelle der Form ein loses Sandteil weggeschwemmt, gibt es dort metallische Auswüchse. Ungünstig, zu kompakt ausgebildete Anschnitte, zu lange Gießwege und -zeiten sowie zu große Gießhöhen können ebenfalls als Ursachen für diese Fehlergruppe angesehen werden. Zu geringe Bindergehalte in Verbindung mit ungenügender Aushärtung und ein teilweise zu hoher Regeneratanteil sind die häufigsten Fehlerursachen bei harzgebundenen Form- und Kernteilen. | https://www.giessereilexikon.com/en/foundry-lexicon/Encyclopedia/show/sand-inclusion-4008/?cHash=a94627b247bca7a839d1acbf49266fce | https://www.giessereilexikon.com/giesserei-lexikon/Encyclopedia/show/sandeinschluss-394/?cHash=a94627b247bca7a839d1acbf49266fce
Sand grain | Grain sizestructure of a sand, in particular a foundry sand, which is categorized into grain classes and determined by screening a sample. With foundry sands, the sediments (VDG bulletin P 36) must be removed by a wet process and the remaining samples dried before the screen analysis is performed. The proportions of the individual minus fractions indicate the grain distribution based on which the relative grain fineness can be determined. The test procedure is described in VDG bulletin P34. It is important that foundries periodically check the grain size and the fines in the sand, in particular. Major changes in the sand grain affect the strength of the molds and cores. In green molding sands (s. Green sand casting, Green sand molding process), an increase of the fines may lead to a dramatic reduction of the mold strength. Additional references:Mold sand testing, Mold sandGreen sand, Natural sand, New sandFused-silica sand, Quartz sandSpecial sand, Recirculating system sand | Sandkörnung | Korngrößenaufbau eines Sandes, insbesondere eines Gießereisandes der in Kornklassen eingeteilt und durch Sieben einer Probe bestimmt wird. Bei Gießereisanden müssen zuerst die Schlämmstoffe (VDG-Merkblatt P 36) auf nassem Wege entfernt und die verbleibenden Proben getrocknet werden, bevor die Siebanalyse durchgeführt wird. Die Anteile der einzelnen Siebdurchgänge geben über die Kornverteilung Aufschluss, aus der auch die relative Kornfeinheit bestimmt werden kann. Die Durchführung der Prüfung ist im VDG-Merkblatt P34 beschrieben. Für den Gießereibetrieb ist es wichtig, die Körnung und insbesondere den Feinanteil im Sand zu prüfen und periodisch zu kontrollieren. Wesentliche Änderungen in der Sandkörnung wirken sich auf die Festigkeit der Formen und Kerne aus. Bei Nassgusssanden (s. Nassguss, Nassgussformverfahren) kann ein Anstieg des Feinanteils zu einer drastischen Verminderung der Formfestigkeit führen. Weiterführende Stichworte:Formsandprüfung, FormsandGrünsand, Natursand, NeusandQuarzgutsand, QuarzsandSpezialsand, Umlaufsand | https://www.giessereilexikon.com/en/foundry-lexicon/Encyclopedia/show/sand-grain-4034/?cHash=bbf936285a5ec3a04dc0789cd6649524 | https://www.giessereilexikon.com/giesserei-lexikon/Encyclopedia/show/sandkoernung-420/?cHash=bbf936285a5ec3a04dc0789cd6649524
Sand fraction | Content of grains in a sand in the entire grain range with a diameter greater than 0.02mm.The sand content is expressed as weight percent . Additional references:Sand grain | Sandanteil | Anteil der Körner eines Sandes im gesamten Kornspektrum mit über 0,02 mm Durchmesser.Der Sandanteil wird als Massengehalt in % angegeben . Weiterführende Stichworte: - Sandkörnung | https://www.giessereilexikon.com/en/foundry-lexicon/Encyclopedia/show/sand-fraction-4024/?cHash=5ca7650bcbc40a01ffc3e809df3ca78b | https://www.giessereilexikon.com/giesserei-lexikon/Encyclopedia/show/sandanteil-410/?cHash=5ca7650bcbc40a01ffc3e809df3ca78b
Sand expansion defects | These defects belong to the group of mold-based casting defects (see mold-based casting defect) which can occur due to thermal expansion of the molding base material (see Sand expansion) under the influence of the casting heat. Especially with quartz sand, the transformation of the α quartz into the β quartz (see Quartz) leads to a considerable increase in volume and associated strong compressive stresses which can lead to sand expansion defects such as scabbing and rat tails. Fig. 1 shows the expansion behavior of different molding base materials. | Sandausdehnungsfehler | Sie gehören in die Gruppe der formstoffbedingten Gussfehler (siehe Formsandbedingte Gussfehler), welche durch thermische Ausdehnung des Formgrundstoff (siehe Sandausdehnung) unter dem Einfluss der Gießhitze entstehen können. Speziell beim Quarzsand entsteht infolge der Umwandlung des α-Quarzes in den β- Quarz (siehe Quarz) eine deutliche Volumenausdehnung und damit verbunden starke Druckspannungen welche zu Sandausdehnungsfehlern wie Schülpe und Rattenschwanz führen können. Im Bild 1 ist das Ausdehnungsverhalten verschiedener Formgrundstoffe dargestellt. | https://www.giessereilexikon.com/en/foundry-lexicon/Encyclopedia/show/sand-expansion-defects-4007/?cHash=adcd77688aab8c8fdae6b76b5c7dbba2 | https://www.giessereilexikon.com/giesserei-lexikon/Encyclopedia/show/sandausdehnungsfehler-393/?cHash=adcd77688aab8c8fdae6b76b5c7dbba2
Sand expansion | Thermal expansion of foundry sands which may lead to sand expansion defects.Additional references:QuartzQuartz sandFused-silica sandSpecial sandScab | Sandausdehnung | Thermische Ausdehnung von Gießereisanden, wodurch Sandausdehnungsfehler entstehen können.Weiterführende Stichworte:QuarzQuarzsandQuarzgutsandSpezialsandSchülpe | https://www.giessereilexikon.com/en/foundry-lexicon/Encyclopedia/show/sand-expansion-4025/?cHash=e2e618367a709bc1a60fc1ea77f841ea | https://www.giessereilexikon.com/giesserei-lexikon/Encyclopedia/show/sandausdehnung-411/?cHash=e2e618367a709bc1a60fc1ea77f841ea
Sand edge effect | Accumulation of heat at eges in the mold cavity. Thin mold material sections protruding in the mold cavity are heated particularly strongly by the melt. This delays the local solidification in such a way that the accumulation of heat increases as the radius of the edge decreases. This can promote the occurrence of cavities and hot cracks on filets with sharp or insufficiently rounded edges. This risk can be reduced by altering the design. Atmospheric risers take advantage of the sand edge effect where the heated mold material releases its thermal energy to the surrounding metal thus preventing early freezing. | Sandkanteneffekt | Wärmestau an Kanten im Formhohlraum. In den Formholraum ragende dünne Formstoffbereiche werden durch die Schmelze besonders stark aufgeheizt. Dies verzögert lokal die Erstarrung derart, dass der Wärmestau umso größer ist, je kleiner der Radius der Kante bemessen ist. So kann an scharfkantigen oder ungenügend abgerundeten Hohlkehlen die Entstehung von Lunkern und Warmriss begünstigt werden. Durch eine konstruktive Umgestaltung kann dieses Risiko verringert werden. Bei atmosphärischen Speisern nutzt man den Sandkanteneffekt indem der aufgeheizte Formstoff seine Wärmeenergie an das ihn umgebende Metall abgibt, und somit ein frühzeitiges Einfrieren verhindert wird. | https://www.giessereilexikon.com/en/foundry-lexicon/Encyclopedia/show/sand-edge-effect-4032/?cHash=1b7bfabc33d159c17201bc6a4474a77d | https://www.giessereilexikon.com/giesserei-lexikon/Encyclopedia/show/sandkanteneffekt-418/?cHash=1b7bfabc33d159c17201bc6a4474a77d
Sand cooler | Sand coolers have the function to reduce the temperature of used sand to set ideal temperatures for reclamation. Cooling usually takes place by humidification (vaporization) and ventilation. Commonly, equipment like fluid bed coolers and belt coolers is used. Figures 1 to 3 (datec Dosier- und Automationstechnik GmbH) show a schematic illustration of the functional principle of the process, particularly of the required dosing of water. Figure 4 shows typical example (KLEIN Anlagenbau AG). Mold sands with high temperatures (> 50 °C) lead to a series of problems if they are processed at molding machinery. The mold sand dries at the surface and increased condensation occurs at the core surface. This effect leads to increasing casting defects (see also Mold sand-based casting defect) that have to be corrected later in complex processes. Used sand coolers are used to effectively cool returning sand after demolding. Another reason for this is to achieve sufficient humidification of the sand to initiate the importantAging process during storage in the bunkers. Used sand treatment in the process has the following function: The used sand is to be equally cooled and humidified. Source: datec Dosier- und Automationstechnik GmbHAdditional references:Used sand coolingSand conditioningSub-conditioningMold sand testingFluid bed cooling separator | Sandkühler | Sandkühler haben die Aufgabe die Altsandtemperatur herabzusetzen und ideale Temperaturen für eine Wiederaufbereitung einzustellen. Dabei erfolgt die Kühlwirkung in der Regel durch Befeuchtung (Verdunstung) und Belüftung. Gängigste Ausrüstungen sind dabei Fließbett- und Bandkühler. Die Bilder 1 bis 3 (datec Dosier- und Automationstechnik GmbH) zeigen schematisch das Funktionsprinzip, vor allem die dazu notwendige Wasserdosierung. Bild 4 zeigt ein Ausführungsbeispiel (KLEIN Anlagenbau AG)Formsande mit hohen Temperaturen (> 50 °C) bewirken eine Reihe von Problemen, wenn sie an der Formanlage verarbeite werden. Der Formsand trocknet an der Oberfläche aus und an der Kernoberfläche treten verstärkt Kondensationen auf. Diese Effekte führen verstärkt zu Gussfehlern (siehe auch Formsandbedingte Gussfehler), die später aufwendig ausgeglichen werden müssen. Mit dem Einsatz von Altsandkühlern werden die rücklaufenden Sande nach dem Auspacken effektiv gekühlt. Ein weiteres Ziel ist die ausreichende Vorbefeuchtung, um den wichtigen Maukprozess bei der Lagerung in den Bunkern beginnen zu lassen. Das Ziel für die Altsandbehandlung im Kühler soll sein: Der Altsand soll gleichmäßig gekühlt und gleichmäßig befeuchtet werden. Quelle: datec Dosier- und Automationstechnik GmbHWeiterführende Stichworte:AltsandkühlungKernaltsandAufbereitung SandaufbereitungUnteraufbereitungFormsandprüfungFluidbettkühl-Sichter | https://www.giessereilexikon.com/en/foundry-lexicon/Encyclopedia/show/sand-cooler-4764/?cHash=b43268c08b8d620f0cba71696ee6f887 | https://www.giessereilexikon.com/giesserei-lexikon/Encyclopedia/show/sandkuehler-1153/?cHash=b43268c08b8d620f0cba71696ee6f887
Sand casting | Casting produced in a sand mold, independent of the molding process and/or binder type.Additional references:Stress-based design of castingsDesign of castingsFavorable casting design of castingsCasting defectMold sand-based casting defect | Sandgussstück | Gussstück welches in einer Sandform, unabhängig vom Formverfahren bzw. Bindertyp hergestellt wurde.Weiterführende Stichworte:Beanspruchungsgerechte Gestaltung von GussteilenGestaltung von GussteilenGussfehlerFormsandbedingte Gussfehler | https://www.giessereilexikon.com/en/foundry-lexicon/Encyclopedia/show/sand-casting-4031/?cHash=51f503c7ac84479e771525edb4974428 | https://www.giessereilexikon.com/giesserei-lexikon/Encyclopedia/show/sandgussstueck-417/?cHash=51f503c7ac84479e771525edb4974428
Sand core | Core made of sand mold materials, independent of the binder type used, the production process, and the hardening method.Fig. 1, Sand core, (Foseco Foundry Division Vesuvius GmbH) More videos on Foundry-Skills | Sandkern | Aus Sandformstoffen hergestellter Kern unabhängig von der verwendeten Binderart, dem Herstellungsverfahren und der Art und Weise der Aushärtung.Bild 1, SandkernGussteil, (Foseco Foundry Division Vesuvius GmbH) Mehr Videos auf Foundry-Skills | https://www.giessereilexikon.com/en/foundry-lexicon/Encyclopedia/show/sand-core-4033/?cHash=3ae5dbff08e05a9ebe480409cd8ce58a | https://www.giessereilexikon.com/giesserei-lexikon/Encyclopedia/show/sandkern-419/?cHash=3ae5dbff08e05a9ebe480409cd8ce58a
Sand bunker | Storage tank, ideally closed, for storage of mold materials for the foundry, particularly bentonite-bonded used and new sands. | Sandbunker | Vorratsbehälter, idealerweise geschlossen, zum Lagern und Speichern von Formstoffen für die Gießerei, insbesondere bentonitgebundene Alt- und Neusande. | https://www.giessereilexikon.com/en/foundry-lexicon/Encyclopedia/show/sand-bunker-4027/?cHash=60c2601a04ce5bb27e773e2e93c111d9 | https://www.giessereilexikon.com/giesserei-lexikon/Encyclopedia/show/sandbunker-413/?cHash=60c2601a04ce5bb27e773e2e93c111d9
Sand conditioning | Production of prepared sand which is suitable for molds for molding and core making independently of the binder to be used but under the condition of a sand mold and sand core. (Fig. 1, Küttner GmbH & Co. KG) The properties of the molding materials must be adjusted to the various loads occurring in the process stages to be performed. In doing this, the raw material qualities available, the equipment provided, and the specific characteristics of the production process must be taken into account. Table 1 shows the target figures and influential factors and their interaction in the conditioning process. The aim of the mold material conditioning is, for example, for bentonite-bonded mold materials, to achieve constant characteristics in the cycle through the controlled input and output of components (Table 2) under the most economical conditions possible (datec Dosier- und Automationstechnik GmbH). This goal is achieved by determining the required input rates per cycle for bentonite, coal dust, mold material additives, new sand (under consideration of the coresand input) and water, determining the amount of used sand which is to be inputted in order to set the cycle balance and by determining the technical and technological measures (e.g. mixing time, cooling intensity, dedusting intensity, etc.). The dispersing of the bentonite and the subsequent covering of the grains of quartz is the unique part of the conditioning of clay-bonded molding materials. Since used sand makes up the major proportion of the mold material mixture to be conditioned, it is the quality and homogeneity of the sand that determine the achievable mold material properties. To ensure the required homogeneity, the sand must be appropriately pretreated during the process stages of mold material recovery. The homogenization of the recirculating system sand becomes more significant for mold systems with high flexibility (variable sand-to- iron ratio). This homogenization must cover the mold material from several used molds. The cooling of the mold material to temperatures of around 40°C (used sand cooling) becomes more significant due to the higher number of cycles and the larger thermal stress. Regenerating and stabilizing new sand (s. a. Addition of new sand) must be put in under consideration of the influx of used core sand. The addition of new bentonite is particularly problematic considering the different weight loss due to fluctuating thermal stress and the variable input of used core sand and new sand. The moisture in the sand which is reused should be ensured in a water content range of 1.5 to 2.0% (corresponds to compaction of around 20 to 25%). This means that the used sand is dust-free but still flowable. The accuracy required for the dosing of the materials used in the mixer is only possible if appropriate scales systems are used for the individual components. The water content and compaction of the finished mixture (new mold material) may only fluctuate very slightly (water content + 0.1 to 0.2%, compaction + 2.5%). It is crucial that all valuable fine materials (active bentonite, active coal dust) are put back into the mold material cycle. This should be considered as part of mold material control (Table 3).Additional references:Conditioning; Beneficiation; PurificationMold sand testingSub-conditioning More videos on Foundry-Skills | Formstoffaufbereitung | Herstellung eines formgerechten Fertigsandes für die Formerei und die Kernmacherei unabhängig vom verwendeten Binder, aber immer unter der Voraussetzung von Sandform und Sandkern. (Bild 1, Küttner GmbH & Co. KG) Die Formstoffeigenschaften müssen auf die in den nachfolgenden Prozessstufen auftretenden Beanspruchungen abgestimmt sein. Dies muss unter Berücksichtigung der verfügbaren Rohstoffqualitäten, der vorhandenen Ausrüstungen und der spezifischen Besonderheiten des Fertigungsprozesses erfolgen. Tabelle 1 zeigt die Ziel- und Einflussgrößen und deren Wechselwirkung im Aufbereitungsprozess. Das Ziel der Formstoffaufbereitung besteht beispielsweise für bentonitgebundene Formstoffe im Erreichen konstanter Eigenschaften im Umlauf durch geregelte Zu- bzw. Abfuhr von Komponenten (Tabelle 2) unter möglichst günstigen wirtschaftlichen Bedingungen (datec Dosier- und Automationstechnik GmbH). Dieses Ziel wird erreicht durch die Festlegung der erforderlichen Zugaberaten pro Umlauf für Bentonit, Kohlenstaub, Formstoffzusätze, Neusand (unter Berücksichtigung des Kernsandzulaufes) und Wasser, die Festlegung der abzuführenden Altsandmenge zur Einstellung des Umlaufgleichgewichtes, sowie durch die Festlegung technisch-technologischer Maßnahmen (z. B. Mischzeit, Kühlintensität, Entstaubungsintensität u. a.). Das Dispergieren des Bentonits und das anschließende Umhüllen der Quarzkörner ist das Besondere der Aufbereitung tongebundener Formstoffe. Da der Altsand mengenmäßig den überwiegenden Anteil der aufzubereitenden Formstoffmischung ausmacht, bestimmt dessen Qualität und Gleichmäßigkeit entscheidend die erreichbaren Formstoffeigenschaften. Um die erforderliche Gleichmäßigkeit zu gewährleisten, muss er in den Prozessstufen der Formstoffrückgewinnung entsprechend vorbehandelt werden. Das Homogenisieren des Umlaufsandes gewinnt bei Formanlagen mit hoher Flexibilität (variables Sand-: Eisenverhältnis) zunehmend an Bedeutung. Diese Homogenisierung muss den Formstoff mehrerer ausgepackter Formen erfassen. Die Kühlung des Formstoffes auf Temperaturen um 40 °C (Altsandkühlung) gewinnt wegen der höheren Umlaufzahlen und der größeren thermischen Belastung an Bedeutung. Die Zufuhr an regenerierendem und stabilisierendem Neusand (s. a. muss Neusandzusatz) unter Berücksichtigung des Zustromes an Kernaltsand erfolgen. Besonders problematisch ist die Zufuhr an neuem Bindeton (Bentonit) unter Beachtung des unterschiedlichen Abbrandes durch schwankende thermische Belastung und die variable Zufuhr von Kernaltsand bzw. Neusand. Die Feuchtigkeit des Rücklaufsandes sollte in einem Wassergehaltsbereich von 1,5 bis 2,0 % (entspricht Verdichtbarkeit um 20 bis 25 %) gesichert werden. Damit ist der Altsand staubfrei, aber noch gut rieselfähig. Die erforderliche Genauigkeit der Dosierung der Einsatzstoffe in den Mischer ist nur über entsprechende Wägesysteme für die einzelnen Komponenten möglich. Der Wassergehalt bzw. die Verdichtbarkeit der Fertigmischungen (Neuformstoff) darf nur geringfügig schwanken (Wassergehalt + 0,1 bis 0,2 %, Verdichtbarkeit + 2,5 %). Die Rückführung wertvoller abgesaugter Feinanteile (aktiver Bentonit, aktiver Steinkohlenstaub) in den Formstoffkreislauf ist zwingend notwendig. Dies ist bei der Formstoffsteuerung zu berücksichtigen (Tabelle 3). Das EVACTHERM®-Verfahren Bei der Aufbereitung von tongebundenen Formstoff hat die Maschinenfabrik Gustav Eirich GmbH & Co KG das EVACTHERM®-Verfahren entwickelt. Damit ist eine punktgenaue Rückkühlung und die optimale Aufbereitung von bentonitgebundene Formstoffe gewährleistet. Diese optimale Mischtechnik zeigt nachfolgende Benefits: Kompakte Anlage Die Prozessschritte Homogenisieren, Kühlen und Aufbereiten erfolgen in einem Mischer Einsparung von Ressourcen 1. Einsparung von Energie durch Wegfall - Kühler - Becherwerk - Förder- und Austragsbänder (Bilder 2 und 3, Maschinenfabrik Gustav Eirich GmbH & Co KG) 2. Einsparung von Rohstoffen ( Bentonit, Kohlenstaub, Neusand) 3. Geringere Auslegung der Entstaubungleistung - Wegfall der konventionellen Luftkühlung bedingt nahezu Halbierung der Entstaubungsluftmenge - Filterfläche kann kleiner ausgelegt werden 4. Reduzierung der Staubbelastung in der Formstoffaufbereitung Die Aufbereiten eines Formstoffes bedeutet im Bezug auf den Bentonit das Dispergieren des Bentonits und das anschließende Umhüllen der Quarzkörner mit Zuhilfenahme der sog. formgerechten Wasserzugabe. Dabei ist darauf zu achten, dass die Wassermoleküle sehr gut in die Schichten des Bentonites eingearbeitet werden und somit der Formstoff sehr gut das Wasser halten kann. Vor dem Vakuumeinsatz wird der Sand zuerst homogenisiert und dann die Restfeuchte und Temperatur ermittelt (Bild 4, Maschinenfabrik Gustav Eirich GmbH & Co KG). Anschließend wird der Sand überfeuchtet (Bild 5, Maschinenfabrik Gustav Eirich GmbH & Co KG). Dabei wird die Wassermenge zugegeben um die optimale Formstofffeuchte für den Formprozess zu erreichen und eine weitere Menge an Wasser um den Formstoff durch Verdunstung auf 40 °C zu kühlen. Im technischen Vakuum befinden sich extrem wenige Luftmoleküle und der Wasserdampf nimmt den Raum im Mischer ein (Bild 6, Maschinenfabrik Gustav Eirich GmbH & Co KG). Dieses Prozesswasser verliert seine Oberflächenspannung und bewegt sich fein dispers verteilt im Raum als Dampfphase. Beim EVACTHERM®-Verfahren wird ein Unterdruck von 74 mbar für die Aufbereitung genutzt (Bild 7, Maschinenfabrik Gustav Eirich GmbH & Co KG). Die Schichten des Montmorillonits weiten sich ohne das eine Wasseraufnahme erfolgt ist. Diese Schichtaufweitung ermöglich dem Bentonit die feinstverteilten Wasser(dampf)Moleküle wesentlich schneller aufzunehmen. Beim Brechen des Vakuums und Einstellung des Umgebungsdruckes werden die Wassermoleküle regelrecht in die Bentonitschichten gedrückt und kondensieren dort. Der Formstoff ist auf 40 °C gekühlt und hat einen formgerechten Wassergehalt und wird entleert (Bild 8, Maschinenfabrik Gustav Eirich GmbH & Co KG) Die Animation (Maschinenfabrik Gustav Eirich GmbH & Co KG) zeigt deutlich die oben beschriebenen Prozessabläufe. Weiterführende Stichworte:AufbereitungFormsandprüfungUnteraufbereitung Videos auf Foundry-Skills hier | https://www.giessereilexikon.com/en/foundry-lexicon/Encyclopedia/show/sand-conditioning-4304/?cHash=2a5675c02c4fda326c343459f54da855 | https://www.giessereilexikon.com/giesserei-lexikon/Encyclopedia/show/formstoffaufbereitung-692/?cHash=2a5675c02c4fda326c343459f54da855
Sand bed | Sand piled up on the foundry floor for deposition of the molds ready for casting. Casting is performed directly on the casting bed where, in most cases, the castings are also demolded. This process exclusively applies to hand molding and single-piece production. | Sandbett | Sandaufschichtung auf dem Gießereiflur zum Absetzen der gießfertigen Formen. Das Gießen erfolgt unmittelbar auf dem Gießbett, und meist werden dort auch die Gussstück ausgeleert. Dieses Verfahren betrifft ausschließlich die Handformerei und die Einzelfertigung. | https://www.giessereilexikon.com/en/foundry-lexicon/Encyclopedia/show/sand-bed-4026/?cHash=ed5fbe6fce2b05fd7c5d04832fe9fe5f | https://www.giessereilexikon.com/giesserei-lexikon/Encyclopedia/show/sandbett-412/?cHash=ed5fbe6fce2b05fd7c5d04832fe9fe5f
Sand bar | Reinforcement in the form of a ledge at the inside of the mold box to retain the compacted sand during lifting and turning of the casting. In addition, the term sand bar also refers to the flat ledge attached to the patterncore prints which forms a small recess in the core print of the mold to accommodate the sand which has been wiped off during insertion of the core. The dimensions of the sand bar depend on the size (width) of the core print. However, flash may occur in these places. | Sandleiste | Verstärkung in Form einer Leiste an den Innenseiten des Formkastens um den verdichteten Sand beim Abheben und Wenden des Formteiles festzuhalten.Außerdem wird als Sandleiste die, an die Modellkernmarken aufgesetzte bzw. angedrehte flache Leiste, die im Kernlager der Form eine kleine Vertiefung zur Aufnahme des beim Kerneinsetzen abgestreiften Sandes bildet, bezeichnet.Dabei richten sich die Abmessungen der Sandleiste nach der Größe (Breite) der Kernmarke. Allerdings kann an diesen Stellen Gussgrat entstehen. | https://www.giessereilexikon.com/en/foundry-lexicon/Encyclopedia/show/sand-bar-4009/?cHash=5cfbe23cc73f77e9e7db3f2da9cc36e8 | https://www.giessereilexikon.com/giesserei-lexikon/Encyclopedia/show/sandleiste-395/?cHash=5cfbe23cc73f77e9e7db3f2da9cc36e8
Sand attrition unit | Sand processing machine for crushing of sand lumps in organically bound mold and cor used sand (Fig. 1, KLEIN Anlagenbau AG).Mostly lump breaker integrated into sand recovery plants between shake out device and sand cooler (s. spiral breaker). Powerful, linear vibrations are disintegrating the lumps in the attrition sink and powdered them to sand (Fig. 2, Jöst GmbH & Co. GK). Following the attrition sink the oversize grains are screened out.They are typically used for the primary reduction of coresand blocks for big lumps of organic bonded molding and coresand. The sand block is mainly destroyed by squeezing it between two vibrating jaws. The width of the outlet gap is adjustable. The result: Small sand lumps, ready for further attrition. Additional referendes:Vibration Shake out drumOscillating grid breakerCasting coolerSpiral breaker | Knollenbrecher | Sandaufbereitungsmaschine zum Zerkleinern von Sandknollen in organisch gebundenen Form- und Kernaltsanden (Bild 1, KLEIN Anlagenbau AG) . Meistens werden Knollenbrecher (s.a. Wendelbrecher) in Sandrückgewinnungsanlagen zwischen Ausschlagrost und Sandkühler integriert. Durch gerichtete energiereiche Schwingungen werden die Sandknollen in der Reibmulde zerkleinert und wieder zu Sand zerrieben. Anschließend wird das Überkorn abgesiebt. Für große Knollen (Kernsandblöcke) aus organisch gebundenem Formsand und Kernsanden werden V-Knollenvorbrecher (Bild 2, Jöst GmbH & Co. KG) verwendet, denen dann ein normaler Knollenbrecher nachgeschaltet ist. Die Knollen werden von oben in die Maschine aufgegeben. In der Maschine befinden sich zwei V-förmig angeordnete schwingende Brecherplatten. Zwischen den Brecherplatten werden die Knollen bis auf die (einstellbare) Spaltbreite des Auslaufs vorzerkleinert. Weiterführende Stichworte:AusleertrommelSchwingrostbrecherGusskühlerWendelbrecher | https://www.giessereilexikon.com/en/foundry-lexicon/Encyclopedia/show/sand-attrition-unit-4903/?cHash=04b8226f821b1bec302a75d92efa78d4 | https://www.giessereilexikon.com/giesserei-lexikon/Encyclopedia/show/knollenbrecher-4901/?cHash=04b8226f821b1bec302a75d92efa78d4
Sand | Naturally occurring, loose sedimentary rock composed of individual sand grains with a grain size of 0.063 to 2mm. Sands are important raw materials in the foundry industry where they are used as molding base material and are thus referred to as foundry sands. Sand ranges between fine gravel (grain size 2 to 6.3mm) and coarse clay (grain size 0.002 to 0.063mm).Additional references:Mold sandQuartzFused-silica sandQuartz sand | Sand | Natürlich vorkommendes, unverfestigtes Sedimentgestein, das sich aus einzelnen Sandkörnern mit einer Korngröße von 0,063 bis 2 mm zusammensetzt.Sande sind bedeutende Rohstoffe in der Gießereiindustrie und werden dort als Formgrundstoff verwendet und somit als Gießereisande bezeichnet. Sand ordnet sich zwischen dem Feinkies (Korngröße 2 bis 6,3 mm) und dem Schluff (Korngröße 0,002 bis 0,063 mm) ein.Weiterführende Stichworte:FormsandQuarzQuarzgutsandQuarzsand | https://www.giessereilexikon.com/en/foundry-lexicon/Encyclopedia/show/sand-4023/?cHash=a6cd1e3fac38f3639995f750ff13b1aa | https://www.giessereilexikon.com/giesserei-lexikon/Encyclopedia/show/sand-409/?cHash=a6cd1e3fac38f3639995f750ff13b1aa
Sampling | 1. Preparation of reference samples for verifying that the design of a casting conforms to the drawings and dimensions, in particular for the inspection of series tools, new or modified patterns, gravity dies and die casting molds.2. In production and manufacturing as well as quality management, sampling generally refers to the inspection of components and finished products to check them for compliance with specified characteristics. Here, a distinction is made between initial sampling (described below – see also Initial sample) and subsequent sampling.Initial sampling in the automotive industryInitial sampling is particularly common in the automotive industry and can be based on different standards, e.g. ISO/TS 16949. This set of rules ensures standardization of the product sampling process in the automotive industry and a close cooperation between the customer (purchaser) and the supplier (manufacturer), creating a basis for agreements.Initial sampling according to ISO/TS 16949, PPAP and PPFISO/TS 16949 defines the sampling requirements according to the so-called Production Part Approval Process (PPAP) laid down in the reference book of the Automotive Industry Action Group (AIAG). Based on this, initial sampling according to PPAP or the Production Process and Product Approval Process (PFF) pursuant to VDA Vol. 2 (German Association of the Automotive Industry) is common today.Basically, it must be proven that the manufacturer of cast products has understood the requirements, carried out quality planning and is able to meet the customer’s expectations under series-production conditions. The application of the PPAP/PFF process is relatively complex as submission levels need to be defined, taken into account and recorded in special PPAP/PFF documents in line with the customer-specific requirements for production part approval. The approval processes according to VDA 2 (PFF) or QS 9000 (PPAP) comprise both the product and production process approval.Literature references:VDA Vol. 2 (VDA Vol. 6.1)Wikipedia entry on sampling | Bemusterung | 1. Erzeugung von Ausfallmustern zur Prüfung einer zeichnungs- und maßgerechten Ausführung von Gussstücken, insbesondere bei der Erprobung von Serienwerkzeugen, neuer oder geänderter Modelle, Kokillen und Druckgießformen. 2. Allgemein versteht man unter Bemusterung in der Produktions- und Fertigungstechnik wie auch im zugehörigen Qualitätsmanagement die Prüfung von Bauteilen oder Fertigprodukten auf Erfüllung vorgegebener Eigenschaften. Dabei wird zwischen Erstbemusterung (nachfolgend - vgl. dazu Erstmuster) und Folgebemusterung unterschieden. Erstbemusterung in der Automobilindustrie Eine Erstbemusterung ist vor allem in der Automobilindustrie üblich und kann nach verschiedenen Standards, wie z. B. nach der ISO/TS 16949, erfolgen. Durch dieses Regelwerk wird eine Vereinheitlichung bei der Abwicklung von Produktbemusterungen in der Automobilindustrie und eine enge Zusammenarbeit zwischen dem Kunden (Käufer) und Lieferanten (Hersteller) erreicht und so eine Grundlage für Vereinbarungen geschaffen. Erstbemusterung nach ISO/TS 16949, PPAP und PPF In dem Regelwerk ISO/TS 16949 werden die Forderungen für die Bemusterung nach dem sogenannten Production Part Approval Process (PPAP) laut dem Referenzhandbuch der Automotive Industry Action Group (AIAG) definiert. Aus diesem Grund sind heute Bemusterungen nach PPAP bzw. Produktionsprozess- und Produktfreigabe laut VDA Band 2 (Verband der Automobilindustrie) üblich. Es gilt grundsätzlich den Nachweis zu erbringen, dass der Hersteller von Gusserzeugnissen die Anforderungen verstanden und Qualitätsplanung durchgeführt hat sowie die Erwartungen des Kunden unter serienmäßigen Bedingungen erfüllen kann. Die Anwendung des PPAP/PPF-Verfahrens ist relativ aufwendig, da Vorlagestufen entsprechend den kundenspezifischen Anforderungen bei der Produktionsteilabnahme definiert, berücksichtigt und in speziellen PPAP/PPF-Dokumenten erfasst werden müssen. Die Freigabeverfahren nach VDA 2 (PPF) oder QS 9000 (PPAP) umfassen sowohl die Produkt- als auch die Produktionsprozess-Freigabe. Literatur:VDA Band 2 (VDA Band 6.1)Wikipedia-Stichwort Bemusterung | https://www.giessereilexikon.com/en/foundry-lexicon/Encyclopedia/show/sampling-4349/?cHash=c5489b2b4407f6d6e92b1f6be84fc4b1 | https://www.giessereilexikon.com/giesserei-lexikon/Encyclopedia/show/bemusterung-737/?cHash=c5489b2b4407f6d6e92b1f6be84fc4b1
Sample taking | Method used to take a sample from the raw material of the melt or the casting for the purpose of further chemical, physical or metallographic examination. Polished specimens, for example, are taken from the relevant material by means of a separation process. In this case, there is a risk of the material structure near the later ground surface being influenced. These influences can be caused by thermal impacts, deformations, reinforcement or formation of new cracks and edge damage. Fig. 1 shows a specimen improperly taken using a cutting wheel. The heat generated during this process resulted in the formation of bright an dark zones. Fig. 2 and Fig. 3 show that different structures occur in these zones making an exact assessment of the strucgture no longer possible. Wet separation of polished specimens is thus essential. Ideally, the cutting wheel consists of Al2O3, SiC or diamond and a binding agent (plastic, rubber, metal) working out the sample by grinding in a coolant (water). In case of soft materials (e.g. aluminum alloys) it must be ensured that the contact pressure is kept as low as possible by chosing a suitable separating tool. Then, the later ground surface has an excellent flatness and is not subject to change. | Probenahme | Art und Weise wie eine Probe aus dem Rohmaterial der Schmelze oder dem Gussstück zum Zweck einer weiteren chemischen, physikalischen oder metallographischen Untersuchung entnommen wird.So wird beispielsweise bei Schliffproben mit Hilfe eines Trennverfahrens dem jeweiligen Material entnommen. Hierbei besteht die Gefahr der Beeinflussung der Materialstruktur in der Nähe der späteren Schlifffläche. Diese Beeinflussungen können durch Wärmeeinwirkungen, Verformungen, Verstärkung oder Neubildung von Rissen sowie Kantenschädigung hervorgerufen werden. Bild 1 zeigt einen mit einer Trennscheibe unsachgemäß entnommenen Schliff. Die dabei entstandene Wärme hat zur Ausbildung von hellen und dunklen Zonen geführt.Bild 2 und Bild 3 zeigen, dass in diesen Zonen unterschiedliche Gefüge auftreten, die eine genaue Beurteilung des Gefüges nicht mehr zulassen.Deshalb ist es unumgänglich Schliffproben nass zu trennen. Die Trennscheibe besteht idealerweise aus Al2O3, SiC oder Diamant und einem Bindemittel (Kunststoff, Gummi, Metall), welche durch Schleifen in einem Kühlmittel (Wasser) die Probe herausarbeitet. Bei weichen Werkstoffen (z. B. Aluminiumlegierungen) ist darauf zu achten, dass der Anpressdruck durch Wahl eines geeigneten Trennwerkzeuges gering gehalten wird. Die spätere Schlifffläche hat dann eine ausgezeichnete Ebenheit und erfährt keine Änderung. | https://www.giessereilexikon.com/en/foundry-lexicon/Encyclopedia/show/sample-taking-3944/?cHash=2399e221b1676576b18beb115396b6ef | https://www.giessereilexikon.com/giesserei-lexikon/Encyclopedia/show/probenahme-330/?cHash=2399e221b1676576b18beb115396b6ef
Sample grinding machine | It is a machine for grinding of steel and cast iron samples in preparation for analysis with the spectrometer. It is used pot grinders with manual and pneumatic clamping devices or magnetic clamping plate (Fig. 1 to 3, HERZOG Maschinenfabrik GmbH & Co. KG).In addition, milling machines are used also. The video shows a fully automatic milling machine HFS-3000 (HERZOG Maschinenfabrik GmbH & Co. KG). Additional references:Spectral analysisCast ironPig ironGJLGJSSample taking | Probenschleifmaschine | Maschine für das Schleifen von Stahl- und Gussproben zur Vorbereitung für die Analyse mit dem Spektrometer. Zum Einsatz kommen Topfschleifmaschinen welche mit manuellen sowie pneumatischen Spannvorrichtungen oder einer Magnetspannplatte sein können (Bilder 1 bis 3, HERZOG Maschinenfabrik GmbH). Außerdem werden auch Fräsmaschinen eingesetzt. Das Video zeigt eine vollautomatische Fräsmaschine HSF-3000 (HERZOG Maschinenfabrik GmbH). Weiterführende Stichworte:SpektralanalyseGusseisenRoheisenGJLGJSProbenahme | https://www.giessereilexikon.com/en/foundry-lexicon/Encyclopedia/show/sample-grinding-machine-4888/?cHash=cd3c2b81090fe2f36ec14e09174f8970 | https://www.giessereilexikon.com/giesserei-lexikon/Encyclopedia/show/probenschleifmaschine-4887/?cHash=cd3c2b81090fe2f36ec14e09174f8970
Sample casting | Cast which is presented to the customer by the manufacturer for analysis before the casting serial production is released (see also First article, Prototype). | Ausfallmuster | Gussstück, welches dem Käufer vor der Freigabe der Gussserienfertigung vom Hersteller zur Prüfung vorgelegt wird (siehe auch Erstmuster, Vormuster). | https://www.giessereilexikon.com/en/foundry-lexicon/Encyclopedia/show/sample-casting-4529/?cHash=82d59d64dc6cab039e37587f20399e44 | https://www.giessereilexikon.com/giesserei-lexikon/Encyclopedia/show/ausfallmuster-918/?cHash=82d59d64dc6cab039e37587f20399e44
Salt bath furnace | Thermal treatment furnace where the molten salt is contained in a gas-, oil- or resistance-heated steelcrucible. The castings to be treated (workpieces) are immersed in the salt bath. Salt bath furnaces can also be used to lower high annealing temperatures to the (isothermal) temperature set in the hot bath, for example, in hot-bath hardening or austempering. | Salzbadofen | Wärmebehandlungsofen bei der sich die Salzschmelze in einem gas-, öl- oder widerstandsbeheizten Stahltiegel befindet. Dabei werden die zu behandelnden Gussteile (Werkstücke) in das Salzbad gehängt. Der Salzbadofen kann auch zum Abkühlen von hoher Glühtemperatur auf die im Warmbad eingestellte (isotherme) Temperatur benutzt werden, so beispielsweise beim Warmbadhärten oder beim Zwischenstufenvergüten. | https://www.giessereilexikon.com/en/foundry-lexicon/Encyclopedia/show/salt-bath-furnace-4021/?cHash=783e6599dde2c261d6417bb3d2141c2e | https://www.giessereilexikon.com/giesserei-lexikon/Encyclopedia/show/salzbadofen-407/?cHash=783e6599dde2c261d6417bb3d2141c2e
Salt bath | Hot bath consisting of molten salts which is used in various heat treatments where the casting to be treated has to be exposed to an isothermal heat treatment stage. The most common process in which a salt bath is used is austempering. Salts used are sodium nitrate (NaNO3) with a melting point of 306°C, potassium nitrate (KNO3) with a melting point of 337°C, their mixtures as well as sodium nitrite (NaNO2) with a melting point of 271°C.Additional references:Hot-bath hardening | Salzbad | Warmbad, das aus geschmolzenen Salzen besteht und bei verschiedenen Wärmebehandlungen Verwendung findet, bei denen das zu behandelnde Gussteil einer isothermen Wärmebehandlungsstufe ausgesetzt werden muss. Das bekannteste Verfahren, bei denen ein Salzbad eingesetzt wird, ist das Zwischenstufenvergüten. Natriumnitrat (NaNO3) mit einem Schmelzpunkt von 306 °C, Kaliumnitrat (KNO3) mit einem Schmelzpunkt von 337 °C, deren Gemische sowie Natriumnitrit (NaNO2) mit einem Schmelzpunkt von 271 °C sind Salze die Verwendung finden.Weiterführende Stichworte:Warmbadhärten | https://www.giessereilexikon.com/en/foundry-lexicon/Encyclopedia/show/salt-bath-4020/?cHash=5708f8c0aa730a5f30834bfaba94b9dd | https://www.giessereilexikon.com/giesserei-lexikon/Encyclopedia/show/salzbad-406/?cHash=5708f8c0aa730a5f30834bfaba94b9dd
RTM – Resin Transfer Molding | Various processes can be used in the manufacture of molded parts made of fiber-reinforced plastics. In addition to infusion RIM (Resin Injection Molding), the so-called RTM – Resin Transfer Molding process can also be used to produce composite components. Polyurethane and epoxy resin-based materials are used in the RTM process. Non-crimp fabric (preforms) is impregnated with resin material in the RTM process. In contrast to infusion, where a single-sided mold is used in combination with a vacuum device, the RTM process uses a closed mold. The preforms are inserted into these. This creates a clean surface on both sides of the component. Vacuum-assisted work also is generally carried out in this mold. The metering system prepares the multi-component material and injects the material into the closed mold, the pressure is higher than the atmospheric pressure. This increases the quality of the composite component, the surface quality in particular can reach the highest standards. Once the compound has cured, the component is removed from the mold and further processed. | RTM – Resin Transfer Molding | Bei der Herstellung von Formteilen aus faserverstärkten Kunststoffen können verschiedene Verfahren angewendet werden. Neben der Infusion oder RIM (Resin Injection Molding) können auch mit dem RTM- (Resin Transfer Molding) Verfahren, Composites-Bauteile hergestellt werden. Dabei werden Materialien auf Basis von Polyurethan und Epoxidharz verarbeitet. Beim RTM-Verfahren werden Fasergelege (Preforms) mit Harzmaterial durchtränkt. Im Gegensatz zur Infusion, wo eine einseitige Form in Kombination mit einer Vakuumeinrichtung zu Einsatz kommt, arbeitet man im RTM-Prozess mit einer geschlossenen Form. In diese werden die Preforms eingelegt. Dies erzeugt auf beiden Seiten des Bauteils eine saubere Oberfläche. In der Regel wird auch in dieser Form vakuumunterstützt gearbeitet. Eine Dosieranlage bereitet das mehrkomponentige Material auf und injiziert das Material in die geschlossene Form, der Druck ist dabei höher als der atmosphärische Druck. Dadurch wird die Qualität des Verbundwerkstoff-Bauteils erhöht, besonders die Oberflächenqualität kann die höchsten Standards erreichen. Nach dem Aushärten des Verbundes wird das Bauteil entformt und weiterverarbeitet. | https://www.giessereilexikon.com/en/foundry-lexicon/Encyclopedia/show/rtm-resin-transfer-molding-5091/?cHash=e82da7b5c8ef2caa9ff8d2ccf4dfb225 | https://www.giessereilexikon.com/giesserei-lexikon/Encyclopedia/show/rtm-resin-transfer-molding-5090/?cHash=e82da7b5c8ef2caa9ff8d2ccf4dfb225
Roughness | The roughness of surfaces can be determined e.g. by means of the profile scanning process. In this process, the surface of the component is scanned with a diamond tip. The needle movement is recorded inductively. The Ra value of the surface can be directly determined by appropriately filtering the measured electrical signals. The roughness of casting surfaces is a quality feature of the casting (s. a. Surface quality).Additional references:Surface roughnessRough surface | Rauheit | Die Rauheit einer Oberfläche kann z. B. mit dem Tastschrittverfahren bestimmt werden. Dabei wird die Oberfläche eines Bauteils mit einer Diamantspitze abgetastet. Die Bewegung der Nadel wird induktiv erfasst. Durch entsprechende Filterung der gemessenen elektrischen Signale kann direkt der Ra-Wert der Oberfläche bestimmt werden. Für Gussoberflächen ist die Rauheit ein Merkmal der Gussstückqualität (s. a. Oberflächengüte).Weiterführende Stichworte:OberflächenrauheitRauhe Oberfläche | https://www.giessereilexikon.com/en/foundry-lexicon/Encyclopedia/show/roughness-4082/?cHash=bb1846f7d5ccf2c9a28cc89fbd299e59 | https://www.giessereilexikon.com/giesserei-lexikon/Encyclopedia/show/rauheit-468/?cHash=bb1846f7d5ccf2c9a28cc89fbd299e59
Rough surface | Casting defect which may occur with all castings, however in particular with castings produced by means of a sand casting process (s. Sand mold, Sand casting). Rough surfaces are visible to the human eye (fig. 1); they mainly occur at sections or spots which were exposed to high thermal load. The defect is formed by the rough structure of the casting surface with roughness being of the size of a sand grain. In some cases, there are sand grain enclosures on the casting surface. Roughness is usually no reason for reject; however it constitutes low quality and is hardly tolerated by customers nowadays. For safety components which are subjected to dynamic load, this defect results in reject. Roughness is to be considered as the primary stage of casting defects such as burnt sand, conventional penetration and metal penetration thus providing serious hints for taking appropriate measures. The grain size considerably affects the surface finish of sand castings because larger grain fractions result in rougher surfaces. Figure 2 shows the schematic illustration of the conditions at the metal/mold boundary surface. There is a balance between the capillary forces of the mold material (gas permeability), surface tension, wetting and the metallostatic pressure. If the metallostatic pressure prevails, molten material enters the surface pores. The capillary forces which work against the metal ingress increase with decreasing pore radius. This results in the interdependence between roughness depth and metallostatic pressure. According to W. tilch, the following terms can be derived: Roughness pressure critical pressure value at which the surface of the molten metal starts entering the surface pores of the mold wall, i.e. point at which roughness becomes visible for the first time, it results in the increase of roughness depth; it corresponds to the difference between effective pressure and roughness pressure Penetration pressure (s. Penetration) If the metallostatic presseure exceeds the counteracting forces, metal enters the mold through the gaps between the sand grains and may result in penetration once a critical value has been exceeded (penetration pressure). The roughness of surfaces can be determined e.g. by means of the profile scanning process. In this process, the surface of the component is scanned with a diamond tip. The needle movement is recorded inductively. The Rz value of the surface can be directly determined by appropriately filtering the measured electrical signals.The roughness of casting surfaces is a quality feature of the casting (s. a. Surface quality).Additional references:Mold sand-based casting defectMold sand testingSurface roughness, Roughness | Rauhe Oberfläche | Gussfehler der bei allen, bevorzugt jedoch bei den im Sandformverfahren (s. Sandform, Sandguss) hergestellten Gussteilen, unabhängig vom Werkstoff auftreten kann.Eine rauhe Oberfläche ist mit freiem Auge zu erkennen (Bild 1), sie tritt hauptsächlich in Anschnittbereichen und an Stellen hoher thermischer Belastung auf. Der Fehler stellt sich in einer rauen Ausbildung der Gussoberfläche dar, wobei die Rauheit innerhalb der Größenordnung der Sandkörnung liegt. Gelegentlich findet man vereinzelt auch noch eingeschlossene Sandkörner in der Gussoberfläche vor. Rauheit führt in der Regel nicht direkt zum Ausschuß, ist aber eindeutig eine Qualitätseinbuße und wird heute vom Kunden kaum noch toleriert. Bei Sicherheitsbauteilen, die dynamischen Belastungen ausgesetzt sind, führt der Fehler zum Ausschuss. Rauheit ist als Vorstufe der Gussfehler angebrannter Sand, Penetration und Vererzung anzusehen und gibt somit ernstzunehmende Hinweise zur Einleitung entsprechender Maßnahmen. Maßgeblichen Einfluss auf die Oberflächengüte von Sandgussteilen übt die Sandkörnung derart aus, dass gröbere Kornfraktionen zu raueren Oberflächen führen. Eine schematische Darstellung der Verhältnisse an der Grenzfläche Metall/Form zeigt Bild 2. Demnach besteht ein Gleichgewicht zwischen den Kapillarkräften des Formstoffes (Gasdurchlässigkeit), der Oberflächenspannung, der Benetzbarkeit und dem metallostatischen Druck. Überwiegt der metallostatische Druck, dringt Schmelze in die Poren an der Oberfläche ein. Die Kapillarkräfte, die im Wesentlichen dem eindringenden Metall entgegenwirken, sind umso größer, je kleiner der Porenradius ist. Daraus ergibt sich die Abhängigkeit der Rauhtiefe vom metallostatischen Druck, wobei nach W. Tilch folgende Begriffe ableitbar sind: Rauheitsdruck kritische Druckgröße, bei der die Oberfläche der Schmelze in die Oberflächenporen der Formwand einzudringen beginnt, d. h., bei der eine Rauheit erstmals sichtbar auftritt, er führt zur Erhöhung der Rauhtiefe, er entspricht der Differenz zwischen wirksamen Druck und RauheitsdruckPenetrationsdruck (s. Penetration) Überwiegt der metallostatische Druck gegenüber den entgegengesetzt wirkenden Kräften, dringt das Metall zwischen die Sandkörner der Formwand ein und kann nach Überschreitung eines kritischen Wertes (Penetrationsdruck) zur Penetration führen. Die Rauheit einer Oberfläche kann z. B. mit dem Tastschrittverfahren bestimmt werden. Dabei wird die Oberfläche eines Bauteils mit einer Diamantspitze abgetastet. Die Bewegung der Nadel wird induktiv erfasst. Durch entsprechende Filterung der gemessenen elektrischen Signale kann direkt der Rz-Wert der Oberfläche bestimmt werden. Für Gussoberflächen ist die Rauheit ein Merkmal der Gussstückqualität (s. a. Oberflächengüte).Weiterführende Stichworte:Formsandbedingte GussfehlerFormsandprüfungOberflächenrauheitRauheit | https://www.giessereilexikon.com/en/foundry-lexicon/Encyclopedia/show/rough-surface-4071/?cHash=5626ec099b36e43588cb89c8d6810132 | https://www.giessereilexikon.com/giesserei-lexikon/Encyclopedia/show/rauhe-oberflaeche-457/?cHash=5626ec099b36e43588cb89c8d6810132
Rough die cast part | Cast part in the cast state (F) which has not been processed or not fully processed and not heat treated. According to the definition in EN 1559-1 (Founding, Technical Conditions of Delivery), a rough cast part is a casting which does not undergo any additional treatment after casting (apart from the removal of sprues, gates, overflows and burrs). | Druckgussrohteil | Druckgussteil im Gusszustand (F), dass unbearbeitet oder nicht fertig bearbeitet und nicht wärmebehandelt wurde.Nach Definition in der EN 1559-1 (Gießereiwesen, Technische Lieferbedingungen) ist ein Rohgussteil ein Gussstück, das nach dem Gießen keiner Nachbehandlung unterzogen wurde (ausgenommen das Entfernen von Angüssen, Anschnitten, Überlaufbohnen und Graten). | https://www.giessereilexikon.com/en/foundry-lexicon/Encyclopedia/show/rough-die-cast-part-4282/?cHash=2466f098d4adb213f53e2aa5ec4de163 | https://www.giessereilexikon.com/giesserei-lexikon/Encyclopedia/show/druckgussrohteil-669/?cHash=2466f098d4adb213f53e2aa5ec4de163
Rotary table shot blasting machine | Blasting machine where casting parts are continuously guided on the rotating table through the blasting area (Fig. 1). Even blasting is guaranteed. This machine type distinguishes itself by its versatile uses. Workpieces with different sizes, forms and geometries up to fragile parts can be blasted and cleaned without any problems. With this construction type, the items to be cleaned runs through the blasting area on a rotating table. The operator places the castings on the table and takes blasted party away. So-called satellite rotary table machines enable a targeted and completely contact-free surface treatment of different workpieces and different machine capacities. The blasting spectrum ranges from deburring and destaling to shot peening. The machine is particularly interesting for applications where workpieces have to be blasted only partially. The concept is based on a modular system where six, eight, ten, or twelve stallites can be mounted, but it can also be used completely automatically. This machine type is also equipable as injector or pressure blasting machine (Fig. 2). Additional references:Metallic blasting abrasivesWire mesh conveyor shot blast machine Compressed air blastingHanger-type blast machineManipulator blasting machineBarrel blasting machine | Drehtisch-Strahlanlage | Strahlanlage, bei dem auf dem sich drehenden Tisch die Gussteile kontinuierlich durch den Strahlbereich geführt werden (Bild 1). Dadurch wird ein gleichmäßiges Strahlen gewährleistet. Dieser Anlagentyp zeichnet sich durch seine vielseitigen Einsatzmöglichkeiten aus. Werkstücke mit unterschiedlichen Größen, Formen und Geometrien bis hin zu fragilen Teilen können problemlos gestrahlt und gesäubert werden. Bei Maschinen dieser Konstruktionsart durchläuft das Putzgut auf einem langsam sich drehenden Tisch durch die Strahlzone. Der Bedienungsmann legt die Gussteile auf und nimmt die gestrahlten Teile vom Tisch. Mit so genannten Satellitendrehtischanlagen ist die zielgerichtete und gegeneinander völlig berührungslose Oberflächenbearbeitung verschiedenartiger Werkstücke und unterschiedlicher Kapazitäten in einer Maschine möglich. Das Strahlaufgabenspektrum reicht vom Entgraten und Entzundern bis zum Shot-Peening. Besonders interessant ist die Anlage auch für Anwendungsfälle, bei denen Werkstücke nur partiell gestrahlt werden müssen. Das Konzept basiert auf einem Baukastensystem und kann mit sechs, acht, zehn oder 12 Satelliten ausgestattet und vollautomatisch betrieben werden. Dieser Anlagentyp ist ebenfalls als Injektor- oder Druckstrahlanlage ausrüstbar (Bild 2). Weiterführende Stichworte:Metallische StrahlmittelDrahtgurt-StrahlanlageDruckluftstrahlenHängebahn-StrahlanlageManipulator-StrahlanlagenTrommelstrahlanlage | https://www.giessereilexikon.com/en/foundry-lexicon/Encyclopedia/show/rotary-table-shot-blasting-machine-4271/?cHash=a2087af62f2d4e09013446005ec989cd | https://www.giessereilexikon.com/giesserei-lexikon/Encyclopedia/show/drehtisch-strahlanlage-658/?cHash=a2087af62f2d4e09013446005ec989cd
Rotary degassing | Scavenging gas treatment of melts, whereby an injector which is submerged in the melt rotates and the scavenging gas (usually an inert gas) is distributed in the melt in small bubbles. Rotary degassing or impeller degassing is mainly used for the purification and hydrogen degassing of aluminum melts (see Hydrogen solubility).Rotary degassing devices (impeller devices) are suitable for scavenging gas treatments in the crucible or in the ladle between the furnace and casting location; the basic design follows Fig. 1, (Foseco Foundry Division Vesuvius GmbH); a rotary degassing device is shown in Fig. 2. The device is placed on the crucible or treatment container or, if it is designed as a free-standing device, the rotor goes into the ladle below it (impeller station). Through the vertical hollow shaft and the rotor on the lower end of the shaft, the scavenging gas is blown into the melt and - unlike in lance degassing - is distributed in extremely small bubbles (Fig. 3). The fine bubbles are mixed intensively with the melt by the rotation of the impeller (Fig. 4). The specially shaped rotor ensures fine distribution. The rotor and shaft are usually made of graphite. Examples of rotor shafts and heads are shown in Fig. 5. The smaller and more frequent the scavenging bubbles, the better the melt can be degassed and also freed from (mainly oxidic) impurities. Video 1 shows the formation of fine bubbles in a test in water. The melt is homogenized at the same time. This means that a rotary degassing device does not just serve the degassing process but also, when operated correctly, the removal of oxides which remain on the surface with the baffle plate (sword). All standard treatment gases are suitable as scavenging or purification gases. Rotary degassing is usually carried out with an inert gas which is suitable for the affected melt, e.g. nitrogen or argon for aluminum melts. In some cases, the inert scavenging gas is also mixed with low concentrations (<2.5%) of sulfur hexafluoride or chlorine. In aluminum melts, a high decrease in the hydrogen content due to the fine distribution of the scavenging gas by the rotor is achieved much more quickly than with other scavenging gas processes. With this principle - for almost any still bath surface - a very wide distribution of gas bubbles in the whole treatment container is achieved, which leads to very short treatment times with effective degassing and melt purification. < 2,5 %) dem inerten Spülgas beigemischt. In Aluminiumschmelzen wird eine hohe Senkung des Wassersstoffgehaltes infolge der Spülgas-Feinstverteilung durch den Rotor sehr viel rascher erreicht als mit anderen Spülgasverfahren. Mit diesem Prinzip wird - bei nahezu ruhender Badoberfläche - eine sehr breite Verteilung der Gasbläschen im gesamten Behandlungsgefäß erreicht, was zu sehr kurzen Behandlungszeiten mit effektiver Entgasung und Schmelzereinigung führt. Influential factors for the optimization of the rotary degassing process are: - Crucible size and crucible shape - Bath level - Immersion depth (particularly the distance between the rotor and the bottom of the crucible) - Rotor position and rotor speed - Sword position and immersion depth - Length of treatment - Gas flow The following applies as a rule of thumb for a 600kg aluminum melt: - Rotor speed: 400-500 mins-1 - Length of treatment: 6 - 10 mins - Gas flow: 10 - 20 l/min Ar or N2 To improve the quality of the melt and also for metallurgic treatment (grain refinement, modification), complex degassing devices and/or melt treatment devices can be used, such as the one shown in Fig. 6 (Foseco Foundry Division Vesuvius GmbH). With these devices, a vortex is first formed by the rotor, into which the treatment which is in the form of a granulate is scattered. Then the baffle plate is put in and the degassing treatment is carried out. A comparison of correct and incorrect operation based on evaluation of the rotation speed and the bubbles and the foam on the melt surface is given in Video 2 .Video 2: Comparison of correct and incorrect operation of impellers, source: FT&E Foundry Technologies & Engineering GmbHFurther references:Vacuum, Vacuum metallurgyPartial pressure | Rotorentgasung | Spülgasbehandlung von Metallschmelzen, wobei ein in der Schmelze untergetauchter Injektor rotiert und das Spülgas (in der Regel ein Inertgas) in der Schmelze in kleine Bläschen zerteilt wird. Die Rotorentgasung bzw. Impellerentgasung wird vor allem zur Reinigung und Wasserstoffentgasung von Aluminium-Schmelzen angewendet (siehe Wasserstofflöslichkeit). Rotorentgasungsgeräte (Impellergeräte) eignen sich für die Spülgasbehandlung im Tiegel oder in der Pfanne zwischen Ofen und Gießplatz, der prinzipielle Aufbau geht aus Bild 1 (Foseco Foundry Division Vesuvius GmbH) hervor, ein Rotorentgasungsgerät ist in Bild 2 gezeigt. Das Gerät wird auf den Tiegel oder das Behandlungsgefäß aufgesetzt bzw. bei der Ausführung als Standgerät fährt der Rotor in die darunter befindliche Pfanne ein (Impellerstation). Durch die senkrechte Hohlwelle und den am unteren Wellenende befindlichen Rotor wird das Spülgas in die Schmelze geblasen und - im Gegensatz zur Lanzenentgasung - in extrem kleine Bläschen zerteilt (Bild 3). Die feinen Bläschen werden durch die die Rotation des Impellers mit der Schmelze intensiv vermischt (Bild 4). Für die Feinstverteilung sorgt der speziell geformte Rotor. Rotor und Hohlwelle sind in der Regel aus Grafit. Beispielhaft sind einige Rotorenschäfte und -köpfe in Bild 5 gezeigt. Je kleiner und häufiger die Spülbläschen sind, umso besser lässt sich eine Schmelze entgasen bzw. zudem von (vor allem oxidischen) Verunreinigungen befreien. Film 1 zeigt die Entstehung feiner Bläschen anhand eines Wasserversuchs. Zugleich wird die Schmelze homogenisiert. D. h. ein Rotorentgasungsgerät dient nicht nur der Entgasung sondern sorgt bei korrekter Betriebsweise auch für die Entfernung von Oxiden, die an der Oberfläche mit der Prallplatte (Schwert) zurückgehalten werden. Als Spül- oder Reinigungsgase eignen sich alle üblichen Behandlungsgase. Üblicherweise erfolgt die Rotorentgasung mit einem für die betreffende Schmelze inertem Spülgas, z. B. Stickstoff oder Argon für Aluminiumschmelzen. In einigen Fällen wird dem Spülgas auch Schwefelhexafluorid oder Chlor in geringen Konzentrationen (< 2,5 %) dem inerten Spülgas beigemischt. In Aluminiumschmelzen wird eine hohe Senkung des Wasserstoffgehaltes infolge der Spülgas-Feinstverteilung durch den Rotor sehr viel rascher erreicht als mit anderen Spülgasverfahren. Mit diesem Prinzip wird - bei nahezu ruhender Badoberfläche - eine sehr breite Verteilung der Gasbläschen im gesamten Behandlungsgefäß erreicht, was zu sehr kurzen Behandlungszeiten mit effektiver Entgasung und Schmelzereinigung führt. Einflussfaktoren zur Optimierung des Rotorentgasungsprozesses sind: - Tiegelgröße und Tiegelform - Badniveau - Eintauchtiefe (vor allem der Abstand zwischen Rotor und Tiegelboden) - Rotorposition und Rotordrehzahl - Schwertposition und Eintauchtiefe - Behandlungszeit - Gasdurchfluss Als Faustregel für eine 600 kg Aluminiumschmelze gilt: - Rotordrehzahl: 400-500 min-1 - Behandlungszeit: 6 - 10 min - Gasdurchfluss: 10 - 20 l/min Ar oder N2 Zur Verbesserung der Schmelzequalität und auch für die metallurgische Behandlung (Kornfeinen, Veredeln) können auch, wie in Bild 6 (Foseco Foundry Division Vesuvius GmbH) gezeigt, komplexe Entgasungsgeräte bzw. Schmelzebehandlungsgeräte eingesetzt werden. Bei diesen Geräten wird zuerst durch den Rotor ein Vortex erzeugt, in den das granulatförmige Behandlungsmittel eingestreut wird. Danach wird erst die Prallplatte eingefahren und es erfolgt die Entgasungsbehandlung. Ein Vergleich zwischen korrekter und inkorrekter Betriebsweise anhand der Beurteilung der Rotationsgeschwindigkeit und des Blasen Bzw. Schaumbildes der Schmeleoberfläche gibt Film 2 wieder.Weiterführende Stichworte:Vakuum, VakuummetallurgiePartialdruck | https://www.giessereilexikon.com/en/foundry-lexicon/Encyclopedia/show/rotary-degassing-4427/?cHash=5929b71f8da1b49a764755bc88f710cb | https://www.giessereilexikon.com/giesserei-lexikon/Encyclopedia/show/rotorentgasung-815/?cHash=5929b71f8da1b49a764755bc88f710cb
Room temperature | Temperature which usually prevails in inhabited rooms. It is measured with a thermometer at a level of 0.75m above the floor in the center of a closed room (German Directive for Workplaces (ASR) 6/1,3 Room Temperatures §6). The following are the minimum room temperatures mandatory in working areas: - mainly sedentary work: + 19 °C - mainly non-sedentary work: + 17 °C - heavy physical work: + 12 °C - in office rooms: + 20 °C - in sales rooms: + 19 °C The minimum temperatures must be achieved at the start of work; a maximum temperature of +26°C should not be exceeded in working areas except for hot workplaces. | Raumtemperatur | Temperatur die üblicherweise in bewohnten Räumen vorherrscht. Sie wird in einer Höhe von 0,75 m über dem Fußboden in der Mitte eines geschlossenen Raumes mit einem Thermometer gemessenen (Arbeitsstätten-Richtlinie (ASR) 6/1,3 Raumtemperaturen §6). In Arbeitsräumen muss die Raumtemperatur mindestens betragen: - bei überwiegend sitzender Tätigkeit: + 19 °C - bei überwiegend nicht sitzender Tätigkeit: + 17 °C - bei schwerer körperlicher Arbeit: + 12 °C - in Büroräumen: + 20 °C - in Verkaufsräumen: + 19 °C Die Mindesttemperaturen sollen zu Arbeitsbeginn erreicht sein und eine Höchsttemperatur von +26°C soll in Arbeitsräumen nicht überschritten werden, soweit es sich nicht um Hitzearbeitsplätze handelt. | https://www.giessereilexikon.com/en/foundry-lexicon/Encyclopedia/show/room-temperature-4083/?cHash=29c1e3c3088442b618a50a971da0f106 | https://www.giessereilexikon.com/giesserei-lexikon/Encyclopedia/show/raumtemperatur-469/?cHash=29c1e3c3088442b618a50a971da0f106
Roll casting | Production of cast rolls for example made of chilled cast iron (iron-carbon alloy with low graphitization factor to achieve chill), composite cast iron (production of a work piece by casting different melts into one mold), semi-chilled cast iron (mostly pearlite matrix with approx. 2.5 % C), indefinite chill cast iron (special cast iron alloyed with chromium).Additional references:BoronCarbidic cast ironMetal matrix of cast ironStructure formation of cast iron | Walzenguss | Fertigung gegossener Walzen, beispielsweise aus Hartguss (Eisen-Kohlenstoff-Legierung mit niedrigem Grafitisierungsfaktor, damit Weißerstarrung eintritt), Verbundguss (Bildung eines Werkstückes durch Gießen verschiedener Schmelzen in eine Form), Halbhartguss (vorwiegend perlitischesGrundgefüge mit etwa 2,5 % C), Indefinite-Chill-Guss (mit Chrom legiertes Sondergusseisen).Weiterführende Stichworte:BorKarbidisches GusseisenMetallische Grundmasse von GusseisenGefügeausbildung von Gusseisen | https://www.giessereilexikon.com/en/foundry-lexicon/Encyclopedia/show/roll-casting-4157/?cHash=bc0ea50304f0ac5b26882d05ff58a249 | https://www.giessereilexikon.com/giesserei-lexikon/Encyclopedia/show/walzenguss-543/?cHash=bc0ea50304f0ac5b26882d05ff58a249
Rockwell hardness test | (s. Hardness test) | Rockwellhärteprüfung | (s. Härteprüfung) | https://www.giessereilexikon.com/en/foundry-lexicon/Encyclopedia/show/rockwell-hardness-test-4102/?cHash=5ef010ccb3012e02d38eb89631e69e5e | https://www.giessereilexikon.com/giesserei-lexikon/Encyclopedia/show/rockwellhaertepruefung-488/?cHash=5ef010ccb3012e02d38eb89631e69e5e
Rockwell hardness | Indent generated on the test surface with an indenter (diamond cone with rounded tip or steel ball) during Rockwell hardness testing (two load levels). The persistent indention depth is measured and evaluated and indicated as Rockwell hardness (s. Hardness test). Additional references:Brinell hardness testVickers hardness testShore hardnessMacro hardnessMacro hardness testing machine | Rockwellhärte | Mit einem Eindringkörper bei der Rockwellhärteprüfung (Diamantkegel mit gerundeter Spitze oder Stahlkugel) erzeugter Eindruck auf der Prüfoberfläche (in zwei Belastungsstufen). Die bleibende Eindringtiefe wird gemessen und als Rockwellhärte ausgewertet und angegeben (s. Härteprüfung).Weiterführende Stichworte:BrinellhärteprüfungVickershärteprüfungShore-HärteMakrohärteMakrohärte-Prüfmaschine | https://www.giessereilexikon.com/en/foundry-lexicon/Encyclopedia/show/rockwell-hardness-4101/?cHash=c7a6b97a4ea6e1699721d96727e45d4c | https://www.giessereilexikon.com/giesserei-lexikon/Encyclopedia/show/rockwellhaerte-487/?cHash=c7a6b97a4ea6e1699721d96727e45d4c
Robots | Stationary or mobile machines accomplishing tasks defined by a certain program. A term derived from the Czech language (robot) meaning “Human machines”. According to the VDI Directive 2860, robots are nowadays defined as follows: “Industrial robots are universally applicable moving machines with several axes which are freely programmable (i.e. without mechanical intervention) and sensor driven regarding their movement sequence, course or angles. They can be equipped with grippers, tools or other means of production and are cabable of accomplishing handling and/or production tasks.” Robots must not be confused with supply and removal devices or simple types of manipulators. There is a wide range of applications in foundries where robots are used. For example the cleaning of series castings (s. video in the Robot processing reference), as dosing and pouring robot (figure 1), as operating device of automatic die casting machines for casting removal (figure 2 or removal robot), the feed of trimming presses, robot processing and much more. Leading manufacturers of industrial robots include ABB Automation GmbH, Friedberg; Reis Robotics GmbH, Obernburg am Main or KUKA Roboter GmbH, Gertshofen. Additional references:Casting manipulator | Roboter | Stationäre oder mobile Maschinen, die nach einem bestimmten Programm festgelegte Aufgaben erfüllen. Eine aus dem Tschechischen (robot) stammende Bezeichnung für einen „Maschinenmenschen“. Nach der VDI-Richtlinie 2860 werden Roboter heute wie folgt definiert: „Industrieroboter sind universell einsetzbare Bewegungsautomaten mit mehreren Achsen, deren Bewegungen hinsichtlich Bewegungsfolge und Wegen bzw. Winkeln frei (d. h. ohne mechanischen Eingriff) programmierbar und gegebenenfalls sensorgeführt sind. Sie sind mit Greifern, Werkzeugen oder anderen Fertigungsmitteln ausrüstbar und können Handhabungs- und/oder Fertigungsaufgaben ausführen.“Nicht verwechselt werden darf der Roboter mit Einlege- oder Entnahmegeräten bzw. Manipulatoren einfacher Art. In der Gießerei werden Roboter vielfältig eingesetzt: Beispiele dafür sind das Putzen von Seriengussstücken (s. Film im Stichwort Roboterbearbeitung), als Dosier- und Gießroboter (Bild 1), als Bedienungsgeräte an automatischen Druckgießmaschinen zur Gussstückentnahme (Bild 2 bzw. Entnahmeroboter), Beschickung von Abgratpressen, Roboterbearbeitung und vieles andere mehr. Führende Hersteller von Industrierobotern sind ABB Automation GmbH, Friedberg; Reis Robotics GmbH, Obernburg am Main oder KUKA Roboter GmbH, Gersthofen. Weiterführende Stichworte:Gießmanipulator | https://www.giessereilexikon.com/en/foundry-lexicon/Encyclopedia/show/robots-4076/?cHash=76f86914a3eaa0c141b9eb92956bea00 | https://www.giessereilexikon.com/giesserei-lexikon/Encyclopedia/show/roboter-462/?cHash=76f86914a3eaa0c141b9eb92956bea00
Robot machining | Machining of castings using industrial robots. Today, robot machining presents a new economic and technological dimension. The tasks of a CNC machine can be performed by a standard industrial robot (see also Robot), maintaining flexibility (Fig. 1, Fill GmbH). Fig. 2 shows an industrial robot removing risers from the casting.Video 1: Fettling with robots, source: Fill GmbHAdditional references: Extractor robotCasting robot | Roboterbearbeitung | Mechanische Bearbeitung von Gussteilen unter Verwendung von Industrierobotern. Die Roboterbearbeitung stellt heute eine neue wirtschaftliche und technologische Dimension dar. Durch den Einsatz eines Standard-Industrieroboters (siehe auch Roboter) können die Aufgaben einer CNC-Bearbeitungsmaschine erfüllt werden, wobei die Flexibilität erhalten bleibt (Bild 1, Fill GmbH). Bild 2 zeigt einen Industrieroboter beim Abtrennen der Speiser vom Gussstück. Der Filme 1 demonstrieren die Leistungsfähigkeit und Flexibilität einer modernen Roboterbearbeitung.Film 1: Gussputzen mit Robotern: Quelle: Fill GmbHWeiterführende Stichworte:EntnahmeroboterGießroboter | https://www.giessereilexikon.com/en/foundry-lexicon/Encyclopedia/show/robot-machining-4564/?cHash=2c7580be101e5c11b4bcd77e2346e28f | https://www.giessereilexikon.com/giesserei-lexikon/Encyclopedia/show/roboterbearbeitung-953/?cHash=2c7580be101e5c11b4bcd77e2346e28f
Robot Burr Remover | Robot burr remover (Fig. 1, Fill GmbH) is used for the removal of separation burrs from cast parts produced in small batches. Depending on the application, two versions are possible: Version 1 A machining spindle is mounted on an industrial robot. The component is fixed into position and the tool guided along the casting by the robot; in so doing, removing the undesired burrs. Version 2 A component gripping device is mounted on an industrial robot, which guides the casting past the tool to remove the burr. Several different tools can be operated within the radius of action of the robot. This variant is particularly suited to complex castings that require the use of different tools for deburring. This can result in time savings for setting up the tools. An automatic tool changer and a force-sensitive contouring control system can be supplied as options for both versions. Advantages - Automatic deburring of complex castings - Short set-up times when changing tools - Individual solutions adapted to suit the machining application - High degree of flexibility due to use of freely programmable industrial robots - Use of standard industrial robots At August Mössner GmbH + Co. KG, the automatic deburring is controlled by freely programmable robots. The six-axis handling of the cast parts at different processing stations allows fine deburring, for example, of the separation burrs with high-frequency milling spindles or the deburring, cleaning and processing of holes and openings in multiple spindle drilling stations, which can be rapidly adapted, as well as the removal of burrs using a deburring press. Cast parts can be checked automatically at measuring or camera stations, and inside the part at endoscopic or x-ray stations with cameras. Castings can be deburred and finished using the deburring center (Fig. 2 and 3, August Mössner GmbH + Co. KG) and secondary burrs can also be removed. The system is highly flexible and comparable to manual processing. New processing processes can be created and started within a short space of time. Handling is easy. The compact and space-efficient construction allows it to be erected even in compact and limited spaces. The deburring center is supplied as a complete unit with simple installation. | Roboterentgratung | Roboterentgratung (Bild 1, Fill GmbH) kommt zur Entfernung von Trenngraten bei Gussteilen mit kleineren Losgrößen zum Einsatz. Je nach Anwendungsfall sind zwei Varianten möglich: Variante 1 Auf einem Industrieroboter wird eine Bearbeitungsspindel montiert. Das Bauteil wird fixiert und das Werkzeug wird vom Roboter am Gussteil entlanggeführt, wobei der unerwünschte Grat entfernt wird. Variante 2 Auf einem Industrieroboter wird ein Bauteilgreifer montiert, der das Gussteil am Werkzeug vorbeiführt, um den Grat zu entfernen. Im Aktionsradius des Roboters können mehrere, unterschiedliche Werkzeuge betrieben werden. Diese Variante eignet sich besonders für komplexe Gussteile, bei denen unterschiedliche Werkzeuge zum Entgraten benötigt werden. Dadurch kann Zeit für das Umrüsten der Werkzeuge eingespart werden. Optional sind für beide Varianten ein automatischer Werkzeugwechsel und eine kraftsensible Bahnsteuerung lieferbar. Vorteile: - Automatisiertes Entgraten von komplexen Gussteilen - Kurze Umrüstzeiten bei Bauteilwechsel - Individuelle Lösungen angepasst an den Bearbeitungsfall - Hohe Flexibilität durch frei programmierbaren Industrieroboter - Einsatz von Standardindustrierobotern Bei August Mössner GmbH + Co. KG wird das automatisierte Entgraten durch frei programmierbare Roboter gesteuert. Die 6-achsige Handhabung der Gussteile an unterschiedlichen Bearbeitungsstationen ermöglicht das Feinentgraten, zum Beispiel der Teilungsgrate mit Hochfrequenzfrässpindeln oder das Entgraten, Säubern und Bearbeiten von Bohrungen und Durchbrüchen in schnell umrüstbaren Mehrspindelbohrstationen sowie das Entfernen von Graten und Flitter mit Hilfe einer Entgratpresse. Ein automatisiertes Prüfen der Gussteile ist an Messstationen oder Kamerastationen, im Bauteilinnern auch an kamerabestückten Endoskopie- oder Röntgenstationen, möglich. Mit dem Entgrat-Center (Bilder 2 und 3, August Mössner GmbH + Co. KG) können Gusswerkstücke entgratet und versäubert werden, sowie Sekundärgrate entfernt werden. Die Anlage ist hoch flexibel, vergleichbar mit einer manuellen Bearbeitung. Innerhalb kurzer Zeit können neue Bearbeitungsprozesse erstellt und gestartet werden. Die Handhabung ist einfach. Die kompakte und Platz sparende Bauweise erlaubt die Aufstellung auch auf engem Raum. Das Entgrat-Center wird als komplette Einheit geliefert und kann sofort in Betrieb genommen werden. | https://www.giessereilexikon.com/en/foundry-lexicon/Encyclopedia/show/robot-burr-remover-5062/?cHash=9a38a803ba0fb54ad4de950809118c8f | https://www.giessereilexikon.com/giesserei-lexikon/Encyclopedia/show/roboterentgratung-5061/?cHash=9a38a803ba0fb54ad4de950809118c8f
Riser | Open or closed space in the casting mold whose task it is to accumulate enough liquid material so that it is possible to appropriately compensate for the volume change taking place during solidification (Figure 1) and thus to prevent formation of cavities. For riser engineering it is only solidification shrinkage that matters, since it is the risers (s. Riser type) that help compensate for this change in volume. Consequently, the risers must always be installed at a higher leveln than the area to be filled and they must be connected to those areas of the casting with the predominant cavity risk (s. Cavities). Moreover, it must be dimensioned so that it solifies last or at least later than the area(s) at risk. This is ensured when the solidificationmodulus of the riser (Eq. 1, i.e. volume-surface ratio of the riser) is around 20 % higher than that of the casting section to be densly fed (casting modulus).Eq. 1: Mriser= 1,2 x Mcasting Today, the “liquid metal reservoir” of the riser is defined by means of suitable calculation algorithms and/or with the help of Solidification simulation programs, so that its design complies with both the modulus and the shrinkage requirements (Figure 2, Foseco Foundry Division Vesuvius GmbH, Borken, Germany).Additional references:Atmospheric riserBlind riserExothermic riserMini riserLive riserWilliams riser | Speiser | Offener oder geschlossener Raum in der Gießform, der die Aufgabe hat, so viel flüssiges Material zu speichern, dass die während der Erstarrung stattfindende Volumenveränderung ausgeglichen (Bild 1) und somit eine Lunkerbildung verhindert werden kann. Für die Speisetechnik ist nur die Erstarrungsschrumpfung von Bedeutung, da diese Volumenänderung mit Hilfe von Speisern (s. Speiserart) ausgeglichen werden muss. Demzufolge muss der Speiser auch immer höher als der zu speisende Bereich angebracht werden und mit dem lunkergefährdeten Bereich (s. Lunker) des Gussstückes verbunden sein. Außerdem ist er so zu bemessen, dass er zuletzt oder zumindest später als eben dieser gefährdete Bereich erstarrt. Dies wird realisiert wenn der Erstarrungsmodul des Speisers (Glg. 1, Verhältnis von Volumen zu Oberfläche des Speisers) um rund 20 % größer als der des dicht zu speisenden Gussteilabschnitts (Gussstückmodul) ist. Glg. 1: MSpeiser= 1,2 x MGussstück Heute wird das "Flüssigmetallreservoir" des Speisers mittels geeigneter Rechenalgorithmen bzw. mit Hilfe von Programmen der Erstarrungssimulation ermittelt, welches sowohl modul- als auch schrumpfungsgerecht (Bild 2, Foseco Foundry Division Vesuvius GmbH, Borken, Deutschland).Weiterführende Stichworte:Atmosphärischer SpeiserBlindspeiserExotherme SpeiserMinispeiserNaturspeiserWilliamsspeiser | https://www.giessereilexikon.com/en/foundry-lexicon/Encyclopedia/show/riser-4310/?cHash=c6086597e5980aae9a2764350f1a8be4 | https://www.giessereilexikon.com/giesserei-lexikon/Encyclopedia/show/speiser-698/?cHash=c6086597e5980aae9a2764350f1a8be4
Riser type | The most basic categorization of risers is made into closed and open risers (Fig. 1). Closed risers (also referred to as blind risers) are connected to the casting through a gate and are completely enclosed by molding material, i.e. they are positioned directly within the mold. Open risers are continuous channels ranging from the casting through to the upper side of the casting mold, i.e. they are directly accessible from the atmosphere. It is crucial for blind risers to also have a connection with the ambient atmosphere in order to ensure flow of liquid metal towards the solidifying casting. If formation of a casting skin closed to all sides was possible, flow of the melt towards the casting would be blocked due to lack of air intake. Therefore, molding of a sharp recess or insertion of an appropriate core at the highest point of the riser creates a hot sand effect (“hot area”). Consequently, the protruding edge is thoroughly heated up and thus ensures air intake during feeding. This kind of blind risers are also referred to as atmospheric risers of “Williams risers”. In addition to live risers used in hand molding, three major types of risers are used in foundry engineering. They primarily comprise insulating, exothermic insulating and highly exothermic auxiliary riser materials that today are available to foundrymen in any possible shapes particularly designed for the range of casting applications (Fig. 2). Selection of the required material depends on the respective conditions in casting and on the casting material used. Insulating auxiliary riser materials cause extension of the solidification time, promote improvement of casting yield, and support directed solidification. However, exothermic insulating and highly exothermic auxiliary riser materials are used far more often. The molten material initiates ignition of the riser material (aluminothermic reaction) and with the help of this exothermic reaction, the solidification period is significantly extended. In addition, the riser volume is decreased, which causes considerable increase in casting yield. This is achieved by keeping the riser so small that its volume merely corresponds to the feed requirement of the casting, i.e. the volume deficite. These demands are fulfilled by exothermically heated mini risers (Fig. 3). During casting, the low metal quantity in the exothermic encasement is heated so much (for example in cast iron up to 1600 °C) that secure seal feeding is obtained, mostly ensuring a greater feeding distance than with other riser shapes. The cross section of mini risers may be round or rectangular, according to the prevailing marginal conditions. Modern automatic high-pressure molding plants ensure extreme strength values of the riser inserts. Risers for such kinds of molding plants must be resistant to extremely high mold pressures, must ensure ease of used and guarantee homogeneous results in series manufacturing. These riser inserts are used in combination with special spring mandrels and appropriate location cores that ensure application for casting batches with very small riser contact areas (Fig. 4). These are mostly risers with a compressible metal breaker core (s. Breaker core), which guarantees minimum riser residues after stripping of the riser. Under these conditions, grinding and smoothing is minimized and in many cases not required, at all (Fig. 5, Foseco Foundry Division Vesuvius GmbH). | Speiserart | Grundsätzlich werden geschlossene und offene Speiser unterschieden (Bild 1). Geschlossene Speiser (Blindspeiser) sind an das Gussstück angeschnitten, ganz vom Formstoff umgeben, befinden sich also direkt in der Form. Offene Speiser sind bis zur Oberseite der Gießform durchgezogen und sind somit der Atmosphäre direkt zugänglich. Es ist wichtig, dass auch geschlossene Speiser Zutritt zur Luftatmosphäre haben, damit sie flüssiges Metall an das erstarrende Gussstück abgeben können. Würde hier eine allseits geschlossene Gusshaut gebildet werden, wird durch fehlenden Luftzutritt das Abfließen der Schmelze zum Gussstück blockiert. So wird durch Ausformen einer spitzen Kerbe oder einstecken eines entsprechenden Kernes am höchsten Punkt des Speisers einen Sandkanteneffekt („heiße Stelle“) erzeugt. Dadurch wird die vorstehende Kerbkante stark aufgeheizt und sichert damit den Luftzutritt während der Speisung. Diese Blindspeiser werden auch als atmosphärische Speiser oder so genannte „Williamsspeiser“ bezeichnet.Grundsätzlich werden neben den in der Handformerei noch üblichen Naturspeisern drei unterschiedliche Speiser in der Gießerei verwendet. Sie bestehen im Wesentlichen aus isolierenden, exotherm-isolierenden und hochexothermen Speiserhilfsstoffen, welche dem Gießer heute in allen möglichen, auf das Gusssortiment abgestimmten Geometrien zur Verfügung stehen (Bild 2). Die Auswahl des erforderlichen Materials hängt von den jeweiligen Bedingungen in der Gießerei und vom jeweiligen Gusswerkstoff ab. Isolierende Speiserhilfsstoffe führen zu einer Verlängerung der Erstarrungszeit, zu einer Verbesserung des Ausbringens und unterstützen eine gerichtete Erstarrung. Weit öfter werden exotherm-isolierende und hochexotherme Speiserhilfsstoffe eingesetzt. Durch die Schmelze wird die Zündung des Speisermaterials initiiert (aluminothermische Reaktion) und mit Hilfe dieser exothermen Reaktion erfolgt hier eine deutliche Verlängerung der Erstarrungszeit. Außerdem wird das Speiservolumen verringert, was zu einer deutlichen Steigerung des Ausbringens führt. Dies lässt sich erzielen, wenn der Speiser so klein gehalten werden kann, dass sein Volumen nur dem Speisungsbedarf des Gussstücks, also dem Volumendefizit, entspricht. Eine solche Möglichkeit bietet der exotherm beheizte Mini-Speiser (Bild 3). Die geringe Metallmenge in der exothermen Umhüllung wird dabei so stark aufgeheizt (beispielsweise bei Gusseisen bis 1600 °C), dass sich eine sichere Dichtspeisung mit meist größerer Sättigungsweite als bei anderen Speiserformen ergibt. Der Querschnitt des Mini-Speisers kann rund oder rechteckig, entsprechend den gegebenen Randbedingungen gewählt werden. Moderne automatische Hochdruck-Formanlagen erfordern sehr hohe Festigkeiten der Speisereinsätze. Speiser für derartige Formanlagen müssen den extrem hohen Formdrücken widerstehen, einfach anzuwenden sein und Seriensicherheit gewährleisten können. Diese Speisereinsätze werden mit speziellen Federdornen und entsprechenden Führungskernen angewendet, die den Einsatz auf Gusspartien mit extrem kleinen Speiseraufstandsflächen sicherstellen (Bild 4). Es sind meist Speiser mit einem komprimierbaren Metallbrechkern (s. Brechkern), der einen minimalen Speiserrest nach dem Abschlagen des Speisers garantiert. Das Verschleifen reduziert dabei sich auf ein Minimum und kann oftmals sogar unterbleiben (Bild 5, Foseco Foundry Division Vesuvius GmbH). | https://www.giessereilexikon.com/en/foundry-lexicon/Encyclopedia/show/riser-type-4311/?cHash=168eec636d66bf1f01d046fb6da91517 | https://www.giessereilexikon.com/giesserei-lexikon/Encyclopedia/show/speiserart-699/?cHash=168eec636d66bf1f01d046fb6da91517
Rm | Abbreviation for tensile strength defined in DIN EN 10002 for tensile tests. | Rm | In DIN EN 10002 festgelegtes Kurzzeichen für Zugfestigkeit beim Zugversuch. | https://www.giessereilexikon.com/en/foundry-lexicon/Encyclopedia/show/rm-4100/?cHash=282e0f863c24f962c08601b18375235d | https://www.giessereilexikon.com/giesserei-lexikon/Encyclopedia/show/rm-486/?cHash=282e0f863c24f962c08601b18375235d
Rim zone graphite degeneration | Degeneration of graphite on the surfaces between the mold and casting material, particularly of nodular graphite cast iron. The causes lie in the influences of mold material parameters. Graphite degeneration is found not only in mold materials which contain sulfur but also in those which do not. The oxygen content in the mold material (MgO formation) is seen as the cause for this. However, the most common cause can be found in the sulfuration of the rim zone through phenol or furan resin-bound mold materials which are hardened with PTS (see No-bake process, Organic binder systems). In this process, the sulfur in the mold material uses up the dissolved magnesium which forms nodular graphite on the surfaces where the mold material touches the iron through the formation of magnesium sulfide, meaning that there is no longer any available to form nodular graphite. The extent of this sulfurization depends on the wall thickness, the sulfur content in the mold material and the casting temperature. The spilt-off of the sulfur is a temperature-dependent process.Additional references:Graphite formGraphite classification chartChunky graphiteInterfering elementInterference threshold | Randgrafitentartung | Grafitentartung an der Grenzfläche Form/Gusswerkstoff, bevorzugt bei Gusseisen mit Kugelgrafit anzutreffen. Die Ursachen liegen in den Einflüssen von Formstoffparametern. Nicht nur bei schwefelhaltigen, sondern auch bei schwefelfreien Formstoffen wurden Grafitentartungen gefunden, deren Ursache dem Sauerstoffgehalt des Formstoffes zugeschrieben wird (MgO-Bildung). Die häufigste Ursache ist allerdings in der Aufschwefelung der Randzone durch phenol- oder furanharzgebundene und mit PTS gehärteten Formstoffen zu suchen (siehe Kaltharzverfahren, Organische Bindersysteme). Dabei verbraucht der Schwefel im Formstoff durch Bildung von Magnesiumsulfid (MgS) das Kugelgrafit bildende gelöste Magnesium an der Grenzfläche Formstoff/Eisen, das damit zur Kugelgrafitbildung nicht mehr zur Verfügung steht. Der Umfang dieser Aufschwefelung ist neben der Wanddicke vom Schwefelanteil im Formstoff und der Gießtemperatur abhängig. Die Abspaltung von Schwefel ist ein temperaturabhängiger Prozess. Weiterführende Stichworte:GrafitformGrafitrichtreiheChunky-GrafitStörelement, Störschwelle | https://www.giessereilexikon.com/en/foundry-lexicon/Encyclopedia/show/rim-zone-graphite-degeneration-4289/?cHash=3bf39b29e0c7bb473b6ab5ae090a6bca | https://www.giessereilexikon.com/giesserei-lexikon/Encyclopedia/show/randgrafitentartung-677/?cHash=3bf39b29e0c7bb473b6ab5ae090a6bca
Rheocasting | Special casting process in which aluminum is not processed in a completely liquid, as in conventional casting processes, but in a semi-solid or semi-liquid (semi-solid process) state (Fig. 1, Salzburger Aluminium Group). The principle underlying the rheo process, the thixotropy of light metal melts, was discovered in the 1970s at the Massachusetts Institute of Technology. In contrast to conventional die casting, in which dendritic solidified α-aluminum grains are characteristic of the microstructure, round grains (so-called globulites, Fig. 3), form during rheocasting through an upstream controlled cooling of the melt and a stirring movement (Fig. 2). These promote the flowability when filling the mold and the backfeed during solidification. Since the aluminum melt to be processed has solidified to a large extent even before the mold is filled, solidification cavity and distortion can be minimized. The high viscosity of the melt also prevents turbulence and thus gas inclusions, which, as pores, make up the largest and most harmful proportion of casting defects in conventional casting processes. Due to the good mold filling and solidification properties, both thin-walled and thick-walled structures can be realized in one component, that means the material only has to be used where it is important for the functionality of the component. Together with the good mechanical properties, considerable lightweight construction potential can be realized (Fig. 4,Salzburger Aluminium Group). The partially liquid melt is processed in a cold chamber die casting machine, which enables high output and thus economic efficiency. Mainly conventional hypereutectic aluminum alloys from the AlSiMg group are processed. Due to the low pore volume fraction, blistering can be prevented in a subsequent solution annealing process. In contrast to conventional die casting part, these parts are T 6 heat treatable. The technological advantages that can be derived from the improved casting quality using rheocasting are primarily the significantly better mechanical properties (strength and elongation). The mechanical parameters that can be achieved thus reach that of cast iron or aluminum forgings. Compared to cast iron, there is considerable lightweight construction potential, which approximately corresponds to the density advantage of aluminum, i.e. more than 60% weight savings. Compared to aluminum forgings, rheocasting can be used as a cost-effective alternative for safety-relevant chassis parts (Fig. 5, Salzburger Aluminium Group). Due to the low warpage and the good surface quality during rheocasting, tight tolerances can be maintained even without subsequent mechanical processing. In addition to the advantageous mechanical properties and good dimensional stability, the improved casting quality during rheocasting and, above all, the low proportion of pores has a positive effect on the tightness and weldability of cast components. This means that thin-walled, helium-pressure-weldable cast components for pressure vessels in air suspension trolleys can be manufactured (Fig. 6, Salzburger Aluminium Group). The same application is also conceivable for battery trays, air conditioning compressors and heat exchangers. Components subject to thermal stress also benefit from the higher thermal conductivity of rheocasting compared to die casting. In addition to the lightweight construction potential through rheocasting, which has a positive effect on the CO2 balance of the components in use, another aspect is the good recyclability of the process, which underlines the sustainability. The use of secondary aluminum, which can be melted down again during the rheocasting process, only requires about 5% of the energy required to produce primarily manufactured aluminum. Appropriate melt treatment enables this feedstock to be further processed into highly stressed components without sacrificing casting quality. An application example from the commercial vehicle industry is shown in Fig. 7, Salzburger Aluminium Group. A cabin holder, which was manufactured according to the rheocasting process and replaces an existing cast iron component, achieves weight savings for two built-in parts per truck of 12 kg. Applications can be found in the truck chassis, which is still dominated by cast iron. The lightweight design potential of the classic two-axle semi-trailer was 120 kg. This corresponds to a saving potential of 120 l fuel or 0.3 t CO2 per year and truck when driving. In addition, the payload is increased for weight-sensitive transports. This means that more freight can be transported with fewer trips, which reduces both CO2 emissions and traffic volume. Fig. 8 (Salzburger Aluminium Group) shows further examples of rheocasting components. The videos (Salzburger Aluminium Group) provides a comprehensive overview of the rheocasting process. | Rheocasting | Spezielles Gießverfahren, bei dem Aluminium nicht wie bei konventionellen Gießverfahren im vollständig flüssigen, sondern im halbfesten bzw. halbflüssigem (Semi-Solid Process) Zustand verarbeitet wird (Bild 1, Salzburger Aluminium Group). Das dem Rheoprozess zugrunde liegende Prinzip, die Thixotropie von Leichtmetallschmelzen, wurde in den 1970er Jahren am Massachusetts Institute of Technology entdeckt. Im Gegensatz zum konventionellen Druckgießen, bei denen dendritisch erstarrte α-Aluminium Körner charakteristisch für die Mikrostruktur sind, bilden sich beim Rheocasting durch eine vorgeschaltete kontrollierte Abkühlung der Schmelze und einer Rührbewegung (Bild 2) runde Körner sog. Globuliten (Bild 3). Diese begünstigen die Fließfähigkeit bei der Formfüllung sowie die Nachspeisung während der Erstarrung. Da die zu verarbeitende Aluminiumschmelze schon vor der Formfüllung zu einem guten Teil erstarrt ist, können Erstarrungslunker und Verzug minimiert werden. Die hohe Viskosität der Schmelze verhindert zudem Turbulenzen und damit Gaseinschlüsse, die als Poren bei konventionellen Gießverfahren den größten und schädlichsten Anteil an Gussfehlern ausmachen. Durch die guten Formfüll- sowie Erstarrungseigenschaften können sowohl dünnwandige als auch dickwandige Strukturen in einem Bauteil realisiert werden, d. h. das Material muss nur dort verwendet werden wo es für die Funktionalität des Bauteils wichtig ist. Zusammen mit den guten mechanischen Eigenschaften kann so ein erhebliches Leichtbaupotential realisiert werden (Bild 4, Salzburger Aluminium Group). Die Verarbeitung der teilflüssigen Schmelze erfolgt in einer Kaltkammerdruckgussmaschine, die ein hohes Ausbringen und damit wirtschaftliche Effizienz ermöglicht. Verarbeitet werden vorwiegend konventionelle untereutektische Aluminiumlegierungen der AlSiMg Gruppe. Durch den geringen Porenvolumenanteil kann Blasenbildung bei einem nachgeschalteten Lösungsglühprozess verhindert werden. Dadurch sind die Teile im Gegensatz zu konventionellem Druckguss T6 wärmebehandelbar. Die technologischen Vorteile, die aus der mittels Rheocasting verbesserten Gussqualität abgeleitet werden können sind in erster Linie die deutlich besseren mechanischen Eigenschaften (Festigkeit und Bruchdehnung). Die erzielbaren mechanischen Kennwerte reichen damit an Eisenguss oder Aluminiumschmiedeteile heran. Im Vergleich zu Eisenguss ergibt sich ein erhebliches Leichtbaupotential, das annähernd dem Dichtevorteil von Aluminium, also mehr als 60 % Gewichtsersparnis, entspricht. Im Vergleich zu Aluminiumschmiedeteilen kann Rheocasting als kostengünstige Alternative für sicherheitsrelevante Fahrwerksteile eingesetzt werden (Bild 5. Salzburger Aluminium Group). Durch den geringen Verzug und die gute Oberflächenqualität beim Rheocasting können enge Toleranzen auch ohne nachgeschaltete mechanische Bearbeitung eingehalten werden. Neben den vorteilhaften mechanischen Eigenschaften und der guten Maßhaltigkeit wirkt sich die verbesserte Gussqualität beim Rheocasting und dabei vor allem der geringe Porenanteil positiv auf die Dichtheit und Schweißbarkeit von Gussbauteilen aus. Somit können dünnwandige Helium-druckdicht schweißbare Gussbauteile für Druckbehälter von Luftfederfahrwerken gefertigt werden (Bild 6, Salzburger Aluminium Group). Dieselbe Anwendung ist auch für Batteriewannen, Klimakompressoren und Wärmetauscher denkbar. Thermisch beanspruchte Bauteile profitieren außerdem von der beim Rheocasting im Vergleich zum Druckguss, höheren Wärmeleitfähigkeit. Neben dem Leichtbaupotential durch Rheocasting, das sich positiv auf die CO2-Bilanz der betreffenden Bauteile im Gebrauch auswirkt, ist ein weiterer Aspekt die gute Recyclingfähigkeit des Prozesses, die die Nachhaltigkeit unterstreicht. Der Einsatz von Sekundäraluminium, welches beim Rheocasting-Prozess wieder eingeschmolzen werden kann, benötigt nur etwa 5 % der Energiemenge, die für die Erzeugung von primär hergestelltem Aluminium notwendig ist. Durch entsprechende Schmelzebehandlung kann dieses Einsatzmaterial ohne Einbußen hinsichtlich Gussqualität zu hochbeanspruchten Bauteilen weiterverarbeitet werden. Ein Anwendungsbeispiel aus der Nutzfahrzeugindustrie zeigt Bild 7, Salzburger Aluminium Group. Ein Kabinenhalter, der nach dem Rheocasting-Prozess hergestellt wurde und ein bestehendes Eisengussbauteil ersetzt erzielt eine Gewichtseinsparung für jeweils zwei verbaute Teile pro LKW von 12 kg. Anwendungen finden sich im aktuell noch immer von Eisenguss dominiertem LKW-Fahrwerk. Beim klassischen zweiachsigen Sattelschlepper wurde ein Leichtbaupotential von 120 kg erhoben. Das entspricht im Fahrbetrieb einem Einsparungspotential von 120 l Treibstoff oder 0,3 t CO2 pro Jahr und LKW. Außerdem wird für gewichtssensitive Transporte die Nutzlast erhöht. Damit kann mehr Fracht mit weniger Fahrten transportiert werden, was sowohl den CO2 Ausstoß als auch das Verkehrsaufkommen reduziert. Bild 8 (Salzburger Aluminium Group) zeigt weitere Ausführungsbeispiele von Rheocasting Komponenten. Die Videos (Salzburger Aluminium Group) geben einen umfassenden Überblick über den Rheocasting-Prozess. | https://www.giessereilexikon.com/en/foundry-lexicon/Encyclopedia/show/rheocasting-5106/?cHash=f9c3652414752ec6268896eb2f25df28 | https://www.giessereilexikon.com/giesserei-lexikon/Encyclopedia/show/rheocasting-5105/?cHash=f9c3652414752ec6268896eb2f25df28
Reworking | Additional and/or subsequent treatment to remove visible defects (casting defecgts, sand-based casting defects) which leads to increased costs and is not really necessary, if a reliable manufacturing process is in place. It must be asessed whether reworking is economically more efficient or whether the casting should be rejected. | Nacharbeit | Zusätzliche bzw. nachträgliche Bearbeitung zur Beseitigung sichtbarer Fehler (Gussfehler, Formsandbedingte Gussfehler) die immer zu erhöhten Kosten führt und eigentlich nicht notwendig ist, wenn die Fertigung prozesssicher durchgeführt wird. Es muss abgeschätzt werden, ob Nacharbeit wirtschaftlich günstiger ist, oder ob das Gussstück besser als Ausschuss deklariert werden sollte. | https://www.giessereilexikon.com/en/foundry-lexicon/Encyclopedia/show/reworking-3984/?cHash=0b93902228bbebd4d7c5c8684119927b | https://www.giessereilexikon.com/giesserei-lexikon/Encyclopedia/show/nacharbeit-370/?cHash=0b93902228bbebd4d7c5c8684119927b
Reverse ingot segregation | The residual melt enriched with a specific alloy element due to lack of concentration equalization is displaced towards the outside of the casting due to solidification pressure or the suction effect in the capillary cavities between the solidified crystals (Ingot segregation, Segregation). | Umgekehrte Blockseigerung | Die infolge fehlenden Konzentrationsausgleichs mit einer bestimmten Legierungskomponente angereicherte Restschmelze wird durch den Erstarrungsdruck oder durch Sogwirkung der Kapillarhohlräume zwischen den erstarrten Kristallen an die Gussstückaußenseite verdrängt (Blockseigerung, Seigerung). | https://www.giessereilexikon.com/en/foundry-lexicon/Encyclopedia/show/reverse-ingot-segregation-4047/?cHash=1601f0208c15c28f7aaa73095a0b2e32 | https://www.giessereilexikon.com/giesserei-lexikon/Encyclopedia/show/umgekehrte-blockseigerung-433/?cHash=1601f0208c15c28f7aaa73095a0b2e32
Resin-coated sand | Mold material for the production of shell molds (Croning molds) and shell cores which can be coated on the basis of cold (cold setting process), warm or hot treatment methods. Nowadays, the most important treatment process for these sands is hot coating which is practically similar to enamelling.In this process, quartz sand is heated in a special heating apparatus to temperatures of 120 to 150 °C. Hot sand is mixed up in a core sand mixer together with solid flake-shaped phenolic resin; the resin melts and covers the quartz grains. This process step is referred to as premixing (premixing time is between 40 and 60 seconds). Then, hexamethylenetetramine solved in water and stearate are added (see calcium stearate). The mixing time of this second step is 60 to 120 seconds. The mold properties after hardening are significantly influenced by the temperature and the additional mixing time.The hardening process is decelerated by subsequently cooling the mold material to 70 to 80 °C. After removing the still lumped mold material from the mixer, it is pulverized on a vibrating screen where a well pourable mold material is formed which is cooled down to approx. 40 °C.Additional references:Cold-setting molding plantCold-setting molding lineOrganic binder systemsInorganic binder systemsMold productionMolding process | Harzumhüllter Sand | Formstoff zur Herstellung von Maskenformen (Croningformen) und -kernen, welcher bei der Aufbereitung kalt (Kaltharzverfahren), warm oder heiß umhüllt werden kann. Das heute wichtigste Aufbereitungsverfahren für diese Sande ist die Heißumhüllung, welches praktisch einer Schmelzumhüllung gleichzusetzen ist. Dabei wird in einer speziellen Aufheizeinrichtung der Quarzsand auf Temperaturen von 120 bis 150 °C erwärmt. Der heiße Sand wird zusammen mit dem festen, schuppenförmigen Phenolharz in einem Kernsandmischer vermengt, das Harz schmilzt auf und umhüllt die Quarzkörner. Dieser Verfahrensschritt wird als Vormischen (Vormischzeit 40 bis 60 s) bezeichnet. Anschließend erfolgt die Zugabe des in Wasser gelösten Hexamethylentetramin und des Stearatanteils (siehe Kalziumstearat). Die Mischzeit beträgt in dieser zweiten Stufe 60 bis 120 s. Temperatur und Nachmischzeit üben einen bedeutenden Einfluss auf die Formteileigenschaften nach der Härtung aus. Mit der anschließenden Kühlung des Formstoffes auf 70 bis 80 °C wird der Härteprozess gebremst. Nach Entleeren des Mischers wird der noch klumpige Formstoff auf einem Schwingsieb zerkleinert, es entsteht ein gut rieselfähiger Formstoff, der anschließend auf ca. 40 °C abgekühlt wird.Weiterführende Stichworte:Kaltharz-FormanlageKaltharzformlinieOrganische BindersystemeAnorganische BindersystemeFormherstellungFormverfahren | https://www.giessereilexikon.com/en/foundry-lexicon/Encyclopedia/show/resin-coated-sand-3928/?cHash=8e05e9e721af1661522abb7bf4921844 | https://www.giessereilexikon.com/giesserei-lexikon/Encyclopedia/show/harzumhuellter-sand-313/?cHash=8e05e9e721af1661522abb7bf4921844
Residual magnesium content | Magnesium content in nodular graphite cast iron during magnesium treatment after oxygen and sulfur have set. The sulfur content of the basic iron for nodular graphite cast iron production is decisive for magnesium addition and thus for the achievable residual magnesium content. It is also important whether pure magnesium or Mg master alloy is used. The critical sulfur content for pure magnesium treatment may be higher than for a treatment with master alloys. According to R. W. Heine, a 3:1 ratio of magnesium and sulfur always results in nodular graphite cast iron. For Mg residual contents of ≤ 0.025%, there is no more proper formation of nodules. On the other hand, the residual magnesium content should not exceed a critical value (≥ 0.55%). Otherwise, not just slag inclusions, grain boundary deposits and carbide formation occur but also the mechanical properties such as elongation in particular are affected. Excessive Mg residual contents affect nodularity, in particular in thick-walled cross-sections. As illustrated in the picture, the interference effect starts with necking at the spherulite surface changing to “spiky” graphite at higher magnesium concentrations. | Restmagnesiumgehalt | Magnesiumgehalt, welcher nach Abbindung des Sauerstoffs und des Schwefels während der Magnesiumbehandlung im erstarrten Gusseisen mit Kugelgraphit vorliegt.Maßgebend für die Magnesiumzugabe und damit letztlich für den erreichbaren Restmagnesiumgehalt ist der jeweilige Schwefelgehalt des Basiseisens zur Herstellung von GJS. Außerdem ist von Bedeutung ob mit Reinmagnesium oder mit einer Mg-Vorlegierung gearbeitet wird. So kann bei einer Reinmagnesiumbehandlung der kritischen Schwefelgehalte höher liegen als beispielsweise bei einer Behandlung mit Vorlegierung.Nach R. W. Heine ergibt ein Verhältnis Magnesium zu Schwefel von 3:1 immer Gusseisen mit Kugelgraphit. Bei Mg-Restgehalten ≤ 0,025 % ist eine ordnungsgemäße Kugelausbildung nicht mehr zu erwarten. Andererseits sollte der Restmagnesiumgehalt aber eine kritische Größe (≥ 0,55 %) nicht überschreiten, da dann abgesehen von Schlackeneinschlüssen, Korngrenzenablagerungen und Carbidbildung auch die mechanischen Eigenschaften, insbesondere die Dehnung, negativ beeinflusst werden. Zu hohe Mg-Restgehalte beeinflussen die Nodularität, vor allem in dickwandigen Querschnitten. So beginnt wie im Bild dargestellt die Störwirkung mit Einschnürungen auf der Sphärolithenoberfläche um dann bei noch höherer Magnesium-Konzentration in den so genannten „Igelgraphit“ über zu gehen. | https://www.giessereilexikon.com/en/foundry-lexicon/Encyclopedia/show/residual-magnesium-content-4074/?cHash=e3491179c43c714ea4bc4c48ee268874 | https://www.giessereilexikon.com/giesserei-lexikon/Encyclopedia/show/restmagnesiumgehalt-460/?cHash=e3491179c43c714ea4bc4c48ee268874
Residual gas sensor | Cavity sensors for die casting processes which is built in the vacuum supply for the die casting mold and which records the amount of residual gasses during the mold evacuation.Gas porosity can especially result from piston lubricant residues in the shot sleeves as well as from die casting release agent residues in the mold after cleaning.Such residues develop an enormous gas portion once they come into contact with the liquid melt. Due to the different composition of separating agents and lubricants, the gas type is difficult to analize. The oxygen content in the air mixture, which is extracted from the mold through the vacuum system, can be measured as an indicator. This measuring value, too, is of high significance since gas pores such as air inclusions make up for large parts of scrap. The characteristic residual gas amount curve is illustrated in Fig. 1.Additional references:Vacuum sensorMold filling control sensorMold cavity pressure sensorMetal front temperature sensorMetal front contact sensorAir flow sensorHumidity sensorMulti airpipe sensor system | Restgassensor | Kavitätssensor für den Einsatz im Druckgießverfahren, welcher in die Vakuumzuleitung zur Druckgießform verbaut wird und die Restgasmenge während des Formevakuierung aufzeichnet.Eine Gasporosität kann vor allem durch verbliebene Reste von Kolbenschmiermittel in der Gießkammer sowie aus Resten von Druckguss-Trennstoffen in der Form nach einem Sprühvorgang entstehen.Diese Rückstände entwickeln einen enormen Gasanteil, sobald sie mit der flüssigen Schmelze in Berührung kommen. Die Art des Gases ist wegen der unterschiedlichen Zusammensetzung der Trenn- und Schmiermittel kaum zu analysieren. Als Indiz kann jedoch der Sauerstoffgehalt in dem Luftgemisch gemessen werden, welches mit der Vakuumanlage aus der Form abgezogen wird. Auch dieser Messwert ist von hoher Wichtigkeit, da Gasporen wie Lufteinschlüsse ganz wesentlich zum Ausschuss beitragen. Ein charakteristischer Kurvenverlauf der Restgasmenge ist in Bild 1 dargestellt.Weiterführende Stichworte:VakuumsensorForm-Füll-Control-SensorForminnendruck-SensorMetallfront-TemperatursensorMetallfront-KontaktsensorLuftmengensensorLuftfeuchtesensorMulti-Airpipe-Sensor-System | https://www.giessereilexikon.com/en/foundry-lexicon/Encyclopedia/show/residual-gas-sensor-4547/?cHash=774c0b3ddc007f6e9c821f3c61f84cfe | https://www.giessereilexikon.com/giesserei-lexikon/Encyclopedia/show/restgassensor-936/?cHash=774c0b3ddc007f6e9c821f3c61f84cfe
Removal robot | Removal manipulator for cast parts with a customized gripping device (Fig. 1, Fill GmbH). The casting removal gripping device is mounted on an industrial robot. The gripper unit removes the cast part from the casting machine and lays it down at a predefined location. All positions are freely programmable. Advantages: - Flexibility and optimized cycle times due to use of an industrial robot - Simple changing of robot positions with a full range of auxiliary drives (casting axis, external traversing axis, etc.) using main control unit of the SPS - Integration of robots in units for the purpose of linking system components - Versions with one or multiple gripping devices, depending on requirements - Robust construction for operation in the harsh foundry environment - Precise handling of your castings Fig. 2, 3 and 4 (August Mössner GmbH + Co. KG) show further examples of removal robots. | Entnahmeroboter | Entnahmemanipulator für Gussteile mit individuell angepasstem Greifer (Bild 1, Fill GmbH). Der Gussteilentnahmegreifer ist am Industrieroboter montiert. Die Greifereinheit entnimmt das Gussteil aus der Gießmaschine und legt es an dem zu definierenden Platz ab. Alle Positionen sind frei programmierbar. Vorteile: - Flexibilität und optimierte Taktzeiten durch Verwendung eine Industrieroboters - Einfache Änderung der Roboterpositionen mit sämtlichen - Zusatzantrieben (Gießachse, externe Verfahrachse ...) über das Hauptbediengerät der SPS - Integration von Robotern in Anlagen zur Verkettung von Anlagenkomponenten - Ausführung mit Ein- oder Mehrfachgreifern je nach Anforderung - Robuster Aufbau zum Betrieb im rauen Gießereibereich - Exaktes Handling Ihrer Gussteile Weiter Ausführungsbeispiele von Entnahmerobotern zeigen die Bilder 2, 3 und 4 (August Mössner GmbH + Co. KG). | https://www.giessereilexikon.com/en/foundry-lexicon/Encyclopedia/show/removal-robot-4389/?cHash=b1d5e0667b8f8dd5bd9e753b6a38f414 | https://www.giessereilexikon.com/giesserei-lexikon/Encyclopedia/show/entnahmeroboter-777/?cHash=b1d5e0667b8f8dd5bd9e753b6a38f414
Removal device | see removal robot | Entnahmegerät | siehe Entnahmeroboter | https://www.giessereilexikon.com/en/foundry-lexicon/Encyclopedia/show/removal-device-4388/?cHash=b0e2265beaa126a6e9614d23a0500536 | https://www.giessereilexikon.com/giesserei-lexikon/Encyclopedia/show/entnahmegeraet-776/?cHash=b0e2265beaa126a6e9614d23a0500536
Remelting unit | Induction heated facility for remelting of samples (Fig. 1, Linn High Therm GmbH).If there is a metal sample in the form of chips, small pieces or powder, it cannot be analyzed with a spectrometer. They must be recast in a usable sample. Approximately 50 g of sample material are weighed into a ceramic or graphite crucible and inductively melted therein. Then the melt is cast with a centrifugal casting machine. The melt solidifies, and there is a disk-shaped sample is ready for spectral analysis after grinding.The same method can be used to convert a grey cast iron sample in a white solidified sample.The machine in Fig. 1 (Linn High Therm GmbH) will be used for preparation of metallic spectrometer samples with uniform composition for the spectral analysis. It consists of a 1,5 MHz, fitted with noise suppression, high frequency generator with output power of 3,3 kW which is mounted together with the under protective gas and optionally under vacuum working induction melting furnace and centrifugal casting device in a compact housing. The required space is approx. 1,0 m². Additional references:Furnace cloggingCrucible furnaceCrucibleSample takingChip furnace | Probenvorbereitungsgerät | Induktiv beheizte Anlage zum Umschmelzen von Probenmaterial (Bild 1, Linn High Therm GmbH). Liegt eine Metallprobe in Form von Spänen, kleinen Stückchen oder Pulver vor, kann sie mit einem Spektrometer nicht analysiert werden. Man muss sie in eine verwendbare Probe umschmelzen. Etwa 50 g des Probenmaterials werden in einen Keramik- oder Graphittiegeltiegel eingewogen und darin induktiv erschmolzen. Dann wird die Schmelze mit einer zentrifugalen Gießvorrichtung gegossen. Die Schmelze erstarrt, und es liegt eine scheibenförmige Probe vor, die nach dem Anschleifen analysierbereit für die Spektralanalyse ist. Das gleiche Verfahren kann angewendet werden, um eine Graugussprobe in eine weiß erstarrte Probe zu überführen. Die Anlage in Bild 1 (Linn High Therm GmbH) wird zur Erstellung metallischer Spektrometer Proben mit gleichförmiger Komposition für die Spektralanalyse eingesetzt. Sie besteht aus einem 1,5 MHz funkentstörten Hochfrequenz-Generator mit einer Ausgangsleistung von 3,3 kW, der zusammen mit dem unter Schutzgas und optional Vakuum arbeitenden Induktions-Schmelzofen und zentrifugaler Gießvorrichtung in einem kompakten Gehäuse montiert ist. Der erforderliche Platzbedarf ist ca. 1,0 m². Weiterführende Stichworte:TiegelofenTiegelProbenahmeSpäneofen | https://www.giessereilexikon.com/en/foundry-lexicon/Encyclopedia/show/remelting-unit-4884/?cHash=a6e48d5a87c8af9427ef39a3a2fba909 | https://www.giessereilexikon.com/giesserei-lexikon/Encyclopedia/show/probenvorbereitungsgeraet-4883/?cHash=a6e48d5a87c8af9427ef39a3a2fba909
Relative hardness | Quality characteristics for flake graphite cast iron. Relative hardness is the quotient of actually achieved hardness HB (measured with a 30 mm standard test bar, see Brinell hardness test) and the standard hardness calculated from the tensile strength which is calculated from Eq. 1 as follows: Eq. 1: According to Eq. 2, the relative hardness is directly calculated from the measured Brinell hardness HB and the tensile strength Rm as follows: Eq. 2: In general, cast iron with low relative hardness and a high degree of normality (q. v.) should be pursued.Additional references:Hardness testTensile strength/Hardness quotient | Relative Härte | Gütekennwert für Gusseisen mit Lamellengrafit. Unter relativer Härte versteht man den Quotienten aus tatsächlich erreichter (am 30 mm-Normprobestab gemessener) Härte HB (siehe Brinellhärteprüfung) und der aus der Zugfestigkeit berechneten Normalhärte, die sich nach Glg. 1 wie folgt berechnet: Glg. 1: Daraus ergibt sich nach Glg. 2 die relative Härte direkt aus der gemessenen Brinellhärte HB und ZugfestigkeitRm wie folgt:Glg. 2:Im Allgemeinen wird empfohlen, ein Gusseisen mit niedriger relativer Härte und hohem Reifegrad (s. d.) anzustreben.Weiterführende Stichworte:HärteprüfungZugfestigkeit/Härte-Quotient | https://www.giessereilexikon.com/en/foundry-lexicon/Encyclopedia/show/relative-hardness-4092/?cHash=ceadbe9a45cae72f1149142187f27ea3 | https://www.giessereilexikon.com/giesserei-lexikon/Encyclopedia/show/relative-haerte-478/?cHash=ceadbe9a45cae72f1149142187f27ea3
Refractory products | Generic term for ceramic materials with high melting or softening points, high resistance to temperature change and good chemical resistance. According to international specifications (ISO, EN, DIN) refractory products are non-ferrous ceramic materials with a softening point (pyrometric cone equivalent) of over 1500 °C under temperature influence and according to standardized test processes (DIN 51060) (Calderys). If the test sample softens at more than 1800 °C, the material is referred to as highly refractory. Depending on their application, refractory products withstand temperatures of up to 2500 °C. Depending on the thermal, chemical, and mechanical loads that they need to withstand, alumina-rich rock, fireclay, acid or basic products, tondinas, carbon bricks, silicate products, and special goods are used. For detailed characteristics of refractory products, please refer to SEW 912-917. Depending on the application, formed refractory products like stones, plates, shaped parts, crucibles, plugs, tubes etc. and unformed refractory products (plaster, concrete, cement, masses, etc.) are used Fig. 1 and 2, Foseco Foundry Division Vesuvius GmbH). | Feuerfeste Erzeugnisse | Oberbegriff für keramische Werkstoffe mit hohem Schmelz- bzw. Erweichungspunkt, hoher Temperaturwechselbeständigkeit und guter chemischer Beständigkeit. Nach internationaler Festlegung (ISO, EN, DIN) handelt es sich bei feuerfesten Erzeugnissen (ff-Erzeugnisse) um nichtmetallische keramische Werkstoffe, deren Erweichungspunkt (sog. Segerkegelfallpunkt) unter Temperatureinwirkung und nach genormten Prüfverfahren (DIN 51060) über 1500 °C liegt (z. B. Firma Calderys). Erweicht der Probekörper über 1800 °C spricht man von hochfeuerfesten Werkstoffen. Je nach Anwendungs- und Einsatzzweck halten feuerfeste Erzeugnisse Temperaturen bis zu 2500 °C stand. Je nach den thermischen, chemischen und mechanischen Beanspruchungen, denen sie standhalten müssen, verwendet man tonerdereiche Steine, Schamotte, saure oder basische Erzeugnisse, Tondinas, Kohlenstoffsteine, Silikaprodukte und Sondererzeugnisse. Detaillierte Kennwerte zu feuerfesten Erzeugnissen sind in SEW 912-917 zusammengestellt. Je nach Anwendung kommen geformte feuerfeste Erzeugnisse, wie beispielsweise Steine, Platten, Formteile, Schmelztiegel, Stopfen, Rohre usw. und ungeformte ff-Erzeugnisse (Mörtel, Beton, Zemente, Massen usw.) zum Einsatz (Bild 1 und 2, Foseco Foundry Division Vesuvius GmbH). | https://www.giessereilexikon.com/en/foundry-lexicon/Encyclopedia/show/refractory-products-4775/?cHash=21f3f0299467e6027d4f01f616fdeaef | https://www.giessereilexikon.com/giesserei-lexikon/Encyclopedia/show/feuerfeste-erzeugnisse-1164/?cHash=21f3f0299467e6027d4f01f616fdeaef
Reflux Cooler | The reflux cooler is especially suitable for granular free flowing bulk materials, as it is a contact cooler. The material to be cooled slowly flows along the water cooled cooling faces in counter current fashion. Water does not of course come into contact with the bulk material.The special design of the contact areas between the cooling segments and the cooling spirals ensures that a high degree of heat exchange is achieved. A constant temperature of the cooled bulk material is achieved by automatically controlling the flow of cooling water. Fig. 1 shows an example for a reflux cooler (KLEIN Anlagenbau AG)Operation of the reflux cooler (Fig. 2, KLEIN Anlagenbau AG):The material to be cooled runs out of a hopper via a charging box (1) and a sieve (3) into the cooling packet (4). Below the cooling packet there is a stationary part (5) and below it is the adjustable part of the dosage closure (6). This closure is adjusted depending on the required cooling capacity and it ensures that the material will pass through the cooling packet (4) equally distributed over the whole cross section of the cooler and at the prescribed speed. The material passing through is collected in the discharging hopper (7). Between the cooling packet (4) and the dosage closure (5) a thermostat (8) is installed which regulates the temperature of the bulk material via the cooling-water control valve (9). The contacting thermometer (10) only reacts if the max. required temperature of the cooled bulk material is exceeded. In this case the cooler outlet is closed and/or an optical or acoustic sign is given. | Rückstaukühler | Der Rückstaukühler ist besonders für körnige und rieselfähige Schüttgüter geeignet. Er ist ein Kontakt-Staukühler, bei dem das zu kühlende Schüttgut langsam an den Kühlflächen vorbeigleitet. Die Kühlung erfolgt in dem mit Wasser arbeitenden Gegenstromkühler, wobei das Wasser mit dem zu kühlenden Schüttgut nicht in Berührung kommt.Durch eine spezielle Gestaltung der Kontaktstellen zwischen Kühllamellen und Kühlschlangen wird ein hoher Wärmedurchgang erreicht. Die Temperatur des gekühlten Schüttgutes bleibt durch automatische Wassermengensteuerung konstant und wird ständig kontrolliert.Der Rückstaukühler in Bild 1 (KLEIN Anlagenbau AG) ist kompakt gebaut. 260 m² Kühlfläche sind in 1 m³ Kühler untergebracht. Das Ergebnis ist eine hohe Kühlleistung auf engstem Raum. Zudem kann durch die Baukasten-Bauweise die Kühlleistung nachträglich erhöht werden. Die Gesamt-Kühlfläche wird optimal genutzt, weil ein patentierter Dosierverschluß die gleichmäßige Verteilung des Schüttgutes auf den Kühlerquerschnitt garantiert.Funktion des Rückstaukühlers (Bild 2, KLEIN Anlagenbau AG):Das zu kühlende Material gelangt aus einem Bunker über den Einlaufkasten (1) und ein Sieb (3) in das Kühlpaket (4). Unter dem Kühlpaket befinden sich der feststehende Teil und darunter der einstellbare Teil (5) des Dosierverschlusses (6). Je nach gewünschter Kühlleistung wird der Dosierverschluß eingestellt. Durch diesen wird gewährleistet, dass das Material über den gesamten Kühlerquerschnitt gleichmäßig und in der vorgeschriebenen Geschwindigkeit das Kühlpaket (4) passieren kann. Das durchfließende Material sammelt sich im Auslaufbehälter (7). Zwischen dem Kühlpaket (4) und dem Dosierverschluß (5) ist ein Temperaturfühler (8) angeordnet, der in Abhängigkeit von der Temperatur des gekühlten Materials über das Kühlwasserregelventil (9) die Temperatur des Schüttgutes regelt. Das Kontaktthermometer (10) spricht nur dann an, wenn die maximal tolerierte und eingestellte Temperatur des gekühlten Schüttgutes überschritten wird. Ist dies der Fall, wird der Kühlerauslauf verriegelt bzw. es wird optisch und/oder akustisch gewarnt. | https://www.giessereilexikon.com/en/foundry-lexicon/Encyclopedia/show/reflux-cooler-4957/?cHash=e9b9a97053ee47999ddf420d65d2438c | https://www.giessereilexikon.com/giesserei-lexikon/Encyclopedia/show/rueckstaukuehler-4956/?cHash=e9b9a97053ee47999ddf420d65d2438c
Refining agents | Treatment agents for the cleaning, refining or concentration of certain substances in steel mills or refineries.Additional references:Refining | Raffinationsmittel | Schmelzebehandlungsmittel zur Reinigung, Veredlung oderauch Konzentration bestimmter Stoffe beispielsweise in Hütten oder Schmelzwerken.Weiterführende Stichworte:Raffination | https://www.giessereilexikon.com/en/foundry-lexicon/Encyclopedia/show/refining-agents-4078/?cHash=b3dabb47429569c2dffda01475822e5d | https://www.giessereilexikon.com/giesserei-lexikon/Encyclopedia/show/raffinationsmittel-464/?cHash=b3dabb47429569c2dffda01475822e5d
Refining (through oxidation) | Production of steel from pig iron (or scrap melts) through oxidation. The high contents of undesired accompanying elements, such as carbon, manganese, silicon, phosphorous, and sulfur are lowered during refining by means of oxidation. In this way, pliable steel is produced from rigid pig iron. | Frischen | Stahlerzeugung aus Roheisen (oder Schrottschmelzen) durch Oxidation. Die hohen Gehalte an Begleitelementen wie Kohlenstoff, Mangan, Silizium, Phosphor und Schwefel die unerwünscht sind, werden beim Frischen durch Oxidation abgesenkt. Dadurch entsteht aus sprödem Roheisen verformbarer Stahl. | https://www.giessereilexikon.com/en/foundry-lexicon/Encyclopedia/show/refining-through-oxidation-3783/?cHash=c7bd49c81c678303aa01459258746a08 | https://www.giessereilexikon.com/giesserei-lexikon/Encyclopedia/show/frischen-168/?cHash=c7bd49c81c678303aa01459258746a08
Refining | Cleaning of metals using special metallurgic processes. This should be the task of steel mills and refineries but not that of foundries.Refining is basically the recycling of scrap metals on the basis of melting-metallurgic processes forming new metals with an appropriate degree of pureness. Strictly speaking, the conventional processes in foundries applied for decreasing the content of certain additives and gases are cleaning processes and not refining processes. Additional references:Refining agents | Raffination | Reinigung von Metallen durch spezielle hüttenmännische Verfahren. Sie sollte Aufgabe der Hüttenbetriebe und Schmelzwerke, nicht aber der Gießereien sein. Grundsätzlich ist eine Raffination, unter Verwendung von schmelzmetallurgischen Verfahren, die Aufarbeitung von Schrottmetallen zu Neumetallen von entsprechendem Reinheitsgrad.Die in Gießereien üblichen Verfahren zur Senkung des Gehaltes bestimmter Beimengungen und Gase sind genau genommen Reinigungen und keine Raffination.Weiterführende Stichworte:Raffinationsmittel | https://www.giessereilexikon.com/en/foundry-lexicon/Encyclopedia/show/refining-4077/?cHash=449f5c899415d62a22f84712a657805c | https://www.giessereilexikon.com/giesserei-lexikon/Encyclopedia/show/raffination-463/?cHash=449f5c899415d62a22f84712a657805c
Reduction melting | Critical metallurgical process of deriving metals from their ores that contain their oxides by reduction melting. In this process, the oxygen is removed by means of reduction (deoxidation, deoxidizer).In a foundry-related sense, this is referred to as melt control under reduced conditions. The furnace gases contain very low levels of oxygen. The example in figure 1 illustrates that reclamation of metals from stainless steelslag(see Slag) is also enabled by reduction melting (Recycling of Residues from Metallurgical Industry with the Arc Furnace Technology - RecArc, EU-LIFE Environment Demonstration Project LIFE03 ENV/D/043). In electric-arc furnaces, electrical energy is conducted through graphite electrodes into the material to be molten, in this case the stainless steelslag, to melt it.The heavy substances in the liquid slag sink to the ground of the molten bath. There, they form a continuous phase with the lighter mineral slag cast, which still contains the chromium compounds, floating on top. In order to also separate these bound mineral chromium contents, they have to be transformed to the metallic form of chromium. This is achieved by means of reducing agent, substances like carbon, aluminumor silicon that react with oxygen to be able to dissolve the chromium from its compounds. As soon as the chromium compounds are reduced to elemental metallic chromium by means of these substances, it can be dissolved like the remaining metal and enters the metal phase. Reduction and metal separation take place simultaneously.Additional references:Oxidizing meltingNon-oxidizing meltingOxidationDegree of oxidationMelting base | Reduzierendes Schmelzen | Wichtigster hüttenmännischer Prozess, bei dem beispielsweise Metalle aus ihren Erzen, in denen sie als Oxide enthalten sind, durch reduzierendes Schmelzen gewonnen werden. Dabei wird durch Reduktion der Sauerstoff entfernt (Desoxidation, Desoxidationsmittel).Im gießereitechnischen Sinne versteht man darunter die Schmelzeführung unter reduzierenden Bedingungen, die Ofengase enthalten sehr wenig Sauerstoff. Das Beispiel in Bild 1 zeigt, dass auch die Rückgewinnung von Metallen aus der Edelstahlschlacken(s. Schlacke) durch reduzierendes Schmelzen ermöglicht wird (Verwertung von Rückständen aus der Metallurgie mit der Lichtbogenofentechnologie - RecArc, EU-LIFE Umwelt Demonstrationsprojekt LIFE03 ENV/D/043). Beim elektrischen Lichtbogenofen wird elektrische Energie über Elektroden aus Grafit in das zu schmelzende Material, in diesem Beispiel Fall die Edelstahlschlacke, geleitet und bringt diese zum Schmelzen.In der flüssigen Schlacke sinken die schweren metallischen Anteile an den Boden des Schmelzbades. Dort vereinen sie sich zu einer zusammenhängenden Metallphase, auf der die leichtere mineralische Schlackenschmelze aufschwimmt, die noch immer die Chromverbindungen enthält. Um auch diese mineralisch gebundenen Chromanteile zu separieren, müssen sie zuerst in die metallische Form des Chroms überführt werden. Das gelingt durch Reduktionsmittel, Substanzen wie Kohlenstoff, Aluminium oder Silizium, die sich mit Sauerstoff verbinden und so in der Lage sind, das Chrom aus seinen Verbindungen zu lösen. Sobald die Chromverbindungen durch diese Substanzen zum elementaren, metallischen Chrom reduziert sind, scheidet es sich wie der Rest des Metalls ab und geht in die Metallphase über. Die Reduktion und die Metallabscheidung finden gleichzeitig statt.Weiterführende Stichworte:Oxidierendes SchmelzenNichtoxidierendes SchmelzenOxidationOxidationsgradBasisschmelze | https://www.giessereilexikon.com/en/foundry-lexicon/Encyclopedia/show/reduction-melting-4762/?cHash=f27f63d36210313f1c2ffda45a93e8ac | https://www.giessereilexikon.com/giesserei-lexikon/Encyclopedia/show/reduzierendes-schmelzen-1151/?cHash=f27f63d36210313f1c2ffda45a93e8ac
Reduction area | In a tensile test acc. to EN ISO 6892-1 (DIN EN 10002-1), the specimen starts to reduce its cross section area depending on the material quality so that a decrease in cross section of the test rod and subsequently a breaking point is obtained. By measuring the cross section of the reduction area (smallest cross section) after breaking (Su) and definition of the change in cross section ΔS in comparison with the initial cross section So, the reduction of area after fracture Z in percent can be calculated using Eq. 1: Eq. 1 | Einschnürung | Beim Zugversuch nach EN ISO 6892-1 (DIN EN 10002-1) beginnt die Probe sich in Abhängigkeit der Werkstoffqualität einzuschnüren, so dass hier eine Querschnittsverminderung des Probestabes mit der späteren Sollbruchstelle entsteht. Durch Messung des Einschnürquerschnittes (kleinsten Querschnittes) nach dem Bruch (Su) und Bestimmung der Querschnittsänderung ΔS gegenüber dem Anfangsquerschnitt So lässt sich die Brucheinschnürung Z in Prozent nach Glg. 1 ermitteln: Glg. 1 | https://www.giessereilexikon.com/en/foundry-lexicon/Encyclopedia/show/reduction-area-3733/?cHash=092c5b4728d8965d55acd0dbabb2c6b8 | https://www.giessereilexikon.com/giesserei-lexikon/Encyclopedia/show/einschnuerung-116/?cHash=092c5b4728d8965d55acd0dbabb2c6b8
Recuperator | Heat exchanger connected downstream of hot blast cupola furnaces (see Cupola furnace) which is fired by hot stack gas preheating the blast required for combustion to approximately 600° C. (Fig. 1, Küttner GmbH)Additional references: Cupola furnace network diagramBlast pressureHot blast nozzleHot blast stoveBlast rate | Rekuperator | Bei Heißwindkupolöfen (siehe Kupolofen) nachgeschalteter Wärmetauscher, welcher durch das heiße Gichtgas beheizt wird und dadurch den zur Verbrennung notwendigen Wind bis auf rund 600° C vorwärmt. (Bild 1, Küttner GmbH) Weiterführende Stichworte:Kupolofen-NetzdiagrammWinddruckWinddüseWinderhitzerWindmenge | https://www.giessereilexikon.com/en/foundry-lexicon/Encyclopedia/show/recuperator-4091/?cHash=9b95498b5bd62013886cc19b263b0a6f | https://www.giessereilexikon.com/giesserei-lexikon/Encyclopedia/show/rekuperator-477/?cHash=9b95498b5bd62013886cc19b263b0a6f
Reconstruction | In computed tomography, reconstruction describes the mathematical step after the recording of the radiographic recordings used to to create a three-dimensional voxel data set (in 2D computed tomography, only a two-dimensional pixel data set would be reconstructed with the recording of one single radiographic plane). The process is attributed to the Austrian mathematician Johann Radon. Today, the reconstruction (process diagram in Fig. 1, YXLON International GmbH) in technically applied computed tomographs is usually done according to the process of filtered back projection. Fig.2 shows an exemble (YXLON International GmbH). | Rekonstruktion | Bei der Computertomographie bezeichnet die Rekonstruktion den mathematischen Schritt nach der Aufnahme der Durchstrahlungsaufnahmen zur Erzeugung eines dreidimensionalen Voxel-Datensatzes (in der 2D-Computertomographie würde bei Aufnahme einer einzelnen Durchstrahlungsebene nur ein zweidimensionaler Pixel-Datensatz rekonstruiert werden). Das Verfahren geht auf den österreichischen Mathematiker Johann Radon zurück. Heute erfolgt die Rekonstruktion (Verfahrensschema in Bild 1, YXLON International GmbH) in technisch angewendeten Computertomographen zumeist nach dem Verfahren der gefilterten Rückprojektion. Ein Beispiel zeigt Bild 2 (YXLON International GmbH). | https://www.giessereilexikon.com/en/foundry-lexicon/Encyclopedia/show/reconstruction-4426/?cHash=47999bd534a6ad1f8beaa7cb9124931f | https://www.giessereilexikon.com/giesserei-lexikon/Encyclopedia/show/rekonstruktion-814/?cHash=47999bd534a6ad1f8beaa7cb9124931f
Reclamation rate | Percentage reduction of contaminants contained in the old mold material after one reclamation cycle compared to the initial condition Additional references:Reclaimed material, Reclaimed material yieldReclamation, Sand reclamation | Regenerierungsgrad | Prozentuale Verminderung eines im Altformstoff enthaltenen Schadstoffes beim einmaligen Regenerieren im Vergleich zum Ausgangszustand.Weiterführende Stichworte:RegeneratRegeneratausbringenRegenerierungSandregenerierung | https://www.giessereilexikon.com/en/foundry-lexicon/Encyclopedia/show/reclamation-rate-4088/?cHash=584468f224d2c0185c0c0d0c2e340b86 | https://www.giessereilexikon.com/giesserei-lexikon/Encyclopedia/show/regenerierungsgrad-474/?cHash=584468f224d2c0185c0c0d0c2e340b86
Reclamation | During reclamation, the basic mold material used for production is recovered (usually quartz sand) from the used mold material to reclaim high-quality material as a substitute to new sand. During regeneration, the residual sand has to be cleaned from impurities like sediments, residual binder, oolitic shells, electrolytes and over and under sized grain. During regeneration, thermal, mechanical, pneumatic and combined systems are used (see Sand reclamation).Additional references:Reclaimed material yieldReclamation rate | Regenerieren | Die Regenerierung dient zur Wiedergewinnung des in der Produktion eingesetzten Formgrundstoffes (in der Regel Quarzsand) aus dem abgegossenen Formstoff mit dem Ziel, dieses Regenerat als hochwertigen Ersatz für Neusand zurückzuführen. Bei der Regenerierung müssen Störstoffe, wie Schlämmstoffe, Binderreste, Oolithhüllen, Elektrolyte sowie Über- und Unterkorn aus dem Restsand entfernt werden. Beim regenerieren kommen thermische, mechanische, pneumatische und kombiniert arbeitende Anlagen zum Einsatz (s. Sandregenerierung).Weiterführende Stichworte:RegeneratausbringenRegenerierungsgrad | https://www.giessereilexikon.com/en/foundry-lexicon/Encyclopedia/show/reclamation-4759/?cHash=fb9a639895859b2d276440dbbc1ab0cf | https://www.giessereilexikon.com/giesserei-lexikon/Encyclopedia/show/regenerieren-1148/?cHash=fb9a639895859b2d276440dbbc1ab0cf
Reclaiming | (see Reclamation) | Regenerierung | (s. Regenerieren) | https://www.giessereilexikon.com/en/foundry-lexicon/Encyclopedia/show/reclaiming-4760/?cHash=ba9e4fef6d21de29d6324fcef8f84c8b | https://www.giessereilexikon.com/giesserei-lexikon/Encyclopedia/show/regenerierung-1149/?cHash=ba9e4fef6d21de29d6324fcef8f84c8b
Reclaimed material yield | Characteristic value for sand reclamation indicating the rate of reusable reclaimed material compared to the amount of used sand supplied to the plant.Additional references:Reclamation, Reclamation rate | Regeneratausbringen | Kennwert für die Sandregenerierung der angibt, welcher Anteil an wieder verwendungsfähigem Regenerat im Vergleich zu der in die Anlage einfließende Altsandmenge zurück gewonnen wird.Weiterführende Stichworte:RegenerierenRegenerierungsgrad | https://www.giessereilexikon.com/en/foundry-lexicon/Encyclopedia/show/reclaimed-material-yield-4087/?cHash=627855efec6d1c4b05a053c786be4f10 | https://www.giessereilexikon.com/giesserei-lexikon/Encyclopedia/show/regeneratausbringen-473/?cHash=627855efec6d1c4b05a053c786be4f10
Reclaimed material | Material reclaimed after successful reclamation. Foundry sands, both mono systems and combined systems, are reclaimed to an increasing extent. After the binder residues (bentonite, resin) have been removed, the reclaimed material is supplied to the process as new sand replacement (s. a. New sand addition) at a certain rate. (s. a. Sand reclamation)Additional references:Reclaimed material yield, Reclamation, Reclamation rate | Regenerat | Zurück gewonnener Stoff nach erfolgter Regenerierung. Gießereisande, sowohl Mono- als auch Mischsysteme werden in zunehmenden Maße regeneriert und nachdem die Reste der Bindehüllen (Bentonit, Harz) entfernt wurden wird das so gewonnene Regenerat dem Prozess als Neusandersatz (sieh auch Neusandzusatz) prozentual wieder zugeführt. (s. a. Sandregenerierung)Weiterführende Stichworte:RegeneratausbringenRegenerierungRegenerierungsgrad | https://www.giessereilexikon.com/en/foundry-lexicon/Encyclopedia/show/reclaimed-material-4086/?cHash=b2dbc1c95f91ef75b939c6525358f6d6 | https://www.giessereilexikon.com/giesserei-lexikon/Encyclopedia/show/regenerat-472/?cHash=b2dbc1c95f91ef75b939c6525358f6d6
Recirculating system sand | Bentonite-bound mold material (green sand) which is re-conditioned after each cycle. Additives such as bentonite, new sand, lustrous carbon formers, and water are added to the relevant mixing unit until the sand has regained its original molding technology properties (strength, plasticity). Additional references:Mold sand testingSand reclamationMold material circulationMold material recoveryMold material control | Umlaufsand | Bentonitgebundener Formstoff (Grünsand) der als Altsand nach jedem Umlauf wieder aufbereitet wird.Dabei werden in dem jeweiligen Mischaggregat Zusatzstoffe wie Bentonit, Neusand, Glanzkohlenstoffbildner und Wasser hinzugegeben, bis er seine formtechnologischen Eigenschaften (Festigkeit, Plastizität) wieder erreicht hat.Weiterführende Stichworte:FormsandprüfungSandregenerierungFormstoffkreislaufFormstoffrückgewinnungFormstoffsteuerung | https://www.giessereilexikon.com/en/foundry-lexicon/Encyclopedia/show/recirculating-system-sand-4048/?cHash=21b2adbd28b227fc596263a8d2793f93 | https://www.giessereilexikon.com/giesserei-lexikon/Encyclopedia/show/umlaufsand-434/?cHash=21b2adbd28b227fc596263a8d2793f93
Reactance-resistance diagram | The measured values ofreactance and electrical resistance can be illustrated for the refractory lining of melting channels in channel induction furnaces. If the minimum values of both alternating current variables are defined and compared, any changes in the condition of the melting channel can be observed. Thus it is possible to monitor the condition of the inductor and to see when it is time to replace the inductor of a channel induction furnace. | Reaktanz-Widerstandsschaubild | Bei der feuerfesten Auskleidung einer Schmelzrinne im Induktionsrinnenofen können die Messwerte von Reaktanz und elektrischem Widerstand dargestellt werden. Werden hier Mindestwerte von beiden Wechselstromgrößen festgelegt und gegenübergestellt, lässt sich die Veränderung in der Beschaffenheit der Schmelzrinne verfolgen, der Zustand des Induktors kann so überwacht werden und es wird deutlich, wann letztlich der Induktor eines Rinnenofens gewechselt werden sollte. | https://www.giessereilexikon.com/en/foundry-lexicon/Encyclopedia/show/reactance-resistance-diagram-4085/?cHash=534e6ab377b5ef3193ce03cc4032e4bd | https://www.giessereilexikon.com/giesserei-lexikon/Encyclopedia/show/reaktanz-widerstandsschaubild-471/?cHash=534e6ab377b5ef3193ce03cc4032e4bd
Recalescence | Significant heat transfer during the cooling of materials, be it solid or liquid, which results in temperature increase. Recalescence occurs among others as a result of the solidification of liquid materials (e.g. eutecticsolidification of cast iron) as well as phase transformations. Crystallization heat is emitted once solidification starts. This is the same heat which has been supplied as melting heat (latent heat). The molten metal is reheated by this emitted crystallization heat which is illustrated as recalescence (temperature increase) on the cooling graph. Once the solidifaction process is completed, the temperature continuously drops. In other words: recalescence is the temperature increase between the lower and upper eutectic temperature, i.e. the maximum temperature during eutecticsolidification. (Fig. 1). If the hypoeutectic temperature is low and recalescence is high, the molten metal is poorly inoculated. Premature graphite formation occurs if the hypoeutectic temperature is adequately high and recalescence is also high. This is not only a waste of graphite in the molten metal but increased pressure is applied to the mold wall which increases cavity formation during solidification. Thus, high recalescence is always a sign of iron with a high micro cavity tendency. | Rekaleszenz | Deutliche Wärmeabgabe bei der Abkühlung eines Stoffes, egal ob fest oder flüssig, welche zu einem Wiederanstieg der Temperatur führt. Beobachtet wird diese Rekaleszens u. a. bei der Erstarrung flüssiger Werkstoffe (z. B. eutektischeErstarrung von Gusseisen) sowie bei Phasenumwandlungen. Wenn die Erstarrung einsetzt wird Kristallisationswärme frei. Dabei handelt es sich um die gleiche Wärme, die als Schmelzwärme (latente Wärem) zugeführt wurde. Durch diese frei werdended Kristallisationswärme erfährt die Schmelze eine Wiederaufheizung, die sich in der Abkühlungskurve als Rekaleszenz (Temperaturanstieg) darstellt. Ist die Erstarrung dann beendet fällt die Temperatur gleichmäßig ab. Mit anderen Worten ist sie der Temperaturanstieg zwischen der unteren und oberen eutektischen Temperatur, also der maximal auftretenden Temperatur während der eutektischen Erstarrung. (Bild 1). Bei niedriger untereutektischer Temperatur und hoher Rekaleszenz liegt eine schlechte Impfung der Schmelze vor. Bei angemessener hoher untereutektischer Temperatur und gleichfalls hoher Rekaleszenz zeigt sie eine unerwünschte, vorzeitige Graphitbildung an. Dabei wird nicht nur Graphitexpansion in die Schmelze verschwendet, sondern auch noch ein erhöhter Druck auf die Formwand aufgebracht, der ebenfalls der Lunkerung während der Erstarrung zuträglich ist. Eine hohe Rekaleszenz ist somit immer ein Anzeichen für ein Eisen mit hoher Tendenz für Mikrolunker. | https://www.giessereilexikon.com/en/foundry-lexicon/Encyclopedia/show/recalescence-4073/?cHash=56f5caa97c2aac94f5c6bf4ec512a238 | https://www.giessereilexikon.com/giesserei-lexikon/Encyclopedia/show/rekaleszenz-459/?cHash=56f5caa97c2aac94f5c6bf4ec512a238
Reactance | As the quotient of electrical power and the square of electrical current, this alternating current variable is the electrical reactance X. X =Electrical reactance (W); Q = Electrical power (W); I = Electrical current (A) Additional references:Reactance-resistance diagram | Reaktanz | Als Quotient der Blindleistung durch Quadrat der Stromstärke ist diese Wechselstromgröße der Blindwiderstand X. X = Reaktanz, Blindwiderstand (W); Q = Blindleistung (W); I = Stromstärke (A)Weiterführende Stichworte:Reaktanz-Widerstandsschaubild | https://www.giessereilexikon.com/en/foundry-lexicon/Encyclopedia/show/reactance-4084/?cHash=e876f6d494078dec9b1d9c573b411654 | https://www.giessereilexikon.com/giesserei-lexikon/Encyclopedia/show/reaktanz-470/?cHash=e876f6d494078dec9b1d9c573b411654
Rat tail | Casting defect caused by the mold material when casting with sand molds, similar to scab defects. It is based on the crystal transformation of α-quartz into β-quartz at approx. 575 °C which is associated with significant volume changes and causes considerable tensions in the grain composite. In this process, sand is removed, molten material fills the resulting gaps and thin scratches (scabs) or grooves (rat tails) are formed on the casting surface. Rat tails mainly occur at the mold bottom which is covered with molten material; therefore rat tails usually prevail at the bottom side of the casting. | Rattenschwanz | Formstoffbedingter Gussfehler, der ähnlich wie die Schülpe beim Gießen in Sandformen entstehen kann. Er beruht auf der Kristallumwandlung des α-Quarzes in den ß-Quarz bei ca. 575 °C, die mit einer bedeutenden Volumenänderung verbunden ist und zu erheblichen Spannungen im Kornverbund führt. Bei der sich dabei vollziehenden Sandablösung kann der schmelzflüssige Werkstoff dahinter fließen und es bilden sich dünne Schalen (Schülpen) oder Riefen (Rattenschwänze) an der Gussoberfläche ab. Rattenschwänze entstehen vorzugsweise auf dem Formboden, über den der flüssige Werkstoff fließt, so dass sie in der Regel an der Unterseite des Gussteils auftreten. | https://www.giessereilexikon.com/en/foundry-lexicon/Encyclopedia/show/rat-tail-4081/?cHash=a0a63600b9e09b473829e740b17ebf36 | https://www.giessereilexikon.com/giesserei-lexikon/Encyclopedia/show/rattenschwanz-467/?cHash=a0a63600b9e09b473829e740b17ebf36
Rapid prototyping (RP) | The quickest possible implementation of CAT data in workpieces, ideally in the target material. CNC modeling and CNC machining complete modern rapid prototyping processes today. The process chain begins with the 3D CAD data set which is either already available or is created on the basis of hand-drawn sketches and/or 2D diagrams. The data interface which is relevant for this group of processes is the STL format (STL = standard transformation language) which is used to export this 3D data. The workpieces created using this process are usually constructed from shapeless or neutrally-shaped materials in layers using physical or chemical hardening processes. The range of uses of generatively manufactured components has grown considerably and increasingly demanding requirements are being set for these components. Therefore, the workpieces usually have to undergo manual post-processing after the completion of the manufacturing process. Using subsequent technology such as slide grinding, sandblasting and similar, the irregularities which are due to the construction process are removed. The prototypes can also be painted or metalized. If several models or specific material properties are required, various subsequent technologies can be used. The most important processes in rapid prototyping and the materials used in it include, for example: 3D printing (plastics, sand), fused deposition modeling (FDS, polycarbonates), laminated object modeling (LOM, paper, plastics, aluminum), selective laser sintering (SLS, thermoplastics, metals, resin coated sand), stereolithography (STL, elastomers), laser engineered net shaping (metals), laser cladding (metals). One of the most frequently used process in the production of prototypes of castings is the laser sintering of Croning® mold material. In this internationally patented process, Croning® sand which is standard in foundries is built up in layers to form mold segments and cores (Fig. 1). In this way, sand casting molds for prototypes which are cast in the target material can be created without modeling facilities. These molds display very low tolerances (Fig. 2) and are ideal for producing initial prototype castings without investing in modeling equipment. Almost all materials which are standard in sand casting, from magnesium or aluminum alloys and iron materials to highly heat-resistant steels, can be cast in them. Unlike with almost all of other rapid prototyping processes, an attempt is not made to manufacture a component from a substitute material and with a semi-foreign rapid prototyping technology. Only the construction of the necessary mold segments is carried out using a rapid prototyping process. These molds are then processed in gravity or low pressure sand casting, as in all other foundries. The layered construction allows fine contours to be created which are not possible in conventional sand casting. Undercuts can also be formed without any problems. The process itself is based on the mold segments and cores created previously in the CAD which are subsequently constructed in layers completely automatically. After the construction platform (720 x 380mm surface area, 380mm maximum construction height) is lowered, it is coated with fresh mold material. The top mold material layer is then lasered by two lasers at the same time. Here both a solidification of the top lasered areas and a connection of this layer to the layer below are achieved (Fig. 3). After the final hardening of the mold segment and core which are produced in an industrial furnace, they are ready for mold assembly and casting (Fig. 4). 3D Printing The molds are produced by applying a particle material in layers and selectively bonding it with a binder. Silica sand is used as the particulate material (Fig. 5, voxeljet AG). Fig. 6 shows an example for a 3D printer (voxeljet AG) and the video the course of the procedure. Benefits of 3D-printing sand molds and cores: Economical production: Sand molds and cores are printed in one piece without complex and expensive tool production. Large-format printing: Large molds can be printed on a building platform measuring 4,000 x 2,000 x 1,000 mm (LxWxH). Fast availability: Express delivery in only 3 working days by arrangement. Complex components: Nearly unlimited geometries, undercuts can be implemented. Precise sand molds and cores with high surface quality: With silica sand layers 300 µm thick. The usual foundry materials: Silica sand and furan resin with series-comparable mold and casting properties. Suitable for all sand-casting in all castable metals, such as aluminum, brass, magnesium, iron and steelcasting as well as all common alloys. Combinations possible: 3D-printed cores can be combined with traditional sand molds and vice versa. Easy core removal: Due to the low binder content (for 3D printing), the outgassing and core removal behavior is comparable to that of traditional processes. Ideal for prototype manufacturing and tool optimization: Use 3D printing to quickly, flexibly and economically develop and optimize tools, for example. | Rapid Prototyping (RP) | Schnellstmögliche Umsetzung von CAD-Daten in Werkstücke, möglichst im Zielwerkstoff. CNC-Modellbau und CNC-Bearbeitung komplettieren heute moderne Rapid Prototyping Verfahren. Die Prozesskette beginnt beim 3D-CAD-Datensatz der entweder schon vorhanden ist, oder aus Handskizzen bzw. 2D-Zeichnungen abgeleitet wird. Die für diese Verfahrensgruppe relevante Datenschnittstelle ist das STL-Format (STL = Standard Transformation Language) womit diese 3D-Daten exportiert werden. Die durch dieses Verfahren erzeugten Werkstücke werden in der Regel aus formlosen oder formneutralen Werkstoffen schichtweise unter Nutzung physikalischer oder chemischer Aushärteprozesse aufgebaut. Die Einsatzspektren von generativ hergestellten Bauteilen sind sehr stark gewachsen und es werden auch immer höhere Anforderungen an diese Bauteile gestellt. Deshalb müssen die Werkstücke nach Beendigung des Fertigungsprozesses in der Regel manuell nachgearbeitet werden. In Folgetechnologien wie Gleitschleifen, Sandstrahlen und dergleichen werden die durch den Bauprozess bedingten Unebenheiten abgetragen. Auch ein Lackieren oder Metallisieren der Prototypen ist es möglich. Benötigt man mehrere Modelle oder spezifische Materialeigenschaften, können unterschiedliche Folgetechnologien nachgeschaltet werden. Zu den wichtigsten Verfahren des Rapid Prototyping und den dabei verwendeten Werkstoffen zählen u. a.: 3D Printing (Kunststoffe, Sand), Fused Deposition Modeling (FDS, Polycarbonate), Laminated Object Modeling (LOM, Papier, Kunststoffe, Aluminium), Selektives Lasersintern (SLS, Thermoplaste, Metalle, harzumhüllter Sand), Stereolithografie (STL, Elastomere), Laser Engineered Net Shaping (Metalle), Laserauftragsschweißen (Metalle), Zu den am häufigsten angewendeten Verfahren bei der Prototypen Herstellung von Gussteilen zählt das Laser-Sintern von Croning® - Formstoff. Bei diesem weltweit patentierten Verfahren wird gießereiüblicher Croning®-Sand schichtweise zu Formsegmenten und Kernen aufgebaut (Bild 1). So entstehen, ohne Modelleinrichtungen, Sandguss-Formen für Prototypenteile die im Zielwerkstoff gegossen werden können. Diese Formen weisen geringste Toleranzen auf (Bild 2) und sind ideal dafür geeignet, erste Prototypengussteile ohne Investitionen in Modelleinrichtungen herzustellen. Nahezu alle sandgussüblichen Materialien, von Magnesium- oder Aluminium-Legierungen und Eisengusswerkstoffe bis hin zu hochwarmfesten Stählen, können darin vergossen werden. Anders als bei fast allen anderen Rapid Prototyping-Verfahren wird dabei nicht versucht, ein Bauteil aus einem Ersatzwerkstoff und mit einer serienfremden Rapid Prototyping-Technologie herzustellen. Nur der Aufbau der benötigten Formsegmente erfolgt durch ein Rapid Prototyping-Verfahren. Danach werden diese Formen im Schwerkraft- oder Niederdruck-Sandguss verarbeitet, wie in jeder anderen Gießerei auch. Durch den schichtweisen Aufbau lassen sich feinste Konturen erzeugen, die konventionell im Sandguss nicht darstellbar sind. Auch Hinterschnitte können ohne Probleme abgebildet werden. Der Prozess selbst beruht auf den zuvor im CAD erzeugten Formsegmenten und Kernen, die nachfolgend vollautomatisch schichtweise aufgebaut werden. Nach dem Absenken der Bauplattform (720 x 380 mm Grundfläche, 380 mm maximale Bauhöhe) wird diese mit frischem Formstoff beschichtet. Mit zwei Lasern erfolgt dann gleichzeitig die Belichtung der obersten Formstoffschicht. Dabei wird eine Verfestigung sowohl der obersten belichteten Bereiche als auch eine Verbindung dieser Schicht zu der darunter liegenden Schicht erreicht (Bild 3). Nach einem endgültigen Aushärten der erzeugten Formsegmente und Kerne in einem Industrieofen sind diese bereit für den Formzusammenbau und Abguss (Bild 4). 3D Drucken Beim 3D Drucken entstehen die Formen durch den schichtweisen Auftrag eines Partikelmaterials, das mit einem Binder selektiv verklebt wird. Als Partikelmaterial kommt Quarzsand zum Einsatz (Bild 5, voxeljet AG). Bild 6 zeigt ein Ausführungsbeispiel eines 3D Druckers (voxeljet AG) und das Video das Verfahrensprinzip. Vorteile des 3D-Drucks von Sandformen und –kernen nach voxeljet AG: Wirtschaftliche Produktion: Sandformen und -kerne werden „am Stück“ gedruckt ohne aufwendige und teure Werkzeugherstellung Großformatiger Druck: große Formen können auf einer Bauplattform (LxBxH) von 4.000 x 2.000 x 1.000 mm produziert werden Schnelle Verfügbarkeit: Expresslieferung in nur 3 Arbeitstagen nach Abstimmung möglich Komplexe Bauteile: nahezu keine Grenzen bei der Geometrie, Hinterschneidungen können umgesetzt werden Präzise Sandformen und -kerne mit hoher Oberflächenqualität: durch 300 µm dicken Quarzsandschichten Gießereiübliche Materialien: Quarzsand und Furanharz mit serienvergleichbaren Form- und Gusseigenschaften Geeignet für den Sandguss aller vergießbaren Metalle wie Aluminium, Messing, Magnesium, Grau- und Stahlguss sowie für alle gängigen Legierungen Kombinationen möglich: 3D-gedruckte Kerne können mit traditionellen Sandformen kombiniert werden und umgekehrt Einfaches Entkernen: Durch den (für den 3D-Druck) niedrigen Bindergehalt ist das Verhalten beim Ausgasen und Entkernen vergleichbar zu traditionellen Verfahren Ideal zur Prototypenherstellung und Werkzeugoptimierung: Entwickeln und optimieren Sie beispielsweise Werkzeuge mithilfe des 3D-Drucks schnell, flexibel und wirtschaftlich. | https://www.giessereilexikon.com/en/foundry-lexicon/Encyclopedia/show/rapid-prototyping-rp-4424/?cHash=d4bd3b21ac5fc684ea8dd03c6b7ad88d | https://www.giessereilexikon.com/giesserei-lexikon/Encyclopedia/show/rapid-prototyping-rp-812/?cHash=d4bd3b21ac5fc684ea8dd03c6b7ad88d
Ramming | Ramming refers to the compaction of granular materials (mold materials, but also refractory masses) using a ramming tool.In hand or floor molding (open sand molding), bentonite-bonded or oil-bound mold sands (see Green sand mold, O.B.B. sand, Green sand molding process) are mainly compacted by hand ramming. The compaction by ramming should be as even as possible which is difficult to achieve with hand molding. Depending on the mold box height, several layers of mold sand are rammed onto each other. The following properties of the compacted mold must be ensured:1. The mold must be sufficiently compacted and withstand the casting pressure, it must not change due to casting or solidification. In particular, swelling due to insufficient or uneven compaction needs to be avoided (Fig. 1).2. The mold must have sufficient gas permeability so gases generated during casting can escape. A common method in hand molding is to create additional air holes (venting) by piercing.For obtaining optimum compaction, different ramming tools are available to the molder for manual mold making. Pegging rammers and flat rammers (see Hand rammer) are used for small molds, and pneumatic rammers are used for large molds. | Stampfen | Als Stampfen bezeichnet man die Verdichtung körniger Stoffe (Formstoffe aber auch feuerfeste Massen) mit einem Stampfwerkzeug.Beim Hand- oder Bodenformen (Herdformen) werden bentonitgebundene oder ölgebundene Formsande (siehe Grünsandform, O.B.B.-Sand, Nassgussformverfahren) vor allem über das Stampfen von Hand verdichtet. Die Verdichtung durch das Stampfen sollte möglichst gleichmäßig sein, was beim Handformen schwierig einzustellen ist. Je nach Formkastenhöhe werden daher mehrere Lagen des Formsandes nacheinander aufgestampft. Es gilt folgende Eigenschaften der verdichteten Form zu gewährleisten:1. Die Form muss ausreichend verdichtet sein und dem Gießdruck standhalten, sie darf sich während des Gießens und Erstarrens nicht verändern. Insbesondere ist dabei das Treiben durch zu geringe und ungleichmäßige Verdichtung zu verhindern (Bild 1).2. Die Form muss eine ausreichende Gasdurchlässigkeit aufweisen, damit die entstehenden Gießgase entweichen können. Vielfach werden beim Handformen auch zusätzliche Luftlöcher (Luftstechen) gestochen.Zum Erreichen der optimalen Verdichtung stehen dem Former für die manuelle Herstellung von Formen verschiedene Stampfwerkzeuge zur Verfügung. Bei kleineren Formen werden Spitzstampfer und Plattstampfer (siehe Handstampfer) verwendet, für größere Formen werden Druckluftstampfer verwendet. | https://www.giessereilexikon.com/en/foundry-lexicon/Encyclopedia/show/ramming-4636/?cHash=670c4b4299ad4b57961eedd617552d93 | https://www.giessereilexikon.com/giesserei-lexikon/Encyclopedia/show/stampfen-1025/?cHash=670c4b4299ad4b57961eedd617552d93
Rammer | Facility for producing standard test items with a diameter of 50mm for molding material testing which are compacted with three rams of a rammer (s. Mold sand testing) Additional references:Mold strengthMold strength tester | Rammgerät | Einrichtung zur Herstellung der Normprobekörper von 50 mm Durchmesser für die Formstoffprüfung, die mit Hilfe des Rammgerätes mit drei Rammschlägen verdichtet werden (s. Formsandprüfung).Weiterführende Stichworte:FormfestigkeitFormfestigkeitsprüfer | https://www.giessereilexikon.com/en/foundry-lexicon/Encyclopedia/show/rammer-4079/?cHash=8cb416b15893880baf31b65a1a47e5fb | https://www.giessereilexikon.com/giesserei-lexikon/Encyclopedia/show/rammgeraet-465/?cHash=8cb416b15893880baf31b65a1a47e5fb
Radionuclide | Atom which decays radioactively. In the context of non-destructive testing, this is understood to mean preparations for radiographic examination, usually radiography. Th type and therefore the energy level (gamma radiation) is chosen depending on the case (material and workpiece thickness). The most important radionuclides in the non-destructive testing of components are cobald60, iridium192 and selenium75. Furthermore, the size and activity determine the exposure time which should be chosen in a recording situation. The activity of the radionuclide, i.e. the radioactive decay per unit of time, decreases as time passes (half-life period). These are different depending on the type (cobalt60 5.3 years, iridium192 74 days).The radioactive substances are welded in capsules which are stored shielded in appropriate transportation containers or devices for working with isotopes. | Radionuklid | Atom, das radioaktiv zerfällt. Im Zusammenhang mit der zerstörungsfreien Prüfung versteht man darunter Präparate für die Durchstrahlungsprüfung, zumeist Radiographie. Die Sorte und somit das Energieniveau (Gamma-Strahlung) wird je nach Anwendungsfall (Material und Werkstückdicke) ausgewählt. Die wichtigsten Radionuklide in der zerstörungsfreien Bauteilprüfung sind Cobald60, Iridium192 bzw. Selen75. Zusätzlich entscheiden die Größe und die Aktivität über die zu wählende Belichtungszeit in einer Aufnahmesituation. Die Aktivität eines Radionuklids, also der Atomzerfall pro Zeiteinheit nehmen mit fortschreitender Zeit ab (Halbwertszeit). Diese sind je nach Sorte unterschiedlich (Cobald60 5,3 Jahre, Iridium192 74 Tage).Die radioaktiven Substanzen sind in Kapseln verschweißt, die in entsprechenden Transportbehältern bzw. Isotopenarbeitsgeräten abgeschirmt verwahrt werden. | https://www.giessereilexikon.com/en/foundry-lexicon/Encyclopedia/show/radionuclide-4428/?cHash=f5fe94072b1e3ab2c130e6b85426f60e | https://www.giessereilexikon.com/giesserei-lexikon/Encyclopedia/show/radionuklid-816/?cHash=f5fe94072b1e3ab2c130e6b85426f60e
Radiography | Radiographic examination with x-ray films. These are placed behind the test object. A source of radiation (x-ray tubes, liner accelerator or radionuclide) is positioned in front of the test object. Due to the different absorption of radiation, local differences in the construction of the test object (different x-ray absorption coefficient) can be detected. This makes it possible to find localized defects, such as pores, cavities or inclusions. The film systems are produced in different classes, which differ in granularity (interior blurring) and sensitivity (exposure time), among other things. Detailed film types generally require longer exposure times and vice versa. In principle, a negative image is created on the film. This means that the areas of the image with a high amount of weakening (large amount of highly absorbent material) appear light and areas of the image with a low amount of weakening (low amount of poorly absorbent material) appear dark (Figs. 1 - 3, YXLON International GmbH, shows examples). | Radiographie | Durchstrahlungsprüfung mit Röntgenfilmen. Diese werden hinter dem Untersuchungsobjekt angebracht. Eine Strahlenquelle (Röntgenröhre, Linearbeschleuniger oder Radionuklid) wird vor dem Prüfobjekt positioniert. Aufgrund unterschiedlicher Strahlungsabsorption können lokale Unterschiede im Probenaufbau (unterschiedlicher Röntgenabsorptionskoeffizient) detektiert werden. Somit können lokale Fehlstellen, wie Poren, Lunker oder Einschlüsse aufgefunden werden. Die Filmsysteme werden in unterschiedlichen Klassen gefertigt, die sich u.a. in der Körnigkeit (innere Unschärfe) und der Empfindlichkeit (Belichtungszeit) unterscheiden. Feinzeichnende Filmtypen benötigen i.A. längere Belichtungszeiten und umgekehrt. In der Radiographie wird grundsätzlich ein negatives Abbild am Film erzeugt. Das heißt, dass Bildbereiche mit hoher Schwächung (viel bzw. stark absorbierendes Material) hell und Bildbereiche mit geringer Schwächung (wenig bzw. gering absorbierendes Material) dunkel dargestellt werden (Bilder 1 bis 3, YXLON International GmbH, zeigen Beispiele). | https://www.giessereilexikon.com/en/foundry-lexicon/Encyclopedia/show/radiography-4423/?cHash=8bb479516f90efd691e8c0dbe2f14bf9 | https://www.giessereilexikon.com/giesserei-lexikon/Encyclopedia/show/radiographie-811/?cHash=8bb479516f90efd691e8c0dbe2f14bf9
Quenching process | Process for examining the solidification morphology. An alloy structure depends on the cooling conditions. In general, the structure is finer with fast cooling than with slow cooling. In this process, alloy samples are quenched during solidification and evaluated metallographically.The structure part which had been growing until the quenching process can be separated from the “quenching structure” which had been growing quicker. This way, the quenching process delivers a very clear image of alloy solidification. This applies also on the contrary to outfeed processes for endogenoussolidification types. This process has the substantial advantage that it makes the structure of solidifying crystals visible and that quantitative statements are possible. In addition to form, size and distribution, the surface rate (and the volume fraction, accordingly) of the growing solid phase can be determined (according to S. Engler, P. Reisener). | Abschreckverfahren | Verfahren zur Untersuchung der Erstarrungsmorphologie. Die Struktur einer Legierung hängt von den Abkühlungsbedingungen ab, in der Regel ist das Gefüge bei schneller Abkühlung feiner ausgebildet als bei langsamer Abkühlung. Bei diesem Verfahren werden die Proben der Legierungen im Verlauf der Erstarrung abgeschreckt und metallografisch ausgewertet.Der Teil des Gefüges, der bis zum Zeitpunkt des Abschreckens gewachsen war, kann gegenüber dem schneller gewachsenen "Abschreckgefüge" abgegrenzt werden. Somit liefert das Abschreckverfahren sehr anschauliche Bilder vom Erstarrungsablauf einer Legierung. Das gilt hier auch im Gegensatz zum Ausfließverfahren für die endogenenErstarrungstypen. Ein wesentlicher Vorteil dieses Verfahrens ist die Tatsache, dass es die Gestalt der erstarrenden Kristalle sichtbar macht und außerdem sind quantitative Aussagen möglich. Neben Form, Größe und Verteilung kann auch der Flächenanteil (und damit der Volumenanteil) der wachsenden festen Phase ermittelt werden (nach S. Engler, P. Reisener). | https://www.giessereilexikon.com/en/foundry-lexicon/Encyclopedia/show/quenching-process-4528/?cHash=fe019fad739bf424b9c88e2be8a76d1e | https://www.giessereilexikon.com/giesserei-lexikon/Encyclopedia/show/abschreckverfahren-917/?cHash=fe019fad739bf424b9c88e2be8a76d1e
Quench aging | Process of aging and respectively of alteration of physical and mechanical properties over time which is achieved after heat treatment and subsequent quenching to room temperature.If the aging temperature is held, carbon and nitrogen are formed after some time in form of carbides, nitrides or carbon nitrides in the iron lattice. The defining factors influencing quench aging are nucleation (see also Nucleation conditions), growth of nuclei and overaging. Quench aging increases the deformability resistance of steel and its coercive force. The effect of quench aging can be considerably increased by high over-saturation of carbon and nitrogen as well as aging under tension. | Abschreckalterung | Prozess der Alterung und demzufolge Änderung physikalischer und mechanischer Eigenschaften mit der Zeit, die nach einer Wärmebehandlung und anschließendem Abschrecken auf Raumtemperatur, erzielt wird. Beim Halten auf Auslagerungstemperatur scheiden sich nach einiger Zeit Kohlenstoff und Stickstoff in Form von Karbiden, Nitriden oder Karbonitriden im Eisengitter aus. Bestimmende Faktoren welche die Abschreckalterung beeinflussen sind die Keimbildung (s. a. Keimbildungsbedingung), das Keimwachstum und eine Überalterung. Die Abschreckalterung erhöht den Formänderungswiderstand von Stahl und seine Koerzitivfeldstärke nimmt zu. Die Wirkung der Abschreckalterung kann durch eine hohe Übersättigung an Kohlenstoff und Stickstoff sowie durch Auslagerung unter Spannung deutlich verstärkt werden. | https://www.giessereilexikon.com/en/foundry-lexicon/Encyclopedia/show/quench-aging-4773/?cHash=cabe5d16acd235436c1ccc244dcfc9d9 | https://www.giessereilexikon.com/giesserei-lexikon/Encyclopedia/show/abschreckalterung-1162/?cHash=cabe5d16acd235436c1ccc244dcfc9d9
Quartz sand | Sand which mainly consist of the quarzt mineral. In addition to quartz, quartz sands which are exploited in deposits contain different accessory mineral contents such as feldspars, clay minerals, mica minerals as well as carbonate and carbonaceous components.Quartz sands used as basic molding material predominantly come from the Quarternary and the Tertiary. Due to weathering conditions of the starting rocks and sediment deposition they present different qualities.Quartz sand mining is performed by certain mechanical mining machines adapted to deposit conditions, such as bucket excavators. In addition, wet mining is also possible. Quartzsand conditioning in the mines extends to washing and purification processes followed by hydraulic classification, flotation, if necessary, and drying in rotary and fluidized bed aggregates. The suitability of quartz grains as molding material is mainly determined by the SiO2 content. The higher the content, i.e. the fewer additions of low-melting compounds, the more favorable the sand will behave towards high thermal loads. In general, reference values for the SiO2 content lie between 94 and > 99 percent. The admissible alkali content (K2O and Na2O) lie between 0.1 and 0.2 percent, limited by alkaline earths (CaO and MgO) of 0.1 to 0.4 percent. Higher contents have the effect - especially when these are attached to grain surfaces - of a sintering point reduction. The hardening process is also affected, especially in case of acid-hardening synthetic resin binders. In this context, a fines content limitation to 0.2 to 2.0 percent is determined. Impurities contained in the fines also have a neutralizing effect in the acid hardener and for this reason cause a higher hardener consumption. An example shows table 1 on silica sand GS 25 of the Strobel Quarzsand GmbH. The grain surface (Fig. 1 to 4) plays an important role in relation to the grain cleavability through thermal and machanical stress. In addition, this also has to be considered regarding a stronger tendency towards adsorption which results in a higher binder and water demand in the molding material. In addition to particle size reference values and the type and amount of fines contents, the surface structure also affects the adhesion between binder coating and grain surface. Scanning electron miscroscope examinations (REM) by determining the roughness (RAG value) offer additional evaluation possibilities in addition to the adsorption process.Quartz sands are an essential molding material base for sand casting, shell casting, investment casting, and for production of sand and masking cores. By adding the relevant binder during sand conditioning in the foundry, molding and coresand mixtures are created. These are called molding materials. More videos on Foundry-Skills | Quarzsand | Sand, dessen Hauptbestandteil das Mineral Quarz ist. Neben dem Hauptmineral Quarz enthalten die in Lagerstätten abgebauten Quarzsande unterschiedliche Anteile verschiedener Begleitminerale, wie Feldspäte, Tonminerale, Glimmerminerale, karbonatische und kohlehaltige Bestandteile. Als Formgrundstoffe eingesetzte Quarzsande stammen vorzugsweise aus dem Quartär und Tertiär. Sie weisen aufgrund der Verwitterungsbedingungen des Ausgangsgesteins und der Ablagerungsvorgänge unterschiedliche Qualitäten auf. Der Abbau von Quarzsanden erfolgt abgestimmt auf die Lagerstättenverhältnisse mittels mechanischer Abbaugeräte, z. B. Löffel- oder Schaufelradbagger. Daneben ist auch eine Nassgewinnung möglich. Die Aufbereitung der Quarzsande in den Gruben erstreckt sich auf Wasch- und Läuterungsprozesse mit anschließender Hydroklassierung, gegebenenfalls Flotation, und Trocknung in Drehrohr- und Wirbelschichtaggregaten. Die Eignung eines Quarzkornes als Formgrundstoff wird in erster Linie durch den Anteil an SiO2 bestimmt. Je höher dieser Anteil, d. h. je weniger Beimengungen niedrigschmelzender Verbindungen vorliegen, umso günstiger wird sich der Sand besonders gegenüber hohen thermischen Belastungen verhalten. Allgemein werden Richtwerte für den SiO2-Gehalt zwischen 94 und > 99% angegeben. Die zulässigen Anteile an Alkali (K2O und Na2O) sind mit 0,1 bis O,2 %, die von Erdalkali (CaO und MgO) mit 0,1 bis 0,4 % begrenzt. Höhere Gehalte bewirken, besonders wenn sie an der Kornoberfläche festhaften, eine Herabsetzung des Sinterpunktes. Auswirkungen sind auch auf den Härtungsverlauf, besonders bei säurehärtenden Kunstharzbindern gegeben. In diesem Zusammenhang ist auch eine Begrenzung der Schlämmstoffgehalte auf 0,2 bis 2,0 % festgelegt. Die im Schlämmstoff enthaltenen Verunreinigungen bewirken ebenfalls eine Neutralisation des Säurehärters und führen dadurch zu höheren Härterverbrauch. Ein Beispiel zeigt Tafel 1 am Quarzsand GS 25 der Strobel Quarzsand GmbH. Die Kornoberfläche (Bilder 1 bis 4) spielt eine wichtige Rolle im Zusammenhang mit der Spaltbarkeit der Körner durch thermische und mechanische Beanspruchung. Außerdem ist sie auch im Hinblick auf eine verstärkte Adsorptionsneigung, die zu einem erhöhtem Binder und Wasserbedarf im Formstoff führt, zu beachten. Die Oberflächenstruktur beeinflusst neben den granulometrischen Kennwerten und der Art und Menge vorhandener Feinanteile wesentlich die Haftkräfte zwischen Binderhülle und Kornoberfläche. Zusätzlich zu den Adsorptionsverfahren sind durch rasterelektronenmikroskopische Untersuchungen (REM) über die Ermittlung eines Rauheitsgrades (RAG-Wert) erweiterte Bewertungsmöglichkeiten gegeben. Quarzsande sind eine wichtige Formstoffgrundlage für Sandguss, Maskenguss und Feinguss sowie zur Herstellung von Sand- und Maskenkernen. Durch Zumischen entsprechender Binder im Rahmen der Sandaufbereitung in der Gießerei erhält man die als Formstoffe bezeichneten Form- und Kernsandmischungen auf Quarzsandbasis. Mehr Videos auf Foundry-Skills | https://www.giessereilexikon.com/en/foundry-lexicon/Encyclopedia/show/quartz-sand-4514/?cHash=de60089e1bbd9c508829aae856425a68 | https://www.giessereilexikon.com/giesserei-lexikon/Encyclopedia/show/quarzsand-903/?cHash=de60089e1bbd9c508829aae856425a68
Quartz | Fire-resistant mineral and stable form of crystalline silica SiO 2 with a Mohs hardness of 7 (Fig. 1). In addition, quartz is the main component of molding and core sands in the foundry industry (Fig. 2).Depending on temperature and pressure, different SiO2 modifications are stable:Low-temperature quartz ↔ High-temperature quartzLow-temperature quartz represents the most important rock-building material. When heated up to a temperature of more than 573°C, a spontaneous reversible transformation to high-temperature quartz takes place.High-temperature quartz ↔ High-temperature tridymiteThe development of this modification at about 870°C is possible only in presence of forein ions and certain temperatures.High-temperature quartz ↔ High-temperature cristobaliteWhen heating quartz up to temperatures of more than 1400°C and holding this temperature (casting conditions), irreversible high-temperature cristobalite develops. The percentage of the transformed phase depends on the impurities content. During the cooling process, low-temperature cristobolate is develop in the temperature area of 270 to 180°C. In case of temperatures above 1700°C there is a melting period from which amorphous fused silica results (see Fused-silica sand).The volume change during the transformation of single SiO2 modifications affect the fused-silica sand extension behavior (see Special sand, Fig. 1) and in this context also molding material-related casting defects (e.g. buckles). | Quarz | Feuerfestes Mineral und stabile Form des kristallinen Siliziumdioxids SiO2 mit einer Mohshärte von 7 (Bild 1). Außerdem ist Quarz der Hauptbestandteil der Form- und Kernsande in der Gießereiindustrie (Bild 2).In Abhängigkeit von Temperatur Druck sind verschiedene SiO2- Modifikationen beständig:Tiefquarz ↔ HochquarzTiefquarz stellt das wichtigste gesteinsbildende Mineral dar. Beim Erhitzen über 573°C erfolgt eine spontane, reversible Umwandlung zum Hochquarz.Hochquarz ↔ HochtridymitDie Bildung dieser Modifikation bei etwa 870°C ist nur bei Anwesenheit von Fremdionen und Vorliegen bestimmter Temperaturen möglich.Hochquarz ↔ HochcristobalitBeim Erhitzen von Quarz oberhalb 1400°C und längerem Halten (Gießbedingungen) bildet sich irreversibler Hochcristobalit. Der Anteil der umgewandelten Phase hängt vom Gehalt an Verunreinigungen ab. Beim Abkühlen wird im Temperaturbereich 270 bis 180°C Tiefcristobalit gebildet. Bei Temperaturen oberhalb 1700°C liegt eine Schmelzphase vor, aus der sich beim Abkühlen amorphes Quarzgut (s. Quarzgutsand) bildet.Die Volumenänderungen bei Übergang der einzelnen SiO2- Modifikationen haben Auswirkungen auf das Ausdehnungsverhalten des Quarzsandes (s. Spezialsand, Bild 1) und in diesem Zusammenhang auch auf formstoffbedingte Gussfehler (z. B. Schülpe). | https://www.giessereilexikon.com/en/foundry-lexicon/Encyclopedia/show/quartz-4512/?cHash=df5847fefeac6d98a61f036a98d029ba | https://www.giessereilexikon.com/giesserei-lexikon/Encyclopedia/show/quarz-901/?cHash=df5847fefeac6d98a61f036a98d029ba
Quality rate | see quality factor | Qualitätsrate | siehe Qualitätsfaktor | https://www.giessereilexikon.com/en/foundry-lexicon/Encyclopedia/show/quality-rate-4520/?cHash=d916ffbbe6995d4fd6e9b9c73dbb8706 | https://www.giessereilexikon.com/giesserei-lexikon/Encyclopedia/show/qualitaetsrate-909/?cHash=d916ffbbe6995d4fd6e9b9c73dbb8706
Quality index (grey iron) | Quality characteristic number for flake graphite cast iron.For GJL, the quality index Qi on the basis of the eq. 1 is defined as the ration of the degree of normality HG to the degree of hardness HG:Eq. 1: | Güteziffer | Qualitätskennzahl für Gusseisen mit Lamellengrafit. Für GJL ist die Güteziffer Qi (auch Qualitätsindex) nach Glg. 1 als Verhältnis zwischen dem Reifegrad RG und dem Härtegrad HG definiert:Glg. 1: | https://www.giessereilexikon.com/en/foundry-lexicon/Encyclopedia/show/quality-index-grey-iron-4537/?cHash=23cf6be10028140f51ec35dcfef112bd | https://www.giessereilexikon.com/giesserei-lexikon/Encyclopedia/show/gueteziffer-926/?cHash=23cf6be10028140f51ec35dcfef112bd
Quality index | Entry currently in process. | Qualitätsindex | Beitrag derzeit in Bearbeitung. | https://www.giessereilexikon.com/en/foundry-lexicon/Encyclopedia/show/quality-index-4551/?cHash=ae38e5d8beab5b7765166f92419559f0 | https://www.giessereilexikon.com/giesserei-lexikon/Encyclopedia/show/qualitaetsindex-940/?cHash=ae38e5d8beab5b7765166f92419559f0
Quality factor | The quality factor (also called quality rate, quality degree QG) is the ration of the yield to the produced goods and a measure for the loss due to defect parts which have to be reworked. The quality factor is used for calculating the Overall Equipment Effectiveness (OEE) and defined according to eq. 1 as follows:Eq. 1: Scrapping and reworking of defect parts are considered as quality losses. Momentarily present defect parts can easily be corrected by re-setting the machine. If such defects parts are repeatedly produced over a longer period, the indication of the error source identification tends to be more difficult. Modern software with process data and time registration makes it possible to capture and visualize the quality factor (quality degree). | Qualitätsfaktor | Der Qualitätsfaktor (auch Qualitätsrate, Qualitätsgrad QG) ist das Verhältnis der Gutmenge zur produzierten Menge und ein Maß für den Verlust auf Grund defekter und nachzuarbeitender Teile. Der Qualitätsfaktor wird zur Berechnung der Overall Equipment Effectiveness OEE (Gesamtanlageneffektivität GAE) heran gezogen und ist nach Glg. 1 wie folgt definiert:Glg. 1: Ausschuss und Nacharbeit von fehlerhaften Teilen sind Qualitätsverluste. Kurzzeitig auftretende fehlerhafte Teile sind durch Neueinstellung der Maschine einfach zu korrigieren. Werden über einen längeren Zeitraum, wiederholt solche Fehlerteile produziert, ist die Identifikation der Fehlerquelle meist schwieriger. Eine moderne Software mit Prozessdaten- und Zeiterfassung erlaubt den Qualitätsfaktor (Qualitätsgrad) zu erfassen und zu visualisieren). | https://www.giessereilexikon.com/en/foundry-lexicon/Encyclopedia/show/quality-factor-4519/?cHash=7c76a4e841c74ff416fbd9905cc59964 | https://www.giessereilexikon.com/giesserei-lexikon/Encyclopedia/show/qualitaetsfaktor-908/?cHash=7c76a4e841c74ff416fbd9905cc59964
Purchaser | Definition of purchaser:A person or corporate body (legal person), who places an order with the manufacturer.In contrast to that, the manufacturer is a person or corporate body (legal person), who manufactures cast parts.At the point of order, the purchaser must specify binding order information to the manuracturer. However, it is also possible to agree additional optional order information between the manufacturer and the purchaseer at the time of order (see Order, Order check list).Literature references:EN 1559-1:1997, Founding - Technical conditions of delivery - Part 1: GeneralDIN EN 10204:2004, Metallic products - “Types of inspection documents” | Käufer | Definition Käufer:Eine Person oder eine juristische Person (Körperschaft), die einen Auftrag an den Hersteller erteilt.Im Gegensatz dazu ist der Hersteller eine Person oder eine juristische Person (Körperschaft), die Gussstücke herstellt.Der Käufer muss zum Zeitpunkt der Bestellung verbindliche Bestellinformationen angeben bzw. dürfen zwischen Käufer und Hersteller zusätzlich wahlfreie Bestellinformationen vereinbart werden (siehe Bestellung, Bestellung Checkliste).Literatur:EN 1559-1:1997, Gießereiwesen, Technische Lieferbedingungen, Teil 1: AllgemeinesDIN EN 10204:2004, Metallische Erzeugnisse – Arten von Prüfbescheinigungen | https://www.giessereilexikon.com/en/foundry-lexicon/Encyclopedia/show/purchaser-4572/?cHash=dd6f56d186678d63fbf9c5effaca0d83 | https://www.giessereilexikon.com/giesserei-lexikon/Encyclopedia/show/kaeufer-961/?cHash=dd6f56d186678d63fbf9c5effaca0d83
Pulsed compaction | State-of-the-art molding technique used for the manufacture of flasked molds made of bentonite-bonded mold materials. It uses compressed air as the pressure medium; the gas-based pulsed compaction used in the past is no longer applied.Pulsed compaction counts among the dynamic compaction processes in which force is applied for a time of no more than 0.01 to 0.02s. The compressive stresses acting to compact the mold material increase rapidly to then decrease as quickly. The compaction principle of the molding machine is based on the acceleration of the mold material and subsequent deceleration at the pattern plate. A high pressure gradient of the compressed air pressure medium over the mold material column is the critical factor in pulsed compaction.The generation of the necessary pressure gradient is achieved by briefly opening a valve. The pre-metered mold material mass is then subjected to a compressed air blast, accelerated from the direction of the back of the mold and compacted on the pattern when stopped. The maximum air pressure for compaction is 6 bars. The degree of compaction can be controlled by changing the pressure.Additional references:Mold material compactionRammingCompaction testing | Impulsverdichtung | Zur Herstellung kastengebundener Formen aus bentonitgebundenenFormstoffen eingesetztes modernes Formverfahren. Dabei wird Druckluft als Druckmedium verwendet, die früher eingesetzte Gasimpulsverdichtung wird heute nicht mehr verwendet.Die lmpulsverdichtung gehört zu den dynamischen Verdichtungsverfahren, bei denen die Krafteinwirkzeit auf den Formsand 0,01 bis 0,02 s nicht übersteigt. Die im Formstoff zur Verdichtung wirkenden Druckspannungen nehmen sehr rasch zu, klingen aber genauso rasch wieder ab. Das Verdichtungsprinzip der Formmaschine beruht auf der Beschleunigung des Formstoffes und dem nachträglichem Abbremsen auf der Modellplatte. Ein großer Druckgradient des Verdichtungsmediums Druckluft über der Formstoffsäule ist der entscheidende Faktor bei der Impulsverdichtung.Die Erzeugung des notwendigen Druckgradienten wird durch kurzzeitiges Öffnen eines Ventils erreicht. Dabei wird die vordosierte Formstoffmasse mit einem Druckluftstoß beaufschlagt, vom Formrücken ausgehend beschleunigt und beim Abbremsen am Modell verdichtet. Der maximale Luftdruck für die Verdichtung beträgt 6 bar. Der Grad der Verdichtung kann durch Änderung des Druckes gesteuert werden.Weiterführende Stichworte:FormstoffverdichtungStampfenVerdichtbarkeitsprüfung | https://www.giessereilexikon.com/en/foundry-lexicon/Encyclopedia/show/pulsed-compaction-4669/?cHash=815cdbde0aa135915237a1f2c9d3eb2d | https://www.giessereilexikon.com/giesserei-lexikon/Encyclopedia/show/impulsverdichtung-1058/?cHash=815cdbde0aa135915237a1f2c9d3eb2d
Prototype | Casting that is identical with the first article for the most aspects but was not or only partly produced using the equipment and processes that are applied for series production.The supply of prototypes may be agreed between the purchaser and the manufacturer. In case that prototypes are only used for dimensional inspection, whereas the material properties of the prototype are allowed to deviate from those agreed for series parts, this condition must be specifically agreed between the manufacturer and the purchaser.In the event that the agreed clearances and tolerances are exceeded by the prototype, new limits and tolerances may be agreed, provided that the purchaser can obtain approval for any such deviations. Preliminary agreement of acceptance criteria and conditions, as well as documentation of such agreements in the contract is recommended.Additional references:Acceptance certificate Acceptance inspectorFactory certificateSample castingSampling First article inspectionSubsequent samplingLiterature references:EN 1559-1, Founding, Technical conditions of delivery - Part 1: General | Vormuster | Gussstück, welches in weitem Umfang mit dem Erstmuster übereinstimmt, aber nicht oder nur teilweise unter Verwendung der Einrichtungen und Verfahren der Serienproduktion hergestellt wurde.Die Lieferung von Vormustern darf zwischen Käufer und Hersteller vereinbart werden. Falls Vormuster nur für eine Maßkontrolle verwendet werden, dabei aber die Werkstoffeigenschaften von den vereinbarten Werten abweichen dürfen, so ist dieser Umstand zwischen Hersteller und Käufer gesondert zu vereinbaren.Im Falle der Überschreitung der vereinbarten Toleranzen beim Vormuster können neue Grenzwerte vereinbart werden, wenn der Käufer seine Genehmigung für solche Abweichungen erteilt. Es empfiehlt sich, die Annahmebedingungen vorweg vertraglich zu vereinbaren und zu dokumentieren.Weiterführende Stichworte:AbnahmeprüfzeugnisAbnahmebeauftragterWerkszeugnisAusfallmusterBemusterungErstmusterprüfungFolgebemusterungLiteratur:EN 1559-1, Gießereiwesen, technische Lieferbedingungen, Teil 1: Allgemeines | https://www.giessereilexikon.com/en/foundry-lexicon/Encyclopedia/show/prototype-4346/?cHash=bfe74cecedc76373e1958c0d9fc7fc68 | https://www.giessereilexikon.com/giesserei-lexikon/Encyclopedia/show/vormuster-734/?cHash=bfe74cecedc76373e1958c0d9fc7fc68
Projected area | The projected area AS is the name given to the active surface of a casting including the gating system which is projected onto the parting plane of the permanent mold (e.g. a die casting mold).In the die casting process, the projected area (shown in Figure 1) is made up of: - the projected area of the actual casting including the overflows, - the projected area of the gate and the runner, as well as - the projected area of the plunger. The die opening force FS effective on the projected area, i.e. the force which would push the permanent mold open, is the product of the two factors of the projected area and specific casting pressure pG and is calculated according to Eq. 1 as follows:Eq. 1:As the available die locking force FZ of a die casting machine depends on the machine and is of a set size, this represents the upper limit of the range. For a casting, the projected area AS and the casting pressure pG can therefore be used to calculate the die opening force FS which can be compared with the die locking force FZ of the chosen die casting machine.The size of the projected area therefore determines whether the casting in question can actually be cast using the intended machine at the chosen casting pressure. As shown in Figure 2, only the casting area projected on the mold parting plane, i.e. the projected area, is important and not the weight of the casting.The relationship between the projected area and the casting pressure and the die locking force (without safety margin) is shown in Figure 3. As each die casting machine is only designed for a certain maximum die locking force, the maximum dimensions for the projected area are determined under consideration of the necessary die diameter and the runner and gate system. | Sprengfläche | Als Sprengfläche AS wird jene Wirkfläche eines Gussteiles samt Einguss-Lauf-Anschnittsystem bezeichnet, die auf die Teilungsfläche der Dauerform (z. B. einer Druckgießform) projiziert wird. Beim Druckgießverfahren setzt sich die Sprengfläche (nach Bild 1) zusammen aus: - der projizierten Fläche des eigentlichen Druckgussteiles samt den Überlaufbohnen, - der projizierten Fläche des Anschnittes und des Gießlaufes, sowie - der projizierten Fläche des Gießkolbens. Die auf die Sprengfläche wirkende Sprengkraft FS, also jene Kraft welche die Dauerform aufdrücken würde, ist das Produkt der beiden Faktoren Sprengfläche und spezifischer Gießdruck pG und wird nach Glg. 1 wie folgt berechnet:Glg. 1: Da die verfügbare Formzuhaltekraft FZ einer Druckgießmaschine maschinenabhängig und eine feste Größe ist, stellt diese eine obere Grenze des Leistungsbereiches dar. Für ein Gussstück kann somit aus der Sprengfläche AS und dem Gießdruck pG die Sprengkraft FS berechnet und mit der Formzuhaltekraft FZ der gewählten Druckgießmaschine verglichen werden. Die Größe der Sprengfläche entscheidet daher, ob das betreffende Gussstück auf einer vorgesehenen Maschine bei gewähltem Gießdruck überhaupt gegossen werden kann. Wie in Bild 2 dargestellt, ist dafür allein die auf die Formteilungsebene projizierte Abgussfläche, also die Sprengfläche, maßgebend und nicht das Gussstückgewicht. Den Zusammenhang zwischen der Sprengfläche und dem Gießdruck und der Formzuhaltekraft (ohne Sicherheitszuschlag) zeigt Bild 3. Da jede Druckgießmaschine nur für eine bestimmte maximale Formzuhaltekraft ausgelegt ist, ergeben sich unter Berücksichtigung des notwendigen Gießkolbendurchmessers und des Lauf- und Anschnittsystems die maximalen Abmessungen für die Sprengfläche. | https://www.giessereilexikon.com/en/foundry-lexicon/Encyclopedia/show/projected-area-4473/?cHash=d4d295168b7553fe8b02937df6021292 | https://www.giessereilexikon.com/giesserei-lexikon/Encyclopedia/show/sprengflaeche-862/?cHash=d4d295168b7553fe8b02937df6021292
Printing process (3D) | Belongs to the group Rapid prototyping (RP), Additive Manufacturing (AM), Generative Manufacturing is the comprehensive term for all the processes in which the material is applied layer by layer and no model, but only 3-D data sets necessary are. The hardening process is based on chemical or physical principles as well as on melting processes. Typical materials are plastics, metals, synthetic resins, graphite materials and also carbon. 3D-printers are used in industry and research for the rapid and cost-effective production of models, samples, prototypes, tools and end products. According to VDI 3405, the established additive manufacturing processes include: - Selective Laser Sintering (LS) - Electron Beam Melting (EBM) - Stereolithography (SL) - Printing process (3D) - Layer Laminated Manufacturing (LLM) - Fused Layer Modeling / Manufacturing (FLM) - Digital Light Processing (DLP) Additional references:Rapid prototyping (RP)Selective Laser Sintering (LS)Stereolithography (SL)Electron Beam Melting (EBM) | Druckverfahren (3D) | Gehört zur Gruppe Rapid Prototyping (RP), Additive Fertigung, Additive Manufacturing (AM), Generative Fertigung und ist die umfassende Bezeichnung für alle die Verfahren, bei denen das Material Schicht für Schicht aufgetragen wird und kein Modell, sondern lediglich 3-D Datensätze notwendig sind. Dabei basiert der Härtungsprozess auf chemischen oder physikalischen Grundlagen sowie auf Schmelzprozessen. Typische Werkstoffe sind Kunststoffe, Metalle, Kunstharze, Grafitmaterialien und auch Carbon. 3D-Drucker werden in Industrie und Forschung zur schnellen und kostengünstigen Fertigung von Modellen, Mustern, Prototypen,Werkzeugen und Endprodukten eingesetzt. Laut VDI 3405 gehören zu den etablierten additiven Fertigungsverfahren: - Selektives Lasersintern (LS) - Elektronenstrahl Schmelzen (EBM = Electron Beam Melting) - Stereolithografie (SL) - Druckverfahren (3D) - Layer Laminated Manufactoring (LLM) - Fused Layer Modelling/Manufactoring (FLM) - Digital Ligth Processing (DLP) Weiterführende Stichworte:Rapid Prototyping (RP)Selektives Lasersintern (LS)Stereolithografie (SL)Elektronenstrahl Schmelzen (EBM) | https://www.giessereilexikon.com/en/foundry-lexicon/Encyclopedia/show/printing-process-3d-5001/?cHash=fcd01d156affb0437a4157e5095c103c | https://www.giessereilexikon.com/giesserei-lexikon/Encyclopedia/show/druckverfahren-3d-5000/?cHash=fcd01d156affb0437a4157e5095c103c
Primary silicon | Precipitated silicon as the first phase in hypereutectic Al-Si alloys. During further cooling, the Al-Si eutectic solidifies and is called eutectic silicon. The primary silicon in hypereutectic Al-Si alloys (Si >12.5%) can form in various ways (Figure 1). The morphology of the silicon depends on the solidification speed, the temperature gradient during solidification and the local chemical composition, specifically: - star-shaped, 5 axes emanating from one nucleus - polyhedral (hexagonal or octagonal) - in dendrite form The various forms can occur next to one another in the structure. The primary Si phase is not generated through the remaining nuclei which occur in the Al-Si alloys. For this reason, the crystallization only begins with high under-cooling and only a small number of extremely large Si particles form. To avoid rough, primary silicon, the grain refinement must therefore take place through heterogeneous nucleation. It has been discovered that phosphorus (P) is an effective grain refinement material (Figure 2) as it reacts with the AlP in the melt which has a similar crystal structure to silicon. The addition of grain refinement materials which contain P is relatively simple and can be done with - Cu-P, Cu-Fe-P (for alloys which contain Cu) - Fe-P, Ni-P (Ni3P nuclei, very effective) - Salts or preparations which contain P - Vacuum-packed P Modifiers such as sodium (Na) and strontium (Sr) disrupt the grain refinement of the primary silicon, although they have an advantageous effect on the eutectic silicon. Traces of calcium (Ca) also have a negative effect on the grain refinement, whereby a disruption of the P grain refinement occurs with Ca > 100ppm (Figure 3). For good grain refinement, the melt should have a Ca content . For the different casting processes, the primary silicon size is, however, in principle and primarily also considerably influenced by the solidification speed (Figure 4).Additional references:Permanent modificationModificationOver-modification | Primärsilizium | Als erste Phase in übereutektischen Al-Si-Legierungen ausgeschiedenes Silizium. Bei weiterer Abkühlung erstarrt das Al-Si-Eutektikum und wird als eutektisches Silizium bezeichnet. Das primäre Silizium in übereutektischen Al-Si-Legierungen (Si >12,5 %) kann sich unterschiedlich ausbilden (Bild 1). Die Morphologie des Siliziums ist abhängig von der Erstarrungsgeschwindigkeit, dem Temperaturgradienten während der Erstarrung und der lokalen chemischen Zusammensetzung, und zwar: - sternenförmig 5-achsig ausgehend von einem Nukleus - polyhedral (hexagonal oder oktogonal) - dendritenförmig Die unterschiedlichen Formen können nebeneinander im Gefüge auftreten. Die primäre Si-Phase wird nicht durch die üblichen - in Al-Si-Legierungen vorkommenden - Keime generiert. Daher beginnt die Kristallisation nur bei hohen Unterkühlungen und es bilden sich nur wenige und extrem große Si-Partikel. Zur Vermeidung von grobkörnigem, primärem Silizium muss die Kornfeinung daher über heterogene Keimbildung erfolgen. Es hat sich heraus gestellt, dass Phosphor (P) ein wirksames Kornfeinungsmittel ist (Bild 2), da dieser in der Schmelze zu AlP reagiert, das eine ähnliche Kristallstruktur wie Silizium besitzt. Die Zugabe von P-hältigen Kornfeinungsmitteln ist relativ einfach und kann erfolgen mit - Cu-P, Cu-Fe-P (bei Cu-hältigen Legierungen) - Fe-P, Ni-P (Ni3P-Keime, gut wirksam) - P-hältige Salze oder Präparate - Vakuumverpacktes P Veredelungsmittel wie Natrium (Na) und Strontium (Sr) stören die Kornfeinung des Primärsiliziums, wenngleich sie sich günstig auf das eutektische Silizium auswirken. Ebenfalls negativ auf die Kornfeinung wirken sich Spuren von Kalzium (Ca) aus, wobei eine Störung der P-Kornfeinung bei Ca > 100 ppm auftritt (Bild 3). Für eine gute Kornfeinung sollte ein Ca-Gehalt Für die unterscheidlichen Gießverfahren gilt, dass die Primärsilizium-Größe aber grundsätzlich und wesentlich durch die Erstarrungsgeschwindigkeit beeinflusst wird (Bild 4). Weiterführende Stichworte:DauerveredelungVeredelungÜberveredelung | https://www.giessereilexikon.com/en/foundry-lexicon/Encyclopedia/show/primary-silicon-4294/?cHash=f50c5202b519b1f33e7081c152ef534d | https://www.giessereilexikon.com/giesserei-lexikon/Encyclopedia/show/primaersilizium-682/?cHash=f50c5202b519b1f33e7081c152ef534d
Pressurized water unit | Temperature controller for circulating pressurized water operation for automatic regulation of the operating temperature of a metal permanent mold (particularly die casting molds, see also Mold temperature and Thermal balance).Up to 90°C, water is more or less the only material used as a heat transfer medium in temperature controllers. Above 90 °C, the operator must decide whether to use water or heat transfer oil. The advantage of water is its high thermal capacity, i.e. the property which states how much heat energy a heat transfer medium is able to transport away. The thermal capacity of water is around twice as large as that of heat transfer oils. In addition, another advantage is the good heat transfer; the heat transfer coefficient between water and mold steel (s. Hot-forming steel) is around twice as high as that of heat transfer oil. A further advantage of water is the low viscosity which, unlike that of heat transfer oil, remains more or less constant over the entire area of use. There is also the ecological advantage with regards to the handling and disposal as water, unlike oil, is easy to handle. For consumers with large amounts of heat transfer medium, the low expansion of water with increasing temperature is significant. For example: if 100ml of water is heated from 20°C to 140°Ct, the volume increases by approx. 7.4l; for oil, on the other hand, the increase is 10.4l. Therefore, a larger expansion tank is needed for oil units due to the larger increase in volume. As water is not carbonized, the construction of temperature controllers with higher specific heating powers is possible which means that they can be made smaller and therefore for a lower cost. Last but not least, water has the advantage that it is not flammable. In recent years, all of these advantages have lead to the use of water as a heat transfer medium and pressurized water units becoming more and more widespread.Pressurized water units can be used everywhere where the advantages of water plays a crucial roll, even above 90 °C. The principle is illustrated in Fig. 1 . In these units, the circulating water is under pressure, whereby the pressure is dependent on the flow temperature. The expansion from the water is collected in the expansion tank (16). Due to the expansion of the water which is dependent on the temperature, the pressure in the unit and temperature control cycle rises. Starting at around 98°C, the water in the expansion tank begins to turn into steam until it reaches the saturation vapor pressure of the set flow temperature (e.g. 2.6 bar overpressure at 140°C). This means that the flow temperature is independent of the water supply pressure present. The way in which it works and the construction are described in the principle sketch in Figure 1 as follows: If the filling level is insufficient, the level control (11) opens the magnetic valve (4) and turns the filling pump (14) on. The filling pump makes it possible to refill even when the water supply pressure is smaller than the system pressure in the unit which is dependent on the flow temperature. The water then flows through the non-return valve (9a, 9b) into the system (16). In addition, for safety reasons, the unit also has the following elements: The non-return valve (9) prevents back flow of the water when the pressure in the cycle is higher than in the water supply. The safety valve (8) opens when the pressure in the cycle is too high. The manometer (13) shows the static system pressure which is made up of the saturated vapor pressure and the pressure caused by the water expansion. The magnetic valve (6) for the pressure relief is either opened automatically or controlled manually using a push button, depending on the design (after the water has previously been cooled to 80°C). This makes the temperature control cycle pressureless so that the unit can be separated from the consumer without any danger. When the unit is pressureless (magnetic valve 6 open), it is possible to empty the consumer by suction below 80°C. In addition, the magnetic valve (15) must be open in order to let air into the temperature control cycle. A leak-stop mode and emptying of the consumer through suction or blowing out is also possible. Pressurized water units with maximum flow temperatures of over 140°C are usually fitted with a filling pump (14) as refilling using the available water supply pressure is not always possible. Figures 2 to 5 (Regloplas AG) show the design of various pressurized water units. An overview of the technical data for selected pressurized water temperature control units is give in Table 1, the equipment which they have is listed in Table 2.Additional references:Oil temperature controllerHeating/cooling unit with bath heater | Druckwassergerät | Temperiergerät für zirkulierenden Druckwasserbetrieb zum automatischen Regeln der Betriebstemperatur einer metallischen Dauerform (insbesondere Druckgießform, siehe auch Formtemperierung und Wärmebilanz) . Bis 90 °C wird in Temperiergeräten fast ausschließlich Wasser als Wärmeträger verwendet. Über 90 °C muss sich der Anwender entscheiden, ob er Wasser oder Wärmeträgeröl verwendet. Der Vorteil von Wasser liegt zum einen in seiner hohen Wärmekapazität, also jener Eigenschaft, wie viel Wärmeenergie ein Wärmeträger abtransportieren kann. Die Wärmekapazität von Wasser ist in etwa doppelt so groß wie jene von Wärmeträgerölen. Dazu kann als weiterer Vorteil der gute Wärmeübergang genannt werden; auch die Wärmeübergangszahl zwischen Wasser und Formstahl (s. Warmarbeitsstahl) ist in etwa doppelt so hoch wie jene von Wärmeträgeröl. Ein weiterer Vorteil von Wasser ist die geringe Viskosität, die im Gegensatz zu den Wärmeträgerölen auch über den gesamten Einsatzbereich annähernd konstant bleibt. Hinzu kommen der ökologische Vorteil bezüglich Handhabung und Entsorgung, da Wasser im Gegensatz zu Öl unproblematisch zu handhaben ist. Bei Verbrauchern mit großem Wärmeträgerinhalt ist die geringe Ausdehnung des Wassers mit zunehmender Temperatur von Bedeutung. Als Beispiel sei angeführt: werden 100 ml Wasser von 20 °C auf 140 °C erwärmt, nimmt das Volumen um ca. 7,4 l zu; bei Öl sind es dagegen 10,4 l. Bei Ölgeräten ist deshalb wegen der größeren Volumenzunahme auch ein größeres Ausdehnungsgefäß erforderlich. Dadurch, dass Wasser nicht verkokt, ist auch der Bau von Temperiergeräten mit hohen spezifischen Heizleistungen möglich, d. h. es lassen sich kleinere und damit günstigere Geräte konstruieren. Nicht zuletzt hat Wasser den Vorteil, dass es nicht brennbar ist. Alle diese Vorteile haben in den letzten Jahren dazu geführt, dass sich der Einsatz von Wasser als Wärmeträger und die Druckwassertemperiergeräte immer mehr durchsetzen.Druckwassergeräte können überall dort eingesetzt werden, wo die Vorteile des Wassers auch über 90 °C eine entscheidende Rolle spielen. Das Prinzip ist in Bild 1 dargestellt. Bei diesen Geräten steht das zirkulierende Wasser unter Druck, wobei der Druck von der Vorlauftemperatur abhängig ist. Die Ausdehnung des Wassers wird vom Ausdehnungsgefäß (16) aufgenommen. Infolge der von der Temperatur abhängigen Ausdehnung des Wassers erhöht sich der Druck im Gerät bzw. Temperierkreislauf. Ab etwa 98 °C beginnt das Wasser im Ausdehnungsgefäß zu verdampfen und zwar bis zum Sättigungsdruck der eingestellten Vorlauftemperatur (z. B. 2,6 bar Überdruck bei 140 °C). Das bedeutet, dass die Vorlauftemperatur unabhängig vom vorhandenen Wassernetzdruck ist. Die Wirkungsweise und der Aufbau werden gemäß der Prinzipskizze in Bild 1 wie folgt beschrieben: Bei ungenügendem Füllstand öffnet die Niveaukontrolle (11) das Magnetventil (4) und schaltet die Füllpumpe (14) ein. Die Füllpumpe ermöglicht das Nachfüllen auch dann, wenn der Wassernetzdruck kleiner als der von der Vorlauftemperatur abhängige Systemdruck im Gerät ist. Das Wasser fließt nun durch das Rückschlagventil (9a, 9b) in das System (16). Zusätzlich sind aus Sicherheitsgründen noch folgende Elemente vorhanden: Das Rückschlagventil (9) verhindert ein Zurückfließen des Wassers, wenn der Druck im Kreislauf höher ist als der Wassernetzdruck. Das Sicherheitsventil (8) öffnet bei zu hohem Druck den Kreislauf. Das Manometer (13) zeigt den statischen Systemdruck an, der sich aus dem Sattdampfdruck und dem durch die Wasserausdehnung entstehenden Druck zusammensetzt. Das Magnetventil (6) für die Druckentlastung wird je nach Ausführung automatisch geöffnet oder wird manuell mittels einer Drucktaste angesteuert (nach vorhergehendem Abkühlen des Wassers auf 80 °C). Dadurch wird der Temperierkreislauf drucklos, so dass das Gerät ohne Gefahr vom Verbraucher abgetrennt werden kann. Bei drucklosem Gerät (Magnetventil 6 offen) ist das Entleeren des Verbrauchers durch Absaugen unterhalb von 80 °C möglich. Zusätzlich muss das Magnetventil (15) geöffnet sein, um Luft in den Temperierkreislauf einzulassen. Ein Leckstopp-Betrieb und Entleeren des Verbrauchers durch Absaugen bzw. Ausblasen ist ebenso möglich. Druckwassergeräte mit maximalen Vorlauftemperaturen über 140 °C sind in der Regel mit einer Füllpumpe (14) ausgerüstet, da eine Nachfüllung mit dem vorhandenen Wassernetzdruck nicht immer möglich ist. Die Bilder 2 bis 5 (Regloplas AG) zeigt die Bauausführung verschiedener Druckwassergeräte. Eine Übersicht über die technischen Daten ausgewählter Druckwassertemperiergeräte gibt Tabelle 1, deren Ausstattungen sind in Tabelle 2 angeführt. Weiterführende Stichworte:Temperiergerät mit Badbeheizung | https://www.giessereilexikon.com/en/foundry-lexicon/Encyclopedia/show/pressurized-water-unit-4275/?cHash=1ffc00dcd9192cbe0a10c3067b7860cb | https://www.giessereilexikon.com/giesserei-lexikon/Encyclopedia/show/druckwassergeraet-662/?cHash=1ffc00dcd9192cbe0a10c3067b7860cb
Pressurized gate | Term used for a gate calculation where the metal is under pressure from the gate to the downsprue.The calculation is carried out in such a way that the sum of the gate areas is smaller than the narrowest downsprue area. The casting system is therefore designed with a gating ratio which constantly gets smaller, e.g. downsprue:runner:gate = 3:2:1.Further references:Gate technologyGate speedGate systemGating ratioGating systemFlow speed in the gate | Druckanschnitt | Bezeichnung für eine Anschnittbemessung, bei der das Metall vom Anschnitt bis zum Einguss unter Druck steht. Die Berechnung wird derart ausgeführt, dass die Summe der Anschnittquerschnitte kleiner ist, als der engste Eingussquerschnitt. Das Gießsystem wird daher mit einem stetig kleiner werdenden Einguss-Lauf-Anschnittverhältnis von z. B. 3:2:1 ausgelegt. Weiterführende Stichworte:AnschnittechnikAnschnittgeschwindigkeitAnschnittsystemAnschnittverhältnisEinguss-Lauf-AnschnittsystemStrömungsgeschwindigkeit im Anschnitt | https://www.giessereilexikon.com/en/foundry-lexicon/Encyclopedia/show/pressurized-gate-4280/?cHash=2f6891f4650292b8c3b30639fb912758 | https://www.giessereilexikon.com/giesserei-lexikon/Encyclopedia/show/druckanschnitt-667/?cHash=2f6891f4650292b8c3b30639fb912758
Pressure vessel | Pressure vessels are closed containers whose internal pressure is higher than the environmental pressure and which always have a sealing function. The task of pressure vessels is to: - store sealed media - avoid loss of media - prevent foreign materials entering - initiate certain exchanges - set desired reaction conditions Unlike pressurized gas containers and transportation containers, the operation of a pressure vessel is assigned to a particular location.Pressure vessels can be categorized as following with regard to their function: - Storage containers for gases (liquid gas storage containers, liquefied gases storage cryogenically) - Pressure accumulator tanks (hydraulic accumulator of a pressure casting machine, s. Pressure accumulator, Membrane expansion tank) - Compressed air reservoirs - Pressurized silos for pneumatic transportation of granulated goods e.g. for a molding machine - Heaters in a thermal oil plant (e.g. in thermal fluid die heater/cooler units) - Separators, accumulators, filters (water extractors) - Heat exchangers (condensers) - Containers and apparatus for specific processes - Heated or cooled pressure vessels as a system component According to European law on the free movement of goods, a distinction is made between “simple pressure vessels” (directive 2009/105/EC) and “pressure equipment" (pressure equipment directive 97/23/EC).Since 2002, pressure vessels with a maximum permissible operating pressure of over 0.5 bar (overpressure) have been subject to EC directive 97/23/EC (pressure equipment directive). According to the pressure equipment directive, pressure vessels, in addition to pipelines, boilers and pressure accessories, are defined as pressure equipment and must be placed on the market with an EC declaration of conformity and a CE mark. Depending on the hazard potential (criteria here are the maximum operating pressure, liquid gas or liquid fluid or medium, fluid group) are categorized in categories I to IV.The manufacturer can chose from various conformity-assessment procedures (sample construction, quality management system, individual test) in order to fulfill the requirements in the pressure equipment guideline. The pressure vessel is given a manufacturer sign, on which the manufacturer number and permissible operational data such as pressure, temperature, volume and the CE mark are displayed. As part of the conformity-assessment procedure, the manufacturer must create a risk analysis report and operating instructions which contain information about proper use, assembly, initial operation and maintenance and, if applicable, improper use.The operating specifications for pressure vessels must be contained in an operational safety regulation.Literature references:Pressure equipment guideline 97/23/ECGerman Wikipedia article Druckbehälter | Druckbehälter | Druckbehälter sind geschlossene Behälter, deren Druck im Inneren über dem Umgebungsdruck liegt und haben stets eine umschließende Funktion. Die Aufgabe von Druckbehältern ist es: - eingeschlossene - Medien zu lagern Medienverluste zu vermeiden - den Zutritt von Fremdstoffen zu unterbinden - bestimmte Austauschvorgänge einzuleiten - gewünschte Reaktionsbedingungen einzustellen Im Gegensatz zu Druckgasbehältern und Transportbehältern, ist der Betrieb von Druckbehälter einem bestimmten Aufstellungsort zugewiesen.Druckbehälter können in Bezug auf die Funktion wie folgt eingeteilt werden: - Lagerbehälter für Gase (Flüssiggaslagerbehälter, verflüssigte tiefkalt gelagerte Gase) - Druckspeicherbehälter (Hydraulikspeicher einer Druckgießmaschine, s. Druckspeicher, Membranausdehnungsbehälter) - Druckluftbehälter - Silos mit Druckluftbeaufschlagung zur pneumatischen Förderung von körnigen Gütern bzw. für eine Formmaschine - Erhitzer in einer Thermalölanlage (z.B. in Temperiergeräten) - Abscheider, Sammler, Filter (Wasserabscheider) - Wärmeüberträger (Kondensatoren und Verflüssiger) - Verfahrenstechnische Behälter und Apparate - Beheizte oder gekühlte Druckbehälter als Bestandteil einer Anlage Nach europäischen Recht des freien Warenverkehrs (unterscheidet man zwischen den "einfachen Druckbehältern" (Richtlinie 2009/105/EG) und den "Druckgeräten" (Druckgeräterichtlinie 97/23/EG).Seit 2002 unterliegen Druckbehälter mit maximal zulässigen Betriebsdrücken über 0,5 bar (Überdruck) der EG-Richtlinie 97/23/EG (Druckgeräterichtlinie). Druckbehälter werden gemäß der Druckgeräterichtlinie neben Rohrleitungen, Dampfkessel und druckhaltenden Ausrüstungsteilen als Druckgerät bezeichnet und müssen mit einer EG-Konformitätserklärung und einem CE-Zeichen in Verkehr gebracht werden. In Abhängigkeit von dem Gefahrenpotential (Kriterien sind dabei der maximaler Betriebsdruck, das Volumen, gasförmiges oder flüssiges Fluid oder Medium, Fluidgruppe) werden Druckgeräte in die Kategorien I bis IV eingestuft. Der Hersteller kann aus unterschiedlichen Konformitätsbewertungsverfahren (Baumuster, Qualitätssicherungssystem, Einzelprüfung) wählen, um den Anforderungen der Druckgeräterichtlinie zu genügen. Der Druckbehälter erhält ein Herstellschild, auf dem die Herstellnummer sowie die zulässigen Betriebsdaten wie Druck, Temperatur, Volumen und das CE-Zeichen aufgeführt sind. Der Hersteller muss im Rahmen des Konformitätsbewertungsverfahrens eine Gefahrenanalyse erstellen sowie eine Betriebsanleitung erstellen mit Angaben zur bestimmungsgemäßen Verwendung, zu Montage, Inbetriebnahme, Benutzung und Wartung und ggf. zur unsachgemäßen Verwendung.Die Betriebsvorschriften von Druckbehältern müssen in einer Betriebssicherheitsverordnung enthalten sein. Literatur:Druckgeräterichtlinie 97/23/EGWikipedia-Stichwort Druckbehälter | https://www.giessereilexikon.com/en/foundry-lexicon/Encyclopedia/show/pressure-vessel-4281/?cHash=e0b38ea2f55b31692e3e132c5fae7b31 | https://www.giessereilexikon.com/giesserei-lexikon/Encyclopedia/show/druckbehaelter-668/?cHash=e0b38ea2f55b31692e3e132c5fae7b31
Pressure intensification phase | Third and final phase of the casting process after pre-filling and die cavity-filling phaseIn the Pressure intensification phase at the end of the mold filling, the casting piston builds up a very high static end pressure. The air enclosed during the mold filling is compressed and the post-feeding of the casting is ensured. | Nachdruckphase | Dritte und letzte Phase des Gießprozesses nach Vorlauf- und FormfüllphaseIn der Nachdruckphase am Ende der Formfüllung wird ein sehr hoher statischer Enddruck durch den Gießkolben aufgebaut. Dabei wird die bei der Formfüllung eingeschlossene Luft komprimiert und die Nachspeisung des Gussteils gewährleistet. | https://www.giessereilexikon.com/en/foundry-lexicon/Encyclopedia/show/pressure-intensification-phase-4556/?cHash=cc24838e3b4570f71e9645385d30fa94 | https://www.giessereilexikon.com/giesserei-lexikon/Encyclopedia/show/nachdruckphase-945/?cHash=cc24838e3b4570f71e9645385d30fa94
Pressure accumulator | Hydraulic or pneumatic pressure vessel for pressure energy storage. Hydraulic fluid is pressed with high pressure into a pressure vessel filled with gas (usually nitrogen). The hydraulic fluid compresses the gas and is available as “stored energy” at a later point in time. Gas and hydraulic fluid are usually separated from each other by a separating element (diaphragm or piston). This is to avoid that gas is separated from the fluid and also that gas escapes when the hydraulic system is depressurized. Pressure accumulators provide high volume flow in the hydraulic control systems for a short while. Pump volume flow can be kept low because only the average volume flow required is supplied. Accordingly, the capacity of the drive unit can also be kept at a low level thus allowing for increased overall efficiency. Therefore, die casting machines mostly use pressure accumulators for driving the plunger and/or charging the casting metal with pressure. By opening the shot valve, the drive piston of the casting unit is charged with pressure moving the casting piston in the shot chamber. After the die casting mold has been opened, the drive piston is retracted by reverse charging of pressure, and the initial pressure is built up in the pressure accumulator. Many die casting machines are equipped with a so-calledintensifier, an additional pressure accumulator which multiplies the pressure at the end of the casting process by means of a larger piston. Thus, an adequately high end pressure or additional compression can be provided. Regarding construction, pressure accumulators are classified according to directly charged accumulators - with the pressure gas used as propellant directly charged to the hydraulic fluid - and the so-called piston accumulators. Piston accumulators with pressurized gas and hydraulic fluid being separated by a movable overhung piston are more common. This design ensures that the pressure gas is neither swirled or foamed with the hydraulic fluid nor dissolved in the hydraulic medium (Fig. 1). Pressure accumulators in die casting machines are used for the casting drive (Fig. 2, Fig. 3, Fig. 4), and in particular for the high acceleration of the casting piston from slow forward mode to quick mold filling (seeChangeover point). On the one hand, drive energy is permanently available, on the other hand, the stored energy can be immediately provided by connecting a pressure accumulator. The pressure gas presses the hydraulic fluid into the drive cylinder of the casting unit and expands in this process. In order to avoid that this volume increase causes significant pressure losses, one or more pressure gas bottles are usually added downstream of the pressure accumulator so that the total available pressure gas volume is relatively high (Fig. 2, Bühler AG). The formulas for the state changes of gases can be used for accumulator design. Ideal gas state changes are usually used for calculation. For high pressures such as for die casting (200 - 300bar), real gas behavior must be used for calculation. The formulas are quite complicated and result in exact values for changes in pressure, temperature and volume only if iterative calculations are made. It must be noted that ambient conditions and in particular the prevailing room temperature highly influence the pressure in the pressure accumulator, i.e. the pressure in the pressure accumulator rises with increasing ambient temperatures. This may also result in relevant changes in the casting process; it may be necessary to replenish the pressure accumulator or to release pressure in order to create stable conditions for die casting. | Druckspeicher | Hydraulischer oder pneumatischer Druckbehälter zur Speicherung von Druckenergie. Eine Hydraulikflüssigkeit wird dabei unter Druck in einen mit Gas (in der Regel Stickstoff) gefüllten Druckbehälter gepresst. Die Hydraulikflüssigkeit komprimiert das Gas und steht zu einem späteren Zeitpunkt als „gespeicherte Energie“ zur Verfügung. Das Gas und die Hydraulikflüssigkeit werden meist durch ein Trennglied (Membrane oder Kolben) voneinander getrennt. Die Trennung des Gases von der Flüssigkeit und auch ein Entweichen desselben bei einem drucklosen Hydrauliksystem werden damit vermieden. Mit Druckspeichern kann kurzzeitig ein hoher Volumenstroms innerhalb von hydraulischen Steuerungen bereit gestellt werden. Dabei können die Pumpen-Volumenströme gering gehalten werden, denn es wird lediglich der im Mittel benötigte Volumenstrom gefördert. Entsprechend kann die Leistung des Antriebsaggregats gering gehalten werden, sodass ein besserer Gesamtwirkungsgrad erzielt wird. Bei Druckgießmaschinen werden daher überwiegend Druckspeicher für den Antrieb des Gießkolbens bzw. die Beaufschlagung des Gießmetalls mit Druck verwendet. Durch Öffnung des Schussventils wird der Antriebskolben der Gießeinheit beaufschlagt und damit der Gießkolben in der Gießkammer bewegt. Nach Öffnen der Druckgießform wird der Antriebskolben durch Beaufschlagung in umgekehrter Richtung zurückgezogen und im Druckspeicher wieder der Anfangsdruck aufgebaut. Viele Druckgießmaschinen verfügen über einen sog. Multiplikator, einen zusätzlichen Druckspeicher der gegen Ende des Gießvorganges über einen größeren Kolben und den Druck multipliziert und damit einen ausreichend hohen End- oder Nachverdichtungsdruck bereit stellen kann. Konstruktiv werden die Druckspeicher in direkt beaufschlagte Speicher - bei denen das als Treibmittel verwendete Druckgas direkt die Hydraulikflüssigkeit beaufschlagt, - und den sogenannten Kolbenspeichern unterschieden. Verbreitet sind die Kolbenspeicher, in denen das unter Druck stehende Gas und die Hydraulikflüssigkeit durch einen beweglichen, fliegend gelagerten Kolben getrennt sind. Bei dieser Ausdührung wird verhindert, dass das Druckgas mit der Hydraulikflüssigkeit verwirbelt oder verschäumt wird oder sich das Gas im Hydraulikmedium löst (Bild 1). Druckspeicher dienen in Druckgießmaschinen für den Gießantrieb (Bild 2 (Bühler AG), Bild 3, Bild 4), und zwar speziell für die hohe Beschleunigung des Gießkolbens vom langsamen Vorlauf zur raschen Formfüllung (s. Umschaltpunkt). Zum einen liegt die Antriebsenergie immer vor, zum anderen kann mit der Zuschaltung eines Druckspeichers unmittelbar die gespeicherte Druckenergie zur Verfügung gestellt werden. Das Druckgas treibt die Hydraulikflüssigkeit in den Antriebszylinder der Gießeinheit und dehnt sich dabei aus. Damit diese Volumenzunahme keinen zu hohen Druckverlust bewirkt, werden dem Druckspeicher häufig eine oder mehrere Druckgasflaschen nachgeschaltet, so dass das gesamte verfügbare Druckgasvolumen relativ groß ist (Bild 2, Bühler AG). Zur Auslegung der Speicher kann auf die Formeln der Zustandsänderungen von Gasen zurückgegriffen werden. Bei der Berechnung wird oft mit idealem Gaszustandsänderungen gerechnet. Bei hohen Drücken, wie sie auch beim Druckgießen vorliegen (200 - 300 bar) muss mit realem Gasverhalten gerechnet werden. Die Formeln dazu sind relativ unhandlich und führen nur bei iterativen Rechnungen zu genauen Werten für Druck-, Temperatur- und Volumenänderung. Zu beachten ist, dass die Umgebungsbedingungen und insbesondere die vorherrschende Raumtemperatur einen hohen Einfluss auf den Druck im Druckspeicher haben, d. h. mit zunehmender Umgebungstemperatur steigt der Druck im Druckspeicher an. Dadurch können sich auch relevante Änderungen im Gießprozess ergeben, evtl. müssen daher die Druckspeicher nachgefüllt oder aber der Druck abgelassen werden, um stabile Verhältnisse beim Druckgießen zu schaffen. | https://www.giessereilexikon.com/en/foundry-lexicon/Encyclopedia/show/pressure-accumulator-4274/?cHash=f111cd774cc466f0bc2551411797634a | https://www.giessereilexikon.com/giesserei-lexikon/Encyclopedia/show/druckspeicher-661/?cHash=f111cd774cc466f0bc2551411797634a
Precocast process | Variation of the counterpressure casting process.The difference between the low pressure gravity die casting process and the counterpressure casting process lies in higher pressures (up to 15bar). This improves the feeding and hydrogen pores can be avoided. Furthermore, sand cores can be used and the process is particularly suitable for aluminum castings with large wall thicknesses. | Precocast-Verfahren | Abwandlung des Gegendruck-Gießverfahrens. Der Unterschied zum Niederdruck-Kokillengießverfahren und zum Gegendruck-Gießverfahren liegt in höheren Drücken (bis zu 15 bar). Dadurch wird die Speisung verbessert und Wasserstoffporen können vermieden werden. Außerdem können Sandkerne eingesetzt werden und das Verfahren eignet sich besonders gut für Aluminiumgussteile mit großen Wanddicken. | https://www.giessereilexikon.com/en/foundry-lexicon/Encyclopedia/show/precocast-process-4422/?cHash=756de5a43694355ad460e2146b9c9ea8 | https://www.giessereilexikon.com/giesserei-lexikon/Encyclopedia/show/precocast-verfahren-810/?cHash=756de5a43694355ad460e2146b9c9ea8
Pouring Machine | Device used for pouring on automatic molding lines and it is generally unheated. Similar designations are casting machine, pouring device, ladle pouring device, etc., but must not be confused with pouring furnaces. In the ladle pouring devices, the vessel is tilted over the pouring spout until the liquid iron flows into the sprue of the casting mold. Here, the spout is fixed just above the sprue and the ladle rotated around this point. It is important that the pivot point is chosen so that there is no shifting of the pouring spout. This casting process is the same as pouring by hand, but the mold filling process is significantly improved in terms of the degree of automation in terms of reproducibility and accuracy. The market for these pouring machines is divided into semi-automatic and fully automatic casters (Fig. 1, Künkel Wagner Germany GmbH). For example, the pouring machine shown in Figure 1 (Künkel Wagner Germany GmbH) is suitable for flask-bound and flask-free molding systems of all manufacturers, whether clocked or continuously driven. It is suitable for pouring of gray and nodular cast iron, steel and aluminum. Table 1 shows the advantages of the new automatic casting machines from Künkel Wagner Germany GmbH. Important for pouring machines are the realization of the following points: weight-defined cut-off at the end of the pouring cycle and compact-sized pouring cups to reduce generation of recycle material. High reproducibility in series manufacturing. Implementation of Tundish cover process. Dosing units for crystallization of inoculants. Last but not least for clean pouring streams and extremely low-turbulence mold filling. The animation (Künkel Wagner Germany GmbH) shows in great detail the state of the art in complex pouring machine in automatic mode. The process control and visualization system provide highly reliable, user-friendly control for your pouring machines and systems. Advanced data bus and network configurations are used to realize visualization and control of important processes in real time. | Gießmaschine | Einrichtung, die zum Gießen an automatischen Formanlagen zum Einsatz kommt und in der Regel unbeheizt ist. Ähnliche Bezeichnungen sind Vergießmaschine, Gießeinrichtung, Pfannengießeinrichtung, usw. dürfen aber nicht mit Gießöfen verwechselt werden. Bei den Pfannengießeinrichtungen wird das Gefäß über die Gießschnauze soweit gekippt, bis das flüssige Metall in den Einguss der Gießform fließt. Hierbei wird die Gießschnauze kurz oberhalb des Eingusstrichters fixiert und die Pfanne um diesen Punkt gedreht. Dabei ist es wichtig, dass der Drehpunkt so gewählt wird, dass es zu keinem Auswandern der Gießschnauze kommt. Dieser Gießvorgang entspricht dem des Abgießens mit der Hand, allerdings wird der Formfüllprozess je nach Automatisierungsgrad in Bezug auf die Reproduzierbarkeit und Genauigkeit deutlich verbessert. Der Markt an diesen Gießmaschinen unterteilt sich in halb- und vollautomatische Gießmaschinen (Bild 1, Künkel Wagner Germany GmbH). So ist z.B. die in Bild 1 dargestellte Gießmaschine (Künkel Wagner Germany GmbH) für kastengebundene und kastenlose Formanlagen aller Hersteller geeignet, ob getaktet oder kontinuierlich angetrieben. Sie ist zum Gießen von Grau- und Sphäroguss, Stahl und Aluminium geeignet. Die Tafel 1 zeigt die Vorteile der neuen automatischen Gießmaschinen von Künkel Wagner Germany GmbH. Wichtig bei Gießmaschinen sind die Realisierung folgende Punkte: Erweiterbarkeit der Automation, Möglichkeiten zur Ausschussreduktion und Metalleinsparung durch intelligente Lösungen, wie z. B. die Gießsensorik für ein kontrolliertes, gleichmäßiges und sauberes automatisches Gießen, dosiertes und gewichtsbezogenes Beenden des Gießens zur Einsparung von Kreislaufmaterial sowie durch kleineren Gießtrichter. Hohe Wiederholgenauigkeit in der Serienproduktion, Implementierung des Tundish-Cover-Verfahrens und einer Impfmitteldosierung. Letztlich sorgen die Gießmaschine für eine äußerst turbulenzarme Formfüllung. Die Animation (Künkel Wagner Germany GmbH) zeigt sehr ausführlich den Stand der Technik bei komplexen Gießmaschinen im Automatikbetrieb. Die Steuerung moderner Gießmaschinen und -Komponenten erfolgt detailliert und einfach mit dem Prozessleit- und Visualisierungssystem. Über Bus- und Netzwerksysteme werden viele Prozesse in Echtzeit angezeigt und koordiniert. | https://www.giessereilexikon.com/en/foundry-lexicon/Encyclopedia/show/pouring-machine-5056/?cHash=6e3fa36f589995d2c83e7638fbd425cd | https://www.giessereilexikon.com/giesserei-lexikon/Encyclopedia/show/giessmaschine-5055/?cHash=6e3fa36f589995d2c83e7638fbd425cd
Pre-filter | In x-ray technology, this is understood to mean a material of a defined thickness and composition (e.g. copper, tin or lead sheet metal) which is placed on the emanation window of the x-ray tube to influence the x-rays. As the radiation passes through the material, low-energy parts are absorbed with higher proportion, whereby the medium radiation energy is shifted to higher values. This is known as beam hardening (Figs. 1 and 2, YXLON International GmbH). | Vorfilter | In der Röntgentechnik versteht man darunter Material definierter Dicke und Zusammensetzung (z.B. Kupfer-, Zinn- oder Blei-Blech), das zur Beeinflussung der Röntgenstrahlung am Austrittsfenster einer Röntgenröhre angebracht wird. Beim Durchgang der Strahlung durch das Material werden niedrigenergetische Anteile überproportional stärker absorbiert, wodurch die mittlere Strahlungsenergie zu höheren Werten verschoben wird. Dabei spricht man auch von Strahlaufhärtung (Bilder 1 und 2, YXLON International GmbH). | https://www.giessereilexikon.com/en/foundry-lexicon/Encyclopedia/show/pre-filter-4437/?cHash=ee0f31d1a5e8e14baae242aaa7e8920b | https://www.giessereilexikon.com/giesserei-lexikon/Encyclopedia/show/vorfilter-825/?cHash=ee0f31d1a5e8e14baae242aaa7e8920b
Pouring ladle | Ladle lined with a refractory lining, from which the melt is poured into the molds. Fig. 1 shows a ladle without a refractory lining with a mechanical gear. Generally, these ladles are called pouring ladles when they are used solely for pouring. Often, however, the so-called tapping ladle or transport ladle are also used directly for pouring. Caution is advised when, for example, the magnesium treatment is carried out in the tapping ladle. However, this should not be used as a pouring ladle as there is an increased risk of the formation of slag inclusions (dross). Casting ladles are usually moved with a crane or overhead conveyors; ladles with a siphon are used to hold back slag (tea-pot principle). Fig. 2 (Küttner GmbH & Co. KG)shows such a ladle schematically. This is a Mg-treatment ladle with a lid and a pocket for the pre-alloy in the ladle bottom. The ladles are tilted or swiveled during casting, whereby in addition to purely mechanical drives, electromechanical drives and hydraulic tilting devices are also used (Fig. 3). Additional references:LadlePlug ladleRefractory products | Gießpfanne | Mit einer feuerfesten Zustellung ausgekleidete Pfanne, aus der die Schmelze in die Formen gegossen wird. Bild 1 zeigt eine Gießpfanne ohne feuerfeste Auskleidung mit mechanischem Getriebe. Im Allgemeinen werden diese Pfannen als Gießpfannen bezeichnet, wenn sie ausschließlich zum Gießen verwendet werden. Häufig jedoch werden auch die sogenannte Abstichpfanne oder auch Transportpfanne direkt zum Gießen verwendet. Vorsicht ist geboten, wenn in der Abstichpfanne beispielsweise die Magnesiumbehandlung durchgeführt wird. Diese sollte dann jedoch nicht als Gießpfanne benutzt werden da ein erhöhtes Risiko für die Bildung von Schlackeneinschlüsse (Dross) besteht. Gießpfannen werden in der Regel mit Kran oder Hängebahnen verfahren, zum Zurückhalten von Schlacken verwendet man Pfannen mit Siphon (Teekannenprinzip). Bild 2 (Küttner GmbH & Co. KG)zeigt einer derartige Pfanne schematisch. Hierbei handelt es sich um eine Mg-Behandlungspfanne mit Deckel und Tasche für die Vorlegierung im Pfannenboden. Die Pfannen werden beim Gießen gekippt oder geschwenkt, wobei neben rein mechanischen Antrieben auch elektromechanische Antriebe und hydraulische Kippeinrichtungen eingesetzt werden (Bild 3). Weiterführende Stichworte:PfanneStopfenpfanneFeuerfeste Erzeugnisse | https://www.giessereilexikon.com/en/foundry-lexicon/Encyclopedia/show/pouring-ladle-5240/?cHash=f1de6c32b9533077c4ca2a16c225ce5b | https://www.giessereilexikon.com/giesserei-lexikon/Encyclopedia/show/giesspfanne-5239/?cHash=f1de6c32b9533077c4ca2a16c225ce5b
Potassium | Chemical element with the symbol K and the atomic number 19. Potassium is classified as alkali metals, breaks down water and msut therefore be stored under petroleum. | Kalium | Chemisches Element mit dem Symbol K und der Ordnungszahl 19. Kalium zählt zu den Alkalimetallen, zersetzt Wasser und muss deshalb unter Petroleum aufbewahrt werden. | https://www.giessereilexikon.com/en/foundry-lexicon/Encyclopedia/show/potassium-3870/?cHash=d9c9a52c6893986a39781ab3f9773262 | https://www.giessereilexikon.com/giesserei-lexikon/Encyclopedia/show/kalium-255/?cHash=d9c9a52c6893986a39781ab3f9773262
Post-feeding | Re-flow of liquid metal from the riser ensures seal-feeding of the casting solidifying in the casting mold. Additional references:Atmospheric riserBlind riserExothermic riserInsulating riser sleeveMini riserLive riserWilliams riserRiser type | Nachspeisen | Durch Nachfließen von flüssigem Metall aus Speiser erfolgt die Dichtspeisung des in der Gießform erstarrenden Gussstückes.Weiterführende Stichworte:Atmosphärischer SpeiserBlindspeiserExotherme Speiserisolierender SpeisereinsatzMinispeiserNaturspeiserWilliamsspeiserSpeiserart | https://www.giessereilexikon.com/en/foundry-lexicon/Encyclopedia/show/post-feeding-3986/?cHash=d9051a33ba7e5fbdc3cc56cca40a7268 | https://www.giessereilexikon.com/giesserei-lexikon/Encyclopedia/show/nachspeisen-372/?cHash=d9051a33ba7e5fbdc3cc56cca40a7268
Pneumatic rammer | Striking pneumatic tool used in foundries to compact molds for bench and floor molding (see Ramming); examples are given and shown in Fig. 1 and Table 1.In order to meet the European Machinery Directive (98/37/EC), harmful vibrations of handheld tools can be reduced by means of additional vibration damping. The vibration damping reduces stresses by up to 50%.Rammer feet for pneumatic rammers are available in numerous shapes and in solid-rubber or metal design (Fig. 2). | Druckluftstampfer | Schlagendes Druckluftwerkzeug, das im Gießereibetrieb zur Formstoffverdichtung für das Bank- und Bodenformen verwendet wird (siehe Stampfen), Beispiele sind in Bild 1 und Tabelle 1 dargestellt und angeführt.Um der europäischen Maschinenrichtlinie (98/37/EG) gerecht zu werden, können die schädlichen Vibrationen an handgeführten Werkzeugen durch eine zusätzliche Schwingungsdämpfung reduziert werden. Die Schwingungsdämpfung reduziert die Belastung um bis zu 50 %.Stampferfüße für die Druckluftstampfer sind in zahlreichen Formen und in Vollgummi- bzw. Metallausführung erhältlich (Bild 2). | https://www.giessereilexikon.com/en/foundry-lexicon/Encyclopedia/show/pneumatic-rammer-4634/?cHash=bc134facb3f72e5ac5bb599fab7b4560 | https://www.giessereilexikon.com/giesserei-lexikon/Encyclopedia/show/druckluftstampfer-1023/?cHash=bc134facb3f72e5ac5bb599fab7b4560
Pneumatic Conveyor | Equipment for the continuous conveying of dry, granular and pourable bulk materials such as silica sand and similar products like this.The pressure vessel conveyor SP-HL (Fig. 1, KLEIN Anlagenbau AG) continually feeds the material in portions from the unpressurized inlet vessel into the pressurized conveying line. A smooth and continuous conveying process is ensured by extremely short filling cycles and constant air injection into the conveying line.The advantages of the SP-HL in contrast to conventional conveyors, in which the conveying process is interrupted in order to decrease the conveying pressure and refill the pressure vessel, are:• high conveying capacities• considerable energy saving• lower wear at conveying pipes and conveying material• very compact design• no preventive inspections by corresponding authorities required• less waste air and less strain on the filter• integrated electro-pneumatic timing control clocked by one inductive switch. Display of maintenance intervals. One fault message available• for very high conveying capacities two SP-HL conveyors are combined to a tandem conveyor feeding one conveying line• low maintenance expenditure. Excellent accessibility of wearing parts• air-flushed cone valvePerformance characteristics are shown in Fig. 2 (KLEIN Anlagenbau AG). | Pneumatische Förderanlage | Anlage für die kontinuierliche Förderung von trockenen, körnigen und rieselfähigen Schüttgütern, wie Quarzsand und ähnliche Produkte. So speist der Druckgefäßförderer SP-HL (Bild 1, KLEIN Anlagenbau AG) das Fördergut kontinuierlich in Portionen aus dem drucklosen Vorbehälter in die mit dem Förderdruck beaufschlagte Förderleitung. Durch extrem kurze Füllphasen und konstante Lufteinspeisung in die Förderleitung entsteht ein gleichmäßiger, ununterbrochener Förderstrom. Damit werden im Gegensatz zu konventionellen Druckgefäßförderern, bei denen der Förderstrom zum Abbau des Förderdruckes und zum Nachfüllen des Fördergutes in den Druckbehälter unterbrochen wird, folgende Vorteile erreicht: • hohe Transportleistungen • wesentliche Energieeinsparungen • geringerer Verschleiß an Förderleitungen und Fördergut • sehr kleine Baugröße • entfallen der behördlichen Überwachungspflicht • geringere Abluftmenge und Filterbelastung • integrierte elektropneumatische Taktsteuerung, die von nur einem induktiven Schalter getaktet wird • Wartungsintervalle werden angezeigt, eine Störmeldung steht zur Verfügung • für sehr hohe Förderleistungen arbeiten zwei SP-HL als Tandemanlage auf eine gemeinsame Förderleitung • der Wartungsaufwand ist gering, Verschleißteile sind leicht zugänglich • luftgespülter Kegelverschluss Die Leistungsmerkmale sind in Bild 2 (KLEIN Anlagenbau AG) dargestellt | https://www.giessereilexikon.com/en/foundry-lexicon/Encyclopedia/show/pneumatic-conveyor-4959/?cHash=43acd77adf1c17ff7da5ed174c3eb091 | https://www.giessereilexikon.com/giesserei-lexikon/Encyclopedia/show/pneumatische-foerderanlage-4958/?cHash=43acd77adf1c17ff7da5ed174c3eb091
Plunger lubricant | In high-pressure die-casting the molten metal is injected into the die cavity through a cylindrical sleeve by a piston (or plunger) that forces the molten metal through a narrow orifice at high speed and pressure. Proper lubrication of the plunger (e. g. Chem-Trend, Geiger + Co. Schmierstoff-Chemie GmbH, Tribo-Chemie GmbH) is essential to provide smooth filling of the cavity, reduce energy consumption during the shot and extend the life of the plunger tip and sleeve. Movie 1:Tribo-Chemie GmbH – Isolat® 80 G Solid plunger lubes are most frequently supplied as small pellets that are introduced by an automated device through the pour hole into the shot sleeve. Practical experience with Isolat 80 G and a competitive product shows both videos (Tribo-Chemie). The carrier is designed to melt and then assist in the distribution of additives over the surface of the tip and shot sleeve. Oil-borne plunger lubricants are similar in function but, as they are liquids, they may be applied with or without atomization to enhance surface coverage. Graphite is a key functional material in many plunger lubricants. It can be supplied in a variety of carriers including oil, water and waxes. The carrier serves not only as a lubricant itself, but also to help distribute the additives over the surface of the shot sleeve, and, depending on the method of application, to hold the additives in place once applied.Additional references:Die casting release agentSeparating agent | Kolbenschmierstoff | Im Druckgießprozess wird das geschmolzene Metall mit großer Geschwindigkeit und unter hohem Druck mittels eines Kolbens durch einen zylinderförmigen Einsatz in den Formhohlraum eingeschossen. Die richtige Schmierung des Kolbens ist von entscheidender Bedeutung, um eine reibungslose Befüllung der Form zu erzielen, den Energieverbrauch während des Schusses zu senken und die Standzeiten von Kolbenspitze und Gießkammer zu verlängern.Kolbenschmierstoffe (z. B. Chem-Trend, Geiger + Co. Schmierstoff-Chemie GmbH, Tribo-Chemie GmbH) haben darüber hinaus die Funktion, die Kolbenspitze abzudichten, um das flüssige Metall daran zu hindern, an der Spitze vorbei zu rinnen und mechanische Probleme bei der Kolbenbewegung zu verursachen. Film 1:Tribo-Chemie GmbH – Isolat® 80 G Feste Kolbenschmierstoffe bestehen üblicherweise aus kleinen Körnern, die durch eine automatisierte Vorrichtung in die Gießkammer eingebracht werden. Das Trägermaterial schmilzt und verteilt die Additive auf diese Weise gleichmäßig auf Spitze und Gießkammer. Praxisversuche mit Isolat 80 G und einem vergleichbaren Wettbewerbsprodukt zeigen die beiden Videos (Tribo-Chemie). Ölgetragene Kolbenschmierstoffe sind ähnlich in ihrer Funktion, können aber, da sie flüssig sind, auch durch Zerstäubung aufgetragen werden, um eine optimale Oberflächenbenetzung zu erzielen. Grafit ist eine wichtige Komponente in vielen Kolbenschmierstoffen und kann über Öl, Wasser oder Wachse transportiert werden. Das Trägermaterial dient nicht nur als Schmierstoff, es hilft auch dabei, die Additive auf der Oberfläche der Gießkammer zu verteilen und, abhängig von der Applikationsmethode, die aufgetragenen Additive zu fixieren.Weiterführende Stichworte:Druckguss-TrennstoffDruckguss-HilfsstoffTrennmittel | https://www.giessereilexikon.com/en/foundry-lexicon/Encyclopedia/show/plunger-lubricant-4678/?cHash=ed9b7fd4c49f09c0ba78e08fbc755ab1 | https://www.giessereilexikon.com/giesserei-lexikon/Encyclopedia/show/kolbenschmierstoff-1067/?cHash=ed9b7fd4c49f09c0ba78e08fbc755ab1
Plug ladle | Casting ladle, which is emptied through the bottom of the ladle by a movable plug bar (Fig. 1). There is a spout or perforated brick in the bottom of the ladle (Fig. 2), which is opened or closed by a vertically movable plug bar. The actual plug is attached to the lower end of the plug bar. Since the outflow speed decreases with decreasing metal level, the pouring performance also decreases until it reaches the value zero at the moment when the pan is completely emptied. Thus, the theoretical emptying time is not the same as the actual pouring time, as speed losses occur due to friction and constriction of the pouring stream. The actual pouring time (emptying time) for a given perforated stone diameter is determined as a function of the weighed-in ladle contents. Additional references:Pouring ladleRefractory productsLadle | Stopfenpfanne | Gießpfanne, welche durch eine bewegliche Stopfenstange über den Pfannenboden entleert wird (Bild 1). Dabei befindet sich im Pfannenboden ein Ausguss- oder Lochstein (Bild 2), der von einer senkrecht beweglichen Stopfenstange geöffnet oder geschlossen wird. Am unteren Ende der Stopfenstange ist der eigentliche Stopfen befestigt. Da die Ausflussgeschwindigkeit mit abnehmender Metallspiegelhöhe kleiner wird, vermindert sich auch die Gießleistung, bis sie im Augenblick der vollständigen Pfannenleerung den Wert Null erreicht. Somit ist die theoretische Entleerzeit nicht gleich der tatsächlichen Gießzeit, da Geschwindigkeitsverluste durch Reibung und Einschnürung des Gießstrahles entstehen. Man bestimmt die tatsächliche Gießzeit (Entleerzeit) für einen gegebenen Lochsteindurchmesser in Abhängigkeit vom eingewogenen Pfanneninhalt. Weiterführende Stichworte:PfanneGießpfanneFeuerfeste Erzeugnisse | https://www.giessereilexikon.com/en/foundry-lexicon/Encyclopedia/show/plug-ladle-5242/?cHash=04df5f02d4374d6e0b6f5fb7edbe3266 | https://www.giessereilexikon.com/giesserei-lexikon/Encyclopedia/show/stopfenpfanne-5241/?cHash=04df5f02d4374d6e0b6f5fb7edbe3266
Plasticity | Deformability of solid bodies, particularly of plastic materials, e.g., the kneadability of bentonites. | Plastizität | Formänderungsvermögen von Festkörpern insbesondere von plastischen Stoffen, beispielsweise die Knetbarkeit von Bentoniten. | https://www.giessereilexikon.com/en/foundry-lexicon/Encyclopedia/show/plasticity-3946/?cHash=96bf00d1a56bb23330a7007cab9b98bc | https://www.giessereilexikon.com/giesserei-lexikon/Encyclopedia/show/plastizitaet-332/?cHash=96bf00d1a56bb23330a7007cab9b98bc
Pitch coke | Due to the calcination at temperature > 1100°C, this product is dry (Figure 1) and displays a considerably lower content of volatile components than green petroleum coke. Furthermore, its is produced by coking coal tar pitch. It is mainly characterized by its high carbon content (approx. 98% C), contains around 0.6 to 0.8% sulfur and max. 0.6% volatile components, whereby the ash residue is a maximum of 0.6%. Pitch coke can be used as a carburization agent.Additional references:Bed cokeHC cokeCokeCoke splitMelting cokeBuffer coke charge | Pechkoks | Durch die Kalzinierung bei Temperaturen > 1100 °C liegt dieses Produkt trocken vor (Bild 1) und weist einen deutlich geringeren Gehalt an flüchtigen Bestandteilen auf als grüne Petrolkoks. Außerdem wird er durch Verkoken von Steinkohlenteerhartpech hergestellt. Er zeichnet sich vor allem durch seinen hohen Kohlenstoffgehalt (ca. 98 % C) aus, enthält etwa 0,6 bis 0,8 % Schwefel und max. 0,6 % flüchtige Bestandteile, wobei der Ascherückstand höchstens 0,6 % beträgt. Pechkoks kann als Aufkohlungsmittel eingesetzt werden. Weiterführende Stichworte:FüllkoksHC-KoksKoksSatzkoksSchmelzkoksZwischenkoks | https://www.giessereilexikon.com/en/foundry-lexicon/Encyclopedia/show/pitch-coke-4291/?cHash=e02c156bece885d574fab72bac15c3ed | https://www.giessereilexikon.com/giesserei-lexikon/Encyclopedia/show/pechkoks-679/?cHash=e02c156bece885d574fab72bac15c3ed
Pin holes | Bubbles or cavities predominantly occurring at the outside of the casting or just below the surface of flake, nodular or compacted graphite iron, malleable cast iron, and cast steel castings.Pin holes occur individually and over a large area and can affect all casting sections. In many cases they are not visible until after machining, but always with the naked eye. The appearance of pin holes ranges from nodular bare metal bubbles or bubbles covered with graphite skins to larger cavities of irregular shape accompanied by slags or oxidation (Figures 1 to 6). They are referred to as hydrogen pin holes and hydrogen-nitrogen pin holes, which cannot be distinguished from each other, and as CO-slagpin holes. Specific properties of the iron, on the one hand, and specific properties of the mold material system, on the other handare known to be possible root causes of these defects. In practice, the formation of pin holes is often not caused by an individual factor, but by the cumulative effect of several overlapping factors. Pin holes can lead to Impairments in coatings such as enameling hot-dip galvanizing, powder coatings etc. With respect to the structural load-bearing capacity, this defect has hardly any influence, particularly in case of ductile cast iron types and low stress levels. With machined functional surfaces which also have to be impervious, this defect leads to rejection. Moreover, if the defect occurs in an unfavorable location, this will impair the fatigue strength, and consequently pin holes cannot be tolerated in safety components subject to fatigue loading. The formation of hydrogen and hydrogen-nitrogen pin holes is a process in three stages: - Reaction of the water vapor with other elements in the iron. This leads to the formation of metallic oxides and atomic hydrogen which diffuses into the liquid metal. Nitrogen-hydrogen compounds are broken down in similar ways and can also diffuse into the liquid metal. - Formation of micro gas bubbles due to reaction of the metallic oxides with the carbon of the melt. - Diffusion of hydrogen and potentially nitrogen into the micro gas bubbles and size increase of the bubbles. These are the causes of pin hole formation from a metallurgic point of view: - Excessive hydrogen content in the melt which may be caused by hydrogen carriers such as moisture of charge materials in general, in particular fine-grained, unprotected ferro-alloys, which often accumulate water, highly rusty charge materials (accumulated OH groups), oils and emulsions releasing hydrocarbons, and ultimately by the impact of an increased humidity itself - Excessive nitrogen content in the melt which may be introduced by nitrogen carriers such as scrap steel (up to 130ppm N, max. 200ppm N), rail steel (up to 170ppm N), pig iron (10 to 60ppm N), carburization agents (from 0.11 x 104ppm to 1675 x 104ppm N) The nitrogen content in the casting is within the range of 40 to 140ppm, thus making it possible for degassing to occur in case of externally excited bubble formation, e.g. by inductive stirring. The critical limit for the formation of pin holes is often indicated with 80 to 100ppm, although lower contents in connection with CO precipitations can already be critical. In comparison with cast steel, cast iron has a lower tendency to gas absorption as carbon and silicon decrease the solubility and thus the readiness to absorb hydrogen and nitrogen. Consequently, a cast iron melt with a lower degree of saturation is significantly more sensitive, which is also reflected in the frequency of defects in malleable cast iron, which naturally must have a lower degree of saturation Chromium, molybdenum, manganese, vanadium, and titanium increase the solubility of hydrogen and nitrogen whereas it is reduced by aluminum, phosphorous, silicone, and carbon. An examination revealed that castings with the same gas content were completely intact at 70ppm Al whereas the same castings with 380ppm Al revealed severe pin hole formation. Increased aluminum contents can cause a transformation of the aluminum in the iron with the water vapor of the mold gas to aluminum oxide and hydrogen. This hydrogen then leads to bubble formation. This is where the line between purely metallurgically caused gas bubbles and the interfacial reaction between mold (core) should be drawn.Molding material-related causes: - Too high nitrogen contents in the mold sand with too high moisture contents. - Unfavorable gas atmosphere in the mold cavity the causes of which originate in the type and amount of lustrous carbon formers added. - Too high nitrogen content in core sands and/or too high nitrogen-hydrogen compounds in core mold material binders. - Particularly in the pyrolysis of Croning core binders, large amounts of gas are released at the time where no stable marginal shell has formed yet. The mechanism is explained as follows: Under reduced atmosphere, ammoniac breaks down according to the eq. 1 Eq. 1: At approximately 600°C and atmospheric pressure, the ammoniac is almost completely dissociated. During this process, the gas volume is doubled, 2mol ammoniac transform into 1mol nitrogen and 3mol hydrogen. This hydrogen gas may also react with the separated carbon monoxide according to the following eq. 2:Eq. 2: Insufficient degree of conditioning of the bentonite-bound mold material and therefore presence of free water, not bound in the bentonite (in the three-layer mineralmontmorillonite) which increases the risk of hydrogen formation. In addition to the iron composition and the mold material structure, there are other factors for the occurrence of pin holes. For example, incomplete removal of the slag can lead to slag inclusions , which may act as nuclei for bubble formation. Numerous oxides are present in nodular graphite cast iron, even if the slag has been removed, and these oxides can contribute to the formation of pin holes. The slag produced during magnesium treatment also has an impact, although it is not clear whether it purely mechanically causes a surface defect or promotes gas formation. The casting and gate technology can also have an impact on pin hole formation. A gate system with non-turbulent flow and short runners reduce the tendency for pin holes to form. Splash balls can also be a cause for pin holes. They are oxidized and then enveloped by the casting flow. This can lead to a reaction where CO is produced which results in the formation of gas bubbles. Measures for prevention (acc. to S. Hasse, FT&E): - Reduce hydrogen carriers reduce, i.e. use dry charge materials, avoid highly rusty, oily charge materials. - Reduce the nitrogen carriers (e.g. scrap steel) in the charge, for GJL, observe minimum titanium content (0.02%), if applicable. Use recirculation material in blasted condition, where possible. - If possible, increase degree of saturation, adjust manganese to maximum 0.4% Si, reduce aluminum content (not ? 100ppm). In the presence of titanium, the negative effect of aluminum is further reinforced, with Ti contents of 0.02% and Al contents from 0.01 to 0.2% increased pin hole - Use material with reduced aluminum contents and ensure that casting temperatures are adequately high. Low casting temperatures reinforce the tendency towards defects which is considered an indicator that pin hole formation is caused by surface oxidation of the melt during casting and solidification. - Change the gate system such that the melt is given few opportunities for oxidation, shorten flow paths, avoid turbulences. - In case of cast steel, keep the hydrogen content of the melt as low as possible by means of intensive cooking during the refining period. Ensure thorough pre-deoxidation and short casting times, avoid long flow paths. - Reduction of slag formation. - Reduce humidity content in the mold material, reduce quantity of coresand addition (nitrogen, urea), refresh with new sand, if required. - Check the lustrous carbon content of the mold material and optimize, if required, change lustrous carbon formers, if required. - Reduce binder quantity in resin-bonded molds and cores, if required or use other binder and/or catalysts. - Face coat molds and cores (nitrogen-absorbing barrier face coatings), thoroughly dry water face coatings, check and optimize vents. - Avoid inclusion of auxiliary riser materials into the mold material system. | Pinholes | Vornehmlich an der Gussstückaußenseite oder knapp unter der Oberfläche von Gussstücken aus Gusseisen mit Lamellen-, Kugel- oder Vermiculargrafit, Temperguss und Stahlguss auftretende Blasen oder Hohlräume.Pinholes, oft auch als Nadelstichporosität oder Randblasen bezeichnet, treten vereinzelt und großflächig auf und können alle Gussstückbereiche befallen. Sie sind in vielen Fällen erst nach der mechanischen Bearbeitung, in jedem Fall aber mit freiem Auge sichtbar. Die Erscheinungsformen der Pinholes reichen von kugeligen, metallisch blanken oder mit Grafithäutchen belegten Bläschen bis zu größeren, unregelmäßig gestalteten und mit Schlacken oder Oxidationserscheinungen vergesellschafteten Hohlräumen (Bilder 1 bis 6). Man spricht von Wasserstoff-Pinholes und Wasserstoff-Stickstoff-Pinholes, die sich nicht untereinander unterscheiden lassen, sowie von CO-Schlackenreaktion-Pinholes. Als mögliche Entstehungsursachen dieser Fehler sind einerseits spezifische Eigenschaften des Eisens und andererseits solche des Formstoffsystems bekannt. Im konkreten Fall wird die Bildung von Pinholes oft nicht nur durch eine einzige Ursache, sondern durch die Summenwirkung mehrerer sich überlagernder Ursachen bedingt sein. Beeinträchtigungen entstehen durch Pinholes bei Beschichtungen wie Emaillieren, Tauchverzinken, Pulverbeschichtungen usw. Die statische Belastbarkeit wird durch diesen Fehler, insbesondere bei duktilenGusseisensorten und niedrigem Belastungsniveau, kaum beeinflusst. Bei bearbeiteten Funktionsflächen, die dazu noch dicht sein müssen, führt der Fehler zum Ausschuss. Außerdem wird bei ungünstiger Fehlerlage die Schwingfestigkeit beeinträchtigt, so dass bei schwingend belasteten Sicherheitsteilen Pinholes nicht toleriert werden können.Die Bildung von Wasserstoff- und Wasserstoff-Stickstoff-Pinholes verläuft in drei Stufen: 1. Reaktion des Wasserdampfes mit den Eisenbegleitern. Es bilden sich Metalloxide und atomarer Wasserstoff, der in das flüssige Metall diffundiert. In ähnlicher Weise werden Stickstoff-Wasserstoff-Verbindungen aufgespalten und können ebenfalls in das flüssige Metall diffundieren. 2. Bildung von Mikrogasblasen durch Reaktion der Metalloxide mit dem Kohlenstoff der Schmelze. 3. Diffusion von Wasserstoff und eventuell Stickstoff in die Mikrogasblasen und Vergrößerung der Blasen.Daraus resultieren die metallurgisch begründeten Ursachen der Pinholebildung: - Überhöhter Wasserstoffgehalt der Schmelze, der durch Wasserstoffträger wie Feuchtigkeit von Einsatzstoffen generell, insbesondere feinkörnige, ungeschützte Ferrolegierungen, die vielfach Wasser anlagern, stark rostige Einsatzmaterialien (angelagerte OH-Gruppen), Öle und Emulsionen, die Kohlenwasserstoffe abgeben, und letztlich durch den Einfluss einer erhöhten Luftfeuchtigkeit selbst auftreten kann - Überhöhter Stickstoffgehalt der Schmelze, der durch Stickstoffträger wie Stahlschrott (bis 130 ppm N, max. 200 ppm N), Schienenstahl (bis 170 ppm N), Roheisen (10 bis 60 ppm N), Aufkohlungsmittel (von 0,11 x 104 ppm bis 1675 x 104 ppm N) eingebracht werden kann Der Stickstoffgehalt im Gusseisen bewegt sich im Bereich zwischen 40 und 140 ppm, so dass bei Fremdanregung der Blasenbildung, z. B. durch induktives Rühren, auch eine Entgasung eintreten kann. Die kritische Grenze zur Bildung von Pinholes wird vielfach mit 80 bis 100 ppm angegeben, obwohl auch niedrigere Gehalte in Verbindung mit CO-Ausscheidungen bereits kritisch sein können. Gegenüber Stahlguss neigt Gusseisen weniger zur Gasaufnahme, da Kohlenstoff und Silizium die Löslichkeit und daher auch die Aufnahmebereitschaft für Wasserstoff und Stickstoff herabsetzen. Demzufolge ist eine Gusseisenschmelze mit niedrigem Sättigungsgrad weitaus empfindlicher, was sich auch in der Fehlerhäufigkeit bei Temperguss, der naturgemäß einen niedrigen Sättigungsgrad haben muss, widerspiegelt. Chrom, Molybdän, Mangan, Vanadium und Titan erhöhen die Löslichkeit Wasserstoff und Stickstoff, während sie durch Aluminium, Phosphor, Silizium und Kohlenstoff vermindert wird. So zeigte ein Untersuchungsfall, dass Gussstücke mit gleichem Gasgehalt bei 70 ppm Al völlig gesund waren, während die gleichen Gussstücke mit 380 ppm Al starke Pinholebildung aufwiesen. Höheren Aluminiumgehalte können eine Umsetzung des Aluminiums im Eisen mit dem Wasserdampf des Formgases zu Aluminiumoxid und Wasserstoff bewirken. Dieser Wasserstoff führt dann zur Blasenbildung. Hier wäre auch die Grenze zwischen rein metallurgisch bedingten Gasblasen und der Grenzflächenreaktion zwischen Form (Kern) zu ziehen.Formstoffbedingte Ursachen: - Zu hohe Stickstoffgehalte im Formsand bei zu hohen Feuchtigkeitsgehalten. - Ungünstige Gasatmosphäre im Formhohlraum, deren Ursachen in der Art und Zugabemenge an Glanzkohlenstoffbildnern zu suchen sind. - Zu hoher Stickstoffgehalt in Kernsanden bzw. zu hohe Stickstoff-Wasserstoffverbindungen in Kernformstoffbindern. - Vor allem bei der Pyrolyse von Croning-Kernbindern werden zu dem Zeitpunkt hohe Gasmengen freigesetzt, bei dem sich noch keine feste Randschale gebildet hat. Der Mechanismus ist wie folgt zu erklären: Unter reduzierender Atmosphäre zerfällt Ammoniak nach der Glg. 1Glg. 1: Bei etwa 600 °C und Atmosphärendruck ist der Ammoniak fast vollständig dissoziiert. Dabei verdoppelt sich das Gasvolumen, aus 2 Mol Ammoniak entstehen 1 Mol Stickstoff und 3 Mol Wasserstoff. Dieses Wasserstoffgas kann gegebenenfalls mit dem abgeschiedenen Kohlenmonoxid gemäß folgender Glg. 2 reagieren:Glg. 2: Zu geringer Aufbereitungsgrad des bentonitgebundenen Formstoffes und demzufolge Vorliegen von freiem, nicht im Bentonit (im DreischichtmineralMontmorillonit) gebundenem Wasser, das die Gefahr der Wasserstoffbildung erhöht. Außer der Eisenzusammensetzung und der Formstoffbeschaffenheit gibt es noch andere Einflüsse auf die Entstehung von Pinholes. So kann ein nicht vollständiges Abziehen der Schlacke zu Schlackeneinschlüssen führen, die möglicherweise als Keime für die Gasblasenbildung wirken. Im Gusseisen mit Kugelgrafit sind zahlreiche Oxide vorhanden, selbst wenn die Schlacke entfernt worden ist, und diese Oxide können zur Pinholebildung beitragen. Die bei der Magnesiumbehandlung entstehende Schlacke hat gleichfalls einen Einfluss, wenn auch nicht klar ist, ob sie einen Oberflächenfehler rein mechanisch hervorruft oder aber die Gasentwicklung fördert. Die Gieß- und Anschnittechnik kann ebenfalls einen Einfluss auf die Pinholebildung ausüben. Ein Anschnittsystem mit nicht turbulenter Strömung und kurze Gießläufe verringern die Pinholeneigung. Auch Spritzkugeln können eine Ursache für Pinhohles darstellen. Sie werden oxidiert und dann von der Gießströmung umhüllt. Hier kann es zu einer Reaktion kommen, bei der CO entsteht, so dass sich Gasblasen bilden. Maßnahmen zur Vermeidung (nach S. Hasse, FT&E): 1. Wasserstoffträger verringern, d. h. trockene Einsatzstoffe verwenden, stark rostige, ölige Einsatzmaterialien vermeiden. 2. In der Gattierung die Stickstoffträger (z. B. Stahlschrott) verringern, bei GJL eventuell Mindestgehalt an Titan (0,02 %) beachten. Kreislaufmaterial möglichst gestrahlt einsetzen. 3. Wenn möglich Sättigungsgrad erhöhen, Mangangehalt nicht höher als 0,4 % Mn einstellen, Aluminiumgehalte senken (nicht ≥ 100 ppm). Bei Anwesenheit von Titan wird die negative Wirkung von Aluminium noch verstärkt, bei Ti-Gehalten von 0,02 % und Al-Gehalten von 0,01 bis 0,2 % treten verstärkt Pinholes auf. 4. mit reduzierten Aluminiumgehalten einsetzen und auf entsprechend hohe Gießtemperaturen achten. Niedrige Gießtemperaturen verstärken die Fehlerneigung, was als Hinweis dafür angesehen wird, dass die Pinholebildung durch Oberflächenoxidation der Schmelze während des Gießens und Erstarrens verursacht wird. 5. Anschnittsystem so ändern, dass der Schmelze wenig Gelegenheit zur Oxidation gegeben wird; Fließwege verkürzen, Turbulenzen vermeiden. 6. Bei Stahlguss den Wasserstoffgehalt der Schmelze durch intensives kochen während der Frischperiode möglichst niedrig einstellen. Sorgfältige Vordesoxidation und kurze Gießzeiten gewährleisten, lange Fließwege vermeiden. 7. Reduzierung der Schlackenbildung. 8. Feuchtigkeitsgehalt im Formstoff verringern, Menge an Kernsandzulauf (Stickstoff, Harnstoff) verringern, eventuell Neusandauffrischung. 9. Glanzkohlenstoffgehalt des Formstoffes überprüfen und ggf. optimieren, Glanzkohlenstoffbildner ggf. wechseln. 10. In kunstharzgebundenen Formen und Kernen eventuell Bindermenge reduzieren oder anderen Binder und/oder Katalysatoren einsetzen. 11. Formen und KerneSchlichten (stickstoffadsorbierende Sperrschlichten), Wasserschlichten gut trocknen, Entlüftungen überprüfen und optimieren. 12. Eintrag von Speiserhilfsstoffen in das Formstoffsystem vermeiden. | https://www.giessereilexikon.com/en/foundry-lexicon/Encyclopedia/show/pin-holes-3943/?cHash=b1c1c170aca18d529cf8b44e0fc3badb | https://www.giessereilexikon.com/giesserei-lexikon/Encyclopedia/show/pinholes-329/?cHash=b1c1c170aca18d529cf8b44e0fc3badb
Pig mold | Open sand mold (one-piece) or open ingot (also one-piece) for casting of pigs or ingot metals. Additional references:Magnesium pig heat-up devicePig breakerPig casting conveyor | Masselform | Offene Sandform (einteilig) oder offene Kokille (ebenfalls einteilig) zum Gießen von Masseln oder Blockmetallen.Weiterführende Stichworte:Magnesium-MasselvorwärmeinrichtungMasselbrecherMasselgießband | https://www.giessereilexikon.com/en/foundry-lexicon/Encyclopedia/show/pig-mold-3973/?cHash=183b008b241fa0ab12d3c1af6df00306 | https://www.giessereilexikon.com/giesserei-lexikon/Encyclopedia/show/masselform-359/?cHash=183b008b241fa0ab12d3c1af6df00306
Pig iron | Serves as charge material for production of cast iron and steel and is produced from iron ore in a furnace. Its main component is iron and it also contains carbon, silicon, manganese, phosphor, sulfur and traces of other elements.Pig iron is derived and produced from clean ores in very uniform composition particularly adapted to the requirements of foundry application. The most important types of pig iron include foundry pig iron, hematite pig iron, spiegel iron and special pig iron. Leading suppliers of types of raw iron are Rio Tinto Iron & Titanium GmbH, DK Recycling und Roheisen GmbH, Richard Anton KG and ASK Chemicals Metallurgy GmbH, Unterneukirchen. | Roheisen | Dient als Einsatzstoff zur Herstellung von Gusseisen sowie zur Stahlerzeugung und wird im Hochofen aus Eisenerz erzeugt. Sein Hauptbestandteil ist Eisen und es enthält außerdem Kohlenstoff, Silizium, Mangan, Phosphor, Schwefel und Spuren anderer Elemente.Roheisen wird aus sauberen Erzen und in sehr gleichmäßiger Zusammensetzung, die speziell auf die Belange der Gießereien abgestimmt wird, hergestellt und geliefert. Die wichtigsten Roheisensorten sind Gießereiroheisen, Hämatitroheisen, Spiegeleisen und Spezialroheisen. Führende Anbieter von Roheisensorten sind Rio Tinto Iron & Titanium GmbH, DK Recycling und Roheisen GmbH, Richard Anton KG und ASK Chemicals Metallurgy GmbH, Unterneukirchen. | https://www.giessereilexikon.com/en/foundry-lexicon/Encyclopedia/show/pig-iron-4336/?cHash=145504259bd140b66c97abe4bccb1361 | https://www.giessereilexikon.com/giesserei-lexikon/Encyclopedia/show/roheisen-724/?cHash=145504259bd140b66c97abe4bccb1361
Pig casting conveyor | Conveyor belt with pig molds u8sed for automated production of pig blocks from aluminum and magnesium alloys with pig weights of 4 to 20 kg.Fig. 1 illustrates a magnesiumpig casting conveyor for casting of magnesium pigs (pig weight approx. 8 - 12 kg), with electrical pre-heating and cooling equipment for the pig molds, the castingoutput is 60 to 120 pigs per hour.Fig. 2 depicts a pig casting conveyor connected to a magnesium alloying plant. To prevent oxidization of the magnesium melt, the pig molds are covered with shielding gas during filling and during cooling the molds run through a shielding gas-filled tunnel until the pigs are automatically demolded at the end of the conveyor. The consumption of shielding gas ranges approx. at 5.000 - 6.000 Nl/h. Sensing of the fill level during filling of the pig molds is performed by means of a conductive probe.Additional references:Magnesium pig heat-up deviceMagnesium alloying plantPig breaker | Masselgießband | Förderband mit Masselformen zum automatisierten Abmasseln von Aluminium- und Magnesiumlegierungen mit Masselgewichten von 4 bis 20 kg. Bild 1 zeigt ein Magnesium-Masselgießband zum Abgießen von Magnesiummasseln (Masselgewicht ca. 8 - 12 kg), mit elektrischer Vorwärmung und Kühleinrichtung der Masselformen, die Gießleistung beträgt 60 bis 120 Massel pro Stunde. In Bild 2 ist ein Masselgießband an einer Magnesium-Legierungsanlage ersichtlich. Um ein Oxidieren der Magnesiumschmelze zu verhindern werden die Masselformen während des Befüllens mit Schutzgas abgedeckt und durchlaufen während der Abkühlphase einen schutzgasgefüllten Tunnel, bis sie am hinteren Ende des Bandes automatisch aus den Formen geschlagen werden. Der Schutzgasverbrauch beträgt ca. 5.000 - 6.000 Nl/h. Die Abtastung des Füllstands beim Befüllen der Masselformen erfolgt mittels einer konduktiven Sonde.Weiterführende Stichworte:Magnesium-MasselvorwärmeinrichtungMagnesium-LegierungsanlageMasselbrecher | https://www.giessereilexikon.com/en/foundry-lexicon/Encyclopedia/show/pig-casting-conveyor-4330/?cHash=0975cfbbd22a810f499b2f22572bde86 | https://www.giessereilexikon.com/giesserei-lexikon/Encyclopedia/show/masselgiessband-718/?cHash=0975cfbbd22a810f499b2f22572bde86
Pig breaker | Machine or device for breaking and crushing of pigs. Additional references:Magnesium pig heat-up devicePig moldPig casting conveyor | Masselbrecher | Maschine oder Vorrichtung zum Brechen und Zerkleinern von Masseln. Weiterführende Stichworte:Magnesium-MasselvorwärmeinrichtungMasselformMasselgießband | https://www.giessereilexikon.com/en/foundry-lexicon/Encyclopedia/show/pig-breaker-3972/?cHash=e72ba396deff0286c8f2047c5ec09822 | https://www.giessereilexikon.com/giesserei-lexikon/Encyclopedia/show/masselbrecher-358/?cHash=e72ba396deff0286c8f2047c5ec09822
Pig | Casting materials poured into pig molds (sand molds or ingots) for reuse by melting. Differentiation of pigs is made by the respectively used material, on the one hand, by various pig shapes, on the other hand, e.g. trapezoid cross sections, notched (e.g. two-piece, three-piece) or un-notched (e.g. secondary ingot), or by weight between 5 and 20 kg, partly up to approx. 30 kg. Moreover, flat, plate-type formats and pigs obtained through continuous casting are also commercially available. Additional references:Magnesium pig heat-up devicePig breakerPig casting conveyor | Massel | In Masselformen (Sandformen oder Kokillen) gegossenes Gießwerkstoffe zum wieder verwenden durch Einschmelzen. Entsprechend dem jeweiligen Werkstoff unterscheidet man verschiedene Masselformen, z. B. trapezförmige Querschnitte, gekerbt (z. B. Zweiteiler, Dreiteiler) oder ungekerbt (z. B. Umschmelzblock) mit Gewicht zwischen 5 und 20 kg, teilweise auch bis etwa 30 kg. Außerdem sind flache, plattenförmige Formate und Stranggussmasseln am Markt zu haben.Weiterführende Stichworte:Magnesium-MasselvorwärmeinrichtungMasselbrecherMasselgießband | https://www.giessereilexikon.com/en/foundry-lexicon/Encyclopedia/show/pig-3971/?cHash=430284279ed4d0fe26ce62302fdc6ce9 | https://www.giessereilexikon.com/giesserei-lexikon/Encyclopedia/show/massel-357/?cHash=430284279ed4d0fe26ce62302fdc6ce9
Phosphorous eutectic | Structural components in gray cast iron alloys, also referred to as steatite.Due to the higher phosphor content in flake graphite cast iron, ternary phosphorous eutectic occurs here much more often than in nodular graphite cast iron. This is only then regarded as a defect if steatite does not occur as connected net as intended (e.g. in wear-resistant cast iron as illustrated in Fig. 2) but individually or accumulated in gussets (Fig. 1).Phosphorous eutectic can only be visualized in the metallographic specimen after etching. It is then present as bright phase, in ferritic matrixes often enclosed by pearlite residues. The nodular formation of nodular graphite cast iron is impaired in the range of the steatite.After solidification, ternary phosphorous eutectic consists of three phases: Iron phosphide (Fe3P), cementite (Fe3C) and austenite (γ MC), i.e. consisting of 41 % Fe3P+ 30 % Fe3C + 29 % γ MC, the eutectic point lies at 90.7 % Fe + 6.9 % P + 2.4 % C. The two hard components Fe3P and Fe3C (Figures 3 and 4) may improve the wear resistance of cast iron. However, it is necessary that the phosphorous eutectic has a suitable arrangement in the structure. A uniformly connected network is regarded the most favorable form. Accumulated gussets are unfavorableThe high segregation of phosphor (Fig. 5) is the cause of formation of this ternary phosphorous eutectic that solidifies at 952 °C. Despite a solubility of 1.1 %, phosphor is already formed in the austenite if the alloy contains as little as 0.1 % phosphor. The critical concentration depends on the cooling conditions during solidification.Phosphorous eutectic forms hard inclusions in its structure. The residual melt that has solidified last has to adapt to the contours of the previously solidified structural components (dendrites, eutectic grain) and takes up the shape of a network in the structure. The phosphorous eutectic that is diffused in the specimen structure as bright phase is often only the phosphorous phase of the eutectic. The austenite proportion of the phosphorous eutectic can hardly be measured, as it accumulates at the already present austenite.At a high degree of saturation and slow cooling, the phosphorous eutectic can also solidify after the stable system. In this case, graphite is formed instead of iron carbide. It accumulates at the already existing flake graphite. In this case, the phosphorous eutectic only consists of iron phosphide and disintegrated austenite and is therefore referred to as pseudo-binary phosphorous eutectic.Explanation (fig. 5):SE = Secondary electron image (SEM image). Bright ranges indicate accumulation of the respective element.Examples (fig. 5):1st line of figures, 2nd figure from the left; the bright range indicates carbon, i.e. graphite in this case; or 1st line of figures, right image; strong silicon accumulation around the nodular graphite; or 2nd line of figures, left figure; strong phosphor accumulation, i.e. phosphorous eutectic in this case. In the range of the phosphorous eutectic, accumulation of the elements titanium, vanadium and manganese are also clearly visible. | Phosphideutektikum | Gefügebestandteil in grauen Gusseisenlegierungen, auch Steadit genannt. Durch höhere Phosphorgehalte im Gusseisen mit Lamellengrafit tritt das ternäre Phosphideutektikum hier häufiger auf als in Gusseisen mit Kugelgrafit. Von einem Fehler wird erst dann gesprochen, wenn Steadit nicht gewollt als zusammenhängendes Netz (z. B. bei verschleißfestem Gusseisen wie in Bild 2), sondern vereinzelt oder angehäuft in Zwickeln vorliegt (Bild 1).Das Phosphideutektikum kann nur im metallographischen Schliff nach einer Ätzung sichtbar gemacht werden; es liegt dann als helle Phase vor, bei ferritischemGrundgefüge meist eingebettet in Perlitreste. Die Kugelausbildung bei Gusseisen mit Kugelgrafit ist im Bereich des Steadit gestört.Das ternäre Phosphideutektikum besteht nach der Erstarrung aus drei Phasen: Eisenphosphid (Fe3P), Zementit (Fe3C) und Austenit (γ-MK), d. h. aus 41 % Fe3P+ 30 % Fe3C + 29 % γ-MK, der eutektische Punkt liegt bei 90,7 % Fe + 6,9 % P + 2,4 % C. Die beiden harten Bestandteile Fe3P und Fe3C (Bilder 3 und 4) können das Verschleißverhalten bei Gusseisen verbessern. Dabei ist es aber notwendig, dass das Phosphideutektikum in einer geeigneten Anordnung im Gefüge vorliegt. Als günstigste Ausbildungsform sieht man hierbei ein gleichmäßig zusammenhängendes Netzwerk an. Angehäufte Zwickel sind ungünstig.Die ausgeprägte Seigerung des Phosphors (Bild 5) ist die Ursache für die Ausbildung dieses ternären Phosphideutektikums welches bei 952 °C erstarrt. Es wird trotz einer Löslichkeit von 1,1 % Phosphor im Austenit bereits dann gebildet, wenn die Legierung 0,1 % Phosphor enthält. Die kritische Konzentration ist abhängig von den Abkühlungsbedingungen bei der Erstarrung. Das Phosphideutektikum bildet im Gefüge harte Einschlüsse, es ist die zuletzt erstarrende Restschmelze, die sich den Konturen der vorher erstarrten Gefügebestandteile (Dendriten, eutektische Körner) anpassen muss und daher im Gefüge die Form eines Netzwerkes annimmt. Das im Schliffgefüge als helle Phase ausgeschiedene Phosphideutektikum stellt meist nur die Phosphidphase des Eutektikums dar, während der Austenitanteil des Phosphideutektikums kaum erfassbar ist, da er sich an den schon vorhandenen Austenit anlagert.Bei hohen Sättigungsgrad und langsamer Abkühlung kann das Phosphideutektikum auch nach dem stabilen System erstarren. Es bildet sich anstelle von Eisenkarbid dann Grafit. Dieser lagert sich an den bestehenden Graphitlamellen an, so dass in diesem Fall das Phosphideutektikum nur aus Eisenphosphid und zerfallenem Austenit besteht und deshalb pseudobinäres Phosphideutektikum genannt wird. Erläuterung (Bild 5):SE = Sekundärelektronenbild (REM-Aufnahme). Helle Bereiche entsprechen einer Anreicherung des jeweiligen Elementes. Beispiele (Bild 5):1. Bildreihe, 2. Bild von links; der helle Bereich entspricht Kohlenstoff, also im vorliegenden Fall dem Grafit, oder 1. Bildreihe, rechtes Bild; starke Siliziumanreicherung um die Grafitkugel, oder 2. Bildreihe, linkes Bild; starke Phosphoranreicherung, d. h. im vorliegenden Fall Phosphideutektikum. Deutlich wird im Bereich des Phosphideutektikums auch die Anreicherung der Elemente Titan, Vanadium und Mangan sichtbar. | https://www.giessereilexikon.com/en/foundry-lexicon/Encyclopedia/show/phosphorous-eutectic-4335/?cHash=8728561207ac893ba0d79137dbe60d9a | https://www.giessereilexikon.com/giesserei-lexikon/Encyclopedia/show/phosphideutektikum-723/?cHash=8728561207ac893ba0d79137dbe60d9a
Phase diagram | Graphic illustration of the various states and phases of alloys as a function of temperature and composition. Depending on the number of components of the respective alloy, binary (two substances), ternary (three substances) or quaternary (four substances) systems are distinguished that can be displayed in phase diagrams. Phase diagrams are derived from a thermal analysis or dilatometric measurements. From the holds derived from the thermal analysis displaying liquidus and solidus temperatures, the temperature values of the phase change between liquid and solid can be applied in a diagram according to the respective alloy composition to get the applicable phase diagram (Fig. 1).Figures 2 and 3 illustrate examples of phase diagrams of binary and ternary systems. The most important phase diagram for iron casting is the iron-carbon phase diagram. (Source: Hasse, Stephan: Foundry Lexicon (19th, revised edition), specialist publisher Schiele & Schön, Berlin, 2008) | Zustandsschaubild | Grafische Darstellung der verschiedenen Zustandsformen und Phasen einer Legierung in Abhängigkeit von Temperatur und Zusammensetzung. Abhängig von der Anzahl der Komponenten, aus denen die betreffende Legierung besteht, unterscheidet man binäre (Zweistoff-), ternäre (Dreistoff-) oder quaternäre (Vierstoff-)Systeme, welche in Zustandsschaubildern dargestellt werden können. Die Herleitung eines Zustandsschaubildes erfolgt durch thermische Analyse oder dilatometrische Messungen. Aus denen aus der thermischen Analyse gewonnenen Haltepunkte, welche die Liquidus- und Solidustemperaturen anzeigen, kann man die Temperaturwerte der Zustandsänderung flüssig-fest in ein Diagramm in Abhängigkeit von der jeweiligen Legierungszusammensetzung übertragen und erhält somit das dafür geltende Zustandsschaubild (Bild 1). Die Bilder 2 und 3 zeigen Beispiele von Zustandsschaubildern binärer und ternärer Systeme. Das für den Eisengießer bedeutendste und wichtigste Zustandsschaubild ist das Eisen-Kohlenstoff-Zustandsschaubild. (Quelle: Hasse, Stephan: Giesserei-Lexikon (19., überarb. Aufl.), Fachverlag Schiele & Schön, Berlin, 2008) | https://www.giessereilexikon.com/en/foundry-lexicon/Encyclopedia/show/phase-diagram-4237/?cHash=977d0759fc13bd6ecd8aa1ac7b729b7e | https://www.giessereilexikon.com/giesserei-lexikon/Encyclopedia/show/zustandsschaubild-624/?cHash=977d0759fc13bd6ecd8aa1ac7b729b7e
Permeability to gas | Characteristic value for permeability properties of a mold material or a compacted mold material (s. Compaction and Mold sand testing). Sufficient degree of permeability to gas is a mandatory prerequisite for production of fault-free castings using moist, compacted sand molds and is predominantly determined by the overall grain characteristics of the basic mold material, composition of the molding material, and intensity of compaction. The development of gasses mainly depends on the quantity of volatile components (coal dust, residual organic binder contents) and the water content present in the molding material. Moreover, the gas development capacity of cores must not be neglected. More videos on Foundry-Skills | Gasdurchlässigkeit | Kenngröße für die Durchlässigkeitseigenschaften eines Formstoffes bzw eines verdichteten Formstoffes (s. Verdichtung und Formsandprüfung). Eine ausreichend hohe Gasdurchlässigkeit ist eine unbedingte Voraussetzung, um in feuchten, verdichteten Sandformen fehlerfreie Gussstücke herstellen zu können und wird in erster Linie von der Gesamtheit der Körnungscharakteristik des Formgrundstoffes, der Formstoffzusammensetzung und der Verdichtungsintensität bestimmt. Die Gasentwicklung hängt vor allem von der Menge der im Formstoff vorhandenen flüchtigen Bestandteile (Kohlenstaub, organische Restbindergehalte) und dem Wassergehalt ab. Außerdem ist die Gasentwicklung von Kernen nicht zu vernachlässigen. Mehr Videos auf Foundry-Skills | https://www.giessereilexikon.com/en/foundry-lexicon/Encyclopedia/show/permeability-to-gas-3806/?cHash=e086902cc06a78f9c8e777cb680060fd | https://www.giessereilexikon.com/giesserei-lexikon/Encyclopedia/show/gasdurchlaessigkeit-191/?cHash=e086902cc06a78f9c8e777cb680060fd
Permanent molding | Entry currently in process. | Dauerformguss | Beitrag derzeit in Bearbeitung. | https://www.giessereilexikon.com/en/foundry-lexicon/Encyclopedia/show/permanent-molding-4552/?cHash=4a8c419de11eb91862751de1ddedad64 | https://www.giessereilexikon.com/giesserei-lexikon/Encyclopedia/show/dauerformguss-941/?cHash=4a8c419de11eb91862751de1ddedad64
Permanent mold | Usually metal but also ceramic molds which can be used repeatedly for casting and are not destroyed after casting. Metal permanent molds are also called dies. The permanent molds should not display a change to the surface quality or the geometrical dimensions in the production process. Permanent molds are exposed to very high temperatures and changes in temperature (e.g. in brass pressure die casting), meaning that demanding requirements are set for their thermal conductivity and their resistance to changes in temperature. Suitable materials for permanent molds are cast iron, steels (in particular hot-forming steel, e.g. 1.2343, 1.2344), brass, copper and heat-resistant graphite-clay mixtures. For low melting point metals, permanent molds made from light metals can also be used. Sintered hard metals or composites and refractory metals are also used in mold construction in individual cases. Metal permanent molds which are subjected to high temperature loads must be cooled (e.g. continuous casting dies, pressure die casting molds). To regulate the cooling rate of the casting in a targeted way and avoid high temperature gradients in the material, permanent molds are also pre-heated (s. a. Mold temperature).Additional references:Permanent moldcastingCounterpressure casting processTilting gravity die casting processGravity die casting processLow pressure gravity die casting process | Dauerform | In der Regel metallische oder aber auch keramische Formen, die wiederholt für Abgüsse verwendet werden und die beim oder nach dem Abguss nicht zerstört werden. Metallische Dauerformen werden auch Kokillen genannt. Die Dauerformen sollten im Produktionsprozess weder eine Veränderung der Oberflächengüte noch der geometrischen Abmessungen aufweisen.Dauerformen sind sehr hohen Temperaturen und Temperaturwechselbeanspruchungen ausgesetzt (z. B. beim Messing-Druckguss), weshalb an ihre Wärmeleitfähigkeit sowie ihre Beständigkeit gegen Temperaturwechsel hohe Anforderungen gestellt werden. Geeignete Werkstoffe für Dauerformen sind Gusseisen, Stähle (insbesondere Warmarbeitsstähle, z. B. 1.2343, 1.2344), Messing, Kupfer sowie temperaturbeständige Grafit-Ton-Gemische. Für niedrigschmelzende Metalle können auch Dauerformen aus Leichtmetallen verwendet werden. Vereinzelt finden auch gesinterte Hartmetalle oder Werkstoffverbunde und Refraktärmetalle ihren Einsatz im Formenbau. Metallische Dauerformen müssen bei hoher thermischer Beanspruchung gekühlt werden (z. B. Stranggusskokillen, Druckgießformen). Zur gezielten Regelung der Abkühlungsgeschwindigkeit der jeweiligen Gussteile und zur Vermeidung hoher Temperaturgradienten im Werkstoff werden Dauerformen auch vorgewärmt (s. a. Formtemperierung).Weiterführende Stichworte:DauerformgussGegendruck-GießverfahrenKippkokillengießverfahrenKokillengießverfahrenNiederdruck-Kokillengießverfahren | https://www.giessereilexikon.com/en/foundry-lexicon/Encyclopedia/show/permanent-mold-4276/?cHash=f15d05b10309b425e1faf6be94cb081a | https://www.giessereilexikon.com/giesserei-lexikon/Encyclopedia/show/dauerform-663/?cHash=f15d05b10309b425e1faf6be94cb081a
Permanent modification | Modification of eutectic and nearly eutecticaluminum silicon die cast alloys (see also aluminum gravity die cast alloys) by adding weight loss and long-time resistant modification materials to the melt. Compared to fading sodium, the modification effect lasts for a longer period (in general 2 to 12 hours, see Fig. 1). Strontium is mainly used as permanent modification material. Mold foundries often add it as AlSr pre-alloy to the melt, normally AlSi10 (rarely also AlSr90) in the form of bars or wafers. Even after longer periods of standing or holding the melt, these “modified” or rather “long-time modified” alloys have a better structure, i.e. a fine (Al+Si) eutectic (Fig. 2). The added amount in particular depends on the casting process and the casting wall thickness. Reference values for traditional casting processes are shown in Table 1. Today, the Sr modification is broadly used for sand and gravity die casting, but also for pressure die casting, in particular for ductile pressure die casting alloys. When used for sand casting, the mold sand water content should not exceed 3 percent due to the higher water absorption of Sr-modified Al melts. The Sr weight loss can be estimated with approx. 5 percent compared to the initial value. If permanently modified block material is used, the Sr weight loss can amount to 20 percent for the first melting process which is mainly caused by oxidation. A dusadvantage compared to sodiummodification is the lower modification effect and the increased water absorption by the melt. An over-modification with Sr normally occurs with higher contents of more than 400ppm where strontium in most cases is bonded in Al2Si2Sr phases having no longer effects on modification. Melt control regarding its modification state occurs through thermal analyses. | Dauerveredelung | Veredelung von eutektischen und naheutektischen Aluminium-Silizium-Gusslegierungen (s. z. B. Aluminium-Kokillengusslegierungen) durch die Zugabe von abbrand- und langzeitbeständigen Veredelungsmitteln zur Schmelze. Die Veredelungswirkung bleibt - gegenüber dem rasch abklingenden Natrium - über einen langen Zeitraum (i. d. R. 2 bis 12 Stunden, siehe Bild 1) erhalten. Als Dauerveredelungsmittel dient vorzugsweise Strontium, das in Formgießereien meist als AlSr-Vorlegierung, üblicherweise AlSi10 in Stangen- oder Waffelform (seltener auch AlSr90), der Schmelze zugegeben wird. Auch nach lägerem Abstehen oder Warmhalten der Schmelze und möglicherweise mehrmaligem Umschmelzen, besitzen diese so "veredelten" oder besser "langzeitveredelten" Legierungen noch ein veredeltes Gefüge, d. h. ein feines (Al+Si)-Eutektikum, aufweisen (Bild 2). Die Zugabemenge richtet sich vor allem nach der Art des Gießverfahrens und der Wanddicke des Gussteiles. Anhaltswerte für die konventionellen Gießverfahren werden in der Tabelle 1 wiedergegeben. Die Sr-Veredelung hat mittlerweile große Verbreitung im Sandguss und Kokillenguss, aber auch im Druckguss, insbesondere den duktilen Druckgusslegierungen, gefunden. Bei der Anwendung im Sandguss sollte, bedingt durch die höhere Wasserstoffaufnahme von Sr-veredelten Al-Schmelzen, der Wassergehalt des Formsandes nicht mehr als 3 % betragen. Der Sr-Abbrand kann pro Umschmelzung mit ca. 5 % vom Ausgangswert angenommen werden. Bei Einsatz von dauerveredeltem Blockmaterial kann der Sr-Verlust beim erstmaligen Aufschmelzen aber durchaus 20 % betragen, wobei als Hauptursache die Oxidation zu nennen ist. Als Nachteile gegenüber einer Natrium-Veredelung sind die etwas geringere Veredelungswirkung und eine erhöhte Wasserstoffaufnahme der Schmelze zu nennen. Eine Überveredelung mit Sr tritt erst bei höheren Gehalten über 400 ppm auf, wobei das Strontium meist in Al2Si2Sr-Phasen abgebunden und damit nicht mehr veredelungswirksam wird. Die Kontrolle der Schmelze in Bezug auf ihren Veredelungszustand erfolgt sinnvollerweise mittels der thermischen Analyse. | https://www.giessereilexikon.com/en/foundry-lexicon/Encyclopedia/show/permanent-modification-4266/?cHash=1a16b80751f72fc9dcd99d2df6f39b8d | https://www.giessereilexikon.com/giesserei-lexikon/Encyclopedia/show/dauerveredelung-653/?cHash=1a16b80751f72fc9dcd99d2df6f39b8d
Permanent magnet | Magnet made of one piece of a magnetizable material, iron, cobalt, or nickel for example, which maintains its static magnetic field without the requirement of electric current (as is the case with electric magnets). On their surface, permanent magnets have one of each or an equal number of the same pole types (north pole and south pole). The earliest practical application of magnets were compasses. A permanent magnet can be obtained by the effect of a magnetic field on a ferro-magnetic material with a large-area hysteresis curve (hard-magnetic material). The material can be de-magnetized through a decaying alternating magnetic field, through heat-up above Curie temperature, or through impacts. In contrast to the induction curve for magnetically soft materials illustrated in Fig. 1, permanent magnets (hard-magnetic materials) have a broader hysteresis loop (s. Hysteresis) . Inhomogeneities in the structures, such as inclusions of foreign bodies, diffusions, and lattice imperfections, promote hard-magnetic behavior. | Dauermagnet | Magnet aus einem Stück eines magnetisierbaren Materials, zum Beispiel Eisen, Kobalt oder Nickel, welches sein statisches Magnetfeld behält, ohne dass man - wie bei Elektromagneten - einen elektrischen Stromfluss benötigt. Dauermagnete besitzen an ihrer Oberfläche je einen oder gleichviel gleichnamige Pole (Nord- und Südpol). Die älteste Anwendung ist der Kompass. Ein Dauermagnet kann durch die Einwirkung eines Magnetfeldes auf ein ferromagnetisches Material mit einer großflächigen Hysteresekurve (hartmagnetisches Material) erzeugt werden. Durch ein abklingendes magnetisches Wechselfeld, Erwärmung über die Curie-Temperatur oder Stoßeinwirkung kann es wieder entmagnetisiert werden. Im Gegensatz zu der im Bild 1 dargestellten Induktionskurve für magnetisch weiche Werkstoffe haben Dauermagnete (magnetisch harte Werkstoffe) eine weite Hystereseschleife (s. Hysteresis) . Gefügeinhomogenitäten wie Fremdeinschlüsse, Ausscheidungen und Gitterstörungen fördern das hartmagnetische Verhalten. | https://www.giessereilexikon.com/en/foundry-lexicon/Encyclopedia/show/permanent-magnet-3713/?cHash=1fe481485774b8010f7c69c47c443c54 | https://www.giessereilexikon.com/giesserei-lexikon/Encyclopedia/show/dauermagnet-96/?cHash=1fe481485774b8010f7c69c47c443c54
Permanent core | A core mace of gray cast iron or steel, covered with a facing coat.When used with distinctly conical rather simple cavities, as illustrated in Figure 1 , a permanent core can be removed and reused for other castings. Due to their quenching effect, they are perfectly suited for use in areas with large cros sections. However, in sand casting lost cores are commonly used. | Dauerkern | Ein aus Grauguss oder Stahl bestehender, mit Schlichte überzogener Kern. Bei stark konischen einfachen Hohlräumen, wie in Bild 1 dargestellt, lässt sich ein Dauerkern herausschlagen und wieder verwenden. Wegen ihrer Abschreckwirkung können sie vorteilhaft an Stellen mit dickerem Querschnitt eingesetzt werden. Üblicherweise werden im Sandguss verlorene Kerne verwendet. | https://www.giessereilexikon.com/en/foundry-lexicon/Encyclopedia/show/permanent-core-4180/?cHash=88d0fbd04483613d3e06d13a70e07d0f | https://www.giessereilexikon.com/giesserei-lexikon/Encyclopedia/show/dauerkern-566/?cHash=88d0fbd04483613d3e06d13a70e07d0f
Peritectoid | In binary systems, the peritectoid is the transformation of two solid phases in an alloy system, forming a new phase. These reactions happen in a similar way to peritectic transformations (see Peritectic), however, they only occur in the solid state. While, in a peritectic reaction, the melt and the phases separated from it take part, in the peritectoid transformation, only solid phases are involves: two solid phases transform into a third solid phase. Figure 1 shows the Cu-Sn phase diagram, in which several peritectoid reactions take place.As an example, Figure 2 shows the area between 32 and 40% by weight of Sn where a peritectoid reaction between the g solid solution and the intermetallic compound Cu3Sn takes place: this results in the new phase Cu4Sn. Additional references:Peritectic, Peritectic lineEutectic, Eutectoid | Peritektoid | In Zweistoffsystemen ist das Periktektoid die Umsetzung zweier fester Phasen in einem Legierungssystem, wobei dann eine neue Phase entsteht. Derartige Reaktionen verlaufen ähnlich wie peritektische Umwandlungen (siehe Peritektikum), allerdings treten sie nur im festen Zustand auf. Während bei einer peritektischen Reaktion die Schmelze und die aus ihr ausgeschiedenen Phasen teilnehmen, sind bei der peritektoiden Umwandlung nur feste Phasen beteiligt: zwei feste Phasen setzen sich zu einer dritten festen Phase um.Bild 1 zeigt das Zustandsschaubild Cu-Sn, in der mehrere peritektoide Reaktionen ablaufen.Beispielhaft ist in Bild 2 der Bereich zwischen 32 und 40 Gewichts-% Sn dargestellt, wo eine peritektoide Reaktion zwischen dem g-Mischkristall und der intermetallischen Verbindung Cu3Sn stattfindet: dabei ensteht die neue Phase Cu4Sn.Weiterführende Stichworte:Peritektikum, PeritektikaleEutektikum, Eutektoid | https://www.giessereilexikon.com/en/foundry-lexicon/Encyclopedia/show/peritectoid-4300/?cHash=4a35325a6ccd663db71841e206893b58 | https://www.giessereilexikon.com/giesserei-lexikon/Encyclopedia/show/peritektoid-688/?cHash=4a35325a6ccd663db71841e206893b58
Permanent lining | Designation for parts of the furnace lining with high durability.The permanent lining is primarily a protective layer. It is the basis for the wear lining which, in contrast to the permanent lining, must be continuously replaced. The following requirements are made on solid wear-resistant permanent linings: - High thermal fatigue resistance - High chemical resistance to ladle slag, covering powder and molten material - Low sinteringaffinity with the wear lining - High mechanical resistance The permanent lining can be masoned or cast (monolithic permanent lining). Masonig the permanent lining requires qualified staff and is very time-consuming.Monolithic permanent linings feature the following properties: - Jointless lining - High strength and stability - High thermal fatigue resistance - Short charging time - Easy repair A template is required for the lining with optionally integrated vibrators for the acceleration of the charging process. After stripping the template, the drying process starts on the basis of a predefined heating curve in order to remove the water bound in the mass. | Dauerfutter | Bezeichnung für einen Teil der Ofenauskleidung mit hoher Haltbarkeit.Das Dauerfutter stellt primär eine Sicherheitsschicht dar. Es stellt die Basis für das Verschleißfutter dar, welches im Gegensatz zum Dauerfutter ständig erneuert werden muss. An ein stabiles, verschleißbeständiges Dauerfutter werden folgende Anforderungen gestellt: - Hohe Temperaturwechselbeständigkeit - Hohe chemische Resistenz gegen Pfannenschlacken, Abdeckpulver und Schmelzen - Geringe Versinterungsneigung mit dem Verschleißfutter - Hohe mechanische Belastbarkeit Es besteht die Möglichkeit das Dauerfutter zu mauern oder zu gießen (monolithisches Dauerfutter). Das Mauern des Dauerfutters erfordert qualifiziertes Personal und ist sehr zeitintensiv. Monolithische Dauerfutter zeichnen sich durch folgende Eigenschaften aus: - Fugenlose Zustellung - Hohe Festigkeit und Stabilität - Hohe Temperaturwechselbeständigkeit - Kurze Zustellzeit - Einfache Reparatur Zur Zustellung bedarf es einer Schablone, in die gleichzeitig Vibratoren integriert sein können um den Zustellvorgang zu beschleunigen. Nach Ziehen der Schablone erfolgt die Trocknung nach einer definierten Aufheizkurve, um das in der Masse gebundene Wasser auszutreiben. | https://www.giessereilexikon.com/en/foundry-lexicon/Encyclopedia/show/permanent-lining-4188/?cHash=70851ec5de2768ff62c6422048350f27 | https://www.giessereilexikon.com/giesserei-lexikon/Encyclopedia/show/dauerfutter-574/?cHash=70851ec5de2768ff62c6422048350f27
Peritectic line | Isothermal vertical solidus line in the phase diagram of peritectic binary systems (s. Peritectic) which gives the peritectic temperature. For example, the iron-carbon phase diagram shows three isothermal reactions, one peritectic (HIB line), one eutectic (ECF line) and one eutectoid reaction (PSK line).Additional references:PeritecticPeritectoidEutecticEutectoid | Peritektikale | Isotherme waagerecht verlaufende Soliduslinie im Zustandsschaubild peritektischer Zweistoffsysteme (s. Peritektikum), welche die peritektische Temperatur angibt. So zeigt beispielsweise das Eisen-Kohlenstoff-Zustandsschaubild drei isotherme Reaktionen, eine peritektische (Linie HIB), eine eutektische (Linie ECF) und eine eutektoide Reaktion (Linie PSK). Weiterführende Stichworte:PeritektikumPeritektoidEutektikumEutektoid | https://www.giessereilexikon.com/en/foundry-lexicon/Encyclopedia/show/peritectic-line-4292/?cHash=9b84a039202d8630a5535532b12d5b74 | https://www.giessereilexikon.com/giesserei-lexikon/Encyclopedia/show/peritektikale-680/?cHash=9b84a039202d8630a5535532b12d5b74
Peritectic | In alloy systems with complete solubility in liquid state and complete insolubility in solid state. A peritectic system is characterized by the fact that a solid phase β with the concentration cβ at the peritectic temperature Tp melts under decomposition.During the peritectic reaction, there is a liquid phase S and a solid phase α in thermodynamic equilibrium with a solid phase β whose chemical phase is different to that of phase α. The peritectic is therefore a kind of separation (s. Peritectic line).The development of a peritectic system starting from a system of complete miscibility through the increasing formation of a miscibility gap is depicted in Figure 1.Figure 1: Schematic development of a peritectic system with an increasing miscibility gap in solids The peritectic reaction happens as follows: S+ α -> βAs the temperature sinks, α crystals form which react with the melt at a constant temperature, forming β crystals. The β crystals deposit around the α crystals, hence the name peritectic (peri = around). Peritectic systems generally occur when the melting points of the pure components are very different. The peritectic temperature then lies between the melting points of the pure components. The Pt-Re system is given as an example.Additional references:Peritectic line, PeritectoidEutectic, Eutectoid | Peritektikum | In Legierungssystemen mit vollkommener Löslichkeit im flüssigen Zustand und begrenzter Löslichkeit im festen Zustand. Ein peritektisches System ist dadurch gekennzeichnet, dass eine feste Phase β mit der Konzentration cβ bei der peritektischen Temperatur Tp unter Zersetzung schmilzt.Bei der peritektischen Reaktion befinden sich eine flüssige Phase S und eine feste Phase α im thermodynamischen Gleichgewicht mit einer festen Phase β, deren chemische Zusammensetzung sich von Phase α unterscheidet. Somit ist das Peritektikum ist ein Art Entmischung (s. Peritektikale). Die Entstehung eines Peritektikums ausgehend von einem System vollständiger Mischbarkeit durch die zunehmende Ausbildung einer Mischungslücke ist in Bild 1 dargestellt. Die peritektische Reaktion läuft wie folgt ab: S+ α -> β Bei sinkender Temperatur bilden sich α-Kristalle, welche bei konstanter Temperatur mit der Schmelze reagieren und dabei β-Kristalle bilden. Die β-Kristalle lagern sich dabei um die α-Kristalle, daher die Bezeichnung Peritektikum (peri = darum herum). Peritektische Systeme entstehen im Allgemeinen, wenn die Schmelzpunkte der reinen Komponenten sehr unterschiedlich sind. Die peritektische Temperatur liegt dann zwischen den Schmelzpunkten der reinen Komponenten, beispielhaft ist dafür das System Pt-Re angeführt. Weiterführende Stichworte:Peritektikale, PeritektoidEutektikum, Eutektoid | https://www.giessereilexikon.com/en/foundry-lexicon/Encyclopedia/show/peritectic-4299/?cHash=a33df2260b7caa4198cd38aa06378777 | https://www.giessereilexikon.com/giesserei-lexikon/Encyclopedia/show/peritektikum-687/?cHash=a33df2260b7caa4198cd38aa06378777
Periodic table | Classification of the chemical elements in a system made up of nine groups. It displays all chemical elements with increasing atomic number according to their chemical properties, categorized into periods as well as main and sub-groups. | Periodensystem | Einordnung der chemischen Elemente in ein aus neun Gruppen bestehendes System. Es stellt alle chemischen Elemente mit steigender Ordnungszahl entsprechend ihrer chemischen Eigenschaften eingeteilt in Perioden sowie Haupt- und Nebengruppen dar. | https://www.giessereilexikon.com/en/foundry-lexicon/Encyclopedia/show/periodic-table-4298/?cHash=b237a3f43a7f219f51202e65aab0fca5 | https://www.giessereilexikon.com/giesserei-lexikon/Encyclopedia/show/periodensystem-686/?cHash=b237a3f43a7f219f51202e65aab0fca5
Performance rate | The performance rate LG (see also performance factor) as characteristic value gives information on the production efficiency within the main operation time. In the performance rate according to eq. 1, the ratio of actual and target performance is illustrated and the definitions of performances and cycles times according to the equations 2 to 5 also show the performance rate as ratio of planned and actual cycle times: Eq. 1: Eq. 2: Eq. 3: Eq. 4: Eq. 5: The performace rate can be captured through process data and time registration software. The planned cycle time is determined in the FIF of the job planning. For each job, a planned cycle time in seconds and the planned quantity in the process cycle is specified. The actial cycle time can be determined in the FIF based on three different methods: - Holding time / production parts (see Efficiency) - Operation time / production parts (see Efficiency) - Captured cycle time The captured cycle time indicates the actual cycle time in the process cycle if this is recorded in the FIF. | Leistungsgrad | Der Leistungsgrad LG (siehe auch Leistungsfaktor) als Kennzahl gibt Aufschluss darüber, wie effektiv innerhalb der Hauptnutzungszeit produziert wird. Im Leistungsgrad nach Glg. 1 wird das Verhältnis des Istleistung zur Sollleistung dargestellt bzw. über die Definition der Leistungen und Taktzeiten nach den Gleichungen 2 bis 5 ergibt sich der Leistungsgrad LG entsprechend auch als Verhältnis der geplanten zur realen Taktzeit:Glg. 1: Glg. 2: Glg. 3: Glg. 4: Glg. 5: Der Leistungsgrad kann über ein Prozessdaten- und Zeiterfassungssoftware erfasst werden. Die geplante Taktzeit wird dabei im FIF in der Auftragsplanung festgelegt. Für jeden Auftrag wird eine geplante Taktzeit in Sekunden und die geplante Stückzahl im Prozesstakt vorgegeben. Die reale Taktzeit kann im FIF nach drei verschiedenen Methoden ermittelt werden: - Belegungszeit / Produktionsteile (siehe Nutzungsgrad) - Nutzungszeit / Produktionsteile (siehe Nutzungsgrad) - erfasste Taktzeit Die erfasste Taktzeit gibt die tatsächliche Taktzeit im Prozesstakt an, sofern diese im FIF aufgezeichnet wird. | https://www.giessereilexikon.com/en/foundry-lexicon/Encyclopedia/show/performance-rate-4521/?cHash=8c0c972f71bfab2b78186b70309b96e6 | https://www.giessereilexikon.com/giesserei-lexikon/Encyclopedia/show/leistungsgrad-910/?cHash=8c0c972f71bfab2b78186b70309b96e6
Performance factor | The performance factor (see also performance rate) is a measure for losses due to deviations from the planned time per part, losses due to short downtimes (i.e. downtimes which do not affect the availability) and idle speeds. The performance factor (e.g. indicated in parts per hour) is used for calculating the Overall Equipment Effectiveness (OEE) and defined according to eq. 1, it is defined as follows:Eq. 1: It is to be considered that the performance factor may only be calculated referring to the runtime, not the operation time. While the actual performance is measurable in most cases, in operational practice it tends to be difficult to determine a target performance as standard value. If the machine manufacturer did not give any indications or if these are not realistic, it is recommended to use the “self-demonstrated time per piece” concept for determining the target performance. In this concept, production speeds of products from the past are compared and the highest production speed is defined as target performance with a performance factor of 100 percent. However, this performance factor should not be used for production program planning. Factor 1 represent a maximum value which regularly could not be achieved. With machines which produce only one or a couple of products, the performance factor calculation is simple. However, if numerous different products are produced on one machine, the effort to determine a target time might be very high. Modern software with process data and time registration makes it possible to capture and visualize the performance factor (performance rate) . | Leistungsfaktor | Der Leistungsfaktor (siehe auch Leistungsgrad) ist ein Maß für Verluste durch Abweichung von der geplanten Stückzeit, Verluste durch kleinere Ausfälle (also die Stillstände, die nicht in die Verfügbarkeit eingehen) und Leerläufen. Der Leistungsfaktor (z. B. angegeben in Stück/Stunde) wird zur Berechnung der Overall Equipment Effectiveness OEE (Gesamtanlageneffektivität GAE) heran gezogen und ist nach Glg. 1 wie folgt definiert:Glg. 1: Zu berücksichtigen ist, dass der Leistungsfaktor nur bezogen auf die Laufzeit und nicht auf die Betriebszeit berechnet werden darf. Während die Istleistung meist messbar ist, kann es in der betrieblichen Praxis häufig schwierig sein, eine Sollleistung als Vorgabewert zu ermitteln. Sind keine Angaben des Maschinenherstellers verfügbar oder diese nicht realistisch, so empfiehlt es sich, das Konzept der „bestdemonstrierten Stückzeit“ zur Ermittlung der Sollleistung heran zu ziehen. Dabei werden die Produktionsgeschwindigkeiten der Produkte aus der Vergangenheit miteinander verglichen und die höchste Produktionsgeschwindigkeit als Sollleistung mit einem Wert von 100 % als Leistungsfaktor definiert. Allerdings eignet sich der so gewonnene Leistungsfaktor nicht zur Produktionsprogrammplanung. Der Faktor 1 stelle einen Spitzenwert dar, der regelmäßig nicht erreicht würde. Bei Anlagen, die nur ein oder wenige Produkte herstellen, ist die Berechnung des Leistungsfaktors relativ einfach. Wird jedoch eine Vielzahl von unterschiedlichen Produkten auf einer Anlage gefahren, ist der Aufwand für die Ermittlung einer Vorgabezeit unter Umständen sehr hoch. Eine moderne Software mit Prozessdaten- und Zeiterfassung erlaubt den Leistungsfaktor (Leistungsgrad) zu erfassen und zu visualisieren. | https://www.giessereilexikon.com/en/foundry-lexicon/Encyclopedia/show/performance-factor-4522/?cHash=9573e2a0f40b7373dad0d0b1138314ff | https://www.giessereilexikon.com/giesserei-lexikon/Encyclopedia/show/leistungsfaktor-911/?cHash=9573e2a0f40b7373dad0d0b1138314ff
Penetration | This defect may occur with all molds made on the basis of sand molding processes (in particular green sand processes), irrespective of the material. It is primarily observed in places of the mold parts with significant temperature increases or around the gate, in places of low compaction of the mold material as well as in thick-walled castings. It frequently affects entire casting sections. If the defect is restricted to a certain area and often occurs in the part of the mold cavity filled last, then it is generally a case of explosive penetration. The defect is clearly visible to the human eye on the casting. Penetrations are adhesive sand crusts on the casting which lead to rough casting surfaces (s. Rough surface), increased cleaning effort or rejection (Figures 1 to 3). The roughness depths are larger than the average grain radius of the molding base material used (unlike the roughness where the roughness depths are smaller than the average grain radius of the molding base material). Explosive penetration also manifests itself in an increased formation of burrs and gas bubbles close to the surface (water vapor). Penetration occurs if no chemical reaction takes place between the mold material and the metal that has penetrated it. It is also referred to as real penetration. If the a chemical reaction takes place between the metal and the mold material, this is referred to as burn-on (burnt-on sand), sintering or in most cases metal penetration. General causes for real (mechanical/physical) penetration are the metallostatic pressure, the dynamic pressure during casting, the crystallization pressureduring solidification and, in case of explosive penetration, an additional gas pressure. Sand molds have a certain pore system according to their packing density. At the boundary surface between metal and mold material, there is a balance between the metallostatic pressure, the capillary forces of the mold material, wetting and the surface tension of the metal During casting, the molten metal hits the grains of the mold surface and can enter the pores of the mold surface under the effect of the metallostatic pressure until a balance is achieved between the interfacial tension on the mold surface and the penetration pressure (critical pressure value at which the molten metal penetrates the uppermost grain layer). The consequence is a rughness of the casting surface. The interfacial tension counteracting the penetration pressure is influenced by the capillary forces of the mold material (primarily by the porosity), the wettability of the mold surface, and the surface tension. The interfacial tension of mold materials on the basis Fe-C reaches relatively high values. The extent of this tension is mainly influenced by the chemical composition of the main alloy elements and the presence of interfacially active elements such as bismuth, lead, phosphorous, silicon etc. A strong increase of the interfacial tension is also achieved through additions of cerium, sodium, and zirconium. The melt reflects the sandstructure of the mold surface wetted by it with varying intensity (roughness, wetting depth). The wetting depth values increase with increasing penetration pressure, grain radius of the mold material, pore radius of the mold material, density of the grains and decreasing interfacial tension. The wetting angle and thus the wettability of a mold surface can be significantly influenced by the formation of a lustrous carbon layer. For a solidified mold part, the size of the pore radius primarily depends on the grain structure (grain size, grain distribution), the additives (binder content, sediments), the intensity of compaction (packing density), and the sinter behavior of the mold material. Penetration occurs if the roughness depth is greater tahn or equal to the grain radius of the mold material grains. This means that a differentiation between roughness and penetration is only possible when the grain size of the mold material is taken into account. Thus, penetration can only occur depending on the following influence factors: - too large grain size and wide grain distribution of the mold material - too low binder and sediment contents - the number of lustrous carbon-forming substances is too small - too high compressibility of the mold material system (packing density) - too low gas permeability - unfavorablel chemical composition of the casting material in combination with too high casting temperatures and too high metallostatic pressure - insufficient and uneven compaction of the molds or cores - insufficient gate system and thus excessive superheating of moldsand core sections A special form of real penetration is the explosive penetration. In addition to the static and dynamic loads during casting, an explosive evaporation of water occurs when the liquid metal strikes the wet mold wall. This is connected to a gas surge which results in metal entering the pores. As the entered metal solidfies very quickly, the path of the vapor bubbles to the pores is blocked so that gas bubbles (water vapor) remain in the casting close to the surface. This defect occurs more frequently with coarse recirculating system sands and excessively compacted molds. The high casting outputs of modern molding plants where increased heat transfer conditions lead to spontaneous (explosive) evaporation of the water can also contribute to the occurrence of defects. Measures for prevention (acc. to S. Hasse, FT&E): 1. Use of finer sands or refine the sand grain of the recirculating system sand trough addition of fine-grained (core) sands. For core sands, add additives 2. Increase of the lustrous carbon-forming additives. Under the effect of the casting heat, the coal becomes soft and forms a protective film, the wettability is reduced 3. Increase binder and sediment contents, reduce compressibility of the mold material system, this will increase the flowability of the sand allowing for better compaction 4. Separate at least mold and core sections at risk, this will significantly reduce the pore volume directly at the mold/core surface 5. Largely avoid interfacially active elements in the chemical composition of the material such as phosphorous and lead 6. Reduce the metallostatic pressure and improve the gate system so that casting joints and excessive superheating of mold and core sections are avoided 7. Reduce the casting temperature In order to avoid explosive penetration the following applies in particular: 8. Reducing the heat withdrawal speed in combination with avoiding high heat-up speeds by filling the mold more slowly and evenly 9. Reducing the thermal conductivity of the mold material, e.g. by reducing the water content or by means of surface drying. As the occurrence of evaporated water mainly depends on the amount of free water, optimum conditioning of the mold material is essential (s. Sand conditioning) 10 Reducing the mold density to ensure sufficient gas permeability 11. Improving the discharge of casting gases (containing water vapor) (improved ventilation) | Penetration | Dieser Fehler kann bei allen im Sandformverfahren (vorzugsweise im Grünsandverfahren) hergestellten Gussteilen auftreten, unabhängig vom Werkstoff. Er wird besonders an Stellen starker Aufheizung der Formteile wie an Kanten oder in Anschnittnähe, an Stellen schwacher Verdichtung des Formstoffes sowie bei dickwandigen Gussstücken beobachtet. Er befällt häufig ganze Gussstückpartien. Liegt der Fehler örtlich begrenzt und häufig im zuletzt gefüllten Teil des Formhohlraumes vor, so handelt es sich in der Regel um Explosionspenetration. Der Fehler ist am Gussstück mit freiem Auge erkennbar. Penetrationserscheinungen sind Sandanhaftungen am Gussteil und führen zu rauhen Gussoberflächen (s. Rauhe Oberfläche), zu erhöhtem Putzaufwand bzw. zu Ausschuss (Bilder 1 bis 3). Die Rauhtiefen sind größer als der mittlere Kornradius des verwendeten Formgrundstoffes (im Gegensatz zur Rauheit, bei der die Rauhtiefen kleiner als der mittlere Kornradius des Formgrundstoffes sind). Bei der Explosionspenetration treten außerdem verstärkte Gratbildung und oberflächennahe Gasblasen (Wasserdampf) auf. Von Penetration spricht man dann, wenn der Formstoff mit dem eingedrungenen Metall nicht chemisch reagiert. Sie wird auch als echte Penetration bezeichnet. Im Falle einer chemischen Reaktion des eingedrungenen Metalls mit dem Formstoff spricht man von Anbrand (angebrannter Sand), Ansinterung oder meistens von Vererzung. Prinzipielle Ursachen für die echte (mechanische/physikalische) Penetration sind der metallostatische Druck, der dynamische Druck beim Gießen, der Kristallisationsdruck beim Erstarren und bei der Explosionspenetration ein zusätzlicher Gasdruck. Sandformen weisen entsprechend ihrer vorliegenden Packungsdichte ein bestimmtes Porensystem auf. An der Grenzfläche zwischen Metall und Formstoff besteht ein Gleichgewicht zwischen dem metallostatischen Druck, den Kapillarkräften des Formstoffes, der Benetzbarkeit und der Oberflächenspannung des Metalls. Beim Gießen trifft die Schmelze auf die Körner der Formoberfläche und kann so lange unter der Wirkung des metallostatischen Druckes in die Poren der Formoberfläche eindringen, bis sich zwischen der Grenzflächenspannung an der Formoberfläche und dem Penetrationsdruck (kritische Druckgröße, bei der die Schmelze durch die oberste Kornschicht hindurchdringt) ein Gleichgewicht eingestellt hat. Die Folge ist eine Rauheit der Gussstückoberfläche. Die dem Penetrationsdruck entgegenwirkende Grenzflächenspannung wird durch die Kapillarkräfte des Formstoffes (in erster Linie von der Porosität), von der Benetzbarkeit der Formoberfläche und der Oberflächenspannung beeinflusst. Die Grenzflächenspannung von Gusswerkstoffen auf der Basis Fe-C erreicht relativ hohe Werte. Die Höhe dieser Spannung wird vor allem von der chemischen Zusammensetzung der Hauptlegierungselemente und von dem Vorhandensein grenzflächenaktiver Elemente wie Wismut, Blei, Phosphor, Silizium u.a. beeinflusst. Eine starke Erhöhung der Grenzflächenspannung wird auch durch Zusätze von Cer, Natrium und Zirkonium erreicht. Die Schmelze bildet die von ihr benetzte Sandstruktur der Formoberfläche mit unterschiedlicher Intensität (Rauheit, Benetzungstiefe) ab. Die Benetzungstiefe erreicht umso höhere Werte, je größer der Penetrationsdruck, der Kornradius des Formstoffes, sein Porenradius, die Dichte der Körner und je kleiner die Grenzflächenspannungen sind. Der Benetzungswinkel und damit die Benetzbarkeit einer Formoberfläche kann durch die Ausbildung einer Glanzkohlenstoffschicht wesentlich beeinflusst werden. Für ein verfestigtes Formteil ist die Größe des Porenradius in erster Linie vom Kornaufbau (Korngröße, Kornverteilung), von den Zusätzen (Binderanteil, Schlämmstoffe), von der Verdichtungsintensität (Packungsdichte) und vom Sinterverhalten des Formstoffes abhängig. Man spricht dann von Penetration, wenn die Rauhtiefe größer bzw. gleich dem Kornradius der Formstoffkörner ist. Das bedeutet, dass eine Abgrenzung zwischen Rauheit und Penetration nur unter Berücksichtigung der Korngröße des Formstofffes möglich ist.Somit kann Penetration in Abhängigkeit folgender Einflussfaktoren auftreten: - zu große Korngröße und breite Kornverteilung des Formstoffes - zu geringe Binder- und Schlämmstoffanteile - Anteil an glanzkohlenstoffbildenden Stoffen ist zu niedrig - zu hohe Verdichtbarkeit des Formstoffsystems (Packungsdichte) - zu geringe Gasdurchlässigkeit - ungünstige chemische Zusammensetzung des Gusswerkstoffes in Verbindung mit zu hohen Gießtemperaturen und zu hohem metallostatischem Druck - ungenügende und ungleichmäßige Verdichtung der Formen bzw. Kerne - ungenügendes Anschnittsystem und dadurch zu starke Überhitzung von Formen und Kernpartien Eine besondere Form der echten Penetration ist die Explosionspenetration. Zusätzlich zu den statischen und dynamischen Belastungen beim Gießen kommt es zu einer explosiven Verdampfung von Wasser beim Auftreffen des flüssigen Metalls auf die nasse Formwand. Damit verbunden ist ein Gasstoß, der zum Eindringen von Metall in die Porenräume führt. Da dieses eingedrungene Metall sehr schnell erstarrt, wird den Dampfblasen der Weg in den Porenraum versperrt, so dass gleichzeitig oberflächennahe Gasblasen (Wasserdampf) im Gussstück zurückbleiben. Bei groben Umlaufsanden und überverdichteten Formen tritt der Fehler häufiger auf. Auch die mittlerweile hohen Gießleistungen moderner Formanlagen, wodurch es mit einer Erhöhung der Wärmeübergangsbedingungen zu einer spontanen (explosiven) Verdampfung des Wassers kommt, können zur Fehlerentstehung beitragen. Maßnahmen zur Vermeidung (nach S. Hasse, FT&E): 1. Verwendung feinerer Sande oder durch Zulauf feinkörniger (Kern-)Sande die Sandkörnung des Umlaufsandes verfeinern. Bei Kernsanden Additive zusetzen 2. Erhöhung der glanzkohlenstoffbildenden Zusätze. Unter Einwirkung der Gießhitze erweicht die Kohle und bildet einen Schutzfilm, die Benetzbarkeit wird vermindert 3. Binder- und Schlämmstoffanteil erhöhen, Verdichtbarkeit des Formstoffsystems erniedrigen, dadurch erhöht sich die Fließbarkeit des Sandes, und eine bessere Verdichtung wird ermöglicht 4. Zumindest gefährdete Form- und Kernpartien schlichten, der Porenraum unmittelbar an der Form-/Kernoberfläche wird somit wesentlich verringert 5. Weitgehende Vermeidung von grenzflächenaktiven Elementen in der chemischen Zusammensetzung des Werkstoffes, wie beispielsweise Phosphor und Blei 6. Senkung des metallostatischen Druckes und Verbesserung des Anschnittsystems dahingehend, dass Gießstöße und starke Überhitzung von Form- und Kernpartien vermieden werden 7. Senkung der GießtemperaturSpeziell zur Vermeidung von Explosionspenetration gilt: 8. Verminderung der Wärmeentzugsgeschwindigkeit im Zusammenhang mit der Vermeidung hoher Aufheizgeschwindigkeiten durch eine langsamere und gleichmäßigere Formfüllung 9. Erniedrigung der Wärmeleitfähigkeit des Formstoffes z. B. durch Reduzierung des Wassergehaltes oder durch Oberflächentrocknung. Da das Entstehen von kondensiertem Wasser aber vor allem von der Menge an freiem Wasser abhängig ist, muss der Formstoff optimal aufbereitet werden (s. Sandaufbereitung) 10. Verringerung der Formendichte zur Sicherung einer ausreichenden Gasdurchlässigkeit 11. Verbesserung der Abführung von (wasserdampfhaltigen) Gießgasen (verbesserte Entlüftung) | https://www.giessereilexikon.com/en/foundry-lexicon/Encyclopedia/show/penetration-3939/?cHash=0a922d37ecec8ce5ec792d743f9404b7 | https://www.giessereilexikon.com/giesserei-lexikon/Encyclopedia/show/penetration-325/?cHash=0a922d37ecec8ce5ec792d743f9404b7
Pearlitization | Achievement of the most complete pearlite matrix possible (see Structure formation of cast iron) in cast iron alloys and steel through heat treatment. In cast iron, pearlitization is practically equivalent to normal annealing. The annealing temperature for cast iron is between around 850 and 950°C, i.e. above the critical temperature and therefore eutecticcarbide, if present, is also made to decompose. At the said annealing temperature, a complete austenitic structure is obtained (see Austenitic cast iron). The cooling after annealing is done in air which is moved intensely (forced air) in order to prevent ferritization around the graphite diffusions (ferrite borders); on the other hand the cooling must not be too abrupt so that no martensite forms (s. a. Heat treatment).Additional references:PearlitePearlite peakPearlite pointPearlitic influence factorPearlite periodStructure formation of cast iron Structural matrix | Perlitisierung | Erzielung eines möglichst vollständigen perlitischen Grundgefüges (siehe Gefügeausbildung von Gusseisen) bei Gusseisenlegierungen und Stahl durch Wärmebehandlung. Bei Gusseisen entspricht die Perlitisierung praktisch dem Normalglühen. Die Glühtemperatur liegt für Gusseisen bei etwa 850 bis 950 °C, also oberhalb der kritischen Temperatur damit auch eutektische Karbide, falls vorhanden, zum Zerfall gebracht werden. Bei der genannten Glühtemperatur erhält man ein vollständig austenitisches Gefüge (siehe Austenitisches Gusseisen). Die Abkühlung nach dem Glühen erfolgt in intensiv bewegter Luft (Luftsturz), um eine Ferritisierung rund um die Grafitausscheidungen (Ferrithöfe) zu verhindern; andererseits darf die Abkühlung nicht zu schroff sein, damit kein Martensit entsteht (s. a. Wärmebehandlung). Weiterführende Stichworte:Perlit, PerlitnasePerlitpunktPerlitwertzahlPerlitzeitGefügeausbildung von GusseisenGefügegrundmasse | https://www.giessereilexikon.com/en/foundry-lexicon/Encyclopedia/show/pearlitization-4301/?cHash=81395b3732a9ff68d728fbae5a57dc36 | https://www.giessereilexikon.com/giesserei-lexikon/Encyclopedia/show/perlitisierung-689/?cHash=81395b3732a9ff68d728fbae5a57dc36
Pearlitic influence factor | Characteristic value describing the influence of the pearlite-stabilizing effect of individual trace elements on the matrix of cast iron alloys.The pearlite stabilization of individual trace elements plays an important role, in particular in connection with the trace element score for GJS materials. The complex influence is expressed by the pearlitic influence factor Px (eq. 1). Eq. 1: Based on the pearlitic influence factor, eq. 2 Eq. 2: can be used to determine the ferrite content in percent. | Perlitwertzahl | Kennzahl, welche den Einfluss der perlitstabilisierenden Wirkung einzelner Spurenelemente auf das Grundgefüge von Gusseisenlegierungen beschreibt. Vor allem in Verbindung mit der Spurenbewertungszahl bei GJS-Werkstoffen spielt die Perlistabilisierung einzelner Spurenelemente eine bedeutende Rolle. Der komplexe Einfluss wird durch die Perlitwertzahl Px ausgedrückt (Glg. 1).Glg. 1:Aus der Perlitwertzahl lässt sich nach Glg. 2: der Ferritgehalt in Prozent ermitteln. | https://www.giessereilexikon.com/en/foundry-lexicon/Encyclopedia/show/pearlitic-influence-factor-4603/?cHash=647191a789a5f2ecfd31d5ec40eef236 | https://www.giessereilexikon.com/giesserei-lexikon/Encyclopedia/show/perlitwertzahl-992/?cHash=647191a789a5f2ecfd31d5ec40eef236
Pearlite stabilization | By adding alloy elements, or possibly by varying the basic composition, setting of a completely pearlitic basic structure (see Pearlite) in the cast condition. As the formation of ferrite requires a carbon diffusion and this reduces with falling temperature, alloy elements such as copper, tin, nickel, manganese or chromium promote the transformation of pearlite and delay the formation of ferrite. This pearlite which is formed at lower temperatures is finer and consequently stronger, harder and better resistant to wear. A similar pearlite refinement and with it a solidification effect can be achieved through hot shake-out and accelerated cooling. However, residual stresses here are considerably and unavoidably larger. The influence of the alloy elements on the eutectoid reaction can be seen in the TTT diagram for continuous cooling. Most elements shift ferrite and pearlite transformations to the right and to the bottom (Fig. 1). Molybdenum, however, behaves ambivalently. It strongly delays the pearlitic transformation but, at the same time, has a small effect on the delay of the formation of free ferrite. As a result, adding molybdenum delays the pearlite reaction but also leaves more time for carbon diffusion of the formation of free ferrite. As a consequence, the addition of molybdenum can cause ferrite formation in unalloyed iron (warning, carbide formation!). For this reason, the addition of molybdenum is always combined with pearlite formers, if a fully pearlitic structure is desired.Additional references:Pearlitization Perlite peakPearlite pointPearlitic influence factorPearlite period | Perlitstabilisierung | Durch Zugabe von Legierungselementen, eventuell auch Variation der Grundzusammensetzung Einstellung eines vollständig perlitischen Grundgefüges (siehe Perlit) im Gusszustand.Da die Entstehung von Ferrit eine Kohlenstoffdiffusion voraussetzt und diese mit fallender Temperatur abnimmt, fördern Legierungselemente wie Kupfer, Zinn, Nickel, Mn oder Chrom die Umwandlung von Perlit und verzögern die Bildung von Ferrit. Dieser bei niedriger Temperatur gebildete Perlit ist feiner und somit fester, härter und verschleißbeständiger. Eine ähnliche Perlitfeinung und damit Verfestigungswirkung lässt sich durch Heißausleeren und beschleunigtes Abkühlen erreichen. Allerdings sind hier die Restspannungen deutlich und unvermeidlich größer.Den Einfluss der Legierungselemente auf die eutektoide Reaktion kann man aus dem ZTU-Diagramm für kontinuierliche Abkühlung erkennen. Die meisten Elemente verlagern die Ferrit- und Perlitumwandlungsbereiche nach rechts und nach unten (Bild 1). Molybdän verhält sich dabei ambivalent. Es verzögert stark die perlitische Umwandlung besitzt aber gleichzeitig eine geringe Wirkung bei der Verzögerung der Bildung von freiem Ferrit. Im Ergebnis wird durch Molybdänzusätze zwar die perlitische Reaktion verzögert, aber auch der Kohlenstoffdiffusion und der Bildung von freiem Ferrit mehr Zeit gelassen. Folglich können Molybdänzusätze zu einem unlegierten Eisen (Achtung Karbidbildung!) die Ferritbildung fördern. Aus diesem Grund werden Molybdänzusätze immer mit Perlitbildnern kombiniert, wenn ein vollperlitisches Gefüge gewünscht wird. Weiterführende Stichworte:PerlitisierungPerlitnasePerlitpunktPerlitwertzahlPerlitzeit | https://www.giessereilexikon.com/en/foundry-lexicon/Encyclopedia/show/pearlite-stabilization-4293/?cHash=2ec1e81e3be97fe3f00a697431ce0371 | https://www.giessereilexikon.com/giesserei-lexikon/Encyclopedia/show/perlitstabilisierung-681/?cHash=2ec1e81e3be97fe3f00a697431ce0371
Pearlite point | The point at which austenite breaks down to pearlite. In the iron-carbon state diagram , this point is described with “S”.Alloy additives may move the pearlite point towards lower carbon contents.Additional references:Pearlitization, Pearlite peak, Pearlitic influence factor, Pearlite period | Perlitpunkt | Der Punkt bei dem der Austenit in Perlit zerfällt. Im Eisen-Kohlenstoff-Zustandsschaubild wird dieser Punkt mit S beschrieben. Legierungszusätze können den Perlitpunkt in Richtung niedrigere Kohlenstoffgehalte verschieben. | https://www.giessereilexikon.com/en/foundry-lexicon/Encyclopedia/show/pearlite-point-4302/?cHash=72780ea6694b825cdf040bc0119d1965 | https://www.giessereilexikon.com/giesserei-lexikon/Encyclopedia/show/perlitpunkt-690/?cHash=72780ea6694b825cdf040bc0119d1965
Pearlite period | Period of time until the appearance of pearlite in the TTT diagram of iron materials. Long pearlite periods are necessary in the production of ADI, for example, so that during quenching of the austenitizing temperature, the pearlite range (the pearlite peak) is not passed. In practical alloying, this is usually achieved with alloy elements such as copper nickel and molybdenum (s. Bainitic cast iron).Additional references:PearlitizationPearlite peakPearlitic influence factorPearlite point | Perlitzeit | Zeitspanne bis zum Auftreten von Perlit im ZTU-Diagramm von Eisenwerkstoffen. Lange Perlitzeiten sind z. B. bei der Herstellung von ADI notwendig damit bei Abschrecken von der Austenitisierungstemperatur der Perlitbereich (die Perlitnase) nicht durchlaufen wird. Dies wird bei praktischen Legierungen in der Regel durch Legierungselemente wie beispielsweise Kupfer, Nickel und Molybdän erreicht (s. bainitisches Gusseisen).Weiterführende Stichworte:PerlitisierungPerlitnasePerlitwertzahlPerlitpunkt | https://www.giessereilexikon.com/en/foundry-lexicon/Encyclopedia/show/pearlite-period-4303/?cHash=c5583cebd8ae5d0222af65d62279f196 | https://www.giessereilexikon.com/giesserei-lexikon/Encyclopedia/show/perlitzeit-691/?cHash=c5583cebd8ae5d0222af65d62279f196
Pearlite peak | Section of the pearlite in the TTT diagram of iron carbon alloys which projects in the shape of a peak and which can be shifted by means of alloy elements. In this way, it is, for example, possible to extend the cooling time for thicker components by producing an alloy with copper, nickel, and molybdenum and to thus shift the pearlite peak towards the right. However, a sufficient hold time in the area of the ausferrite must be ensured in order to allow for the austenite to stabilize. Additional references:Austenitic cast ironBainitic cast ironFerritic cast ironMetal matrix of cast ironCast iron | Perlitnase | Bereich der Perlitstufe im ZTU-Diagramm von Eisen-Kohlenstoff-Legierungen, welche nasenförmig hervorspringt und durch Legierungselemente verschoben werden kann. So lässt sich beispielsweise durch Legieren mit Kupfer, Nickel und Molybdän bei dickeren Bauteilen die Abkühlungszeit verlängern, und somit die Perlitnase nach rechts verschieben. Allerdings muss für eine ausreichende Haltezeit im Bereich des Ausferrit gesorgt werden, damit sich der Austenit stabilisieren kann. Weiterführende Stichworte:Austenitisches GusseisenBainitisches GusseisenFerritisches GusseisenMetallische Grundmasse von GusseisenGefügeausbildung von GusseisenGusseisen | https://www.giessereilexikon.com/en/foundry-lexicon/Encyclopedia/show/pearlite-peak-3941/?cHash=4f9b984abbebe681f8c3a40e55309b15 | https://www.giessereilexikon.com/giesserei-lexikon/Encyclopedia/show/perlitnase-327/?cHash=4f9b984abbebe681f8c3a40e55309b15
Pearlite | Crystal mixture of α solid solution (ferrite) and iron carbide Fe3C (cementite).Pearlite is an eutectoid which fully transforms back into austenite above the A1 temperature of 723°C. In the eutectoid concentration of 0.8 % C the ferrite proportion is 86% and the cementite proportion 14 %. In the pearlitic structure the cementite is embedded within the ferrite in a lamellarpattern (lamellarpearlite, Figures 1 to 3). The lamellarcementite can be molded into a spherical shape (granular pearlite, Figure 4) by means of spheroidizing annealing, if the cementite of the pearlite is stabilized such that it does not break down into graphite and ferrite. However, this requires manganese contents of more than 1%. It is possible to check Pearlite with the acoustic resonance analysis. Acoustic resonance analysis is a volume-oriented test method, which evaluates the workpiece as a whole. From the resonance frequencies, characteristic workpiece values can be calculated and quality criteria assigned, such as OK, cracks, structure properties (Ferrite, Pearlite), hardness and mass variations. From the resonance frequencies, characteristic workpiece values can be calculated and quality criteria assigned, such as OK, cracks, structure properties, hardness and mass variations. Additional references:Metal matrix of cast ironStructure formation of cast iron Expansion | Perlit | Kristallgemisch aus α-Mischkristall (Ferrit) und Eisenkarbid Fe3C (Zementit).Perlit ist ein Eutektoid, das sich oberhalb der A1-Temperatur von 723°C wieder vollständig in Austenit umwandelt. Bei der eutektoiden Konzentration von 0,8 % C beträgt der Anteil an Ferrit 86 % und an Zementit 14 %. Im perlitischenGefüge ist der Zementit innerhalb des Ferritslamellar eingelagert (streifiger Perlit, Bilder 1 bis 3). Durch Weichglühen lässt sich der lamellare Zementit kugelig einformen (körniger Perlit, Bild 4), sofern der Zementit des Perlits so stabilisiert wird, dass er nicht zu Grafit und Ferrit zerfällt. Hierzu sind allerdings Mangangehalte von über 1 % notwendig. Man kann Perlit mit der akustischen Resonanzanalyse auch prüfen. Die akustische Resonanzanalyse ist eine volumenorientierte Prüfmethode, die ein Werkstück als Ganzes bewertet. Aus den Resonanzfrequenzen lassen sich werkstückspezifische Kennwerte berechnen und Gütemerkmalen zuordnen, z. B. in Ordnung, rissbehaftet, Gefügeeigenschaften (Perlit, Ferrit), Härte. Weiterführende Stichworte:Metallische Grundmasse von GusseisenGefügeausbildung von GusseisenWachsen | https://www.giessereilexikon.com/en/foundry-lexicon/Encyclopedia/show/pearlite-3940/?cHash=3ae2e080a89f4488df72ac2eef39b2aa | https://www.giessereilexikon.com/giesserei-lexikon/Encyclopedia/show/perlit-326/?cHash=3ae2e080a89f4488df72ac2eef39b2aa
Pattern varnish | Varnish for pattern coating and color coding of patterns according to EN 12890.Based on their base materials, varnishes are divided into: - Nitrocellulose varnish - Synthetic resin varnish - Hard resin varnish - Spirit copal varnish - Chlorinated rubber varnish - Varnishes based on cross-linked plastics A selection of varnishes is provided in Table 1: | Modellack | Lack für den Modellanstrich und zur Farbkennzeichnung der Modelle nach EN 12890.Lacke werden aufgrund ihrer Basis unterschieden in: - Nitrozelluloselack - Kunstharzlack - Hartharzlack - Spirituskopallack - Chlorkautschucklack - Lacke auf vernetzter Kunststoffbasis Eine Auswahl von Lacken ist in Tabelle 1 angeführt: | https://www.giessereilexikon.com/en/foundry-lexicon/Encyclopedia/show/pattern-varnish-4632/?cHash=9f78500f4bad1d8391b92eb821e3caab | https://www.giessereilexikon.com/giesserei-lexikon/Encyclopedia/show/modellack-1021/?cHash=9f78500f4bad1d8391b92eb821e3caab
Pattern coating | Pattern coating or pattern varnishing (see Pattern varnish) has to fulfill four main tasks: - Facilitating removal from the mold by smoothing the surface and achieving a separating effect against adherence (sticking) of the mold material to the pattern or core box (see Separating agent) - Protecting against influences by the mold material due to friction, impacts and vibrations - Protecting against the ingress of moisture and aggressive media into the mold surface, weather protection - Color coding for the casting material to be used or identification of particularities to be observed during molding On the one hand, the identification of a pattern is accomplished by means of a pattern number forming the link between the pattern and the accompanying documentation; on the other hand, the color coding according to EN 12890 (replaces DIN 1511) can provide simple working instructions to the molder. In this respect, the shade of the basic color provides information on the casting material (Table 1); yellow and red stripes mark machining areas and black surfaces mark the position of cores (Table 2). In addition, the following markings are of special importance for the bench molder. Places for chills (denseners, internal chills, etc.) Material accumulation can result in voids within the casting. To prevent this, risers or internal chills are integrated for internal cooling and external chills for external cooling. External chills are initially manufactured as a pattern and must be adapted to the pattern. In order to enable the molder to recognize their correct position, they are marked on the pattern.Fillets (see also Fillet) In large-scale patterns with very few castings, the design of fillets is sometimes left to the molder. On the pattern, this is marked by a dashed line and the indication of the radius.Stop-offs (see also Stop-off) Thin wooden patterns often need to be secured against distortion by means of a tie bar. This tie bar is molded but must not be cast. Therefore, the mold cavity must be closed off with mold material, the relevant marking being black diagonal lines. VDG bulletin M 200 provides detailed information on the stresses acting upon the pattern coating during molding, the safety regulations to be observed during the storage and processing of pattern varnishes and their processing-related requirements. The following is desirable for application of the varnishes: good spreadability or sprayability, good varnish distribution with low flow-out, high covering power, high dry-film thicknesses, high yield and good overcoating capability for all materials common in pattern making. Usually, multiple varnish layers of the required minimum film thickness are applied; in this case, the drying times recommended by the varnish supplier between the individual coating operations must absolutely be observed. During molding, the pattern coating is subject to mechanical, physical and chemical stresses. Examples are shocks and impacts, abrasion, built-up of heat with hydraulically setting or thermosetting mold materials and stresses due to water swelling or adhesion and due to chemical attacks by certain mold components. The latter includes saponification of alkaline materials or effects of reactions with acids contained as hardeners in sands with synthetic resin binders. High-quality pattern varnishes and coatings must be able to resist such stresses in order to ensure safe and faultless demolding. For wooden patterns, up to 3 coating layers can be applied depending on the quality grade of the wooden pattern. Examples of different pattern coatings are shown in Figs. 1 to 4.Literature references: EN 12890, Founding - Patterns, pattern equipment and coreboxes for the production of sand moulds and sand cores; German version EN 12890:2000. Hasse S. (ed.), Taschenbuch der Gießerei-Praxis, Schiele & Schön, Berlin. Roller R. et al., Fachkunde für gießereitechnische Berufe, Verlag Europa-Lehrmittel, Nourney, Vollmer GmbH, Haan-Gruiten, 2009. | Modellanstrich | Der Modellanstrich bzw. die Modelllackierung (s. Modellack) hat vier Hauptaufgaben zu erfüllen: - Erleichterung des Aushebens aus der Form durch Glättung der Oberfläche und Erzielung einer Trennwirkung gegen das Anhaften (Kleben) vom Formstoff am Modell oder Kernkasten (s. Trennmittel) - Schutz vor Formstoffeinwirkung durch Reibung, Schlag und Vibration - Schutz vor dem Eindringen von Feuchtigkeit und aggressiver Medien in die Formoberfläche, Schutz vor Witterung - Farbkennzeichnung für den zu benutzenden Gießwerkstoff bzw. Kennzeichnung von Besonderheiten, die beim Abformen zu beachten sind Die Kennzeichnung eines Modells erfolgt einerseits durch eine Modellnummer, die den Zusammenhang zwischen dem Modell und den Begleitpapieren herstellt, andererseits kann durch die Farbkennzeichnung nach EN 12890 (ersetzt die DIN 1511) dem Former eine einfache Arbeitsanweisung gegeben werden. Der Farbton der Grundfarbe gibt dabei Auskunft über den Gusswerkstoff (Tabelle 1), gelbe und rote Striche kennzeichnen die Bereiche der Bearbeitung und schwarze Flächen markieren die Lage der Kerne (Tabelle 2). Darüber hinaus sind für den Handformer folgende Kennzeichnung von besonderer Wichtigkeit: Stellen für Abschreckkörper (Kühleisen, Kühlkokillen etc.) Eine Materialanhäufung kann im Gussstück zu Lunkern führen. Als Abhilfe werden Speiser gesetzt bzw. Kühlkörper für innere Kühlung und Abschreckkörper für äußere Kühlung. Die Abschreckkörper werden zuerst als Modell gefertigt und müssen dabei an das Modell angepasst werden. Damit der Former die richtige Stelle der Lage erkennt, wird diese am Modell gekennzeichnet.Hohlkehlen (siehe auch Hohlkehle) Bei Großmodellen mit sehr wenigen Abgüssen wird gelegentlich die Ausführung der Hohlkehlen dem Former überlassen. Am Modell wird dies durch eine gestrichelte Linie und die Angabe des Radius gekennzeichnet.Dämmteile (siehe auch Dämmteil) Dünne Holzmodelle müssen oft durch eine Leiste gegen Verzug gesichert werden Diese Leiste wird abgeformt, darf aber nicht mit gegossen werden. Der Formhohlraum muss deshalb mit Formstoff zugedämmt werden, die Kennzeichnung erfolgt mit schwarzen Schrägstrichen. Im VDG-Merkblatt M 200 sind detaillierte Hinweise über die Beanspruchung des Modellanstrichs beim Abformen, die zu beachtenden Sicherheitsvorschriften bei der Lagerung und Verarbeitung von Modellacken und deren verarbeitungstechnischen Forderungen aufgeführt. Für die Lackierung sind eine gute Streichbarkeit bzw. Spritzfähigkeit, ein guter Lackverlauf bei geringer Laufneigung, eine hohe Deckkraft, große Trockenschichtdicken, eine hohe Ausgiebigkeit und gute Überlackierfähigkeit für alle im Modellbau gebräuchlichen Werkstoffe erwünscht. Üblicherweise werden mehrere Lackschichten mit geforderten Mindestschichtdicken aufgetragen, wobei die von den Lackherstellern empfohlenen Trocknungszeiten zwischen den einzelnen Arbeitsgängen unbedingt einzuhalten sind. Der Modellanstrich wird beim Abformen sowohl mechanisch, physikalisch als auch chemisch beansprucht. Zu nennen sind Stoß- und Schlagbeanspruchung, Abrieb, Wärmeentwicklung bei hydraulisch oder thermoplastisch abbindenden Formstoffen, und Beanspruchungen durch Wasserquellung oder Adhäsion sowie durch chemischen Angriff bestimmter Formstoffbestandteile, Zu letzterem gehört die Verseifung basischer Stoffe oder Reaktionswirkung von Säuren, die als Härter in Sanden mit Kunstharzbindern enthalten sind. Diesen Beanspruchungen müssen hochwertige Modelllacke und -anstriche Stand halten, um ein sicheres, einwandfreies Entformen gewährleisten zu können. Für Holzmodelle kann ein bis zu 3-facher Lackanstrich je nach Holzmodell-Güteklasse vorgesehen sein. Beispiele für unterschiedliche Modellanstriche sind in den Bildern 1 bis 4 ersichtlich.Literatur: EN 12890, Gießereiwesen - Modelle, Modelleinrichtungen und Kernkästen zur Herstellung von Sandformen und Sandkernen; Deutsche Fassung EN 12890:2000. Hasse S. (Hrsg.), Taschenbuch der Gießerei-Praxis, Schiele & Schön, Berlin. Roller R. et al., Fachkunde für gießereitechnische Berufe, Verlag Europa-Lehrmittel, Nourney, Vollmer GmbH, Haan-Gruiten, 2009. | https://www.giessereilexikon.com/en/foundry-lexicon/Encyclopedia/show/pattern-coating-4633/?cHash=8e39eebbbc16a99f8577d6feb343acc1 | https://www.giessereilexikon.com/giesserei-lexikon/Encyclopedia/show/modellanstrich-1022/?cHash=8e39eebbbc16a99f8577d6feb343acc1
Pattern | Equipment for the direct molding of the mold cavity in a casting mold. The pattern is a model of the casting to be made with the accurate dimensions and contours.However, what needs to be taken into account is the fact that the shrinkage of the relevant casting material due to solidification and cooling to room temperature must be compensated by a corresponding expansion of the dimensions (shrinkage allowance). In addition, the subsequent machining of the casting surfaces must be considered when making the pattern and the so-called machining allowance must be added. If cores are needed in the further course of casting production, the respective core prints must also be added to the pattern.Depending on the number of castings produced from them (single castings, small batches, large batches), patterns are made of wood (see Wooden pattern grade), gypsum, plastics or foams and metal. Lost-wax patterns containing wax to be melted or burned out are used for precision casting processes and lost-foam patterns containing rigid form to be evaporated are used for the full-mold casting process.Patterns for sand casting are divided into parted and one-piece patterns. A parted pattern consists of two halves whose parting surfaces correspond to the parting plane during molding. If these pattern halves are secured on a pattern plate and designed with the riser and gating system, they can be used for machine molding. In this case, the entire pattern plate is mounted onto the table of the molding machine. The production of a complex casting mold requires at least two mold parts, cope and drag, which are either made with one double-sided pattern plate at only one molding machine or with a one-sided pattern plate at two separate molding machines. With large hand-molded castings, multiple mold partings may be necessary, e.g. two or three partings using three or four mold boxes for a single casting mold.Large patterns may be designed to be able to be broken down into multiple pieces which considerably facilitates the demolding and lifting of the patterns from the sand mold.Additional references:Mold makingPattern coatingPattern varnish | Modell | Einrichtung zum direkten Abformen des Formhohlraumes einer Gießform. Dabei ist das Modell eine maß- und konturengenaue Nachbildung des herzustellenden Gussstückes.Zu beachten dabei ist jedoch die Tatsache, dass die Schwindung des jeweiligen Gusswerkstoffes bei der Erstarrung und Abkühlung auf Raumtemperatur durch eine entsprechende Erweiterung der Abmessungen (Schwindmaß) berücksichtigt werden muss. Auch die spätere Bearbeitung von Gussstückflächen muss bei der Modellherstellung berücksichtigt werden und die sog. Bearbeitungszugabe hinzugegeben werden. Werden Kerne im weiteren Verlauf der Gussstückherstellung benötigt, müssen die entsprechenden Kernmarken am Modell angebracht werden.Modelle werden in Abhängigkeit von ihrer Abformzahl (Einzelstücke, Kleinserien, Großserien) aus Holz (s. Holzmodell-Güteklasse), Gips, Kunst- oder Schaumstoffen und Metall hergestellt. Für das Feingießverfahren werden ausschmelzbare oder ausbrennbare Modelle aus Wachs und für das Vollformverfahren werden vergasbare Modelle aus Hartschaumstoffen verwendet. Bei Sandguss unterscheidet man zwischen geteilten und ungeteilten Modellen. Dabei besteht ein geteiltes Modell aus zwei Hälften, deren Trennungsfläche der Teilungsebene beim Einformen entspricht. Werden diese Modellhälften auf einer Modellplatte befestigt und mit dem Speise- und Anschnittsystem ausgelegt, können sie für das Maschinenformen verwendet werden. Dabei wird dann die gesamte Modellplatte auf den Formmaschinentisch aufgespannt. Zur Herstellung einer kompletten Gießform sind mindestens zwei Formteile, der Unter- und Oberkasten, erforderlich, die entweder mit einer doppelseitigen Modellplatte auf nur einer Formmaschine oder mit zwei einseitigen Modellplatten auf zwei getrennten Formmaschinen hergestellt werden. Bei größeren Handformgussstücken kann auch eine mehrfache Modellteilung, z. B. eine Zwei- oder Dreiteilung bei Verwendung von drei oder vier Formkästen für eine einzige Gießform, erforderlich sein.Größere Modelle können auch mehrteilig zerlegbar gestaltet sein, das Ausformen und Ausheben der Modelle aus der Sandform wird dadurch wesentlich erleichtert.Weiterführende Stichworte:FormherstellungModellanstrichModellack | https://www.giessereilexikon.com/en/foundry-lexicon/Encyclopedia/show/pattern-4653/?cHash=d4bf75f69c0bb12e54eee6e0832be389 | https://www.giessereilexikon.com/giesserei-lexikon/Encyclopedia/show/modell-1042/?cHash=d4bf75f69c0bb12e54eee6e0832be389
Partial pressure | It represents any pressure which takes a gas according to its fraction in a gas mixture and is calculated from its proportion by volume and the total pressure which the gas mixture is under. This relationship is described in more detail in Dalton’s law (Eq. 1) of partial pressures.Dalton’s law (also called Dalton’s law of partial pressures) states that the total ptotal of a gas mixture is equal to the sum of all partial pressures pI of the individual gases (for ideal gases).Eq. 1: Transformation results in Eq. 2: Eq. 2: The partial pressure of a gas can be reduced by decreasing either the total pressure or its volume content. This is done in melt treatments, for example, in order to remove gas which is dissolved in liquid metal. In practice, a reduction of the total pressure means a melt treatment or casting in a vacuum (low vacuum). Additional references:Vacuum metallurgyRotary degassing | Partialdruck | Er stellt denjenigen Druck dar, den ein Gas entsprechend seiner Fraktion in einem Gasgemisch einnimmt und errechnet sich aus seinem Volumenanteil und dem Gesamtdruck, unter dem das Gasgemisch steht. Dieser Zusammenhang wird im Dalton-Gesetz (Glg. 1) der Partialdrücke näher ausgeführt. Das Dalton-Gesetz (Daltonsche Gesetz oder auch Gesetz der Partialdrücke) besagt, dass der Gesamtdruck pGesamt eines Gasgemisches gleich der Summe aller Partialdrücke pI der einzelnen Gase (bei idealen Gasen) ist.Eq. 1: Durch Umformung folgt Glg. 2:Eq. 2: Der Partialdruck eines Gases kann durch Verminderung entweder des Gesamtdruckes oder seines Volumengehaltes gesenkt werden. Davon wird beispielsweise bei Schmelzebehandlungen Gebrauch gemacht, um ein im flüssigen Metall gelöstes Gas zu entfernen. Eine Verminderung des Gesamtdruckes bedeutet praktisch eine Schmelzebehandlung oder ein Gießen im Vakuum (Grobvakuum).Weiterführende Stichworte:VakuummetallurgieRotorentgasung | https://www.giessereilexikon.com/en/foundry-lexicon/Encyclopedia/show/partial-pressure-4297/?cHash=889e5bff747b7142f7487b6c9ed12a11 | https://www.giessereilexikon.com/giesserei-lexikon/Encyclopedia/show/partialdruck-685/?cHash=889e5bff747b7142f7487b6c9ed12a11
Para-toluolsulfonic acid | Organic sulfonic acid which is used as a hardener for furan resin and phenol cold-hardening resin binders. This hardener contains sulfur which gets into the mold material if used sand regeneration is insufficient and can accumulate there when it used repeatedly. Due to this, mainly in cast iron materials with nodular graphite and vermicular graphite in the rim zone of the casting, graphite degeneration (rim zone graphite degeneration) may develop which then has a disruptive effect on the dynamic properties.Additional references:No-bake process | Para-Toluolsulfonsäure | Organische Sulfonsäure die als Härter für Furanharz- und Phenolkaltharzbinder eingesetzt wird. Dieser Härter enthält Schwefel, der bei ungenügender Regenerierung des Altsandes in den Formstoff gelangt und sich dort bei wiederholter Verwendung anreichern kann. Daraus können sich vor allem bei den Werkstoffen Gusseisen mit Kugelgrafit und Gusseisen mit Vermiculargrafit in der Randzone der GussstückeGrafitentartungen (Randgrafitentartung) entwickeln, die sich dann störend auf die dynamischen Eigenschaften auswirken.Weiterführende Stichworte:Kaltharzverfahren | https://www.giessereilexikon.com/en/foundry-lexicon/Encyclopedia/show/para-toluolsulfonic-acid-4296/?cHash=4c0ad900c0dff66cf81578eb287116fc | https://www.giessereilexikon.com/giesserei-lexikon/Encyclopedia/show/para-toluolsulfonsaeure-684/?cHash=4c0ad900c0dff66cf81578eb287116fc
Pantanax | Alloyed structural stainless steel, e.g. with material number 1.3401 (PANTANX 3401) and also the term for wear-resistant, white chromium cast iron with a standard composition of 2,4% C0.8% Si1.2% Mn26% Cr1.2% Mo0.5% V. The casting material is used for the production of wear-resistant pipes in the composite centrifugal casting process.Additional references:Austenitic cast iron, Bainitic cast ironCarbidic cast ironNodular graphite cast iron with low-temperature toughnessStructure formation of cast ironNicrosilal | Pantanax | Legierter Edelbaustahl, z. B. mit der Werkstoffnummer 1.3401 (PANTANX 3401) und gleichzeitig Bezeichnung für verschleißfeste, weißes Chromgusseisen mit der Richtzusammensetzung von 2,4 % C0,8 % Si1,2 % Mn26 % Cr1,2 % Mo0,5 % V. Der Gusswerkstoff wird bei der Herstellung von verschleißfesten Rohren im Schleuder-Verbundgießverfahren verwendet. Weiterführende Stichworte:Austenitisches Gusseisen, Bainitisches GusseisenKarbidisches GusseisenKaltzähes Gusseisen mit KugelgrafitGefügeausbildung von GusseisenNicrosilal | https://www.giessereilexikon.com/en/foundry-lexicon/Encyclopedia/show/pantanax-4295/?cHash=236fcc56790d53b862ccfbcb2d76f06d | https://www.giessereilexikon.com/giesserei-lexikon/Encyclopedia/show/pantanax-683/?cHash=236fcc56790d53b862ccfbcb2d76f06d
Packing density | According to W. Tilch, under the assumption of a bulk grain material with grains of the same diameter and same spherical shape, theoretically, the possibilities for the spatial configuration of the grains with one another shown in Figure 1a arise. Such a configuration can be characterized by the position of the grain center and its connecting lines, as well as an angle enclosed by them. The connecting lines restrict a body volume which contains grains and pores. The theoretical values for the porosity (εP) and packing density (ρP) can be derived from this. Under consideration of the absolute density (ρ) of various materials, the corresponding limit values should be calculated according to the relationship (Eq.1)Glg.1:(s. Table 1). For the “bulk sphere material” with a uniform grain diameter, the lowest porosity value is to be expected with a packing density of 1.963g/cm3. Depending on the metal penetration (s. Penetration)and the effects on the casting surface, it is not the overall pore volume but the size of the individual pores which is important. For a real grain bulk material, existing different grain shapes and grain sizes with different quantities of individual grain fractions influence porosity and packing density. This affects the bonding and permeability properties. Different grain sizes in a certain proportion can lead to a porosity minimum, i.e, to a high packing density (Figure 1b). This occurs as long as fine grain fractions can be stored in the pore cavities of the rough fraction without changing their spacing. An additional increase in the amount of fine grains then leads to an “expansion” of the grain spacing in the rough fraction; the porosity increases. It is possible to calculate the proportions of different gain fractions for grain mixtures, with which a minimal value of porosity can be achieved. This makes it possible to react to changes in the surface quality of the casting or defects which occur. Grain mixtures with a wide grain range which correspond to a logarithmic normal distribution can behave very differently in the formation of the grain structure as they are influenced by the grain size, grain distribution and other factors (proportion of binder and fine grains). The effects of changed grain characteristics on the packing density and therefore also on the technological mold material properties are therefore not always recognizable. By including other characteristics, such as the specific surface of the bulk grain material (s. Theoretical specific core area), relationships can be made clearer. Both the strength properties (Figure 1c) and gas permeability (Figure 1a) have a significant influence. High strength values for a certain specific surface are connected to the formation of an optimum contact surface and binder course thickness. The grain size of a basic molding materialallows statements about the gas permeability of the mold material and the casting surface which is to be expected to be made. Theoretical packing density for various spatial configurations and materials (KOZ = coordination number, represents the number of possible points of contact) | Packungsdichte | Nach W. Tilch gilt - unter der Annahme eines Kornhaufwerkes mit Körnern gleichen Durchmessers und gleicher Kugelgestalt - dasss sich für die räumliche Anordnung der Körner zueinander theoretisch die in Bild 1a gezeigten Möglichkeiten ergeben. Eine solche Anordnung kann durch die Lage der Kornmittelpunkte und deren Verbindungslinien sowie einen von ihnen eingeschlossenen Winkel charakterisiert werden. Die Verbindungslinien begrenzen ein Körpervolumen, welches Korn- und Porenteile enthält. Daraus lassen sich theoretische Werte für die Porosität (εP) und Packungsdichte (ρP) ableiten. Unter Berücksichtigung der Rohdichte (ρ) unterschiedlicher Materialien sind nach der Beziehung (Glg.1)Glg.1:entsprechende Grenzwerte zu berechnen (s. Tabelle 1). Für das „Kugelhaufwerk“ mit einheitlichem Korndurchmesser ist mit einer Packungsdichte von 1,963 g/cm3 der geringste Porositätswert zu erwarten. Im Zusammenhang mit der Metallpenetration (s. Penetration) und den Auswirkungen auf die Gussoberfläche spielt nicht das Gesamtporenvolumen, sondern die Größe der einzelnen Poren eine Rolle. Für ein reales Kornhaufwerk beeinflussen vorhandene unterschiedliche Kornformen und Korngrößen mit verschiedenen Mengenanteilen der einzelnen Kornfraktionen Porosität und Packungsdichte. Es ergeben sich Auswirkungen auf die Binde- und Durchlässigkeitseigenschaften. Unterschiedliche Korngrößen können in einem bestimmten Mengenverhältnis zu einem Porositätsminimum, d. h. zu einer hohen Packungsdichte führen (Bild 1b). Dies trifft zu, so lange feinere Kornfraktionen in die Porenräume der Grobfraktion eingelagert werden können, ohne deren Abstand zu verändern. Eine weitere Erhöhung der Feinkornanteile führt dann zu einer „Aufweitung“ der Kornabstände der groben Fraktion, die Porosität steigt. Es besteht die Möglichkeit, für Korngemische die Anteile verschiedener Kornfraktionen zu berechnen, mit denen ein Minimalwert der Porosität erzielt werden kann. Damit kann auf Veränderungen in der Oberflächenqualität am Gussteil bzw. auf auftretende Fehlererscheinungen reagiert werden. Körnungsgemische mit einem breiten Kornspektrum, welches etwa einer logarithmischen Normalverteilung entspricht, können sich, von der Korngröße, der Kornverteilung und weiteren Faktoren beeinflusst (Binder- und Feinkornanteile), in der Ausbildung der Körnungsstruktur sehr unterschiedlich verhalten. Die Wirkungen veränderter Körnungsmerkmale auf die Packungsdichte und damit auch auf technologische Formstoffeigenschaften sind nicht immer erkennbar. Die Einbeziehung weiterer Merkmale. wie z. B. die spezifische Oberfläche des Kornhaufwerkes (s. Theoretische spezifische Kornoberfläche), lassen Zusammenhänge deutlicher werden. Sowohl zu den Festigkeitseigenschaften (Bild 1c) und zur Gasdurchlässigkeit (Bild 1a) ist ein signifikanter Einfluss feststellbar. Hohe Festigkeitswerte sind bei einer bestimmten spezifischen Oberfläche an die Ausbildung einer optimalen Kontaktfläche und Binderschichtstärke gebunden. Aus der Korngröße eines Formgrundstoff lassen sich Aussagen zur Gasdurchlässigkeit des Formstoffes und zu der zu erwartenden Gussoberfläche ableiten. Theoretische Packungsdichte für unterschiedliche Raumanordnungen und Materialien (KOZ = Koordinationszahl, entspricht der Zahl der möglichen Berührungspunkte) | https://www.giessereilexikon.com/en/foundry-lexicon/Encyclopedia/show/packing-density-4290/?cHash=bad090213f6bda4fbd19c9a5eb442f9c | https://www.giessereilexikon.com/giesserei-lexikon/Encyclopedia/show/packungsdichte-678/?cHash=bad090213f6bda4fbd19c9a5eb442f9c
Oxidizing melting | Treatment of the melt in an oxygen-containing furnace atmosphere. In this process, an oxidizing flame, i.e. combustion with excess oxygen, is set in fuelled furnaces. The oxygen in the exhaust gases inevitably reacts with the respective melt. This results in oxide formation (see Oxidation) and slagging or gasification (see Slag). The hydrogen has to be generally removed from the melt of copper and copper alloys as it is contained in the melt in dissolved form and would be diffused as blisters during solidification (Gas porosity, Gas blister). Thus, the dissolved hydrogen is oxidized during oxidizing melting.With respect to the degree of oxygen affinity of the respective alloy, the oxygen added to the liquid metal of copper alloys forms first a metal oxide (see Affinity) and also reduces afterwards metal oxides. For this reason, oxidizing melting can be used for degassing of copper alloys. The oxygen charge causes formation of copper(I) oxide which is reduced by the dissolved hydrogen and forms vapor (Eq. 1).Eq. 1: The reaction is reversible, i.e. increasing oxygen content leads to higher oxidation and respectively to the removal of more hydrogen. The most common processes for oxidation of the melt include oxidizing flames (excessive air) and addition of oxygen-emitting cleaners that are added onto the molten bath and simultaneously form a slag cover.Additional references:Non-oxidizing meltingDegree of oxidationDeoxidation | Oxidierendes Schmelzen | Behandlung der Schmelze in einer Ofenatmosphäre die sauerstoffhaltig ist. Dabei wird eine oxidierende Flammenführung also eine Verbrennung mit Sauerstoffüberschuss bei brennstoffbeheizten Öfen eingestellt. Der in den Abgasen enthaltene Sauerstoff reagiert dabei zwangsläufig mit der jeweiligen Schmelze. Dabei kommt es zur Oxidbildung (siehe Oxidation) und Verschlackung bzw. Vergasung selbiger (s. Schlacke). Bei Kupfer und Kupferlegierungen muss grundsätzlich der Wasserstoff aus der Schmelze entfernt werden, da er hier in der Schmelze gelöst vorliegt und bei der Erstarrung als Blasen ausgeschieden würde (Gasporosität, Gasblase). Somit wird beim oxidierenden Schmelzen der gelöste Wasserstoff oxidiert.Entsprechend der Sauerstoffaffinität der betreffenden Legierung bildet bei Kupferlegierungen dabei der dem flüssigen Metall zugeführte Sauerstoff zuerst ein Metalloxid (s. Affinität) und anschließend reduziert er auch Metalloxide. Damit ist das oxidierende Schmelzen zur Entgasung von Kupferlegierungen anwendbar. Die Sauerstoffaufladung bewirkt die Bildung von Kupfer-(I)-oxid, das vom gelösten Wasserstoff reduziert wird und dabei Wasserdampf bildet (Glg. 1).Glg 1: Die Reaktion ist reversibel so dass ein steigendes Sauerstoffangebot eine höhere Oxidation nach sich zieht und damit mehr Wasserstoff entfernt wird. Die gebräuchlichsten Methoden zur Oxidation der Schmelze ist eine oxidierende Flammenführung (Luftüberschuss) und eine Zugabe von sauerstoffabgebenden Reinigungsmitteln, die auf das Schmelzbad gegeben werden und gleichzeitig eine Schlackendecke bilden.Weiterführende Stichworte:Nichtoxidierendes SchmelzenOxidationsgradDesoxidation | https://www.giessereilexikon.com/en/foundry-lexicon/Encyclopedia/show/oxidizing-melting-4771/?cHash=abf85cb9330dd96110d7d42c06f869cd | https://www.giessereilexikon.com/giesserei-lexikon/Encyclopedia/show/oxidierendes-schmelzen-1160/?cHash=abf85cb9330dd96110d7d42c06f869cd
Oxide inclusion | Structural defect where the oxides in the casting are present as non-metal inclusions, usually in the form of thin, film-like skins. They are insoluble and cause local interruptions in the microstructure (see also Structural anomaly). As a result, they have a negative impact on static and dynamic strength characteristics and elongation (Figs. 1 to 4). In highly vulnerable AlSi casting alloys (see also Aluminum casting, Aluminum gravity die casting alloys) in particular, the oxides have extremely fine pores (pore radius of 2 to 7.5nm), resulting in a high specific surface and capillarity with a high diffusion efficiency. This leads to the formation of oxide agglomerates with different apparent densities. In addition to mixed oxides of different compositions and structures with Si, Mg, Na and Sr, the following two oxide forms are very frequent: - γ-Al2O3, formed at temperatures of up to 750°C, has a distorted Spinel lattice, is soft and thermally unstable (density: 3.64 to 3.96 g/cm3; spec. surface of 150 to 400 m2/g) - α-Al2O3, formed at temperatures over 750°C depending on time and nucleation and has a hard hexagonal corundum lattice that is thermally stable (density: 3.96 to 4.02 g/cm3; spec. surface of approx. 1 m2/g) The oxide inclusions in cast steel formed by deoxidation products generally consist of MnO-Al2O3-SiO2 compounds. Depending on their composition, they differ by appearance and form. When they are rich in SiO2, they have a round shape and glass-like appearance. Under polarized light, these inclusions can show black extinction crosses. The inclusions increase in size with a rising MnO content, growing ever more heterogeneous in structure. Oxides in the form of non-metal inclusions, often in connection withgas blisters or gas porosity, primarily occur in cast steel, nodular graphite cast iron (Fig. 5) and light- and heavy-metal casting. The risk of oxide formation, and thus the risk of oxide inclusions, is particularly high in aluminum casting alloys. The occurrence of this defect is independent of the molding process, it can appear in sand and gravity die castings as well as in pressure die castings. Oxide inclusions can be detected in the microstructure of metallographic specimens and can also be visible to the naked eye at the casting surface. Aluminum, silicon, magnesium and, for example, chromium and alloys containing these metals in high concentrations exhibit a particular tendency to form insoluble oxide films during melting, ladle filling and casting due to their high affinity to oxygen. In practice, the degree of oxidation with atmospheric oxygen is not only dependent on concentration and pressure but also, to a large extent, on temperature and time. This temperature and time dependence must be taken into account during melting and holding since the oxidation propensity increases rapidly as the temperature rises.This is especially true for aluminum melts with high magnesium contents (e.g. Al Mg5Si2Mn, Al Mg9). In addition to aluminum oxides, these generate spinels which prevent the formation of an air-tight self-cover as this would be possible with aluminum oxide alone. This causes atmospheric oxygen and atmospheric hydrogen to diffuse into and react with the melt. | Oxideinschluss | Gefügefehler, bei dem die Oxide im Gussteil als nichtmetallische Einschlüsse, meistens in Form von dünnen, filmförmigen Häutchen vorliegen. Sie sind unlöslich und bewirken örtlich begrenzt ein Unterbrechen des Gefügeverbundes (s. a. Gefügeanomalie). Damit beeinflussen sie die statischen und dynamischen Festigkeitseigenschaften sowie die Dehnung negativ (Bilder 1 bis 4). Vor allem bei den gefährdeten AlSi-Gusslegierungen (s. u. a. Aluminiumguss, Aluminium-Kokillengusslegierungen) sind die Oxide extrem feinstporig (Porenradien 2 bis 7,5 nm), was eine große spezifische Oberfläche und Kapillarität mit hoher Diffusionswirksamkeit ergibt. Es entstehen Oxidagglomerate mit unterschiedlicher scheinbarer Dichte.Neben Mischoxiden verschiedener Zusammensetzung und Struktur mit Si, Mg, Na und Sr sind folgende zwei Oxidformen sehr häufig: - γ-Al2O3, entsteht bei Temperaturen bis 750 °C, hat ein verzerrtes Spinellgitter, ist weich und thermisch instabil (Dichte: 3,64 bis 3,96 g/cm3; spez. Oberfläche 150 bis 400 m2/g) - α-Al2O3, entsteht zeit- und keimabhängig bei Temperaturen größer 750 °C und hat ein hartes hexagonales Korundgitter, das thermisch stabil ist (Dichte: 3,96 bis 4,02 g/cm3; spez. Oberfläche ca. 1 m2/g) Die von den Desoxidationsprodukten gebildeten oxidischen Einschlüsse bei Stahlguss bestehen in der Regel aus MnO-Al2O3-SiO2-Verbindungen. Sie unterscheiden sich je nach Zusammensetzung in Aussehen und Ausbildungsform. Wenn sie reich an SiO2 sind, haben sie rundliche Formen und ein glasartiges Aussehen. Im polarisierten Licht können in diesen Einschlüssen schwarze Auslöschungskreuze beobachtet werden. Mit zunehmendem MnO-Gehalt werden die Einschlüsse größer, und ihr Aufbau wird heterogener. Oxide, als nichtmetallische Einschlüsse, häufig auch in Verbindung mit Gasblasen bzw. Gasporosität, kommen vorzugsweise bei Stahlguss, Gusseisen mit Kugelgrafit (Bild 5) sowie Leicht- und Schwermetallguss vor. Besonders bei Aluminium-Gusslegierungen sind die Gefahr der Oxidbildung und damit die Gefahr des Auftretens von Oxideinschlüssen sehr groß. Das Auftreten des Fehlers ist dabei unabhängig vom Formverfahren, er tritt sowohl an Sand- und Kokillengussteilen als auch an Druckgussteilen auf. Oxideinschlüsse sind am metallografischen Schliff im Gefüge, aber auch mit freiem Auge an der Oberfläche der Gussteile sichtbar. Aluminium, Silizium, Magnesium und beispielsweise auch Chrom sowie Legierungen, die diese Metalle in größeren Konzentrationen enthalten, neigen auf Grund ihrer hohen Sauerstoffaffinität in besonderem Maße zur Bildung unlöslicher Oxidfilme beim Schmelzen, Pfannenfüllen und Gießen. Der Grad der Oxidation mit dem Luftsauerstoff ist neben einer Konzentrations- und Druckabhängigkeit in der Praxis vor allem temperatur- und zeitabhängig. Diese Temperatur- und Zeitabhängigkeit ist beim Schmelzen und auch beim Warmhalten zu beachten; mit steigender Temperatur nimmt die Oxidationsneigung stark zu. Das trifft ganz besonders für Aluminiumschmelzen mit höheren Magnesiumgehalten zu (z. B. Al Mg5Si2Mn, Al Mg9). Hier werden neben Aluminiumoxid auch Spinelle gebildet, die die Ausbildung einer luftdichten Selbstabdeckung, wie sie mit Aluminiumoxid allein möglich ist, erhindern. Dadurch diffundieren Luftsauerstoff und Luftwasserstoff hindurch und reagieren mit der Schmelze. | https://www.giessereilexikon.com/en/foundry-lexicon/Encyclopedia/show/oxide-inclusion-3936/?cHash=ade0f10720424c9d84b2636a8006a316 | https://www.giessereilexikon.com/giesserei-lexikon/Encyclopedia/show/oxideinschluss-321/?cHash=ade0f10720424c9d84b2636a8006a316
Oxide film | If surfaces of liquid metals and alloys come into contact with atmospheric oxygen, they can be subject to the formation of thin oxide films. The risk of oxide film formation is even higher when the relevant metal or its alloy components exhibit a high degree of oxygen affinity.Insoluble oxide films are formed during melting, ladle filling and casting, in particular with aluminum, silicon and chromium as well as alloys containing high concentrations of these metals. If these non-metal inclusions penetrate the casting, they disrupt the microstructure and result in the rejection of the casting.Therefore, oxide inclusions are to be considered as casting defects (Figs. 1 and 2). The most important measures for preventing such defects is to avoid turbulences when filling or transporting ladles and during casting and mold filling, to keep furnaces, crucibles and ladles clean and to carefully clean and skim melts ready for casting.Additional references:OxidationOxide inclusionCasting defectMold sand-based casting defect | Oxidhaut | Kommen Oberflächen flüssiger Metalle und Legierungen in Berührung mit Luftsauerstoff können sich dort dünne Oxide bilden. Besitzt das betreffende Metall oder seine jeweiligen Legierungsbestandteile eine hohe Sauerstoffaffinität so steigt die Gefahr der Oxidhautbildung. Unlösliche Oxidfilme bilden sich beim Schmelzen, Pfannenfüllen und Gießen, vor allem bei Aluminium, Silizium und Chrom sowie Legierungen, die diese Metalle in größeren Konzentrationen enthalten. Wenn diese nichtmetallische Einschlüsse in das Gussstück gelangen unterbrechen sie den Gefügeverbund und führen zum Ausschuss des Gussteiles.Oxideinschlüsse sind daher als Gussfehler zu bezeichnen (Bilder 1 und 2). Wichtigste Maßnahme zur Verhinderung solcher Fehler ist die Vermeidung von Turbulenz beim Füllen der Pfannen, beim Pfannentransport und Gießen sowie bei der Formfüllung, desgleichen das Sauberhalten der Öfen, Tiegel und Pfannen und das sorgfältige Reinigen und Abkrätzen der gießfertigen Schmelzen.Weiterführende Stichworte:OxidationOxideinschlussGussfehlerFormsandbedingte Gussfehler | https://www.giessereilexikon.com/en/foundry-lexicon/Encyclopedia/show/oxide-film-4614/?cHash=c3a24c38281f950b3aeab1deeb8becaf | https://www.giessereilexikon.com/giesserei-lexikon/Encyclopedia/show/oxidhaut-1003/?cHash=c3a24c38281f950b3aeab1deeb8becaf
Oxidation | Reaction of a substance with oxygen resulting in oxides according to the eq. 1:Eq. 1:If steel wool (fig. 1) is burnt, the high exothermic heat generation (the general basis of oxidation) causes the oxygen atoms in the air to merge into a new atomic bond. As the product of the reaction (FeO) now contains new bound O2 atoms, the weight of the steel wool increases during burning.It is also referred to as oxidation if the oxygen content in an oxide is increased (e.g. the oxidation of Cu2O to CuO).Additional references:Degree of oxidationOxidizing melting, Non-oxidizing meltingOxide inclusion, Oxide skinInternal oxidation | Oxidation | Reaktion eines Stoffes mit Sauerstoff, dabei entstehen Oxide nach Glg. 1:Glg. 1: Beim Verbrennen von Stahlwolle (Bild 1) haben sich die Sauerstoff-Atome der Luft verbunden mit hoher exothermer Wärmeentwicklung (darauf beruht in der Regel die Oxidation) zu einem neuen Atomverband zusammengeschlossen. Da nun das Reaktionsprodukt (FeO) neue O2-Atome in gebundener Form enthält, wird die Stahlwolle beim Verbrennen schwerer. Ebenso spricht man von Oxidation, wenn eine Erhöhung des Sauerstoffgehaltes in einem Oxid (z. B. die Oxidation von Cu2O zu CuO) vorkommt.Weiterführende Stichworte:OxidationsgradOxidierendes Schmelzen, Nichtoxidierendes SchmelzenOxideinschluss, OxidhautInnere Oxidation | https://www.giessereilexikon.com/en/foundry-lexicon/Encyclopedia/show/oxidation-4770/?cHash=e3f93df10ec3dd2e6d9e00a5a24c86b7 | https://www.giessereilexikon.com/giesserei-lexikon/Encyclopedia/show/oxidation-1159/?cHash=e3f93df10ec3dd2e6d9e00a5a24c86b7
Overpressure test | Process for testing the density of castings. The casting is filled with helium, a helium-containing gas mixture or a forming or testing gas, closed and pressurized. In case of leakage, e.g. in a loosened structural area or cold shut, the pressure gradient between the interior of the casting and the ambient air leads to a gas current through the leakage channel. At the exterior wall of the casting, a sniffer probe is applied at an operating speed that has been defined by means of a test leakage. If the sniffer probe passes a leakage, the incoming helium is detected at the leakage detection unit. The flow resistance of the sniffer probe and the vacuum system of the leakage detection provide the necessary pressure reduction from the atmospheric pressure to the operating pressure of the mass spectrometer of under 10ˆ’4 mbar. This sniffer test enables high spatial resolution during the search for leakages and respectively faultless identification of defects at castings. Low overpressure also ensures low force on thin walls and enables to carry out the test at castings with very thin walls. A variation of the process also enables to measure and evaluate the increase in concentration in helium in a shell around the sample. This process does not offer spatial resolution, however, a quantitative statement on whether leakages are present. The helium concentration in the test gas, the test pressure and the natural helium base in the air (~5 ppm) limit the sensitivity of the analytic process. The detection limit is approx. 10-7 mbar·l/s. The efficiency of the process depends on the operator and cannot be easily calibrated. For this reason, the sniffer test process us often used as qualitative test process.Additional references:Leak testDifferential pressure test, Water bath test | Ueberdruckprüfung | Verfahren zur Prüfung der Dichtheit von Gussteilen. Das Gussteil wird mit Helium, einem heliumhaltigen Gasgemisch oder einem Formier- bzw. Prüfgas gefüllt, verschlossen und unter Druck gesetzt. Im Falle einer Leckage, z. B. eines aufgelockerten Gefügebereiches oder Kaltlaufs, erzeugt das Druckgefälle vom Inneren des Gussteils zur Umgebungsluft einen Gasstrom durch den Leckkanal. An der Außenwand des Gussteils verfährt eine Schnüffelsonde, deren Arbeitsgeschwindigkeit anhand eines Testlecks bestimmt wurde. Passiert die Schnüffelsonde ein Leck, wird das angesaugte Helium am Lecksuchgerät angezeigt. Der Strömungswiderstand der Schnüffelsonde und das Vakuumsystem des Lecksuchgeräts sorgen dabei für die nötige Druckuntersetzung von Atmosphärendruck auf den Betriebsdruck des Massenspektrometers, der unterhalb von 10−4 mbar liegt. Dieses sogenannte Schnüffelverfahren erlaubt eine hohe Ortsauflösung bei der Suche nach Leckagen und damit zweifelsfreie Identifikation fehlerhafter Stellen des Gussteils. Ein geringer Überdruck bedeutet auch nur geringe Krafteinwirkung auf dünne Wände und erlaubt den Test bei dünnwandigsten Gussteilen. In einer Variation des Verfahrens kann auch der Konzentrationsanstieg von Helium in einer Hülle um den Prüfling gemessen und ausgewertet werden. Dieses Verfahren bietet zwar keine Ortsauflösung, aber eine quantitative Aussage, ob Leckagen vorliegen. Die Heliumkonzentration im Prüfgas, der Prüfdruck und der natürliche Heliumuntergrund der Luft (~5 ppm)begrenzen die Empfindlichkeit des Analyseverfahrens. Die Nachweisgrenze liegt bei etwa 10−7 mbar·l/s. Die Effizienz des Verfahrens ist abhängig vom Bediener und schwierig zu kalibrieren. Daher wird das Schnüffelverfahren meist als qualitatives Verfahren eingesetzt.Weiterführende Stichworte:DichtheitsprüfungDifferenzdruckprüfungWasserbadprüfung | https://www.giessereilexikon.com/en/foundry-lexicon/Encyclopedia/show/overpressure-test-4233/?cHash=efb42629d3bc583f1e7929728cebcde5 | https://www.giessereilexikon.com/giesserei-lexikon/Encyclopedia/show/ueberdruckpruefung-620/?cHash=efb42629d3bc583f1e7929728cebcde5
Overhead rail | Conveyance means for material movements (e.g. casting ladle) with and without branched layout. The overhead rail conveyors are clear of the floor. There are overhead rails with electrically or pneumatically driven trolleys, but in individual cases also such rails which are moved by being pushed manually. Moreover, a differentiation is made between monorail systems (the guide rail is also the support rail) and double-rail systems with separate support and guide rails.Additional references:Hanger-type blast machine | Hängebahn | Fördermittel für die Materialbewequngen (z. B. Gießpfannen) mit und ohne Abzweigung der Linienführung. Die Hängebahnförderer sind bodenfrei. Zum Einsatz kommen Hängebahnen mit elektrisch oder pneumatisch angetriebener Schleppkatze, aber vereinzelt auch noch solche wo der Transport durch Schieben von Hand erfolgt. Außerdem unterscheidet man Einschienenbahnen (Laufschiene ist zugleich Trägerschiene) oder Doppelschienenbahn mit separater Träger- und Laufschiene. Weiterführende Stichworte:Hängebahn-Strahlanlage | https://www.giessereilexikon.com/en/foundry-lexicon/Encyclopedia/show/overhead-rail-3905/?cHash=338ce19dc05e7c4c705e821fb59a801c | https://www.giessereilexikon.com/giesserei-lexikon/Encyclopedia/show/haengebahn-290/?cHash=338ce19dc05e7c4c705e821fb59a801c
Overburning | Nuclei impoverishment caused by excessive heating or holding operations especially in cast iron alloys. The resulting impoverishment in oxygen and thus in silica particles which normally act as heterogeneous nuclei in the solidification process can no longer be compensated by inoculation. | Totbrennen | Verarmung an Keimen durch zu starkes Überhitzen oder zu langes Warmhalten speziell bei Gusseisenlegierungen. Die dadurch auftretende Verarmung an Sauerstoff und damit an Kieselsäurepartikeln, welche normalerweise bei der Erstarrung als Fremdkeime wirken, kann durch Impfen nicht mehr ausgeglichen werden. | https://www.giessereilexikon.com/en/foundry-lexicon/Encyclopedia/show/overburning-4129/?cHash=a93ff55d5b4d65f252a567008fd0d6f5 | https://www.giessereilexikon.com/giesserei-lexikon/Encyclopedia/show/totbrennen-515/?cHash=a93ff55d5b4d65f252a567008fd0d6f5
Overburned bentonite | The thermal load during casting heats up the mold material in the vicinity of the casting so much that not only the bonding properties of clay vanish but also inactive fine particles are formed which fuse (fix) the binder coatings to the quartz grains.Depending on the binder and water content, the thickness of the binder coatings is 2 to 6 µm. The design of the binder coatings is determined by the dispersibility of the bentonite used and the intensity of the conditioning process (s. Oolitization). An increasing ratio of overburned bonding clay reduces the sintering temperature. Up to an oolitization degree of 10%, the sintering temperature is only moderately reduced, i.e. the refractoriness (sintering resistance) of quartz sand is decisive for the behavior. Above an oolitization degree of 10%, the sintering temperature rapidly decreases. The surface quality of the castings demonstrates a similar behavior. The increasing ratio of inactive fine particles almost proportionally decreases the sintering temperature and increases roughness.The increasing oolitization degree continuously decreases the absolute expansion value of the mold material; at the same time, the critical scabbing time increases. In contrast, inactive fine particles increase the absolute expansion value thus increasing the tendency towards expansion defects (s. Sand expansion, Sand expansion defects). The main reason is the increasing water demand of the mold materials and the higher packing density. As a result, the compressive stresses increase, the wet tensile strength is reduced.Additional references:ScabScab testingScab time diagram | totgebrannter Bentonit | Durch die thermische Beanspruchung beim Gießen wird der Formstoff in gussstücknahen Partien so stark aufgeheizt, dass es neben dem Verlust der Bindefähigkeit des Tones und der Bildung inaktiver Feinanteile zum Aufschmelzen (Fixieren) der Binderhüllen auf die Quarzkörner kommen kann. Die Dicke der Binderhüllen beträgt je nach Binder- und Wassergehalt 2 bis 6 μm, die Ausbildung der Binderhüllen wird von der Dispergierbarkeit des eingesetzten Bentonits und der Intensität des Aufbereitungsprozesses bestimmt (s. Oolithisierung).Ein zunehmender Anteil an totgebranntem Bindeton senkt die Sintertemperatur. Bis zu einem Oolithisierungsgrad von 10 % verringert sich die Sintertemperatur nur geringfügig, d. h., die Feuerfestigkeit (Sinterbeständigkeit) des Quarzsandes ist für das Verhalten entscheidend. Oberhalb eines Oolithisierungsgrades von 10 % kommt es zu einem starken Abfall der Sintertemperatur. Im gleichen Maße verhält sich die Oberflächenqualität der Gussteile. Zunehmende inaktive Feinanteile senken annähernd proportional die Sintertemperatur und erhöhen die Rauheit.Steigender Oolithisierungsgrad verringert gleichmäßig den absoluten Ausdehnungsbetrag des Formstoffes, gleichzeitig steigt die kritische Schülpzeit an. Im Gegensatz dazu erhöhen inaktive Feinanteile den absoluten Ausdehnungsbetrag und erhöhen damit die Neigung zu Ausdehnungsfehlern (s. Sandausdehnung, Sandausdehnungsfehler). Dies ist vor allem auf den zunehmenden Wasserbedarf der Formstoffe und die höhere Packungsdichte zurückzuführen. Dadurch nehmen die Druckspannungen zu, die Nasszugfestigkeit wird verringert.Weiterführende Stichworte:SchülpeSchülpentestSchülpzeitdiagramm | https://www.giessereilexikon.com/en/foundry-lexicon/Encyclopedia/show/overburned-bentonite-4130/?cHash=e2d41afac5bc4ca452d9ba782ec084dd | https://www.giessereilexikon.com/giesserei-lexikon/Encyclopedia/show/totgebrannter-bentonit-516/?cHash=e2d41afac5bc4ca452d9ba782ec084dd
Overall Equipment Effectiveness | Overall Equipment Effectiveness (OEE) describes a characteristic value for the value added of production plants.This characteristic value was set up by the “Japan Institute of Plant Maintenance” after decades of research in the framework of the TPM (Total Productive Maintenance) concept. The OEE determination and its interpretation can substantially help to recognize and implement optimization potentials. OEE as a characteristic value is a direct measure for the value added and represents the equipment or machine efficiency while in service.The OEE characteristic value of a machine or equipment is defined on the basis of eg. 1 as product of three factors: - Efficiency (NG) (or use factor or availability factor) - Performance rate (LG) (or performance factor) - Quality rate (QG) (or quality factor) Eq. 1: Considering the quality dactor, OEE can be changed to the eq. 2:Eq. 2: The OEE value range lies between 0 and 1 or between 0 and 100 percent. The sum of OEE and losses is always 100 percent. The higher the OEE characteristic value, the smaller the losses and vice versa.For this reason, the OEE characteristic value is a central instrument of TPM systems which determine the actual machines and equipment efficiency by considering factors such as machine availability, performance rate and quality and which show optimization potentials. OEE is a characteristic value for unplanned machine losses. For this reason, planned downtimes are subtracted from the calender time (24 hours, 7 days a week) in the first step. Planned downtimes can be: - No occupations/operators - Planned maintenance - Break - Strike - etc. The remaining operation time is the basis for OEE and defined as 100 percent. Performance, availability and quality losses are subtracted from these 100 percent resulting in the machine OEE (illustrated in Fig. 1).OEE benefit:In practice, the OEE value is generally much lower than expected. The difference between the actual and the ideal state equals the sum of losses and indicates immediately where there is improvement or optimization potential. The OEE benefit is the transparency of the share of value added of the machine so that the management has another view on the machines. The characteristic value is ideal for tying a performance management process to an OEE increase since the characteristic value can be created in a robust way against structural production changes due to its extent. Advantages and benefits are the following: - The OEE constantly indicates problems (losses become visible) - The interpretation of the characteristic value is easy and can be understood by all parties involved - Priorities become apparent (important issues are worked on first) - The results of measures translating into improvements can be followed directly (“the OEE increases!”) Modern software and time registration makes it possible to capture and visualize the OEE (Fig. 2, Fill GmbH).Literature: VDI 3423 : 2002-01 Verfügbarkeit von Maschinen und Anlagen (Begriffe, Definitionen, Zeiterfassung und Berechnung), Beuth Verlag, Berlin. VDMA 66412-1: 2009-10 Manufacturing Execution Systems (MES) Kennzahlen, Beuth Verlag, Berlinhttp://de.wikipedia.org/wiki/OEE | Overall Equipment Effectiveness (OEE) | Als Overall Equipment Effectiveness, kurz OEE, oder Gesamtanlageneffektivität, kurz GAE, bezeichnet man eine Kennzahl für die Wertschöpfung einer Produktionsanlage. Die Kennzahl wurde vom „Japan Institute of Plant Maintenance“ nach jahrzehntelanger Forschungsarbeit im Rahmen des TPM-Konzeptes (Total Productive Maintenance) entwickelt. Die Ermittlung des OEE und dessen Interpretation kann wesentlich dazu beitragen, Optimierungspotentiale zu erkennen und umzusetzen. Die Gesamtanlageneffektivität (GAE) oder OEE ist als Kennzahl ein direktes Maß für die Wertschöpfung und spiegelt die Effektivität einer Anlage oder Maschine im Betrieb wider. Die OEE-Kennzahl einer Maschine oder Anlage ist nach Glg. 1 als Produkt dreier Faktoren definiert: - dem Nutzungsgrad NG (bzw. Nutzungsfaktor oder Verfügbarkeitsfaktor) - dem Leistungsgrad LG (bzw. Leistungsfaktor) - der Qualitätsrate QG (bzw. Qualitätsfaktor) Glg. 1: Unter Einbeziehung des Qualitätsfaktors kann die OEE in Bezug auf Teilezahlen umgeformt werden zu Glg. 2:Glg. 2: Der Wertebereich der OEE (GAE) liegt zwischen 0 und 1 oder zwischen 0 % und 100 %. Die Summe aus Gesamtanlageneffektivität (OEE) und den Verlusten ergibt immer 100 %. Je größer die OEE-Kennzahl ist, dementsprechend kleiner sind die Verluste und umgekehrt. Die OEE-Kennzahl ist somit in zentrales Instrumentarium eines TPM-Systems, welches die tatsächliche Auslastung von Maschinen und Anlagen unter Berücksichtung der Faktoren Anlagenverfügbarkeit, Leistungsgrad und Qualitätsfaktor ermittelt und somit die Optimierungspotentiale aufzeigt. Die OEE (GAE) ist eine Kennzahl für ungeplante Verluste einer Anlage. Daher werden im ersten Schritt von der Kalenderzeit (24 Stunden an 7 Tagen in der Woche) die geplanten Stillstände abgezogen. Geplante Stillstände können beispielsweise sein: - Keine Belegung/Besetzung - Geplante Wartung - Pause - Streik - etc. Die zurückbleibende Betriebszeit ist die Basis für die OEE (GAE) und ist damit definiert als 100 %. Von diesen 100 % werden jetzt die Leistungs-, Verfügbarkeits- und Qualitätsverluste abgezogen, so dass sich die OEE (GAE) der Anlage ergibt (veranschaulicht in Bild 1).Nutzen des OEE bzw. der GAE: In der Praxis ist der OEE-Wert im Allgemeinen deutlich niedriger als erwartet. Die Differenz zwischen dem Ist- und dem Idealzustand ist gleich der Summe der Verluste und lässt demzufolge direkt erkennen, wo Raum für Verbesserung gegeben oder Optimierungspotenziale vorhanden sind. Der Nutzen der GAE liegt in der Transparenz des Wertschöpfungsanteils der Anlage und lässt das Management mit einem anderen Blick auf die Anlagen schauen. Die Kennzahl ist ideal geeignet, um z. B. an eine OEE-Steigerung einen Zielvereinbarungsprozess anzuknüpfen, weil die Kennzahl aufgrund ihrer Umfänglichkeit robust gegen strukturelle Änderungen der Produktion gestaltet werden kann. Die Vorteile und Nutzen sind somit: Unablässig weist der OEE auf Probleme hin (die Verluste werden sichtbar) Die Interpretation der Kennzahl ist einfach und von allen Beteiligten leicht nachzuvollziehen Prioritäten werden deutlich (Wichtiges wird als Erstes angegangen) Die Ergebnisse von Maßnahmen, die zu Verbesserungen führen, können direkt verfolgt werden („der OEE steigt!“) Eine moderne Software und Zeiterfassung erlaubt den OEE zu erfassen und zu visualisieren (Bild 2, Fill GmbH).Literatur: VDI 3423 : 2002-01 Verfügbarkeit von Maschinen und Anlagen (Begriffe, Definitionen, Zeiterfassung und Berechnung), Beuth Verlag, Berlin. VDMA 66412-1: 2009-10 Manufacturing Execution Systems (MES) Kennzahlen, Beuth Verlag, Berlin de.wikipedia.org/wiki/OEE | https://www.giessereilexikon.com/en/foundry-lexicon/Encyclopedia/show/overall-equipment-effectiveness-4517/?cHash=83e81a1525ac2c797b6fede43b377f28 | https://www.giessereilexikon.com/giesserei-lexikon/Encyclopedia/show/overall-equipment-effectiveness-oee-906/?cHash=83e81a1525ac2c797b6fede43b377f28
Over-modification | Over-modification of aluminum silicon alloys is mostly caused by too high addition quantities or too much concentrated addition of modifiers or too slow dissolution or distribution of the modifiers in the melt. The latter cause may lead to local over-modification.Over-modification by too high quantities of modifiers can be prevented if the dosage guidelines are observed correctly. Local over-modification of the melt can be prevented by proper melt handling and quick distribution of the modifier over the entire volume of the melt (immersing, mixing, injecting...).Sodiumover-modification:Sodiumover-modification leads to a very poor melt quality with subsequent defective casting. Depending on the solidification rate, the type of alloy and the phosphor content, Na over-modification may already occur at concentrations of 120 ppm Na in the melt (Fig. 1).This leads to high hydrogen absorption (see Hydrogen solubility) and increased tendencies for cavities. Due to over-modification, residual melt bands occur in the casting structure along the eutectic grain, that also increasingly contain new sodium-containing and intermetallic phases (Fig. 2) or coarsened eutectic silicon apart from iron and titan-containing phases.The microscopic appearance can be compared to a “leopard pattern” (“leopard patternstructure”, Fig. 2).Subsequent addition of unmodified material to an over-modified melt cannot completely correct the occurred over-modification. For this reason, over-modified melt should be discarded.Also local Na over-modification reduces the quality of the melt and decreases internal feeding in the casting. Once over-modification has occurred, this cannot be reversed as the intermetallic phases of the sodium, iron and titan remain intact due to the high melting point. These form the intermetallic plates in the structure and accumulate locally (ferrous plates). Locally poor melt quality may remain in the otherwise correct melt and leads to the formation of pores directly under the casting surface in horizontal areas in the mold. For this reason, these pores do not become directly visible after casting and can only be identified after blasting.Sr over-modification:Sr over-modification has a significantly lower impact on the casting quality than Na over-modification and does not influence the quality of the melt as excessive Na concentration does. Additionally, Sr over-modification only occurs at significantly higher quantities. At very high Sr quantities (> 500 ppm), the Sr is dissolved from the Al2Si2Sr type and can no longer have an impact on modification. This leads to a grainy (Al+Si) eutectic in the casting despite the high concentration of Sr in the melt. Occasionally, also inter-dentritic post-feeding is affected and a white color is observed at the surface of Sr over-modified castings. | Überveredelung | Die Überveredelung von Aluminium-Silizium-Legierungen hat ihre Ursache meist in zu hohen Zugabemengen bzw. in einer zu konzentrierten Zugabe der Veredelungsmittel oder einer zu langsamen Auflösung bzw. Verteilung der Veredelungsmittel in der Schmelze. Durch die letztere Ursache kann eine lokale Überveredelung entstehen.Die Überveredelung durch zu hohe Zugabemengen ist vermeidbar, wenn die Dosierungsvorschriften korrekt eingehalten werden. Eine lokale Überveredelung der Schmelze lässt sich durch ein korrektes Schmelzehandling und ein schnelles Verteilen des Veredelungsmittels im gesamten Schmelzevolumen verhindern (Tauchen, Einrühren, Einspülen…).Natrium-Überveredelung: Diese führt zu einer sehr schlechten Schmelzequalität mit nachfolgendem fehlerhaften Guss. Je nach Erstarrungsgeschwindigkeit und Legierungstyp und dem Phosphorgehalt kann eine Na-Überveredelung bereits bei Konzentrationen von 120 ppm Na in der Schmelze auftreten (Bild 1). Eine hohe Wasserstoffaufnahme (siehe Wasserstofflöslichkeit) und eine erhöhte Lunkerneigung sind die Folge. Durch die Überveredelung entstehen im Gussgefüge Restschmelzebänder entlang der eutektischen Körner, in denen neben den eisen- und titanhältigen Phasen sich nun auch vermehrt die neugebildeten natriumhältigen und intermetallische Phasen befinden (Bild 2) bzw. das eutektische Silizium vergröbert vorliegt. Das mikroskopische Erscheinungsbild ist ähnlich dem eines "Leopardenfells" ("Leopardenfellgefüge", Bild 2).Ein Nachsetzen von unveredeltem Material zu einer überveredelten Schmelze kann die entstandene Überveredelung nicht zur Gänze beheben, weshalb überveredelte Schmelzen verworfen werden sollten.Auch eine örtliche Na-Überveredelung verringert die Schmelzequalität und setzt die innere Speisung im Gussstück herab. Eine einmal vorhandene Überveredelung ist nicht reversibel, da aufgrund des hohen Schmelzpunktes die intermetallischen Phasen des Natriums, Eisens und Titans erhalten bleiben. Diese bilden im Gefüge intermetallische Platten und sammeln sich lokal an (eisenhaltige Platten). Eine örtlich schlechte Schmelzequalität kann in der sonst korrekten Schmelze bestehen bleiben und führt zu Porenbildung dicht unter der Gussstückoberfläche in Bereichen, die in der Gussform horizontal liegen. Nach dem Gießen sind diese poren daher nicht gleich sichtbar und treten erst nach der Strahlbehandlung zu Tage.Sr-Überveredelung: Eine Sr-Überveredelung hat einen wesentlich geringeren Einfluss auf die Gussqualität als eine Na-Überveredelung und setzt die Schmelzequalität nicht in dem Maße herab, wie dies bei zu hoher Na-Konzentration auftritt. Zudem wird eine Sr-Überveredelung erst bei signifikant größeren Gehalten hervorgerufen. Bei sehr hohen Gehalten von Sr (> 500 ppm) wird das Sr in Form von Sr-hältigen Phasen vom Typ Al2Si2Sr abgebunden und kann daher nicht mehr veredelungswirksam werden. Daher liegt dann trotz hoher Konzentration an Sr in der Schmelze ein körnig ausgebildete (Al+Si)-Eutektikum im Gussstück vor. Vereinzelt beobachtet man auch eine Störung der interdendritischen Nachspeisung und eine weißliche Färbung der Oberfläche bei Sr-überveredelten Gussstücken. | https://www.giessereilexikon.com/en/foundry-lexicon/Encyclopedia/show/over-modification-4231/?cHash=2cbc4c4c9bbb9c783b55659514d06aca | https://www.giessereilexikon.com/giesserei-lexikon/Encyclopedia/show/ueberveredelung-618/?cHash=2cbc4c4c9bbb9c783b55659514d06aca
Output | Casting weight percentage of the total pouring weight, with the pouring weight being the overall weight of the poured metal, including risers and gating system. The following simplified equation shall apply (Eq. 1): Eq. 1 Accordingly in alloying, the added alloy element proportion actually present in the finished alloy material in relation to the total charge of alloy additives is also referred to as output. | Ausbringen | Prozentualer Anteil des Gussstückgewichtes am Gießgewicht, wobei das Gießgewicht das Gesamtgewicht des zu gießenden Metalls inklusive Speiser- und Anschnittsystem ist. Es gilt die vereinfachte Gleichung (Glg. 1):Glg. 1 Analog bezeichnet man bei einem Legierungsvorgang jenen Anteil des zugesetzten Legierungselementes, der in der fertigen Legierung tatsächlich vorhanden ist, als Ausbringen, bezogen auf den gesamten Legierungszusatz. | https://www.giessereilexikon.com/en/foundry-lexicon/Encyclopedia/show/output-3654/?cHash=32c40bddeaf186fd795a5225e6a568fe | https://www.giessereilexikon.com/giesserei-lexikon/Encyclopedia/show/ausbringen-37/?cHash=32c40bddeaf186fd795a5225e6a568fe
Outfeed process | Process for examining the solidification morphology.Fig. 1 shows an outfeed process scheme. This process can be successfully used only with bodies of simple geometrical forms and with smoothly solidifying alloys. With all the other exogenoussolidification types there is the danger that melt remains trapped between growing dendrites and is not outfed. In case of endogenoussolidification types, solid parts are outfed. Not the liquid metal is tipped, but the metal which is movable under the influence of the weight. That is why the immovable metal remains, not the solid metal. An excavated “boundary surface” corresponds to the solid/liquid boundary surface during tipping only in case of purely smooth solidification (according to S. Engler and P. Reisener).Literature:Romankiewicz, F., Ellerbrok, R., Engler, S.: "Einfluss einer Kornfeinung mit Zirconium auf Erstarrungsmorphologie, Speisungsvermögen und Festigkeitseigenschaften von Messing CuZn30 und Siliziummessing CuZn15Si4", Gießereiforschg. 39 (1987), no. 1, p. 25-33. | Ausfließverfahren | Verfahren zur Untersuchung der Erstarrungsmorphologie.Bild 1 zeigt das Ausfließverfahren schematisch. Dieses Verfahren hat nur bei Körpern mit einfacher geometrischer Gestalt und bei glattwandig erstarrenden Legierungen Erfolg. Bei den anderen exogenenErstarrungstypen besteht die Gefahr, dass zwischen den wachsenden Dendriten Schmelze eingeschlossen bleibt und nicht mit ausfließt; bei den endogenErstarrungstypen werden feste Anteile mit ausgegossen. Ausgekippt wird also nicht das flüssige, sondern das unter dem Einfluss der Schwere bewegliche Metall, und zurück bleibt nicht das feste, sondern das unbewegliche Metall. Eine freigelegte "Grenzfläche" entspricht daher nur bei rein glattwandiger Erstarrung etwa der Grenzfläche fest/flüssig im Augenblick des Auskippens (nach S. Engler und P. Reisener).Literatur:Romankiewicz, F., Ellerbrok, R., Engler, S.: "Einfluss einer Kornfeinung mit Zirconium auf Erstarrungsmorphologie, Speisungsvermögen und Festigkeitseigenschaften von Messing CuZn30 und Siliziummessing CuZn15Si4", Gießereiforschg. 39 (1987) Nr. 1, S. 25-33 | https://www.giessereilexikon.com/en/foundry-lexicon/Encyclopedia/show/outfeed-process-4530/?cHash=3614c798cbea24eec1771a743aabc3d1 | https://www.giessereilexikon.com/giesserei-lexikon/Encyclopedia/show/ausfliessverfahren-919/?cHash=3614c798cbea24eec1771a743aabc3d1
Outer core | Sand core that can be produced in the form of both solid core and hollow core, and which determines the outer shape of the casting either in full or in parts (Fig. 1). In case that the casting includes undercuts that cannot be realized by means of a joint planes, these can be achieved by means of outer cores. In this way, molding work without additional joint planes becomes possible. In horizontally parted molds, outer cores are often designated in accordance with their position or orientation (Fig. 2). A special type of outer core is the inset core. | Außenkern | Sandkern der sowohl als Voll-, oder als Hohlkern ausgebildet ist und der zum Teil oder gänzlich die äußere Gestalt des Gussstückes darstellt (Bild 1). Treten Hinterschneidungen am Gussteil auf, die sich über eine Teilungsebene nicht ausformen lassen, können diese durch Außenkerne dargestellt werden. Damit wird die Formarbeit ohne zusätzliche Teilungsebenen überhaupt erst möglich. In horizontal geteilten Formen werden solche Außenkerne häufig nach ihrer Lagerung gekennzeichnet (Bild 2). Eine Besondere Art des Außenkernes ist das Kernstück. | https://www.giessereilexikon.com/en/foundry-lexicon/Encyclopedia/show/outer-core-3657/?cHash=ca480434edb14fae12ad0f21e4623ca9 | https://www.giessereilexikon.com/giesserei-lexikon/Encyclopedia/show/aussenkern-40/?cHash=ca480434edb14fae12ad0f21e4623ca9
Oscillating grid breaker | Combination of a vibrating shake-out grid and a sand lump breaker in one single unit. This type of shake-out unit is mainly used for emptying molds made according to the No-bake process. The mold boxes or mold cods are emptied on a vibrating grid and any sand lumps are crushed to grain size by means of the breaker located underneath the grid. | Schwingrostbrecher | Kombination von Vibrationsausschlagrost und Knollenbrecher in einer gemeinsamen Anlage. Diese Art von Ausleeraggregaten wird hauptsächlich zum Ausleeren von Formen verwendet, die nach dem Kaltharzverfahren hergestellt wurden. Dabei erfolgt das Ausleeren der Formkästen bzw. Formballen auf dem Schwingrost und die dabei anfallenden Knollen werden in dem unter dem Rost befindlichen Brecher bis auf Korngröße zerkleinert. | https://www.giessereilexikon.com/en/foundry-lexicon/Encyclopedia/show/oscillating-grid-breaker-4591/?cHash=21b0f84a7360567a0506ec810aeb1e0e | https://www.giessereilexikon.com/giesserei-lexikon/Encyclopedia/show/schwingrostbrecher-980/?cHash=21b0f84a7360567a0506ec810aeb1e0e
Orowan mechanism | The effect of a precipitate on the movement of dislocations essentially depends on its strength and size. The two boundary cases in the interaction with dislocations are described by the Friedel effect and the Orowan mechanism.The formation of precipitations is dependent on temperature and time and usually occurs in a discontinuous manner. While the alloy components first exhibit an irregular distribution, they accumulate at preferred positions in the lattice at elevated temperatures, leading to the formation of local superstructures such as short-range separation, one-phase separation or clustering (Fig. 1). This maintains the lattice and strains it. At a sufficient time and temperature, so-called Guinier-Preston zones (GP zones) can be formed in the solid solution which have a similar strengthening effect like coherent precipitations.If intermediary compounds are formed instead, this results in two-phase separations with a phase boundary (Fig. 2).If the precipitated particle is small and not overly hard, it is sheared by the dislocation as per the Friedel effect to form an antiphase boundary (Fig. 3-I). In contrast to this, the dislocation line continues to bend around the particle according to the Orowan mechanism until it is enclosed completely and the dislocation can move on, leaving a dislocation ring around the bypassed particle (Fig. 3-II). This can primarily be observed with large, hard precipitations.If a particle is coherent, it is mainly sheared by the location, whereas incoherent parts are rather subject to bow-out by the Orowan mechanism, leaving dislocation rings, as it is difficult for a dislocation to overcome the phase boundary between the host lattice and the incoherent precipitation (see Fig. 4 and Fig. 5).However, the shearing stress rises with an increasing √r. Therefore, it cannot become greater than the Orowan stress τOW as the dislocation then requires less energy to bow out between precipitates. Thus, for the same type of particle, resistance depends on the precipitate’s diameter, i.e. the particle size (see Fig. 6).Adjusting particles to the critical particle size rc is the aim of hardening. It should be noted that rc does not depend on the percentage of the precipitated phase.Additional references:HardeningHeat treatment of hardenable aluminum casting alloysStrengthening mechanismsLiterature references:1 Gerold, V.: Precipitation Hardening; Dislocations in Solids; Vol. 4, North-Holland Publishing Company, Amsterdam, New York, Oxford, 1979.2 Bargel, H.J.; Schulze, G. (ed.): Werkstoffkunde; 10. edition, Springer Verlag, Berlin, Heidelberg, 2008.3 H. Rockenschaub et al., Neue Wärmebehandlung für beste mechanische Eigenschaften im Aluminium-Druckguss, Giesserei 93 (2006) no. 7, p. 20-33. | Orowan-Mechanismus | Die Wirkung einer Ausscheidung auf die Versetzungsbewegung ist im Wesentlichen von deren Festigkeit und Größe abhängig. Die zwei Grenzfälle der Interaktion mit den Versetzungen werden im Friedel-Effekt und im Orowan-Mechanismus beschrieben.Die Ausscheidungsbildung ist von der Temperatur und der Zeit abhängig und verläuft im Allgemeinen diskontinuierlich. Herrscht zuerst noch eine regellose Verteilung der Legierungsatome vor, so sammeln sie sich bei erhöhter Temperatur an bevorzugten Gitterpositionen, wodurch es zur Bildung lokaler Überstrukturen wie Nahentmischungen, einphasige Entmischungen oder Clusterbildung kommt (Bild 1). Dadurch bleibt aber das Gitter weiterhin erhalten und verspannt. Bei ausreichender Zeit und Temperatur können im Mischkristall sogenannte Guinier-Preston-Zonen (GP-Zonen) entstehen, die ähnlich festigkeitssteigernd wie kohärente Ausscheidungen wirken.Bilden sich stattdessen intermediäre Verbindungen, so entstehen zweiphasige Entmischungen, die eine Phasengrenze aufweisen (Bild 2).Ist das ausgeschiedene Teilchen klein und nicht zu hart, so wird es, dem Friedel-Effekt folgend, von der Versetzung unter Bildung einer Antiphasengrenze abgeschert (Bild 3-I). Im Gegensatz dazu biegt sich, nach dem Orowan-Mechanismus, die Versetzungslinie solange um das Teilchen, bis es völlig umschlossen ist und sich die Versetzung unter Zurücklassung eines Versetzungsringes um das passierte Teilchen weiterbewegen kann (Bild 3-II). Dies ist vorwiegend bei großen und härteren Ausscheidungen zu beobachten.Ist ein Teilchen kohärent, so wird es vorwiegend von der Versetzung geschnitten, während inkohärente Teilchen eher nach dem Orowan-Mechanismus umgangen werden und Versetzungsringe hinterlassen, da die Phasengrenze zwischen Wirtsgitter und inkohärenter Ausscheidung für eine Versetzung schwer zu überwinden ist (siehe Bild 4 und Bild 5).Die Spannung zum Durchschneiden nimmt jedoch mit √r zu. Diese kann daher nicht größer werden als die Orowan-Spannung τOW, denn dann benötigt die Versetzung eine geringere Energie mit dem Umgehen der Ausscheidung. Bei gleicher Teilchenart ist daher der Widerstand vom Durchmesser der Ausscheidungen, d. h. der Teilchengröße, abhängig (siehe Bild 6).Die Einstellung von Teilchen mit der kritischen Teilchengröße rc ist das Ziel der Aushärtung. Es bleibt anzumerken, dass rc nicht vom prozentualen Anteil der ausgeschiedenen Phase abhängt.Weiterführende Stichworte:AushärtungWärmebehandlung von aushärtbaren Aluminium-LegierungenVerfestigungsmechanismenLiteratur:1 Gerold, V.: Precipitation Hardening; Dislocations in Solids; Vol. 4, North-Holland Publishing Company, Amsterdam, New York, Oxford, 1979.2 Bargel, H.J.; Schulze, G. (Hrsg.): Werkstoffkunde; 10. Auflage, Springer Verlag, Berlin, Heidelberg, 2008.3 H. Rockenschaub et al., Neue Wärmebehandlung für beste mechanische Eigenschaften im Aluminium-Druckguss, Giesserei 93 (2006) Nr. 7, S. 20–33. | https://www.giessereilexikon.com/en/foundry-lexicon/Encyclopedia/show/orowan-mechanism-4697/?cHash=1a4dc06a1dd7a00125efd4483d813126 | https://www.giessereilexikon.com/giesserei-lexikon/Encyclopedia/show/orowan-mechanismus-1086/?cHash=1a4dc06a1dd7a00125efd4483d813126
Orientation Imaging | A special, strainless prepared sample is scanned by the incoming primary electron beam with an angle of 70 degrees.A certain quantity of the back-scattered electrons is bent at the crystal lattice according to the Bragg law (n · λ = 2 · dhkl · sinθ). This results in a diffraction image, the so-called Kikuchi pattern. This pattern consists of parallel line pairs. Each of these pairs (Kikuchi band) has a certain width which corresponds to the relevant crystal level. The intersection of these lines corresponds to the area axes.For each point, the diffraction image is recorded by a scintillator of CCD camera und induced by a computerized system through Hough transformation. Thanks to this, the relevant orientation can be assigned to each point. Grain and/or phase boundaries, crystal orientation (such as texture), grain size distribution, recrystallization degree, etc. can be determined. Since the Kikuchi pattern depends on the crystal system, phases which analytically are identical can be differentiated (e.g. ferrite vs. austenite).Literature:Schröttner H. : Die Elektronenmikroskopie in der Materialforschung / Electron Microscopy in Materials ResearchWeinberger, T.; Führer, B.; Khosa, S. U.; Enzinger, N.; Cerjak, H.-H.; Schröttner, H.; Mitsche, S.:Evolution of Microstructure and Properties for Friction Stir Welded Martensitic Precipitation-Hardening Steels | Orientation Imaging | Eine speziell, spannungsfrei präparierte Probe wird unter 70° vom einfallenden Primärelektronenstrahl punktförmig abgerastert.Ein Teil der rückgestreuten Elektronen wird am Kristallgitter nach dem Bragg´schen Gesetz (n · λ = 2 · dhkl · sinθ) gebeugt. Es entsteht ein Beugungsbild, das sogenannte Kikuchi-Pattern. Dieses besteht aus Paaren von parallelen Linien. Jedes dieser Paare (Kikuchiband) hat eine bestimmte Breite, welche mit der zugehörigen Kristallebene korrespondiert. Der Schnittpunkt dieser Linien entspricht den Zonen Achsen.Für jeden Punkt wird nun das Beugungsbild von einer Szintillator- oder einer CCD-Kamera aufgezeichnet und mit Hilfe eines rechnergestützten Systems via Hough-Transformation indiziert. Dadurch kann jedem Punkt die entsprechende Orientierung zugewiesen werden. Die Bestimmung der Korn- bzw. Phasengrenzen, die Kristallorientierung (ev. Textur), Korngrößenverteilungen, Rekristallisationsgrad, etc können so bestimmt werden. Da das Kichuchi Pattern vom Kristallsystem abhängig ist, können auch Phasen voneinander differenziert werden, die analytisch voneinander nicht zu unterscheiden sind (z.B. Ferrit vs. Austenit).Literatur:Schröttner H. : Die Elektronenmikroskopie in der Materialforschung / Electron Microscopy in Materials ResearchWeinberger, T.; Führer, B.; Khosa, S. U.; Enzinger, N.; Cerjak, H.-H.; Schröttner, H.; Mitsche, S.:Evolution of Microstructure and Properties for Friction Stir Welded Martensitic Precipitation-Hardening Steels | https://www.giessereilexikon.com/en/foundry-lexicon/Encyclopedia/show/orientation-imaging-4498/?cHash=20b3824293482d0433b1d46f9e6f7699 | https://www.giessereilexikon.com/giesserei-lexikon/Encyclopedia/show/orientation-imaging-887/?cHash=20b3824293482d0433b1d46f9e6f7699
Organic binder systems | Binding materials for casting mold materials which are made of carbon compounds, such as all types of synthetic resin binders. The most well known and most widely used core production process in which organic binder systems are used is the cold box process. Here, it consists of an organic two-component system, specifically a phenol resin (component I) and a polyisocyanate (component II). This system hardens (s. Hardening) rapidly at room temperature in the presence of a catalyst so that the core possesses enough strength for the handling which follows.Additional references:Inorganic binder systemsCold box process Hot box processNo-bake process Resin coated sand Cold-setting molding lineCold-setting molding plantCore shooting machineGassing device | Organische Bindersysteme | Bindemittel für Gießereiformstoffe, welche aus Kohlenstoffverbindungen bestehen, z. B. Kunstharzbinder aller Art. Das bekannteste und am weitesten verbreitete Kernherstellungsverfahren bei dem organische Bindersysteme eingesetzt werden ist das Cold-Box-Verfahren. Dabei besteht der aus einem organischen Zweikomponentensystem, nämlich aus einem Phenolharz (Komponente I) und einem Polyisocyanat (Komponente II). Dieses System härtet (s. Härtung) bei Raumtemperatur in Gegenwart eines Katalysators rasch aus, so dass der Kern die für das darauf folgende Handling genügend Festigkeit besitzt.Weiterführende Stichworte:Anorganische BindersystemeCold-Box-Verfahren, Hot-Box-VerfahrenKaltharzverfahren, Harzumhüllter Sand, Kaltharzformlinie, Kaltharz-FormanlageKernschießmaschineBegasungsgerät | https://www.giessereilexikon.com/en/foundry-lexicon/Encyclopedia/show/organic-binder-systems-4685/?cHash=3b0f719fceda00c450592a297e46be67 | https://www.giessereilexikon.com/giesserei-lexikon/Encyclopedia/show/organische-bindersysteme-1074/?cHash=3b0f719fceda00c450592a297e46be67
Order check list | The check lists illustrated in tables 1 to 4 contain the most important information with regard to the various items that must or may be agreed between the purchaser and the manufacturerund at the time of acceptance of orders.The check lists represent the aspects specified in sub-sections and paragraphs of European standard EN 1559-1:1997.Literature references:DIN-Taschenbuch 452, Aluminium: Normen, Hüttenaluminium, Aluminiumguss, Schmiedestücke, Vormaterial - Normen, Editor: DIN Deutsches Institut für Normung e.V., Beuth Verlag GmbHISBN 3-410-14103-0 | Bestellung Checkliste | Die Checklisten in den Tabellen 1 bis 4 enthalten die wichtigsten Informationen über die verschiedenen Punkte, die zum Zeitpunkt der Annahme der Bestellung zwischen Käufer und Hersteller vereinbart werden müssen oder dürfen. Die Checklisten beziehen sich auf die Unterabschnitte und Absätze der Norm EN 1559-1:1997. Literatur:DIN-Taschenbuch 452, Aluminium: Normen, Hüttenaluminium, Aluminiumguss, Schmiedestücke, Vormaterial – Normen, Herausgeber: DIN Deutsches Institut für Normung e.V., Beuth Verlag GmbHISBN 3-410-14103-0 | https://www.giessereilexikon.com/en/foundry-lexicon/Encyclopedia/show/order-check-list-4574/?cHash=71be7135fbc61d51c0ea752b936ab12d | https://www.giessereilexikon.com/giesserei-lexikon/Encyclopedia/show/bestellung-checkliste-963/?cHash=71be7135fbc61d51c0ea752b936ab12d
Order | According to EN 1559-1:1997 (Founding – Technical conditions of delivery - Part 1: General), the purchaser of castings is to give clear information (see also Order check list) already in the enquiry and order, namely: Mandatory information - Number of castings to be supplied (incl. the permissible deviations from this number and information on the delivery schedule) - Specification of the casting material, if the casting material is standardized, then - The number of the relevant material standard - The designation of the casting material either by symbol or by number - Relevant drawings, standards and technical specifications (see note below) - Supply of pattern equipment, core boxes and gravity dies, permanent die casting molds - Requirements regarding the outer and inner condition of the casting Optional information When applicable, enquiries and orders should include further requirements, such as: - Relevant wall thickness of the casting - As-delivered condition (e.g. information on heat treatment, surface treatment, etc.) - Additional properties not specified in the material standard - Mass of the casting (see note below) - Delivery of preliminary samples, delivery of initial samples - Method and extent (area and/or frequency) of non-destructive testing - Method and extent (area and/or frequency) of machining to be carried out by the manufacturer - Surface areas for further operations by the purchaser (this includes welding operations, local surface treatments, etc.) - Type and extent (area and/or frequency) of special tests, incl. the conditions applicable to such tests - Special measures to be taken or specifications to be observed in the manufacture and testing of castings, particularly with regard to the testing of production welds, in cases where castings are partly or completely subject to special stress conditions - Requirements regarding traceability - Criteria for statistical sampling - Type of documents covering the tests performed (see Inspection document) - Type of surface protection and packing for storage and transport - Repairs and storage arrangements for patterns and tools - Composition of the batch, unless defined in the material specification - Agreements on production welding - Any other special requirements, e.g. structure, corrosion resistance, machinability, etc. - Application of a quality assurance system given in EN ISO 9001, 9002 or 9003 Note: information on drawings, patterns and tools The purchaser must provide the manufacturer with the necessary drawings of the as-cast casting and/or the finished machined casting. The identification of the relevant drawings is to be specified in the enquiry and order (note: unless otherwise agreed and applicable, drawings, patterns and tools are to conform to international or national standards). If modifications to the purchaser’s drawings are necessary (due to casting-related measures and conditions), they must be agreed between the manufacturer and the purchaser. When applicable, the surfaces to be machined, the required machining allowances and datums (ISO 5449) for machining and for the dimensional check are to be specified on the drawings. If the purchaser makes patterns, gravity dies or tools available to the manufacturer, their identification needs to be specified in the order. The surfaces of the casting to be machined are to be clearly identified and indicated on the drawing. The manufacturer of the casting needs to check whether the pattern is usable and complete. For general tolerances and machining allowances, ISO 8062 applies, unless agreed otherwise. The casting tolerance grade and the machining allowances are to be specified on the drawing or in the order. Note: information on the mass If there is a tolerance on the mass for castings, an agreement must be reached as to whether the mass of the casting is to be the same as the mass calculated from the drawing or the mass of an initial sample with sizes within the size tolerances. When the mass is calculated from the drawing, then any modifications to the mold and/or the casting process and all machining allowances must be taken into account. Literature references:EN 1559-1:1997, Founding – Technical conditions of delivery – Part 1: GeneralDIN EN 10204:2004, Metallic products - “Types of inspection documents” | Bestellung | Der Käufer von Gussteilen hat gemäß EN 1559-1:1997 (Gießereiwesen: Technische Lieferbedingungen, Teil 1: Allgemeines) bereits bei seiner Anfrage an den Hersteller und bei der Bestellung eindeutige Angaben (siehe auch Bestellung Checkliste) zu machen, und zwar:Verbindliche Informationen - Anzahl der zu liefernden Gussstücke (inkl. der zulässigen Abweichungen von dieser Anzahl und Angaben zum Lieferplan) - Festlegung des Gusswerkstoffes, falls genormt, dann - die Nummer der zutreffenden Werkstoffnorm - das Werkstoffsymbol und/oder die Werkstoffnummer des Gusswerkstoffes - Zutreffende Zeichnungen, Normen und technische Spezifikationen (Anm. dazu s. u.) - Bereitstellung von Modelleinrichtungen, Kernkästen und Kokillen, Druckgießformen - Anforderungen hinsichtlich der äußeren und inneren Gussstückbeschaffenheit Wahlfreie InformationenSoweit anwendbar, müssen Anfrage und Bestellung weitere Anforderungen beinhalten, wie z. B.: - Maßgebende Wanddicke der Gussstücke - Lieferzustand (z. B. Angaben über die Wärmebehandlung, Oberflächenbehandlung…) - Zusätzliche Eigenschaften die nicht in der Werkstoffnorm festgelegt sind - Masse des Gussstückes (Anm. dazu s. u.) - Lieferung von Vormustern, Lieferung von Erstmustern - Verfahren und Umfang (der Bereich und/oder die Häufigkeit) der zerstörungsfreien Werkstoffprüfung - Verfahren und Umfang (der Bereich und/oder die Häufigkeit)) der durch den Hersteller auszuführenden mechanischen Bearbeitung - Oberflächenbereiche für vom Käufer ausgeführte Arbeitsvorgänge (dazu gehören Schweißungen, lokale Oberflächenbehandlungen etc.) - Art und Umfang (Bereich und/oder Häufigkeit) von speziellen Prüfungen inkl. den Bedingungen, wie diese Prüfungen durchzuführen sind - Spezielle auszuführende Messungen oder Spezifikationen, die bei der Fertigung und Prüfung der Gussstücke zu beachten sind, insbesondere hinsichtlich der Prüfung von Produktionsschweißungen in jenen Fällen, wo die Gussstücke teilweise oder vollständig besonderen Spannungsbedingungen unterliegen - Forderungen hinsichtlich der Rückverfolgbarkeit - Kriterien für statistische Probenahme - Art der Bescheinigungen, die die durchgeführten Prüfungen abdecken (siehe Prüfbescheinigung) - Art des Oberflächenschutzes und der Verpackung für Lagerung und Transport - Reparaturen und Lagerung der Modelle und Werkzeuge - Zusammenstellung der Charge, soweit diese nicht in der Werkstoffspezifikation definiert ist - Vereinbarungen über Produktionsschweißungen - Etwaige und andere besondere Anforderungen wie z. B. Gefüge, Korrosionsbeständigkeit, Bearbeitbarkeit… - Anwendung eines Qualitätssicherungssystems nach EN ISO 9001, 9002 oder 9003 Anmerkung: Informationen zu Zeichnungen, Modellen und WerkzeugenDer Käufer hat dem Hersteller die erforderlichen Zeichnungen des Rohgussstückes und/oder des fertig bearbeiteten Gussstückes zur Verfügung zu stellen. Die Identifikation der entsprechenden Zeichnungen ist in der Anfrage und Bestellung festzulegen (Anm.: Zeichnungen, Modelle und Werkzeuge, soweit nicht anders vereinbart und anwendbar müssen den internationalen oder nationalen Normen entsprechen). Sollten Änderungen an den vom Käufer zur Verfügung gestellten Zeichnungen notwendig sein (aufgrund gießtechnischer Maßnahmen und Bedingungen), so sind diese zwischen dem Hersteller und dem Käufer zu vereinbaren.Soweit anwendbar müssen die zu bearbeitenden Flächen, die geforderten Bearbeitungszugaben und die Aufnahmen (ISO 5449) für die Bearbeitung und für die Maßkontrolle in den Zeichnungen festgelegt sein.Wenn der Käufer dem HerstellerModelle, Kokillen oder Werkzeuge zur Verfügung stellt, muss deren Kennzeichnung in der Bestellung festgelegt werden. Die Flächen der zu bearbeitenden Gussstücke sind eindeutig zu kennzeichnen und auf der Zeichnung anzugeben.Der Gussstückhersteller muss überprüfen, ob das Modell brauchbar und vollständig ist.Für Allgemeintoleranzen und Bearbeitungszugaben gilt ISO 8062, sofern nicht anders vereinbart. Der Gusstoleranzgrad und die Bearbeitungszugaben sind in der Zeichnung oder in der Bestellung festzulegen.Anmerkung: Informationen über die MasseWenn es für die Masse der Gussstücke eine Toleranz gibt, ist zum Zeitpunkt zu vereinbaren, ob die Masse des Gussstückes der nach der Zeichnung errechneten oder der eines Erstmusters, dessen Maße innerhalb der Maßtoleranzen liegen, gleich sein muss.Wird die Masse nach der Zeichnung berechnet, so muss jegliche Änderung der Form oder des Gießverfahrens und alle Bearbeitungszugaben in Betracht gezogen werden.Literatur:EN 1559-1:1997, Gießereiwesen, Technische Lieferbedingungen, Teil 1: AllgemeinesDIN EN 10204:2004, Metallische Erzeugnisse – Arten von Prüfbescheinigungen | https://www.giessereilexikon.com/en/foundry-lexicon/Encyclopedia/show/order-4573/?cHash=c5b7905eb99d040518fc14041d3c3b66 | https://www.giessereilexikon.com/giesserei-lexikon/Encyclopedia/show/bestellung-962/?cHash=c5b7905eb99d040518fc14041d3c3b66
Orange peel effect | Casting defect, usually at the surface of a casting, the affected surface resembling an orange peel. This defect mainly occurs with synthetic resin-bonded mold materials, especially when applying the No-bake process. To avoid this, additives should be added to the mold material. Partly replacing the quartz sand with zircon sand, olivin or chromite sands was also able to prevent this defect. | Orangenschaleneffekt | Gussfehler, meistens an der Oberfläche von Gussstücken, wobei die betroffenen Flächen ein Aussehen ähnlich einer Orangenschale haben. Vor allem bei kunstharzgebundenen Formstoffen und hier wiederum beim Kaltharzverfahren ist dieser Fehler anzutreffen. Zur Vermeidung sollten dem Formstoff Additive zugesetzt werden. Auch ein teilweiser Ersatz des Quarzsandes durch Zirkonsand, Olivin- oder Chromitsande konnte den Fehler vermeiden. | https://www.giessereilexikon.com/en/foundry-lexicon/Encyclopedia/show/orange-peel-effect-3935/?cHash=81326b6e7439015f443963d6239cf350 | https://www.giessereilexikon.com/giesserei-lexikon/Encyclopedia/show/orangenschaleneffekt-320/?cHash=81326b6e7439015f443963d6239cf350
Opal | Mineral consisting of hydrated silica gel with the general chemical composition SiO2 · nH2O. Additional references:Quartz sandWater glass | Opal | Mineral, bestehend aus hydratisiertem Kieselgel mit der allgemeinen chemischen Zusammensetzung SiO2 · nH2O. Weiterführende Stichworte:QuarzsandWasserglas | https://www.giessereilexikon.com/en/foundry-lexicon/Encyclopedia/show/opal-3938/?cHash=8a3cd5b2db8d985f09c5934fb52e0718 | https://www.giessereilexikon.com/giesserei-lexikon/Encyclopedia/show/opal-324/?cHash=8a3cd5b2db8d985f09c5934fb52e0718
Oolitization degree | Fraction of refractory or dead-burnt bonding clay coating adhering to the quartz sand grains.Ootilization can be proven by means of various methods (see Oolitization). The degree of oolitization must be monitored in order to obtain an optimally prepared mold material system. | Oolithisierungsgrad | Anteil der auf den Quarzsandkörnern fixierten, schamottesierten bzw. totgebrannten Bindetonhülle. Der Nachweis der Oolithisierung kann durch verschiedene Methoden erfolgen (s. Oolithisierung). Für ein optimal aufbereitetes Formstoffsystem ist der Grad der Oolithisierung zu überwachen. | https://www.giessereilexikon.com/en/foundry-lexicon/Encyclopedia/show/oolitization-degree-3937/?cHash=bd62683b99620e6c5794d4e798fb8872 | https://www.giessereilexikon.com/giesserei-lexikon/Encyclopedia/show/oolithisierungsgrad-323/?cHash=bd62683b99620e6c5794d4e798fb8872
Olivine sands | Basic mold material that mainly consists of (Mg, Fe)2SiO4.It is characterized by its olive-green, white-green or brown-yellow color and has an irregular, splintery grain structure. Due to its high-alkaline characteristics, olivine sands cannot be hardened with acidic cold-setting resin (see Cold setting process). It features relatively high fire resistance, even expansion under temperature, high thermal conductivity (3-4 W/mK in solid state in contrast to quartz sand with 1.4 W/mK in solid state), low risk of slagging and no risk of silicosis.Respectively, it was discovered at samples from molds with quartz and olivine sand as well as the Al Si12CuNiMg alloy that the dendrite arm spacing has considerably improved due to the better thermal conductivity of olivine sand leading to improved mechanical properties (Figures 1 and 2).As a result of the uneven grain distribution (see Sand grain), olivine sand has a lower permeability to gas than, for example, quartz sand.Additional references:Fused-silica sandSpecial sandZirconium sandStandard sandMold sandNatural sandSand | Olivinsand | Formgrundstoff dessen Hauptbestandteil (Mg, Fe)2SiO4 ist.Er zeichnet sich durch eine olivgrüne, weiß-grünliche bzw. bräunlich-gelbliche Färbung aus und hat eine ungleichmäßigen, splittrigen Kornaufbau. Durch seinen stark alkalischen Charakter ist Olivinsand nicht mit sauren Kaltharzen aushärtbar (siehe Kaltharzverfahren). Er besitzt eine relativ hohe Feuerbeständigkeit, gleichmäßige Ausdehnung beim Erhitzen, gute Wärmeleitfähigkeit (3-4 W/mK im Feststoff gegenüber Quarzsand mit 1,4 W/mK im Feststoff), geringe Verschlackungsgefahr und keine Silikosegefahr.So wurde an Proben aus Formen mit Quarz- und Olivinsand sowie der Legierung Al Si12CuNiMg nachgewiesen, dass sich der Dendritenarmabstand infolge der besseren Wärmeleitfähigkeit von Olivinsand deutlich verbessert und demzufolge auch bessere mechanische Eigenschaften zu erwarten sind (Bilder 1 und 2).Infolge der ungleichmäßigen Kornverteilung (siehe Sandkörnung) besitzt Olivinsand eine geringere Gasdurchlässigkeit als beispielsweise Quarzsand.Weiterführende Stichworte:QuarzgutsandSpezialsandZirkonsandEinheitssandFormsandNatursandSand | https://www.giessereilexikon.com/en/foundry-lexicon/Encyclopedia/show/olivine-sands-4769/?cHash=a0b3a57bb77a6391397fdd35ac8516fe | https://www.giessereilexikon.com/giesserei-lexikon/Encyclopedia/show/olivinsand-1158/?cHash=a0b3a57bb77a6391397fdd35ac8516fe
Oolitization | Formation of fireclay shells around the quartz grains of a bentonite-bound molding sand caused by high thermal loads. The extent of oolitization is influenced by the degree of precoating during mold material conditioning, thermal loads during casting and by the quantity of new, refreshing substances introduced to molding material circulation . In particular, the proportion of new sand (including the coresand supply) defines the degree of oolitization. If only low quantities of new sand are added, a specific sand grain remains longer in the circulation. This means that a grain is repeatedly coated in binder shells that are ceramically fixed on the grain by sintering (Figures 1 and 2).The fireclay shells have a microporous structure, their density is considerably lower (ρ = 1.80 g/cm3) als die des of quartz. Proof of oolitization can be furnished by means of the following methods: - Microscopic examination of the quartz grains with the help of petrographic thin sections - Determination of the standard test specimen mass; progressive oolitization minimizes the mold material mass that is required for production of the test specimen; reference values are contained Table 1 - Definition of the degree of oolitization by determining the true density using a pycnometer - Determining the degree of oolitization by removing the firecly shell using hydrophoric acid or phosphoric acid and differential weighing An increasing proportion of overburned bonding clay lowers the sintering temperature. Up to an oolitization degree of 10%, the sintering temperature is only moderately reduced, i.e. the refractoriness (sintering resistance) of quartz sand is decisive for the behavior. Above an oolitization degree of 10%, the sintering temperature rapidly decreases. The surface quality of the castings demonstrates a similar behavior.The increasing ratio of inactive fine particles almost proportionally decreases the sintering temperature and increases roughness.The increasing oolitization degree continuously decreases the absolute expansion value of the mold material; at the same time, the critical scabbing time increases. In contrast, inactive fine particles increase the absolute expansion value thus increasing the tendency towards expansion defects (s. Sand expansion defects).The main reason is the increasing water demand of the mold materials and the higher packing density. As a result, the compressive stresses increase, the wet tensile strength is reduced. Increasing oolitization causes slight increase in permeability to gas; on the other hand peremeability to gas is considerably minimized through increasingly inactive fines. | Oolithisierung | Ausbildung von Schamottehüllen um die Quarzkörner eines bentonitgebundenenFormsandes durch hohe thermische Belastung. Das Ausmaß der Oolithisierung wird durch den Umhüllungsgrad bei der Formstoffbereitung, die thermische Beanspruchung beim Gießen und vom Anteil der neu in den Formstoffkreislauf eingeführten, auffrischenden Stoffe beeinflusst. Besonders der Anteil Neusand (einschließlich Kernsandzufluss) bestimmt den Grad der Oolithisierung. Wird nur wenig Neusand zugegeben, verbleibt ein bestimmtes Sandkorn lange im Kreislauf. Das bedeutet, dass dieses Korn wiederholt mit Binderhüllen versehen wird, die durch Aufsintern keramisch auf dem Korn fixiert werden (Bilder 1 und 2).Die Schamottehüllen besitzen eine mikroporöse Struktur, ihre Dichte ist wesentlich niedriger (ρ = 1,80 g/cm3) als die des Quarz. Der Nachweis der Oolithisierung kann durch folgende Methoden erfolgen: - mikroskopische Untersuchung der Quarzkörner mit Hilfe petrografischer Dünnschliffe - Ermittlung der Normprüfkörpermasse; steigende Oolithisierung vermindert die zur Herstellung des Prüfkörpers erforderliche Formstoffmasse; Anhaltswerte zeigt die Tabelle 1, - Ermittlung des Oolithisierungsgrades durch Bestimmung der Reindichte mittels Pyknometer - Ermittlung der Oolithisierung durch Ablösen der Schamottehülle mit Flusssäure oder Phosphorsäure und Differenzwägung Ein zunehmender Anteil an totgebranntem Bindeton senkt die Sintertemperatur. Bis zu einem Oolithisierungsgrad von 10 % verringert sich die Sintertemperatur nur geringfügig, d. h., die Feuerfestigkeit (Sinterbeständigkeit) des Quarzsandes ist für das Verhalten entscheidend. Oberhalb eines Oolithisierungsgrades von 10 % kommt es zu einem starken Abfall der Sintertemperatur. Im gleichen Maße verhält sich die Oberflächenqualität der Gussteile. Zunehmende inaktive Feinanteile senken annähernd proportional die Sintertemperatur und erhöhen die Rauheit. Steigender Oolithisierungsgrad verringert gleichmäßig den absoluten Ausdehnungsbetrag des Formstoffes, gleichzeitig steigt die kritische Schülpzeit an. Im Gegensatz dazu erhöhen inaktive Feinanteile den absoluten Ausdehnungsbetrag und erhöhen damit die Neigung zu Ausdehnungsfehlern (siehe Sandausdehnungsfehler). Dies ist vor allem auf den zunehmenden Wasserbedarf der Formstoffe und die höhere Packungsdichte zurückzuführen. Dadurch nehmen die Druckspannungen zu, die Nasszugfestigkeit wird verringert. Steigende Oolithisierung führt zu einer geringen Erhöhung der Gasdurchlässigkeit, dagegen wird sie durch zunehmende inaktive Feinanteile beträchtlich vermindert. | https://www.giessereilexikon.com/en/foundry-lexicon/Encyclopedia/show/oolitization-3934/?cHash=9d6bbf5b2f54326c5f7d15671692d047 | https://www.giessereilexikon.com/giesserei-lexikon/Encyclopedia/show/oolithisierung-319/?cHash=9d6bbf5b2f54326c5f7d15671692d047
Oil temperature controller | Temperature controller with an oil forced circulation system for automatic regulation of the operating temperature of a metal permanent mold (particularly die casting molds). For safety reasons, the forced circulation system in standard pumps is usually used for heat transfer oil starting at flow temperatures of over 150°C and for applications with excessive heating. The system is shown in Figure 1a and consists of a heater (2) with defined flow relationships, the so-called forced circulation heater, which prevents a thermal overload of the heat transfer medium when laid out correctly. The heater usually consists of a pipe with a built in heater which heat transfer oil flows around and which has baffle plates for the forced circulation of the oil. In addition to the structural components, the level control (8), safety thermostat (9) and automatic cut-out and temperature relay for the pump motor, for safety reasons, it also has an expansion tank (4), a bypass (10) and a flow monitor (14). The expansion tank separates the circulating hot oil from the atmosphere which prevents disadvantageous accelerated aging of the oil due to oxidation. For very high temperatures in the supply line which lie overs the boiling point of the oil, an inert gas covering is used in the expansion tank (pressurized covering with nitrogen). The bypass is connected to the consumer in parallel and has the following tasks: - To protect the pump and pump motor against overload - To maintain the minimum flow amount in the devices in the case of insufficient circulation in the consumer so that the maximum film temperature in the heater is not exceeded and the heat transfer oil is not overloaded - To protect the consumer to which it is connected against pressure that is too high - To adjust the flow rate at the consumer (especially for pumps with a high flow capacity) Like the bypass, the flow monitor serves the monitoring of the circulation. If the minimum flow rate is not reached or there is minimum pressure, the heater is turned off. The flow monitoring therefore also responds when the flow in the temperature cycle breaks off for any reason and therefore provides protection against dry running and the device overheating. The device’s safety measures which have been described such as forced circulation, expansion tank, bypass and flow gage bring the operator the following advantages: - Minimum coking and high resistance to oxidation of the heat transfer oil and therefore longer lifetime - Lower operating costs and greater operational safety of the temperature controller The cooler (1) can be made of a bundle of pipes inside which the cooling water flows and around which the heat transfer oil flows. The non-return valve (16) in the cooling water outflow reduces lime-scale deposits in the cooler due to water flowing back if the outflow is not free from counter pressure. The pump (3) is usually a centrifugal or gear pump with a ring gasket, a pump with a canned motor or with a magnetic coupling. To reduce the thermal strain on the cooler and improve the control behavior during the cooling process, the forced circulation devices for temperatures above 300°C are fitted with a bypass switch for the cooler (principle in Figure 1b). Here, during heating, the valve (15) is closed in direction 12-2. This means that the cooler is bypassed. During cooling, the valve (15) is opened in direction 12-1, which means that the heat transfer oil flows through the cooler (1) and directly via the heater (2). The temperature regulator in the device controls the three-way valve via the magnetic valve (13). This cooler bypass switch displays the following advantages: - Significantly improved temperature control as no strong undershooting which is independent of the cooling capacity occurs - Reduction of the thermal shock to the heat exchanger during the cooling process and safer operation - Lower tendency for lime-scale to form - No steam emissions at the beginning and end of cooling The advantages of devices with forced circulation lie in the achievement of a maximum flow temperature of up to 350°C, and therefore in less oxidation of the oil and longer oil lifetime. No odor is formed, no combustible oil fumes are emitted and the devices display high operational safety. However, forced circulation devices are more expensive than temperature controllers with bath heating and their construction is considerably more complex. Figure 2 and Figure 3 (Regloplas AG) show the construction of two oil temperature controllers. An overview of the technical data for selected oil temperature controllers is given in Table 1; the equipment which they have is listed in Table 2. Further references:Pressurized water unitMold temperatureDie heating and cooling Heating unitThermal balance | Öltemperiergerät | Temperiergerät mit Öl-Zwanglaufsystem zum automatischen Regeln der Betriebstemperatur einer metallischen Dauerform (insbesondere Druckgießform). Das Zwanglaufprinzip wird in der Regel für Standardgeräte aus Sicherheitsgründen für Wärmeträgeröl ab Vorlauftemperaturen über 150 °C und bei Anwendungen mit überwiegendem Heizen eingesetzt. Das System ist in Bild 1a dargestellt und besteht aus einem Erhitzer (2) mit definierten Strömungsverhältnissen, dem sogenannten Zwanglauferhitzer, der bei richtiger Auslegung eine thermische Überlastung des Wärmeträgers verhindert. Der Erhitzer besteht meist aus einem Rohr mit eingebauter Heizung, die vom Wärmeträgeröl umströmt und mit Leitblechen für den Zwanglauf des Öls versehen ist. Zusätzlich zu den Baukomponenten Niveaukontrolle (8), Sicherheitsthermostat (9) und Sicherungsautomat, Thermorelais für den Pumpenmotor sind aus Sicherheitsgründen auch noch ein Ausdehnungsgefäß (4), ein Bypass (10) und eine Strömungsüberwachung (14) vorhanden. Das Ausdehnungsgefäß dient zur Trennung des zirkulierenden heißen Öls von der Atmosphäre, dadurch wird der Nachteil einer beschleunigten Alterung des Öls durch Oxidation verhindert. Bei sehr hohen Temperaturen im Vorlauf, die über der Siedetemperatur des Öls liegen, wird mit einer Inertgasüberlagerung im Ausdehnungsgefäß gearbeitet (Drucküberlagerung mit Stickstoff). Der Bypass ist parallel zum Verbraucher geschaltet und hat folgende Aufgaben: - Schutz der Pumpe bzw. des Pumpenmotors vor Überlastung - Aufrechterhaltung einer minimalen Durchflussmenge im Gerät bei ungenügender Zirkulation im Verbraucher, damit die maximale Filmtemperatur im Erhitzer nicht überschritten bzw. das Wärmeträgeröl nicht überlastet wird - Schutz des angeschlossenen Verbrauchers gegen zu hohen Druck - Anpassung der Durchflussmenge an den Verbraucher (vor allem bei Pumpen mit hoher Durchflussleistung) Die Strömungsüberwachung dient wie der Bypass zur Überwachung der Zirkulation. Beim Unterschreiten einer minimalen Durchflussmenge bzw. eines minimalen Drucks wird die Heizung ausgeschaltet. Die Strömungsüberwachung spricht daher auch dann an, wenn die Strömung im Temperierkreislauf aus irgendeinem Grund abreißt und bietet somit Schutz gegen einen Trockenlauf und eine Überhitzung des Gerätes. Die beschriebenen Sicherheitsmaßnahmen der Geräte wie Zwanglauf, Ausdehnungsgefäß, Bypass und Strömungswächter bringen dem Betreiber folgende Vorteile: - Minimale Verkokung und hohe Oxidationsbeständigkeit des Wärmeträgeröls und damit hohe Lebensdauer - Geringere Betriebskosten und größere Betriebssicherheit des Temperiergerätes Der Kühler (1) kann aus einem Rohrbündel bestehen, in dessen Innerem das Kühlwasser fließt und das vom Wärmeträgeröl umspült wird. Das Rückschlagventil (16) im Kühlwasserablauf vermindert die Kalkablagerung im Kühler durch zurückströmendes Wasser bei nicht gegendruckfreiem Ablauf. Die Pumpe (3) ist in der Regel eine Kreisel- oder Zahnradpumpe mit Gleitringdichtung, eine Pumpe mit Spaltrohrmotor oder mit Magnetkupplung. Um die thermische Belastung des Kühlers zu verringern und das Regelverhalten während des Kühlvorganges zu verbessern, sind die Zwanglauf-Geräte für Temperaturen über 300 °C mit einer Bypass-Schaltung des Kühlers ausgerüstet (Prinzip in Bild 1b). Beim Heizen wird dabei das Ventil (15) in Richtung 12-2 geschlossen. D. h. der Kühler ist überbrückt. Beim Kühlen wird das Ventil (15) in Richtung 12-1 geöffnet, d. h. das Wärmeträgeröl fließt durch den Kühler (1) und direkt über die Heizung (2). Der Temperaturregler im Gerät steuert das Dreiwegeventil über das Magnetventil (13). Diese Kühler-Bypass-Schaltung weist folgende Vorteile auf: - Signifikant verbesserte Temperaturführung, da kein starkes, von der Kühlleistung abhängiges, Unterschwingen auftritt - Verringerung der thermischen Schockbeanspruchung des Wärmetauschers während des Kühlvorganges und sicherer Betrieb - Geringere Verkalkungsneigung - Kein Dampfaustritt bei Kühlbeginn und bei Kühlende Die Vorteile der Geräte mit Zwanglauf liegen in dem Erreichen einer maximalen Vorlauftemperatur von bis zu 350 °C, und dabei in der geringen Oxidation des Öls bzw. der längeren Lebensdauer des Öls. Es tritt keine Geruchsbildung auf bzw. treten auch keine brennbaren Öldämpfe aus und die Geräte weisen eine hohe Betriebssicherheit auf. Die Zwanglaufgeräte sind jedoch teurer als Temperiergeräte mit Badbeheizung und wesentlich aufwendiger gebaut. Bild 2 und Bild 3 (Regloplas AG) zeigen die Bauart zweier Öltemperiergeräte. Eine Übersicht über die technischen Daten ausgewählter Öltemperiergeräte gibt Tabelle 1, deren Ausstattungen sind in Tabelle 2 angeführt.Weiterführende Stichworte:DruckwassergerätFormtemperaturFormtemperierungTemperiergerätWärmebilanz | https://www.giessereilexikon.com/en/foundry-lexicon/Encyclopedia/show/oil-temperature-controller-4288/?cHash=4ffcd40deca30c0ceb20544965d7bf00 | https://www.giessereilexikon.com/giesserei-lexikon/Encyclopedia/show/oeltemperiergeraet-676/?cHash=4ffcd40deca30c0ceb20544965d7bf00
Offset | Casting defect that may occur in all castings independently of the molding process and casting process as well as of the material.In this respect, the defect may occur in the shape or the core or as a combination of shape and core. Parting planes are particularly at risk.It is generally distinguished between cast offset, coreoffset and offset of the casting contour to the core contour.For castingoffset, the same dimensional offsets can be found in the parting plane of the pattern on both sides of the casting (figures 1 and 2). Both casting halves, formed by cope and drag, however, are contour and dimensionally accurate. The same applies for coreoffset. Here, the core shows offsets in the parting plane.In the offset between casting contour and core contour, the cavities in the casting that are formed by the core, have the correct dimensions. The core contours, however, show a positional deviation to the casting that is not accurate to the dimensions and the drawings (figures 3 and 4).The causes for castingoffset are often distorted mold boxes, incorrect pass dimensions of the mold boxes, worn centering or closing pins, offsetpattern halves for plate mounting (even offset in case of series production) or worn guide bushing in the mold boxes.Coreoffset can be caused by wear at the mold box, distortion of the mold box, damaged parting planes or potentially by too thick layers. If the core box opens during shooting at the parting plane, coreoffset can also occur.Offset between the casting contour and the core contour can have the following causes: The core prints of the pattern are too large, clearance when inserting the core, the core prints are insufficient to secure the core in its position due to the tilting moment (the core may tilt downwards or float), worn centering sleeves or dowels in the core box, offset bonded cores, use of the wrong adhesive that dissolve during casting.Additional references:Core assemblyCore assembly jigCore location clearanceCore print clearances | Versatz | Gussfehler, welcher bei allen Gussstücken, unabhängig vom Formverfahren und Gießverfahren sowie vom Werkstoff auftreten kann.Hierbei kann der Fehler sowohl in der Form als auch im Kern oder im Zusammenspiel zwischen Form und Kern auftreten, Teilungsebenen sind besonders gefährdet.Grundsätzlich kann zwischen Gussversatz, Kernversatz und Versatz von Gusskontur zu Kernkontur unterschieden werden.Beim Gussversatz weist das Gussstück in der Teilungsebene des Modells beidseitige, maßlich gleiche Versetzungen auf (Bilder 1 und 2). Die beiden Gussstückhälften, gebildet durch Ober- und Unterteil, sind jedoch konturengetreu und maßgenau. Ähnliches gilt für den Kernversatz. Hier weist der Kern in der Teilungsebene Versetzungen auf.Beim Versatz von Gusskontur zu Kernkontur haben die Hohlräume im Gussstück, die durch den Kern gebildet werden, die richtigen Abmessungen. Die Kernkonturen jedoch zeigen eine Lageabweichung zum Gussteil, die nicht maß- bzw. zeichnungskonform ist (Bilder 3 und 4).Ursachen für den Gussversatz sind oft verzogene Formkästen, nicht stimmende Stichmaße der Formkästen, verschlissene Zentrier- oder Zulegestifte, versetzt montierte Modellhälften bei Plattenmontage (gleichmäßiger Versatz bei Serienfertigung) oder verschlissene Führungsbuchsen in den Formkästen.Für Kernversatz können Verschleiß des Kernkastens, Verzug des Kernkastens, beschädigte Teilungsflächen oder möglicherweise zu dick aufgetragene Schlichten verantwortlich sein. Auch wenn sich der Kernkasten während des Schießens in der Teilung öffnet, kann es zu Kernversatz kommen.Für Versatz von Guss- zu Kernkontur können folgende Ursachen zutreffen: Kernmarke des Modells ist zu groß, der Kern hat Spiel beim Einlegen, die Kernmarke reicht nicht aus, um den Kern auf Grund eines Kippmomentes in seiner Lage zu fixieren (Kern kann nach unten kippen oder aufschwimmen), Zentrierbüchsen oder Dübel im Kernkasten sind verschlissen, geklebte Kerne sind zueinander versetzt, Verwendung falscher Kleber, die sich während des Gießens lösen.Weiterführende Stichworte:KernmontageKernmontagelehreKernlagerspielKernmarkenspiel | https://www.giessereilexikon.com/en/foundry-lexicon/Encyclopedia/show/offset-4729/?cHash=632f6e8a21e092888d818fcf33a71db7 | https://www.giessereilexikon.com/giesserei-lexikon/Encyclopedia/show/versatz-1118/?cHash=632f6e8a21e092888d818fcf33a71db7
O.B.B. sand | Oil-bonded water-free molding sand that is delivered ready for use and cannot dry out due to this bond.Its high green sand strength (see Green tensile strength) enables contour-accurate and exact castings. O.B.B sand is mainly used in the field of heavy metal, gray and sphero casting for components with thin to moderate wall thickness.When applying the sandon the pattern, the first layer should generally be screened and slightly pressured on. Afterwards, the mold box can be filled up with unscreened sand.O.B.B sand can be used as facing sand as well as recirculating system sand. If it is used as facing sand, it is introduced into the normal mold sand cycle (see Mold material cycle). If it is used as recirculating system sand (standard sand), it can be regenerated with O.B.B. oil and O.B.B paste.Additional references:Bentonite sandCirculating sandMold sandFilling sandGreen sandNatural sandNew sandFused-silica sandQuartz sandRecirculating system sandMold sand testing | O.B.B.-Sand | Ölgebundener und damit wasserfreier Formfeinstsand, der verarbeitungsfertig angeliefert wird und aufgrund dieser Bindung nicht austrocknen kann. Seine hohe Grünsandfestigkeit (siehe Grünzugfestigkeit) ermöglicht konturengetreue und maßgenaue Abgüsse. O.B.B.-Sand wird überwiegend im Schwermetall- sowie im Grau- und Sphärogussbereich bei Teilen mit dünner bis mittlerer Wandstärke eingesetzt.Beim Auftragen des Sandes auf das Modell sollte die erste Schicht prinzipiell aufgesiebt und leicht angedrückt werden. Danach kann der Formkasten mit ungesiebtem Sand aufgefüllt werden. O.B.B.-Sand kann sowohl als Anlegesand als auch Umlaufsand eingesetzt werden. Wird er als Anlegesand eingesetzt, so geht er in den normalen Formsand-Kreislauf ein (siehe Formstoffkreislauf). Wird er als Umlaufsand (Einheitssand) eingesetzt, so kann er mit O.B.B.- Öl und O.B.B.-Paste regeneriert werden.Weiterführende Stichworte:BentonitsandBetriebssandFormsandFüllsandGrünsandNatursandNeusandQuarzgutsandQuarzsandUmlaufsandFormsandprüfung | https://www.giessereilexikon.com/en/foundry-lexicon/Encyclopedia/show/obb-sand-4739/?cHash=4eeead1981b21618893515962ec738ae | https://www.giessereilexikon.com/giesserei-lexikon/Encyclopedia/show/obb-sand-1128/?cHash=4eeead1981b21618893515962ec738ae
Wet vacuum impregnation (WV process) | In the wet vacuum process, the batch to be impregnated is inserted directly into the impregnating agent. This means that the air in the porosities has to be drawn through the impregnating agent, as the vacuum is drawn above the media surface. However, not all workpieces experience the same vacuum value due to the hydraulic pressure of the impregnating agent. This reduces the vacuum by 2.6 mbar per 25mm filling level. With a filling height of 1,000 mm, there is a pressure difference of 100 mbar. As a result, the penetration results for castings can vary depending on the position in the batch basket. Nevertheless, this process achieves very good results for sintered parts and electrical components (e.g. plastic connectors) and is therefore one of the preferred methods of impregnation. Dry vacuumimpregnation is preferred for castings. | Nassvakuum Imprägnierung (WV Prozess) | Beim Nassvakuum-Verfahren wird die zu imprägnierende Charge direkt in das Imprägniermittel eingesetzt. Dies bedeutet, dass die Luft in den Porositäten quasi durch das Imprägniermittel hindurch gezogen werden muss, da das Vakuum oberhalb der Medienoberfläche gezogen wird. Durch den hydraulischen Druck des Imprägniermittels erfahren jedoch nicht alle Werkstücke den gleichen Vakuumwert. So reduziert sich das einwirkende Vakuum um 2,6 mbar je 25mm Füllhöhe. Bei einer Füllhöhe von 1.000 mm ergibt sich also ein Druckunterschied von 100 mbar. Hierdurch können die Penetrationsergebnisse bei Gussstücken je nach Lage im Chargenkorb variieren. Dennoch erzielt dieses Verfahren bei Sinterteilen und Elektrobauteilen (z.B. Kunststoffstecker) sehr gute Ergebnisse und gehört daher hier zu den bevorzugten Methoden der Imprägnierung. Für Gussteile wird der Trockenvakuum Imprägnierung bevorzugt. | https://www.giessereilexikon.com/en/foundry-lexicon/Encyclopedia/show/wet-vacuum-impregnation-wv-process-5209/?cHash=7e2948329f0b41d609c38637a8e98c32 | https://www.giessereilexikon.com/giesserei-lexikon/Encyclopedia/show/nassvakuum-impraegnierung-wv-prozess-5100/?cHash=7e2948329f0b41d609c38637a8e98c32
Nucleus | Nuclei form the center of crystal growth during solidification of alloys. Every crystal starts growing at a nucleus and continues its growth until it forms contact with its neighboring crystals. In micrographs, these margins become visible as grain boundaries. A high nucleus count in the solidifying melt implies a large number of crystals and thus a fine-grain structure. In contrast to that, coarse-grain structure is obtained with a deficiency in nuclei. Nucleation is referred to as dynamic if nucleation or the solidification sequence is influenced by vibration or oscillation. Additional references:Nucleation conditionsBalance of nuclei | Keim | Keime bilden das Wachstumszentrum der Kristalle während der Erstarrung von Legierungen. Dabei wächst jedes Kristall von einem Keim aus bis es mit seinem nächsten Nachbarkristallen zusammentrifft. Diese Begrenzungen sind im Schliffbild als Korngrenzen ersichtlich. Hohe Keimzahl in der erstarrenden Schmelze bedeutet hohe Anzahl an Kristallen und demzufolge feinkörniges Gefüge. Im Gegensatz dazu ist das Gefüge grobkörnig wenn Keimmangel vorherrscht. Von einer dynamischen Keimbildung spricht man, wenn durch Vibration oder Schwingungen die Keimbildung bzw. der Erstarrungsablauf beeinflusst wird.Weiterführende Stichworte:KeimbildungsbedingungKeimhaushalt | https://www.giessereilexikon.com/en/foundry-lexicon/Encyclopedia/show/nucleus-3888/?cHash=a28d8641426c888f9e637c050a860bb8 | https://www.giessereilexikon.com/giesserei-lexikon/Encyclopedia/show/keim-273/?cHash=a28d8641426c888f9e637c050a860bb8
Nucleation condition | Nucleation conditions, in interaction with the cooling conditions (see Cooling rate, Cooling time), influence supercooling in eutecticsolidification. In turn, the nucleation conditions are influenced by the charge materials, temperature control during melting and subsequent inoculation treatment. Today, it is assumed that oxides, carbides, sulfides and non-dissolved graphite act as nucleation-promoting substances. Favorable nucleation conditions result in eutecticsolidification with a low degree of supercooling that is performed on the basis of the dual system, preferably in the stable system. Hindrances and complications in nucleation change the conditions towards meta-stable solidification through increased undercooling.Additional references:Iron-carbon phase diagramEutectic graphite quantityEutectic grain countEutectic alloyEutectic cast ironNucleusBalance of nuclei | Keimbildungsbedingung | Sie nehmen im Zusammenwirken mit den Abkühlungsbedingungen (siehe Abkühlungsgeschwindigkeit, Abkühlungszeit) Einfluss auf die Unterkühlung bei der eutektischen Erstarrung. Die Keimbildungsbedingungen werden selbst von den Einsatzstoffen, der Temperaturführung beim Schmelzen und nachfolgenden Impfbehandlungen beeinflusst und festgelegt. Man geht heute von einer heterogenen Keimbildung durch Oxide, Karbide, Sulfide und nicht aufgelösten Grafit als keimwirksame Substanzen aus. Günstige Keimbildungsbedingungen führen zu einer eutektischen Erstarrung mit geringer Unterkühlung, die auf der Grundlage des Dualsystems bevorzugt nach dem stabilen System abläuft. Eine erschwerte Keimbildung verändert die Bedingungen über zunehmende Unterkühlung in Richtung metastabile Erstarrung.Weiterführende Stichworte:Eisen-Kohlenstoff-Zustandsdiagrammeutektische Grafitmengeeutektische Kornzahleutektische Legierungeutektisches GusseisenKeimKeimhaushalt | https://www.giessereilexikon.com/en/foundry-lexicon/Encyclopedia/show/nucleation-condition-3889/?cHash=1e791ea97f3f50ff9301fbb651ce2207 | https://www.giessereilexikon.com/giesserei-lexikon/Encyclopedia/show/keimbildungsbedingung-274/?cHash=1e791ea97f3f50ff9301fbb651ce2207
Nonmetallic blasting abrasives | Abrasives can be roughly divided into metallic and non-metallic types. The most common non-metallic grades are: Garnet Garnet (Fig. 1) is a natural mineral abrasive which is irregularly shaped with polished edges, it contains no heavy materials and has a low level of free silica. Because garnet is very heavy and hard for a mineral abrasive it accomplishes a fast cleaning or cutting rate. Garnet is the abrasive of choice for water jet cutting and blasting applications. Some of the advantages of garnet are fast cleaning and cutting, relatively low dust generation as compared to copper- or coal slag, environmentally friendly and reusability. Glass beads Glass beads (Fig. 2) are a reusable abrasive and are mainly used in blast rooms and blast cabinets. Glass beads contain no free iron to cause corrosion on non-ferrous surfaces, therefor glass beads are very suitable to use on all types of metals. Since it doesn’t create an anchor profile, it is mainly used to clean a substrate without roughening it or to polish the surface Corundum Corundum (Fig. 3) is mainly used as a recyclable abrasive in blast cabinets and blast rooms. Because of its low iron content, alumina is often used in blasting operations where iron contamination on the non-ferrous metal substrate is not allowed. Aluminum oxide is a very hard and sharp abrasive that cleans rapidly. It leaves an anchor profile prior to coating and is suitable for removal of scale, rust and old coatings. Furthermore, it is used for ceramic grinding wheels, refractory applications and polishing and grinding. Aluminum silicate Also known as coal slag is a dispensable abrasive which is a by-product. Aluminum silicate generates less dust than copper slag and is mainly used in open blasting operations in the oil- and shipyard industry. Additional references:Blasting abrasivesMetallic blasting abrasives | Nichtmetallische Strahlmittel | Strahlmittel lassen sich grob in metallische und nichtmetallische Sorten aufteilen. Die gängigsten nichtmetallischen Sorten sind: Granat Granat (Bild 1) ist ein natürliches mineralisches Strahlmittel. Es ist unregelmäßig geformt, hat geglättete Kanten, enthält keine Schwerstoffe und hat einen niedrigen Anteil an freiem Siliziumdioxid. Da Granat für ein Strahlmittel sehr schwer und hart ist, erreicht man hohe Reinigungsraten. Es wird zur Abtragung von Rost, Walzzunder, alten Beschichtungen und zur Gebäudereinigung verwendet. Zu den Vorteilen von Granat gehören: schnelles Reinigen, relative geringe Stauberzeugung (im Vergleich zu Kupferschlacke/Schlacke), Umweltfreundlichkeit und Wiederverwendbarkeit. Glasperlen Glasperlen (Bild 2) werden aus hochwertigem, speziell konzipiertem Glas gefertigt, um den Verschleiß zu verringern und die Bruchfestigkeit zu erhöhen. Die Partikel werden in einem Wärmebehandlungsverfahren zu kugelförmigen Bällchen geformt, damit die Spannung ausgeglichen wird und keine Frakturen entstehen. Glasperlen enthalten kein freies Eisen, das auf nicht-eisenhaltigen Flächen zur Korrosion führt, daher eignen sie sich sehr gut für die Bearbeitung aller Arten von Metallen. Korund Korund (Bild 3) wird durch das Schmelzen von Bauxit, Koks und Eisen in einem Elektroofen bei sehr hohen Temperaturen hergestellt. Edelkorund ist ein recycelbares Strahlmittel, das vorwiegend in Strahlkabinen und Freistrahlgebläsen eingesetzt wird. Aufgrund seines niedrigen Eisengehalts wird Korund häufig in Strahlbehandlungen eingesetzt, wo eine Eisenkontamination nicht zulässig ist. Korund ist ein wiederverwendbares Strahlmittel, das sehr hart und kantig ist und eine sehr wirksame und aggressive Abriebkraft hat. Aluminiumsilikat Auch bekannt als Schlacke. Schlacke ist ein Nebenprodukt und wird als Einwegstrahlmittel eingesetzt. Dieses Strahlmittel erzeugt weniger Staub als Kupferschlacke und findet hauptsächlich in offenen Strahlarbeiten in der Öl- und Schiffbauindustrie Verwendung. Weiterführend Stichworte:StrahlmittelMetallische Strahlmittel | https://www.giessereilexikon.com/en/foundry-lexicon/Encyclopedia/show/nonmetallic-blasting-abrasives-5133/?cHash=43a219ed127299135e6241d70b371258 | https://www.giessereilexikon.com/giesserei-lexikon/Encyclopedia/show/nichtmetallische-strahlmittel-5132/?cHash=43a219ed127299135e6241d70b371258
Nonferrous metal casting | Castings of metal materials where iron is not the major alloy component. Depending on the density of such nonferrous metals, a differentiation is made between light metal castings (i.e. up to the metal titanium) and heavy metal castings with | NE-Metallguss | Gusserzeugnisse aus metallischen Werkstoffen die nicht überwiegend Eisen als Legierungsbestandteil enthalten. Je nach Dichte dieser NE-Metall unterscheidet man Leichtmetallguss (also bis zum Metall Titan) und den Schwermetallguss mit | https://www.giessereilexikon.com/en/foundry-lexicon/Encyclopedia/show/nonferrous-metal-casting-4002/?cHash=f1686d628ffc741b71a793322aea0876 | https://www.giessereilexikon.com/giesserei-lexikon/Encyclopedia/show/ne-metallguss-388/?cHash=f1686d628ffc741b71a793322aea0876
Nondirectional solidification | Exogenously created crystallites grow elongatedly in melt direction due to the thermal flow directed to the molding wall.From a macroscopic point of view, a batch of crystallographically similiarly oriented, parallel dendrite axes represents a columnar crystal which can be made visibile during a cast structure macro-etching. Due to the nondirectional solidification heat runoff in the melt, endogenously created crystallites in the meld can become round grains (globulites) Fig. 1, see also directional solidification (according to S. Engler). | Ungerichtete Erstarrung | Exogen gebildete Kristallitewachsen aufgrund des zur Formwand gerichteten Wärmeflusses langgestreckt in Richtung auf die Schmelze. Makroskopisch stellt ein Bündel von kristallografisch ähnlich orientierten, parallel ausgerichteten Dendritenachsen einen Stängelkristall dar, der z.B. bei einer Makroätzung des Gussgefüges sichtbar gemacht werden kann. Aufgrund des ungerichteten Abflusses der Erstarrungswärme in die Schmelze können sich endogen gebildete Kristallite in der Schmelze zu rundlichen Körnern (Globuliten) auswachsen Bild 1, siehe auch gerichtete Erstarrung (nach S. Engler). | https://www.giessereilexikon.com/en/foundry-lexicon/Encyclopedia/show/nondirectional-solidification-4515/?cHash=d18508227cdd34ac389ba08316239dea | https://www.giessereilexikon.com/giesserei-lexikon/Encyclopedia/show/ungerichtete-erstarrung-904/?cHash=d18508227cdd34ac389ba08316239dea
Nonferrous metal | Nonferrous metal according to DIN EN 12258-1 which is divided into during metals and metal alloys here. In nonferrous metals, iron on must never be the larger individual content. For example, an alloy of 70% nickel and 30% iron is a nonferrous metal. Additional references:Nonferrous metal casting | NE-Metall | Nichteisenmetall nach DIN EN 12258-1 welches hier in unlegierte Metalle und Metalllegierungen unterteilt ist. Eisen darf in NE-Metallen nie den größeren Einzelgehalt darstellen. So ist eine Legierung aus 70 % Nickel und 30 % Eisen ein Nichteisenmetall. Weiterführende Stichworte:NE-Metallguss | https://www.giessereilexikon.com/en/foundry-lexicon/Encyclopedia/show/nonferrous-metal-4001/?cHash=6a88f266cae4dcfde2f545936e7be0e6 | https://www.giessereilexikon.com/giesserei-lexikon/Encyclopedia/show/ne-metall-387/?cHash=6a88f266cae4dcfde2f545936e7be0e6
Non-oxidizing melting | Melt treatment preventing oxygen from entering the liquid metal which is specifically used for copper and copper alloys.In this process, the molten bath is covered with a neutral or reducing melt additive and a low oxidizing flame is set for fuel-fired furnaces. This is to ensure complete combustion to keep the furnace atmosphere free of hydrogen. Hydrogen gassing, e.g. through the crucible wall, is therefore excluded.The cover coating can be neutral (see Neutral cover coating) or reducing and protects the molten bath surface from oxidation, reducing weight loss by oxidation.Non-oxidizing melting usually uses reducing cover coatings, e.g. charcoal. It must be absolutely dry and form a layer with a sufficient thickness of at least 100mm on the melt. The charcoal – which is already added to the crucible together with the cold batch – combusts at the molten bath temperatures to form carbon monoxide (CO) which has a reducing effect, preventing the ingress of oxygen from the low oxidizing furnace atmosphere.The major benefits of non-oxidizing melting are the prevention of otherwise relatively high weight loss due to oxidation and the accurate deoxidation as long as the phosphorus content in the batch material is not overly high. The process can also be used in induction channels or crucible induction furnaces.Additional references:Oxidizing meltingReduction meltingOxidationDegree of oxidationMetal loss by oxidationSmelting loss percentage | Nichtoxidierendes Schmelzen | Schmelzebehandlung, die einen Sauerstoffzutritt zum flüssigen Metall unterbindet und speziell für Kupfer und Kupferlegierungen angewandt wird. Dabei wird das Schmelzbad mit einem neutralen oder reduzierenden Schmelzhilfsmittel abgedeckt und bei brennstoffbeheizten Öfen eine schwach oxidierende Flammenführung eingestellt. Diese hat die Aufgabe eine vollständige Verbrennung zu gewährleisten damit die Ofenatmosphäre wasserstofffrei ist. Eine Wasserstoffbegasung, beispielsweise durch die Tiegelwand hindurch ist somit ausgeschlossen.Die Abdeckung kann neutral (s. Neutrale Abdeckung) oder reduzierend sein, schützt die Schmelzbadoberfläche vor Oxidation und vermindert daher den Abbrand. Beim nichtoxidierenden Schmelzen werden in der Regel reduzierende Abdeckungen, z. B. Holzkohle verwendet. Sie muss absolut trocken sein und auf der Schmelze eine genügend hohe Schichtdicke von mindestens 100 mm bilden. Die Holzkohle, welche schon mit dem kalten Einsatz in den Tiegel gegeben wird, verbrennt bei den hier vorherrschenden Schmelzbadtemperaturen unter Bildung von reduzierend wirkendem Kohlenmonoxid (CO) und verwehrt somit den Sauerstoffzutritt aus der schwach oxidierenden Ofenatmosphäre.Der Vorteil des nichtoxidierenden Schmelzens besteht vor allem in der Vermeidung der sonst relativ hohen Abbrandverluste und in der treffsicheren Desoxidation, sofern die Restphosphorgehalte im Einsatzmetall nicht allzu hoch sind. Das Verfahren kann auch bei Induktionsrinnen oder Induktionstiegelofen anwendet werden.Weiterführende Stichworte:Oxidierendes SchmelzenReduzierendes SchmelzenOxidationOxidationsgradAbbrandverlustAbbrandsatz | https://www.giessereilexikon.com/en/foundry-lexicon/Encyclopedia/show/non-oxidizing-melting-4703/?cHash=b93fe1afb5304ee5dcc2adb55b8b18ba | https://www.giessereilexikon.com/giesserei-lexikon/Encyclopedia/show/nichtoxidierendes-schmelzen-1092/?cHash=b93fe1afb5304ee5dcc2adb55b8b18ba
Nominal flow volume | Filling a mold cavity within a certain time requires a particular flow volume in cm³/s. Therefore, Friedrich Nielsen turned to calculating the so-called nominal flow volume VN. He determined this parameter from the casting weight GN in kg, the mean wall thickness s in cm, the number of mold cavities n and an additional process- and casting temperature-dependent factor k.The nominal volume flow is calculated as follows according to equation 1 below:Eq. 1: GN = raw casting weight in kgs = mean wall thickness in cmThe k-values in Table 1 apply to casting temperatures of 150°C above the liquidus temperature of the cast melt. If the intended superheat is greater or less than 150°C, the factor needs to be adjusted according to eq. 2:Eq. 2:Ts = melt superheat in KMoreover, for aluminum gravity die casting (see Gravity die casting process), a k-value of 160 only applies at a surface temperature of 330 to 350°C prior to casting.If a mold is provided with internal chills for aluminumsand casting, the cooling rate increases. Accordingly, Nielsen proposes doubling of the k-value for molds fully occupied with internal chills. He considers partial occupation with internal chills as follows (eq. 3):Eq. 3: k2r = kr*1.25 from 1/3 to 2/3 occupationk3r = kr*1.28 from 2/3 to full occupationAdditional references:Downsprue, Downsprue-runner gating ratio, Gating systemDownsprue system | Nominal-Volumenstrom | Die Füllung eines Formhohlraumes innerhalb einer bestimmten Zeit erfordert einen bestimmten Volumenstrom in cm³/s. Friedrich Nielsen ging deshalb dazu über, den sogenannten Nominal-Volumenstrom VN zu errechnen. Er bestimmt diese Größe aus dem Gussteilgewicht GN in kg, der mittleren Wanddicke s in cm, der Anzahl der Formnester n und zusätzlich einem Faktor k, der verfahrens- und gießtemperaturabhängig ist. Der Nominal-Volumenstrom errechnet sich nach folgender Gleichung 1:Glg. 1:GN = Rohteilstückgewicht in kgs = mittlere Wanddicke in cmDie k-Werte in Tabelle 1 gelten für Gießtemperaturen von 150 °C über der Liquidustemperatur der vergossenen Schmelze. Liegt die geplante Überhitzung über oder unter 150 °C, ist der Faktor entsprechend Glg. 2 zu korrigieren:Glg. 2:Tü = Überhitzung der Schmelze in KFür Aluminium-Kokillenguss (s. Kokillengießverfahren) gilt ein k-Wert von 160 zudem nur für eine Oberflächentemperatur von 330 bis 350 °C vor dem Abguss. Wird eine Form für Aluminium-Sandguss mit Kühlkokillen belegt, steigt die Abkühlungsgeschwindigkeit an. Nielsen schlägt daher die Verdoppelung des k-Wertes bei einer Vollbelegung mit Kühlkokillen vor. Teilbelegungen mit Kühlkokillen betrachtet er wie folgt (Glg. 3):Glg. 3: k2r = kr*1,25 von 1/3- bis 2/3-Belegungk3r = kr*1,28 von 2/3- bis VollbelegungWeiterführende Stichworte:EingussEinguss-Lauf-AnschnittverhältnisEinguss-Lauf-AnschnittsystemEingusssystem | https://www.giessereilexikon.com/en/foundry-lexicon/Encyclopedia/show/nominal-flow-volume-4370/?cHash=5af37db969f7e1c48a1c5792c4d60588 | https://www.giessereilexikon.com/giesserei-lexikon/Encyclopedia/show/nominal-volumenstrom-758/?cHash=5af37db969f7e1c48a1c5792c4d60588
Nodular graphite cast iron for low-temperature service | Ferritic nodular graphite cast iron, standardized by EN 1563, which achieves good impact work values with sufficiently high tensile strength and elongation at failure at low temperatures (temperature range from - 15 to - 40 °C). This material becomes increasingly important, mainly in wind power plants (hubs). Additional references:Metal matrix of cast ironStructure formation of cast iron | Kaltzähes Gusseisen mit Kugelgraphit | Ferritisches Gusseisen mit Kugelgrafit, genormt in EN 1563, welches bei niedrigen Temperaturen (Temperaturbereich von - 15 bis - 40 °C) gute Werte der Kerbschlagarbeit bei ausreichend hoher Zugfestigkeit und Bruchdehnung erreicht. Dieser Werkstoff gewinnt im vor allem im Bereich der Windkraftanlagen (Naben) immer mehr an Bedeutung.Weiterführende Stichworte:Metallische Grundmasse von GusseisenGefügeausbildung von Gusseisen | https://www.giessereilexikon.com/en/foundry-lexicon/Encyclopedia/show/nodular-graphite-cast-iron-for-low-temperature-service-3881/?cHash=6a646110bb7c35227d4818835c760abf | https://www.giessereilexikon.com/giesserei-lexikon/Encyclopedia/show/kaltzaehes-gusseisen-mit-kugelgraphit-266/?cHash=6a646110bb7c35227d4818835c760abf
Nitride hardening | Thermo-chemical process to increase wear and corrosion resistance and endurance strength of workpieces and/or components.The casting and/or edge layer of the parts is recharged with nitrogen (maybe also with H) and builds a hard, resistant compound with the casting material. The most important treatment materials are gas, plasma and salt baths so that a distinction can be made between gas, bath and plasma nitration.The relevant treatment temperatures range between 350 and 500 °C. The resulting surface layer phase consists of FexN with a thickness of < 50 Î¼m und einer Oberflächenhärte von 405 bis 1200 HV 0,2.Additional references:Torch hardeningCase hardeningElectron beam hardeningFlame hardeningInduction hardeningLaserhärtungImmersion hardeningHot-bath hardening | Nitrierhärten | Thermochemisches Verfahren zur Erhöhung des Verschleißwiderstandes, der Korrosionsbeständigkeit und der Dauerfestigkeit von Werkstücken bzw. Bauteilen. Dabei wird die Guss- bzw. Randschicht der Teile durch Stickstoff (möglicherweise auch durch H) angereichert und bildet eine harte, verschleißfeste Verbindung mit dem Gusswerkstoff. Die wichtigsten Behandlungsmedien sind Gas, Plasma und Salzbad, demzufolge unterscheidet man zwischen Gasnitrieren, Badnitrieren und Plasma-Nitrieren. Die jeweiligen Behandlungstemperaturen betragen 350 bis 550 °C. Die gebildete Phase der Oberflächenschicht besteht aus FexN mit einer Dicke von Oberflächenhärte von 405 bis 1200 HV 0,2. Weiterführende Stichworte:BrennhärtenEinsatzhärtenElektronenstrahlhärtungFlammhärtenInduktionshärtenLaserhärtungTauchhärtenWarmbadhärten | https://www.giessereilexikon.com/en/foundry-lexicon/Encyclopedia/show/nitride-hardening-4265/?cHash=5a0cd57b3ed199c7421ea11a483b1020 | https://www.giessereilexikon.com/giesserei-lexikon/Encyclopedia/show/nitrierhaerten-652/?cHash=5a0cd57b3ed199c7421ea11a483b1020
Nicrosilal | Brand name for corrosion and heat resistant, austenitic flake graphite cast iron (q. v.) corresponding to the material standardized in DIN EN 13835 EN-GJLA-XNiMn13-7.Additional references:Bainitic cast ironCarbidic cast ironNodular graphite cast iron with low-temperature toughnessStructure formation of cast iron | Nicrosilal | Markenbezeichnung für korrosions- und hitzebeständiges, austenitisches Gusseisen (s. d.) mit Lamellengrafit, entsprechend dem in DIN EN 13835 genormten Werkstoff EN-GJLA-XNiMn13-7.Weiterführende Stichworte:Bainitisches GusseisenKarbidisches GusseisenKaltzähes Gusseisen mit KugelgrafitGefügeausbildung von Gusseisen | https://www.giessereilexikon.com/en/foundry-lexicon/Encyclopedia/show/nicrosilal-4042/?cHash=fc7a4f33dcad4944e7ea2eefe25559ba | https://www.giessereilexikon.com/giesserei-lexikon/Encyclopedia/show/nicrosilal-428/?cHash=fc7a4f33dcad4944e7ea2eefe25559ba
Niobium carbide | Carbon compound of niobium with high hardness (approx. 2400HV) and high melting point (approx. 3420°C) formed due to the extraordinary affinity to carbon. This hard material can be formed in both steel and iron casting alloys and is occasionally found as a structural component in piston rings (see J-Alloy) where the high wear resistance is utilized. Very small contents of this alloying element are sufficient to produce carbides (niobium only offers low solubility in the matrix) and this neither influences the solidification nor the the transformation processes in solid state. | Niobkarbid | Infolge der außerordentlichen Affinität zu Kohlenstoff gebildete Kohlenstoffverbindung des Niobs mit hoher Härte (ca. 2400 HV) und hohem Schmelzpunkt (ca. 3420 °C). Dieser Hartstoff kann sich sowohl in Stahl als auch in Eisengusslegierungen bilden und wird gelegentlich als Gefügebestandteil in Kolbenringen gefunden (siehe J-Alloy), wo hierbei die hohe Verschleißbeständigkeit ausgenutzt wird. Dabei genügen schon geringste Gehalte dieses Legierungselementes um Karbide zu erzeugen (Niob hat nur geringe Löslichkeit in der Grundmasse), wobei weder die Erstarrung noch die Umwandlungsvorgänge im festen Zustand beeinflusst werden. | https://www.giessereilexikon.com/en/foundry-lexicon/Encyclopedia/show/niobium-carbide-4044/?cHash=60b221570113776b5985b7fb60602d0d | https://www.giessereilexikon.com/giesserei-lexikon/Encyclopedia/show/niobkarbid-430/?cHash=60b221570113776b5985b7fb60602d0d
Niobium | High-melting heavy metal of glossy light gray color. Niobium is only attacked by concentrated sulfuric acid and is otherwise insoluble in acids. SymbolNbAtomic number41Atomic weight92.91Specific thermal weight at 20°C7.6 g/cm3Melting point2468° CBoiling point4400° CMelting heat298 kJ/kgSpecific thermal capacity at 20°C0.27 kJ/(kg · K)Thermal conductivity52 kJ/(m · K)Therm. Coefficient for linear expansion7.1 10-6/K Niobium in steelγ iron may probably contain up to 2% Nb in solid solution at 1220°C, at 990°C this percentage decreases to approximately 1%, at room temperature, the solubility is slightly below 0.35%. Niobium has a strong affinity to carbon and thus forms extraordinarily stable carbides. If added in excess to the amount required for carbide formation, niobium forms a high-melting (1660°C) intermetallic compound Fe3Nb2, which passes into solution to different extents in the various iron phases. For example, the solubility in δ ferrite, which is resistant to high temperatures, is higher than in the α phase, which occurs at lower temperatures. As a result of this, iron-rich iron-niobium alloys, which were subjected to solution annealing at high temperatures and then quenched, experience a hardening caused by precipitation when being tempered to moderately increased temperatures. The formation of the low-solubility intermetallic compound Fe3Nb2 and the solid-solution formation of niobium and ferritelead to an increase of the tensile strength of niobium-containing steels with low carbon contents. Such steels are fine-grained and have a good impact strength at low temperatures. A major advantage when using niobium as a grain refinement agent is that no unwanted oxidic inclusions in the steel occur, due to niobium being a weak oxide former. Fine-grained niobium-containing steels are used for carburization purposes. Strong grain growth occurs only at high temperatures so that the fine grain structure persists over wide hardening range. Niobium in cast ironUsually, niobium is not added to cast iron; however, there can be traces of this element if cupola furnaces are charged with niobium-containing scrap steel. In rare cases, it is used in nodular graphite cast iron to increase wear resistance and in copper-nickelcasting materials to achieve good welding properties. Cobaltcasting alloys can also contain niobium. Another name for niobium is columbium (chemical symbol Cb). Additional references:Niobium carbideJ-Alloy | Niob | Hochschmelzendes Schwermetall mit glänzend hellgrauer Farbe. Niob wird nur von konzentrierter Schwefelsäure angegriffen und ist ansonsten unlöslich in Säuren. SymbolNbOrdnungszahl41Atomgewicht92,91spezifisches Gewicht bei 20° C7,6 g/cm3Schmelzpunkt2468° CSiedepunkt4400° CSchmelzwärme298 kJ/kgspezifische Wärmekapazität bei 20° C0,27 kJ/(kg · K)Wärmeleitfähigkeit52 kJ/(m · K)Therm. Längenausdehnungskoeffizient7,1 10-6/K Niob im Stahlγ-Eisen kann bei 1220 °C wahrscheinlich bis zu 2 % Nb in fester Lösung enthalten, bei 990 °C sinkt dieser Gehalt auf etwa 1 %, bei Raumtemperatur beträgt die Löslichkeit weniger als 0,35 %. Niob hat eine starke Affinität zu Kohlenstoff und bildet daher außerordentlich stabile Karbide. Im Überschuss zu der für die Karbidbildung notwendigen Menge zugesetzt, bildet Niob eine hochschmelzende (1660 °C) intermetallische Verbindung Fe3Nb2, die in den verschiedenen Eisenphasen in unterschiedlichem Maße in Lösung geht. So ist die Löslichkeit in dem bei hoher Temperatur beständigen δ-Ferrit höher als in der bei tieferer Temperatur auftretenden α-Phase. Infolge dessen erfahren eisenreiche Eisen-Niob-Legierungen, die bei hohen Temperaturen lösungsgeglüht und dann abgeschreckt wurden, beim Anlassen auf mäßig erhöhte Temperaturen eine durch Ausscheidung hervorgerufene Härtung. Die Bildung der wenig löslichen intermetallischen Verbindung Fe3Nb2 und die Mischkristallbildung von Niob und Ferrit führen zu einer Erhöhung der Zugfestigkeit von niobhältigen Stählen mit niedrigem Kohlenstoffgehalt. Solche Stähle sind feinkörnig und haben gute Kerbschlagzähigkeit bei tiefen Temperaturen. Ein wesentlicher Vorteil bei der Verwendung von Niob als Kornfeinungsmittel besteht darin, dass keine unerwünschten oxidischen Einschlüsse im Stahl entstehen, da Niob nur ein schwacher Oxidbildner ist. Feinkörnige niobhaltige Stähle werden für Aufkohlungszwecke verwendet. Ein starkes Kornwachstum tritt erst bei hohen Temperaturen ein, so dass das feine Korngefüge über einen weiten Härtebereich bestehen bleibt. Niob im GusseisenÜblicherweise wird Niob dem Gusseisen nicht zugesetzt; Spuren dieses Elementes können aber bei Einsatz von niobhaltigem Stahlschrott in den Kupolofen vorhanden sein. Bei Gusseisen mit Kugelgrafit wird es selten zur Steigerung der Verschleißbeständigkeit und in Kupfer-Nickel-Gusswerkstoffen zur Erzielung guter Schweißbarkeit verwendet. Auch in Kobalt-Gusslegierungen ist zum Teil Niob enthalten. In den USA hat Niob die Bezeichnung Columbium (chemisches Zeichen Cb). Weiterführende Stichworte:NiobkarbidJ-Alloy | https://www.giessereilexikon.com/en/foundry-lexicon/Encyclopedia/show/niobium-4043/?cHash=2db4b0d2deb4027194f05364cdbc8bdd | https://www.giessereilexikon.com/giesserei-lexikon/Encyclopedia/show/niob-429/?cHash=2db4b0d2deb4027194f05364cdbc8bdd
Nodular graphite cast iron | Cast iron with nodular graphite is an iron-carbon casting material with carbon being present in form of nodular graphite particles (Figure 1). It is also referred to as ductile iron. Its properties depend on the material structure (s. Structure formation of cast iron). The standard DIN EN 1563 defines the grades and the corresponding requirements for ductile iron. The values for mechanical properties of these materials are only applicable for castings that are cast in sand molds and have comparable temperature conductivity. The standard specifies classification on the basis of mechanical properties; These properties are tested using mechanically machined specimen produced from separately cast workpieces, cast-on specimen and specimen taken out of the casting.Manufacturing The charge material use for melting of base iron are pig iron, scrap steel and type-specific returns. Since definition of the structural properties, and eventually also the quality of the cast parts, already takes place during charge make-up, the selection of the type of pig iron and the suitable grade and quantity of scrap steel is of particular importance. The basic prerequisites are low contents of phosphorous and sulfur as well as such accompanying elements that have a negative influence on nodularization (so-called interference elements, such as titanium Ti, arsenic As, lead Pb, tin Sn, antimony Sb, bismuth Bi, and the like) and on formation of the metal matrix (so-called carbide formers, such as chromium Cr, molybdenum Mo, vanadium V, manganese Mn). Another criterion for selection of pig iron and steel is the manganese content and for specific types (EN-GJS-400-18-LT) also the silicon content. If production of ferritic ductile iron is intended, the manganese content ought to be < 0.25 %. For pearlitic/ferritic or purely pearlitic grates (EN-GJS-800-2) the mangenese content must be higher, taking into account the wall thicknesses of the parts. Guide values for the chemical composition of unalloyed ductile iron are given in Table 1. In general it is possible to produce different grates of ductile iron, both in cast condition without heat treatment, and with heat treatment. For production in cast condition, the chemical composition must be defined such that either ferritic, pearlitic, or ferritic/pearlitic structures are obtained depending on requirements, taking into account the cooling rate inside the mold and the wall thicknesses of the cast part (Table 2 and Figure 2). For production of a base melt for GJS, generally all types of melting devices suitable for cast iron production can be used. However, the different types of melting devices produce melts in different qualities. Depending on the production program and operating conditions, to obtain nodular graphite cast iron the base iron is predominantly melted using the following processes: - Melting in crucible induction furnaces (Simplex method) - Melting in cupola furnaces or electric-arc furnaces, potentially also in rotary kilns, subesequently transfer into induction furnace (crucible or channel furnace) for analysis and temperature correction (Duplex method) The correct selection of the magnesium treatment method for the respective application cases is critical for the quality level, efficiency, and production process of GJS making. As general rule, three process steps are required that cause nodularity in the graphite, on one hand, and the required matrix, on the other hand. - Desulfurization - Magnesium treatment - Inoculation With the pure magnesium process, desulfurization and magnesium treatment may be performed in one step for some applications. The initial sulfur content in base iron is of great importance for successful magnesium treatment. To ensure technically and economically ideal magnesium treatment, the initial sulfur content must be < 0.02% if magnesium is added in form of a master alloy. Treatment with pure magnesium allows for higher sulfur contents, however, the percentage must be known exactly. The greater it is in the base iron, the sooner it is likely for reaction products, e.g. manganese sulfide, to occur and for inclusions to remain in the casting. Therefore, desulphurization is also partly necessary. Because of its low density and low boiling point, insertion of magnesium directly into the melt is not readily possible. The issue of safe incorporation is therefore resolved by producing a magnesium alloy with other metals (nickel, silicon, copper). The vapor pressure is considerably decreased by this transformation of magnesium into metallic compounds so that safe operation is guaranteed. The products of this process are referred to as master alloys and are usually incorporated into the melt by means of the tundish-cover or sandwich process. Master alloys with higher magnesium content (approx. 35 %) are incorporated into the filled ladle with the help of an immersion bell. It is mandatory to incorporate pure magnesium into the molten metal in closed treatment vessels. In this context, it is predominantly the converter process according to Georg Fischer and implementation of an immersion bell that have been established in practice. The inmold method is a special process in that the master alloy with a low magnesium content is positioned in a reaction chamber directly in the casting mold and that the poured iron with a particularly low sulfur content reacts with the master alloy inside the mold. Chamber size, pouring rate, and dissolving properties of the master alloy must be carefully adapted to one another. After magnesium treatment, so-named inoculation (q. v.) of the magnesium-treated melt must be carried out (this does not apply for the inmold process, since inoculation already takes place during treatment). In addition to the carefully directed graphite precipitation (number and size of spherolites), adjustment of a favorable nucleation state also results in obtaining the required matrix along with the desired properties.Structural characteristics The mechanical properties of casting materials are not determined by the matrix alone but also by the type, shape and distribution of the incorporated graphite. The incorporated graphite reduce the material’s mechanical properties, with globular graphite formation causing the notch effect to reach a minimum. In this way, the mechanical properties of GJS are primarily influenced by the matrix in contrast to those of GJL. In comparison with flake graphite case iron (GJL), the strength and plasticity properties improve by leaps and bounds. After cooling of the melt to liquidus temperature, solidification starts with precipitation of primary austenite (γ iron) in the form of tree-shaped crystals (dendrites). When reaching the eutectic temperature range, eutectic graphite and eutecticaustenite diffuse of the residual melt amount that is still present by then; this process takes place until the melt is completely used up and solidified. Growth of lamellae or spherolites is induced by the fact that in the first case the graphite crystal preferably grows in longitudinal direction (a-axis), and in the second case in latitude direction (c-axis or basic plane) (Fig. 3). The solidification sequence of gray cast iron or ductile iron differs in two other important aspects, other than graphite formation: Solidification of gray cast iron predominantly results in shell formation, while ductile iron displays mushy solidification (Figure 4). With shell-forming solidification, the freezing front grows inwards and consumes the residual melt in the center so that a shell with various layers is formed. Mushy solidification is the exact opposite of the above. The melt thickens, similar to pulp, due to crystal precipitation throughout the melt while crystal growth uses up the melt; there is no distinct solidification front. In nodular graphite cast iron, the eutectic graphite and austenite precipitation takes place in temporal and local isolation. At the beginning of eutecticsolidification, austenite predominates and therefore solidification shrinkage is caused at first; only later, after full set-in of graphite precipitation expansion prevails. Eutectic graphite precipitation begins a the crystallization nuclei. In nodular graphite cast iron, the number of graphite nodules is equal the amount of nuclei. From the above it can therefore be concluded that, apart from deviations in graphite nodule formation from ideal form VI, there is only the nodule count and nodule size available as additional structure parameters for graphite formation. Graphite formation in nodular graphite cast iron is largely dependent on the content of free carbon, on cooling conditions (wall thickness, molding material), and on the respective crystallization conditions. Crystallization takes place by formation of eutectic grains, in which graphite is present in coherent spatial form. Conventient nucleation conditions and high cooling rates increase the number of grains (nuclei) and cause fine-grain formation. In Table 3 the graphite quantities for eutectic cast iron deduced from the iron-carbon phase diagram are specified for various temperatures. It can be seen that the graphite quantity in the structure is significantly increased over the course of cooling during the stage between solidification and eutectoid transformation, even under equilibrium conditions, and that during completely ferritic transition of austenite, the greatest amount of graphite is precipitated. In austenite that is oversaturated with carbon, even more graphite will precipitate during ferrite formation, or during transformation to pearlite, an increased number of cementite will form. However, this has little to no effect on the graphite form so that the characteristics of graphite described below are generally applicable for all qualities (unalloyed, alloyed, austempered, heat-treated, etc.). It is a matter of course that iron alloys always contain a number of accompanying elements, that are imported e.g. through the raw iron, the scrap steel, etc. used. Among these elements there are some that impair formation of nodular graphite if they exceed a specified content limit. This results in what is known as graphite degeneration, which has a highly detrimental effect on material properties and may cause the part to be classified as reject. These types of structure formations are explained in detail in another entry. The same applies for too high or too low residual magnesium contents. The influence of the graphite in ductile iron is less evident than in comparison with GJL. Consequently, it is possible to widely and variedly adjust the mechanical and dynamic properties by corresponding changes in the matrix, provided that optimum nucleation conditions are available. The nodule count increases proportionally with a decrease in wall thickness; this widely known fact is illustrated by Figures 5 to 7.Metal matrix Control and formation of the matrix is based on the uniqueness of the dual iron-carbon system (s. Iron-carbon phase diagram), which has made ferrous metals the most important metal materials by far. Characteristics are: - Transformation of the cubic face-centered austenite grid into cubic body-centeredferrite grid and - Insolubility of carbon in ferrite, which results in preciitation of carbon and thus allows for precipitation of carbon both in the form of graphite and in the form of iron carbinde. In this way it is generally possible to obtain five different transformation products and/or the corresponding matrices: 1. Ferrite (Fig. 8), with the transformation of austenite taking place in the stable system. In microscopic scale of the structure, this represents long-term diffusion. It takes relatively long and/or requires comparatively high temperature levels. With a ferritic matrix, maximum toughness, thermal resistance and good machining properties are obtained. 2. Pearlite (Fig. 9), in which carbon is precipitated as cementite in the form lamellae (or flakes) along with ferrite. The transformation to pearlite in the meta-stable system corresponds to medium-term diffusion of carbon. The distance between the lamellae is decreased the lower the temperature falls. 3. Austempered ductile iron (Fig. 10), below a temperature of 400 to 500 Â°C the transformation mentioned above is no longer possible; instead, short-term diffusion takes place, which initially generates ferrite. The carbon displaced from the ferrite accumulates in the austenite, whose carbon content may increase up to 2 % due to this process. This stabilizes austenite down to low temperatures and the resulting structure comprises a mixture of finely acicular ferrite and austenite. That is the structure aimed for in ADI. A critical prerequisite for successful performance of these measures for improvement of strength and toughness combinations is undisturbed formation of the solidification structure. 4. Bainite (Fig. 11), forming upon longer hold times in the temperature range between 400 and 240 Â°C because the rich-in-carbon austenite in austempered ductile iron segregates to form ferrite and acicular carbide so that bainite (known from steel production) is obtained. This structure is unwanted in ADI. 5. Martensite (Fig 12) is formed through diffusion-free transformation of austenite. Precipitation of carbides is suppressed and the α solid solution oversaturated with carbon is distorted tetragonally. Below a temperature level of approx. 240 Â°C carbon diffusion is not longer possible, the austenite lattice collapses without diffusion. These transformation processes of austenite can be strategically influenced by heat treatment and/or alloying elements.Solidification structure Real alloying compositions, as well as, solidification and transformation processes taking plate under imbalance conditions lead to modifications in equilibrium structures. In this way structures are formed under practical conditions, which are not listed in the iron carbon phase diagram Due to the composition possibilities (in the range between hypoeutectic and hypereutectic), the solidification structure of iron castings is determined by the primary and eutectic crystallization occurring within the stable or meta-stable iron-carbon systems, depending on alloying composition, cooling rate, and nucleation conditions. Consequently, the solidification structure is made up of quantity size, shape, and distribution of the graphite, extent, amount and distribution of alloying element segregations, free carbides, as well as the quantity, size, count, distribution, and type of hollow cavities (micro-shrinkage, cracks, pores) and non-metallic inclusions, such as slags (s. Slag inclusions). This structure is always present in iron castings for technical purposes; its proportion depends on the ways and methods of melt control, the charge materials, the alloys and, not least, on the design of the cast part (wall thickness). It does not necessarily produce reject parts, however, in the worst case it may have a negative effect on mechanical properties of the material. It is not possible to retroactively change this primary structure, except during disintegration annealing of free carbides (s. Carbide disintegration annealing), which has gained great technical importance, particularly in ingot and centrifugal casting. Even with an optimized matrix (pearlite/ferrite ratio, fine-grain structure of pearlite), incorrectly formed primary structures cannot be compensated.Additional references:Metal matrix of cast ironStructure formation of cast iron | Gusseisen mit Kugelgrafit | Gusseisen mit Kugelgrafit ist ein Eisen-Kohlenstoff-Gusswerkstoff, wobei der Kohlenstoff in Form von kugeligen Grafitpartikeln vorliegt (Bild 1). Es ist auch als duktiles Gusseisen bekannt. Seine Eigenschaften sind vom Gefüge abhängig (s. Gefügeausbildung von Gusseisen). DIN EN 1563 definiert die Sorten und die entsprechenden Anforderungen an Gusseisen mit Kugelgrafit. Die Werte der mechanischen Eigenschaften dieser Werkstoffe gelten nur für in Sandformen gegossene Gussstück mit vergleichbarer Temperaturleitfähigkeit. Die Norm legt eine Einteilung nach den mechanischen Eigenschaften fest, die an mechanisch bearbeiteten Proben, hergestellt aus getrennt gegossenen Probestücken, angegossenen Probestücken und aus dem Gussstück entnommenen Probestücken bestimmt werden. Herstellung Als Einsatzstoffe für das Erschmelzen des Basiseisens werden Roheisen, Stahlschrott und arteigenes Kreislaufmaterial verwendet. Da bereits beim Gattieren die Gefügeeigenschaften und damit letztlich die Qualität der Gussteile festgelegt werden, kommt der Auswahl des Roheisens und eines geeigneten Stahlschrottes besondere Bedeutung zu. Grundbedingungen sind niedrige Gehalte an Phosphor und Schwefel sowie solcher Begleitelemente, die einen ungünstigen Einfluss auf die Kugelbildung (sog. Störelement, wie Titan Ti, Arsen As, Blei Pb, Zinn Sn, Antimon Sb, Wismut Bi u. a.) und auf die Ausbildung der Metallische Grundmasse (sog. Karbidbildner, wie Chrom Cr, Molybdän Mo, Vanadium V, Mangan Mn) ausüben. Ein weiteres Auswahlkriterium von Roheisen und Stahl ist der Mangan- und bei bestimmten Sorten (EN-GJS-400-18-LT) auch der Siliziumgehalt. Soll ferritischesGusseisen mit Kugelgrafit hergestellt werden, sollte der Mangan-Gehalt < 0,25 % betragen. Bei perlitisch/ferritischen bzw. rein perlitischen Sorten (EN-GJS-800-2) muss der Mangangehalt unter Beachtung der Wanddicke höher eingestellt werden. Anhaltswerte der chemischen Zusammensetzung von unlegiertem Gusseisen mit Kugelgrafit sind Tabelle 1 angegeben. Grundsätzlich können die verschiedenen Sorten von Gusseisen mit Kugelgrafit sowohl im Gusszustand ohne Wärmebehandlung, als auch wärmebehandelt hergestellt werden. Bei der Herstellung im Gusszustand muss die chemische Zusammensetzung unter Berücksichtigung der Abkühlgeschwindigkeit in der Form bzw. der Gussstückwanddicke so eingestellt werden, dass je nach den Erfordernissen ein ferritisches, perlitisches oder ferritisch/perlitischesGefüge entsteht (Tabelle 2 und Bild 2). Zur Herstellung einer Ausgangsschmelze (Basisschmelze) für die GJS-Erzeugung sind im Prinzip alle Schmelzaggregate für die Gusseisenerzeugung geeignet. In Abhängigkeit vom Schmelzaggregat wird jedoch eine unterschiedliche Schmelzequalität geliefert. Je nach Produktionsprogramm und den betrieblichen Gegebenheiten wird das Basiseisen für die Herstellung von Gusseisen mit Kugelgrafit überwiegend nach folgenden Verfahren erschmolzen: Schmelzen im Induktionstiegelofen (Simplex-Verfahren) Schmelzen im Kupolofen oder Lichtbogenofen, eventuell auch im Drehtrommelofen, anschließend Umsetzen in einen Induktionsofen (Tiegel- oder Rinnenofen) zur Analysen- und Temperaturkorrektur (Duplex-Verfahren) Die richtige Auswahl des Magnesium-Behandlungsverfahrens für den konkreten Anwendungsfall ist entscheidend für das Qualitätsniveau, die Wirtschaftlichkeit und den Produktionsablauf der GJS-Herstellung. In der Regel werden drei Verfahrensschritte erforderlich, die zum einen die kugelige Ausbildung des Grafits und zum anderen das angestrebte Grundgefüge bewirken: Entschwefeln MagnesiumbehandlungImpfen Beim Reinmagnesiumverfahren (Konverterverfahren) kann die Entschwefelung und Magnesiumbehandlung teilweise in einem Schritt erfolgen. Große Bedeutung für eine erfolgreiche Magnesiumbehandlung hat der Ausgangsschwefelgehalt im Basiseisen. Dieser muss in Hinblick auf eine technisch und wirtschaftlich optimale Magnesiumbehandlung < 0,02 % sein, wenn die Magnesiumzugabe mit Vorlegierung erfolgt. Wird dagegen mit Reinmagnesium behandelt darf der Schwefelgehalt auch höher liegen, muss aber genau bekannt sein. Je größer er jedoch im Basiseisen ist, desto eher können Reaktionsprodukte, z.B. Magnesiumsulfid, als Einschlüsse im Gussstück verbleiben, eine Entschwefelung ist deshalb auch hier teilweise notwendig. Wegen seiner geringen Dichte und seines niedrigen Siedepunktes ist das Einbringen von Magnesium in die Schmelze nicht ohne weiteres möglich. Das Problem des sicheren Einbringens wird daher durch ein Legieren des Magnesiums mit anderen Metallen (Nickel, Silizium, Kupfer) gelöst. Durch diese Überführung des Magnesiums in metallische Verbindungen wird der Dampfdruck beträchtlich erniedrigt, ein gefahrloses Arbeiten ist gewährleistet. Diese so genannten Magnesiumvorlegierungen werden vorwiegend nach dem Übergießverfahren oder Sandwich-Verfahren in die Schmelze eingebracht.Vorlegierungen mit höheren Magnesiumgehalten (ca. 35 %) werden mit Hilfe von Tauchglocken in die bereits gefüllte Pfanne eingebracht. Reinmagnesium muss unter Zwang in geschlossenen Behandlungsgefäßen in die Schmelze eingebracht werden. Hier haben sich vor allem das Konverterverfahren nach Georg Fischer und der Einsatz einer Tauchbirne in der Praxis durchgesetzt. Das Inmold-Verfahren stellt insofern eine Besonderheit dar, als hierbei die Vorlegierung mit niedrigem Magnesiumgehalt in einer Reaktionskammer direkt in der Gießform angeordnet ist und das einlaufende, besonders schwefelarme Eisen mit der Vorlegierung zur Reaktion kommt. Kammergröße, Gießgeschwindigkeit und Auflösungsverhalten der Vorlegierung müssen sorgfältig aufeinander abgestimmt sein. Nach der Magnesiumbehandlung muss zur Keimbildung ein so genanntes Impfen (s. d.) der magnesiumbehandelten Schmelze vorgenommen werden (eine Ausnahme bildet das Inmold-Verfahren, hierbei wird während der Behandlung geimpft). Die Einstellung eines günstigen Keimzustandes bewirkt neben der gezielten Grafitausscheidung (Anzahl, Größe der Sphärolithen) auch die Einstellung des gewünschten Grundgefüges und damit der gewünschten Eigenschaften.Allgemeiner Gefügeaufbau Die mechanischen Eigenschaften bei Gusseisenwerkstoffen werden nicht nur von der Matrix, dem Grundgefüge, sondern auch von der Art, Form und Verteilung des eingelagerten Grafits geprägt. Dabei verringern diese Grafiteinlagerungen die mechanischen Eigenschaften, wobei bei globulitischer Grafitausbildung die Kerbwirkung ein Minimum erreicht. Damit werden die mechanischen Eigenschaften von GJS im Gegensatz zu denen des GJL primär von der Matrix (metallische Grundmasse) beeinflusst. Gegenüber dem Gusseisen mit Lamellengrafit verbessern sich die Festigkeits- und Plastizitätseigenschaften sprunghaft. Nach Abkühlung der Schmelze bis zur Liquidustemperatur beginnt die Erstarrung mit der Ausscheidung von Primäraustenit (γ-Eisen) in Form tannenbaumförmiger Kristalle (Dendriten). Bei Erreichung der eutektischen Temperatur scheiden sich aus der bis dann noch vorhandenen Restschmelze der eutektische Grafit und eutektischer Austenit aus, bis die Schmelze vollständig aufgezehrt bzw. erstarrt ist. Zum Lamellen- bzw. Kugelwachstum kommt es dadurch, dass im ersten Fall der Grafitkristall bevorzugt in der Längenrichtung (a-Achse), im zweiten Fall in der Dickenrichtung (c - Achse bzw. Basisfläche) wächst (Bild 3). Der Erstarrungsablauf von Grauguss bzw. Gusseisen mit Kugelgrafit unterscheidet sich - abgesehen von der Grafitform - in zwei weiteren wichtigen Punkten: Grauguss erstarrt überwiegend schalenbildend, Gusseisen mit Kugelgrafit dagegen breiartig (Bild 4). Bei schalenbildender Erstarrung wächst eine Erstarrungsfront nach innen und zehrt die Restschmelze im Zentrum schalenbildend, schichtenweise auf. Der breiartige Erstarrungstypus ist genau das Gegenteil davon. Die Schmelze stockt wie ein Brei, indem sich überall in der Schmelze Kristalle ausscheiden, deren Größenwachstum die Schmelze aufzehrt, es bildet sich keine ausgeprägte Erstarrungsfront. Bei Gusseisen mit Kugelgrafit ist die eutektische Grafit- und Austenitausscheidung zeitlich und örtlich stark entkoppelt. Zu Beginn der eutektischen Erstarrung überwiegt der Austenit und es kommt daher zuerst zu einer Erstarrungsschrumpfung, erst später, wenn die Grafitausscheidung voll eingesetzt hat, überwiegt die Ausdehnung. Die eutektische Grafitausscheidung beginnt an Kristallisationskeimen. Bei Gusseisen mit Kugelgrafit ist die Grafitkugelzahl der Keimzahl gleichzusetzen. Abgesehen von Abweichungen der Grafitkugelausbildung von der Idealform VI, gibt es daher nur die Kugelzahl und -größe als weitere Gefügekennwerte für die Grafitausbildung. Der Grafitausbildung im Gusseisen mit Kugelgrafit ist weitestgehend vom freien Kohlenstoffgehalt, von den Abkühlungsbedingungen (Wanddicke, Formstoff, Formmaterial) und von den jeweiligen Kristallisationsbedingungen abhängig. Die Kristallisation verläuft unter Bildung von eutektischen Körnern, in denen der Grafit in zusammenhängender Raumform vorliegt. Günstige Keimbildungsbedingungen und hohe Abkühlraten erhöhen die Anzahl der Körner (Keime) und bedingen eine feinere Ausbildung. In Tabelle 3 sind die für eutektisches Gusseisen aus dem Eisen-Kohlenstoff-Zustandsdiagramm abgeleiteten Grafitmengen bei verschiedenen Temperaturen angegeben. Man sieht, dass die Grafitmenge im Gefüge selbst unter Gleichgewichtsbedingungen im Verlauf der Abkühlung von der Erstarrung zur eutektoiden Umwandlung erheblich zunimmt und dass bei einer völlig ferritischen Umwandlung des Austenits am meisten Grafit ausgeschieden wird. Aus einem an Kohlenstoff übersättigten Austenit wird sich während der Ferritbildung noch mehr Grafit ausscheiden, oder bei einer Umwandlung zu Perlit werden sich erhöhte Anteile an Zementit bilden. Die Grafitform selbst wird aber davon wenig bis gar nicht beeinflusst, so dass die im folgenden beschrieben Merkmale des Grafits allgemein für alle Qualitäten (unlegiert, legiert , zwischenstufenvergütet, wärmebehandelt usw.) gelten.Natürlich enthalten Gusseisenlegierungen immer eine ganze Reihe von Begleitelementen, die z. B. aus dem Roheisen, dem Stahlschrott usw. in die Schmelze eingetragen werden. Unter diesen Elementen gibt es einige, die die Bildung des Kugelgrafits stören, wenn sie bestimmte Grenzgehalte überschreiten. Es entstehen dann so genannte Grafitentartungen, die die Werkstoffeigenschaften stark beeinträchtigen und zum Ausschuss führen können. Diese Ausbildungsformen werden in einem späteren Kapitel separat behandelt. Gleiches gilt für zu hohe oder zu niedrige Restmagnesiumgehalte.Durch den bei Gusseisen mit Kugelgrafit im Vergleich zu GJL, nicht mehr vordergründigen Einfluss des Grafits, optimale Keimbildungsbedingungen vorausgesetzt, lassen sich durch entsprechende Einstellungen der Grundmasse auch die mechanischen und dynamischen Eigenschaften in weiten Grenzen variieren. Die bekannte Tatsache, dass sich die Kugelzahl erhöht, wenn die Wandstärke sich verringert zeigen die Bilder 5 bis 7. Metallische Grundmasse Die Steuerung der Ausbildung der Grundmasse beruht auf der Einzigartigkeit des Dualsystems Eisen-Kohlenstoff, welche die Eisenwerkstoffe zu den mit Abstand bedeutendsten metallischen Werkstoffen überhaupt gemacht haben. Es sind dies die: Umwandlung des kubisch-flächenzentrierten Austenitgitters in das kubisch raumzentrierte des Ferritgitter und die Unlöslichkeit von Kohlenstoff im Ferrit, was zu einer Ausscheidung von Kohlenstoff führt und demzufolge die Ausscheidung des Kohlenstoffs sowohl als Grafit als auch als Eisenkarbid ermöglicht. Dadurch können bei Gusseisen im Prinzip fünf verschiedene Umwandlungsprodukte bzw. die entsprechenden Grundmassen entstehen: 1. Ferrit (Bild 8), wobei hier die Umwandlung des Austenits nach dem stabilen System vonstatten geht. Dies stellt im mikroskopischen Maßstab des Gefüges eine Langstrecken-Diffusion dar. Sie erfordert relativ lange Zeiten und/oder hohe Temperaturen. Eine ferritische Matrix lässt ein Maximum an Zähigkeit, thermische Beständigkeit und gute Bearbeitbarkeit erwarten. 2. Perlit (Bild 9), bei dem sich der Kohlenstoff als Zementit in Form von Lamellen neben Ferrit ausscheidet. Diese Umwandlung im metastabilen System zu Perlit entspricht einer Mittelstrecken-Diffusion des Kohlenstoffs. Der Abstand der Lamellen wird immer geringer, je tiefer die Temperatur liegt. 3. Ausferrit (Bild 10), unterhalb von 400 bis 500 °C ist die o. e. Art der Umwandlung nicht mehr möglich, sondern es findet eine Kurzstrecken-Diffusion statt, bei der zunächst nur Ferrit entsteht. Der aus dem Ferrit verdrängte Kohlenstoff reichert sich im Austenit an, dessen Kohlenstoffgehalt dabei bis auf 2 % ansteigen kann. Dadurch wird der Austenit bis zu tiefen Temperaturen stabilisiert, und es entsteht ein Gefüge aus einem Gemisch aus feinnadligem Ferrit und Austenit. Dies ist das bei ADI angestrebte Gefüge. Eine wesentliche Voraussetzung für den Erfolg dieser Maßnahmen zur Verbesserung der Kombinationen von Festigkeit und Zähigkeit ist eine einwandfreie Ausbildung des Erstarrungsgefüges. 4. Bainit (Bild 11), welcher nach längeren Haltezeiten im Temperaturbereich zwischen 400 und 240 °C entsteht, weil sich der kohlenstoffreiche Austenit im Ausferrit zu Ferrit und Karbidnadeln entmischt und so der von Stahl her bekannte Bainit entsteht. Bei ADI ist dieses Gefüge unerwünscht. 5. Martensit (Bild 12) entsteht durch eine diffusionslose Umwandlung des Austenits. Die Ausscheidung von Karbiden wird unterdrückt und der an Kohlenstoff übersättigte α-Mischkristall tetragonal verzerrt. Unterhalb von etwa 240 °C ist überhaupt keine Kohlenstoffdiffusion mehr möglich, das Austenitgitter klappt ohne Diffusion um. Diese Umwandlungsvorgänge des Austenits können gezielt durch eine Wärmebehandlung und/oder durch Legierungselemente beeinflusst werden. Erstarrungsgefüge Reale Legierungszusammensetzungen und unter Ungleichgewichtsbedingungen ablaufende Erstarrungs- und Umwandlungsvorgänge führen zu Veränderungen gegenüber den Gleichgewichtsgefügen. So werden unter Praxisbedingungen Gefüge gebildet die das Zustandsschaubild Eisen-Kohlenstoff nicht ausweist. Das Erstarrungsgefüge von Gusseisen ist auf Grund der möglichen Zusammensetzung (vom untereutektischem bis in den übereutektischen Bereich) durch Primärkristallisation und die eutektische Kristallisation gekennzeichnet, die in Abhängigkeit der Legierungszusammensetzung und den Abkühlungs- und Keimbildungsbedingungen stabil oder metastabil verläuft. Somit umfasst das Erstarrungsgefüge die Menge, die Größe, die Form und die Verteilung des Grafits, das Ausmaß, die Menge und die Verteilung der Seigerungen von Legierungselementen, freie Karbide, sowie die Menge, die Größe, die Anzahl, die Verteilung und die Art der Hohlräume (Mikrolunker, Risse, Poren) und der nichtmetallischen Einschlüsse wie beispielsweise Schlacken (s. Schlackeneinschlüsse). Dieses Gefüge ist in technischen Gusseisenwerkstoffen immer vorhanden, das Ausmaß hängt von der Art und Weise der Schmelzeführung, der Einsatzstoffe, der Legierung und nicht zuletzt vom Design des Gussteils (Wanddicke) ab. Es führt nicht zum Ausschuss, kann aber im ungünstigen Fall die mechanischen Eigenschaften des Werkstoffes negativ beeinflussen. Diese Primärstruktur kann man nachträglich so gut wie nicht mehr ändern, ausgenommen beim Zerfallsglühen der freien Karbide (s. Karbidzerfallsglühen), das von großer technischer Bedeutung vor allem beim Kokillen- und Schleuderguss ist. Selbst eine optimierte Grundmasse (Perlit/Ferrit-Verhältnis, Feinheit des Perlits) kann ein ungünstig ausgebildetes Primärgefüge nicht mehr kompensieren.Weiterführende Stichworte:Metallische Grundmasse von GusseisenGefügeausbildung von Gusseisen | https://www.giessereilexikon.com/en/foundry-lexicon/Encyclopedia/show/nodular-graphite-cast-iron-3803/?cHash=f5151f6e1c3f8f36ea59ae1b9a143ce6 | https://www.giessereilexikon.com/giesserei-lexikon/Encyclopedia/show/gusseisen-mit-kugelgrafit-188/?cHash=f5151f6e1c3f8f36ea59ae1b9a143ce6
Nickel | High-melting, silvery white, polishable heavy metal. SymbolNiAtomic number28Atomic weight58.69Specific thermal weight at 20°C8.9g/cm3Melting point1455°CBoiling point2910°CMelting heat306 kJ/kgSpecific thermal capacity at 20°C0.445 kJ/(kg · K)Thermal conductivity90 kJ/(m · K)Therm. coefficient for linear expansion Coefficient for linear expansion13 10-6/K Nickel is ferromagnetic and has a high corrosion resistance.. In this regard it is superior to copper. As a main component of numerous nickel alloys, it is also used as an alloy element in cast iron and steel as well as in many copper and light-metal alloys. Nickel in steelNickel is soluble in γ iron in any proportion, in α iron the solubility is 10%. By bonding mixed crystals nickel increases the ferrite strength and toughness and slightly improves the hardenability of the austenite. With higher carbon contents nickel promotes the supercooling capacity of the austenite. Upon addition of nickel, a continuous solid solution series is formed in the steel, i.e. there is no tendency for the occurrence of intermetallic compounds. As nickel significantly decreases the temperature for the transformation of γ into α iron, steels of this type with more than 30% Ni remain purely austenitic even after slow cooling at room temperature. Nickel is not a carbide former and occurs in steel almost exclusively in solid solution.Nickel does not have a significant influence on the diffusion rate of the carbon in the austenite. However, the diffusion rate of nickel, which itself is much lower, can be influenced by changing the carbon content. Nickel in cast ironNickel is soluble in iron in any proportion. In cast iron, it has a slightly graphitizing effect, but also stabilizes the pearlite and reduces the content of pure ferrite. Consequently, in cast iron, nickel acts towards are more uniform structure and more balanced other characteristics. Cast iron parts containing nickel solidify homogenously and their hardness is only slightly different in thicker and thinner cross sections. Smaller nickel additions of approximately 0.1 to 1.0% lead to finer pearlite structures; higher nickel contents lead to the formation of martensite and austenite. The fine and resistant pearlitestructure leads to good machining properties and hardness of the cast iron. Due to its regular structure and the increased densitynickel-alloyed iron is the preferred choice for large castings in the chemical industry, mainly because graphitizing areas and other structural inhomogeneities which reduce corrosion resistance are largely missing. The graphitization effect of nickel is only one third of the one of silicone. It is therefore advisable to keep the silicone content low in nickel-alloyed castings, if graphitization is to be restricted. However, this is not always possible in foundries, which is why chromium is added in such cases, if possible. Inocculation of cast iron with a nickel-silicone alloy leads to a fine graphite structure and increases the strength. Ni-Resist is a cast iron group with high contents of nickel and copper and a consequently very reistant austenitic structure. A range of special physical and mechanical properties depend on this structure. Ni-Resist has good corrosion resistance, mainly in weakly alkaline solutions, and good thermal resistance if temperatures are not too high. Nicrosilal refers to a nickel-alloyed, austenitic cast iron which has excellent thermal resistance, even at high temperatures. Molybdenum additions repress the transformation of the cast iron in the the pearlite stage and promote the formation of an acicular bainitic structure (referred to as “acicular bainite”). Ni-Hard is a white solidified, weaar-resistant cast iron with nickel. The nickel content is high enough to ensure the formation of a martensitic matrix in the as-cast condition. Excessive nickel contents may lead to residual austenite contents. | Nickel | Hochschmelzendes, silberweißes, polierfähiges Schwermetall. SymbolNiOrdnungszahl28Atomgewicht58,69spezifisches Gewicht bei 20° C8,9 g/cm3Schmelzpunkt1455° CSiedepunkt2910° CSchmelzwärme306 kJ/kgspezifische Wärmekapazität bei 20° C0,445 kJ/(kg · K)Wärmeleitfähigkeit90 kJ/(m · K)therm. Längenausdehnungskoeffizient13 10-6/K Nickel ist ferromagnetisch und besitzt eine hohe Korrosionsbeständigkeit. In dieser Hinsicht ist es Kupfer überlegen. Als Hauptbestandteil zahlreicher Nickellegierungen wird es auch Legierungselement im Gusseisen und Stahl sowie in vielen Kupfer- und Leichtmetall-Legierungen verwendet. Nickel im StahlNickel ist im γ-Eisen in beliebigen Mengenverhältnissen löslich, im α-Eisen beträgt die Löslichkeit 10 %. Durch Bildung von Mischkristallen erhöht Nickel die Festigkeit und Zähigkeit des Ferrits und verbessert leicht die Härtbarkeit des Austenits. Bei höheren Kohlenstoffgehalten begünstigt Nickel die Unterkühlbarkeit des Austenits. Bei Zugabe von Nickel bildet sich im Stahl eine lückenlose Mischkristallreihe, d. h. eine Neigung zur Entstehung Intermetallischer Verbindungen besteht also nicht. Da Nickel die Temperatur der Umwandlung von γ- in α-Eisen stark herabsetzt, sind Stähle dieser Art mit mehr als 30 % Ni auch nach langsamer Abkühlung bei Raumtemperatur rein austenitisch. Nickel ist kein Karbidbildner und tritt im Stahl fast nur in fester Lösung auf.Nickel hat keinen merklichen Einfluss auf die Diffusionsgeschwindigkeit des Kohlenstoffs im Austenit. Die Diffusionsgeschwindigkeit des Nickels, die selbst weit geringer ist, kann aber durch Änderung des Kohlenstoffgehaltes beeinflusst werden. Nickel im GusseisenNickel löst sich im Eisen in beliebigem Mengenverhältnis. In Gusseisen wirkt es leicht grafitisierend, stabilisiert aber auch den Perlit und verringert den Gehalt an freiem Ferrit. Damit wirkt Nickel im Gusseisen auch in Richtung auf ein einheitliches Gefüge und gleichmäßigere andere Eigenschaften. Teile aus nickelhaltigem Gusseisenerstarren homogen, und ihre Härte weist in dickeren und dünneren Querschnitten nur geringe Unterschiede auf. Kleinere Nickelzusätze von etwa 0,1 bis 1,0 % führen zu einer feinen Ausbildung des Perlits; bei höheren Nickelgehalten kommt es zur Bildung von Martensit und Austenit. Der fein ausgebildete, beständige Perlit hat eine gute Bearbeitbarkeit und Härte des Gusseisens zur Folge. Wegen ihres gleichmäßigen Gefüges und der erhöhten Dichte verwendet man nickellegierte Eisen gern für große Gussteile in der chemischen Industrie, vor allem deshalb, weil grafitisierte Stellen und sonstige Gefügeinhomogenitäten, die die Korrosionsbeständigkeit herabsetzen, weitgehend fehlen.Nickel hat nur etwa ein Drittel der Grafitisierungswirkung von Silizium. Es ist daher ratsam, in nickellegierten Gusseisen den Siliziumgehalt niedrig zu halten, falls die Grafitisierung in Grenzen gehalten werden soll. In der Gießerei ist eine solche Maßnahme jedoch nicht immer möglich, daher wird in solchen Fällen außerdem, wenn möglich, Chrom zugesetzt. Eine Impfung von Gusseisen mit einer Nickel-Silizium-Legierung führt zu einer feinen Grafitausbildung und erhöht die Festigkeit. Ni-Resist ist ein Gusseisen mit hohen Gehalten an Nickel und Kupfer, so dass das austenitischeGefüge sehr beständig ist. Von diesem Gefüge hängen eine Reihe besonderer physikalischer und mechanischer Eigenschaften ab. Ni-Resist hat gute Korrosionsbeständigkeit, vor allem in schwach alkalischen Lösungen, und gute Wärmebeständigkeit bei nicht zu hohen Temperaturen. Mit Nicrosilal wird ein nickellegiertes, austenitisches Gusseisen bezeichnet, das vorzügliche Hitzebeständigkeit auch bei hohen Temperaturen aufweist. Zusätze von Molybdän drängen die Umwandlung des Gusseisens in der Perlitstufe zurück und fördern die Bildung von nadeligem Zwischenstufengefüge (im angelsächsischen Schrifttum häufig mit "acicular bainite" bezeichnet). Ni-Hard ist ein weiß erstarrendes verschleißbeständiges Gusseisen mit Nickel. Der Nickelgehalt ist groß genug, um die Bildung einer martensitischen Grundmasse im Gusszustand zu gewährleisten. Zu hohe Gehalte an Nickel können Restaustenitanteile zur Folge haben. | https://www.giessereilexikon.com/en/foundry-lexicon/Encyclopedia/show/nickel-4041/?cHash=715350c07f7cf1fb5f72310e4bf99d97 | https://www.giessereilexikon.com/giesserei-lexikon/Encyclopedia/show/nickel-427/?cHash=715350c07f7cf1fb5f72310e4bf99d97
Ni-Hard | Wear resistant white, martensitic cast iron (Ni-Hardcast iron) containing nickeland chromium as the main alloying elements. The incorportaed iron carbides and special carbides in particular reduce masive abrasive wear due to minerals. Possible applications of the materials include grinding tools, crushing, mixing and conveyor systems as well as pump construction. Additional references:Structure formation of cast ironMetal matrix of cast ironAustenitic cast ironBainitic cast iron - Carbidic cast iron | Ni-Hard | Verschleißbeständiges weißes, martensitischesGusseisen (Ni-Hard-Gusseisen), welches als Hauptlegierungsbestandteile Nickel und Chrom enthält. Die dadurch eingelagerten Eisenkarbide und Sonderkarbide vermindern vor allem massiven Abrasivverschleiß durch Mineralien. Die Werkstoffe finden unter anderem Einsatz in Mahlwerkzeugen, in Zerkleinerungs-, Misch- und Förderanlagen sowie im Pumpenbau. Weiterführende Stichworte:Gefügeausbildung von GusseisenMetallische Grundmasse von GusseisenAustenitisches GusseisenBainitisches GusseisenKarbidisches Gusseisen | https://www.giessereilexikon.com/en/foundry-lexicon/Encyclopedia/show/ni-hard-3981/?cHash=cfe2db9686e4241343beb06f1e1bc0e7 | https://www.giessereilexikon.com/giesserei-lexikon/Encyclopedia/show/ni-hard-367/?cHash=cfe2db9686e4241343beb06f1e1bc0e7
New sand | Molding base material (e.g. quartz sand, chromite sand, zircon sand) in the delivered, unused condition, which must be added to the entire system in order to compensate for controlled discharge of used mold material (s. Mold material balance).Additional references:Addition of new sandMolding material circulation | Neusand | Formgrundstoff (z. B. Quarzsand, Chromitsand, Zirkonsand) im angelieferten, noch ungebrauchten Zustand, welcher als Ausgleich für eine geregelte Abführung von Altformstoff dem gesamten System zugeführt werden muss (s. Formstoffbilanz).Weiterführende Stichworte:NeusandzusatzFormstoffkreislauf | https://www.giessereilexikon.com/en/foundry-lexicon/Encyclopedia/show/new-sand-4005/?cHash=9ad39f685ee2a938a3a30b35a30ce358 | https://www.giessereilexikon.com/giesserei-lexikon/Encyclopedia/show/neusand-391/?cHash=9ad39f685ee2a938a3a30b35a30ce358
Ni-Resist | Registered trademark of International Nickel GmbH (VALE INCO) for austenitic cast iron grades with flake graphite or nodular graphite and nickel contents of 15 to 36%, as also standardized in DIN EN 13835 (s. Austenitic cast iron). | Ni-Resist | Eingetragener Handelsname der International Nickel GmbH (VALE INCO) für austenitischeGusseisensorten mit Lamellen- oder Kugelgrafit und Nickelgehalten von 15 bis 36 %, wie sie auch in DIN EN 13835 genormt sind (s. austenitisches Gusseisen). | https://www.giessereilexikon.com/en/foundry-lexicon/Encyclopedia/show/ni-resist-3982/?cHash=cded121fcb52516a95face72afa7a9ec | https://www.giessereilexikon.com/giesserei-lexikon/Encyclopedia/show/ni-resist-368/?cHash=cded121fcb52516a95face72afa7a9ec
Neutral furnace atmosphere | This means that the furnace atmosphere is neither reducing nor oxidizing and that no chemical reaction takes place.Additional references:Neutral flameNeutral slagNon-oxidizing melting | Neutrale Ofenatmosphäre | Hierbei herrscht weder reduzierende noch oxidierende Ofenatmosphäre, es findet auch keine chemische Reaktion statt.Weiterführende Stichworte:Neutrale FlammenführungNeutrale SchlackeNichtoxidierendes Schmelzen | https://www.giessereilexikon.com/en/foundry-lexicon/Encyclopedia/show/neutral-furnace-atmosphere-4039/?cHash=14ca72a1860c470587ed5262956b4983 | https://www.giessereilexikon.com/giesserei-lexikon/Encyclopedia/show/neutrale-ofenatmosphaere-425/?cHash=14ca72a1860c470587ed5262956b4983
Neutral slag | Neither acidic nor basic slag, the basicity or acidity is 1.0. | Neutrale Schlacke | Weder saure noch basische Schlacke, die Basizität oder Azidität ist 1,0. | https://www.giessereilexikon.com/en/foundry-lexicon/Encyclopedia/show/neutral-slag-4040/?cHash=9a8f020d9bf1ae2699a6496560a67dd5 | https://www.giessereilexikon.com/giesserei-lexikon/Encyclopedia/show/neutrale-schlacke-426/?cHash=9a8f020d9bf1ae2699a6496560a67dd5
Neutral flame | Torch setting at which there is no lack of air or excessive air. The occurring emissions neither contain unburnt fuel components nor oxygen.Additional references:Neutral furnace atmosphereNon-oxidizing melting | Neutrale Flammenführung | Brennereinstellung bei der kein Luftmangel oder Luftüberschuss herrscht. Die dabei entstehenden Emissionen enthalten weder unverbrannte Brennstoffanteile noch Sauerstoff.Weiterführende Stichworte:Neutrale OfenatmosphäreNichtoxidierendes Schmelzen | https://www.giessereilexikon.com/en/foundry-lexicon/Encyclopedia/show/neutral-flame-4038/?cHash=c6b76a74c93508265cdbf848eac89256 | https://www.giessereilexikon.com/giesserei-lexikon/Encyclopedia/show/neutrale-flammenfuehrung-424/?cHash=c6b76a74c93508265cdbf848eac89256
Neon | In the periodic table it is found in the 8th Main group and is thus a rare gas. It is a colorless, highly inert, monatomic gas. Other rare gases:argon | Neon | Im Periodensystem der Elemente steht es in der 8. Hauptgruppe und zählt daher zu den Edelgasen. Es ist ein farbloses, äußerst reaktionsträges, einatomiges Gas. Weitere Edelgase:Argon | https://www.giessereilexikon.com/en/foundry-lexicon/Encyclopedia/show/neon-4004/?cHash=6a65039b0f1211c3dc465c128b1804a1 | https://www.giessereilexikon.com/giesserei-lexikon/Encyclopedia/show/neon-390/?cHash=6a65039b0f1211c3dc465c128b1804a1
Neodymium | Silvery-white luster metal, belongs to the rare earth metals. In air, it has a slightly better corrosion resistance than cerium, but develops a pink-violet oxide layer which can flake off in air. SymbolNdAtomic number60Atomic weight144.24Specific thermal weight at 20°C7.003 g/cm3Melting point1024° CBoiling point3100°CMelting heat7.1 kJ/molSpecific thermal capacity at 20°C190 kJ/(kg · K)Thermal conductivity17 kJ/(m · K) The metal is used, for example, in iron-boron-neodymium alloys for permanent magnets, which are produced according to a special procedure with rapid cooling during casting. Neodymium, together with cerium, lanthanum, and praseodymium, is also contained in the type AE magnesium alloys as an alloying element (e.g. AE42, AE44). | Neodym | Silbrigweiß glänzendes Metall, gehört zu den und Metallen der Seltenen Erden. Es ist an der Luft etwas korrosionsbeständiger als Cer, bildet aber leicht eine rosaviolette Oxidschicht aus, welche an der Luft abblättern kann. SymbolNdOrdnungszahl60Atomgewicht144,24spezifisches Gewicht bei 20° C7,003 g/cm3Schmelzpunkt1024° CSiedepunkt3100° CSchmelzwärme7,1 kJ/molspezifische Wärmekapazität bei 20° C190 kJ/(kg · K)Wärmeleitfähigkeit17 J/(m · K) Das Metall wird u. a. in Eisen-Bor-Neodym-Legierungen für Dauermagnete verwendet, die nach einem Sonderverfahren mit sehr rascher Abkühlung beim Gießen hergestellt werden. Neodym ist zusammen mit Cer, Lanthan und Praseodym auch als Legierungselement in den Magnesiumlegierungen vom Typ AE enthalten (z. B . AE42, AE44). | https://www.giessereilexikon.com/en/foundry-lexicon/Encyclopedia/show/neodymium-4003/?cHash=aae1d728e2af37b56c183ff9c19dad7a | https://www.giessereilexikon.com/giesserei-lexikon/Encyclopedia/show/neodym-389/?cHash=aae1d728e2af37b56c183ff9c19dad7a
Neutral cover coating | Molten bath cover with a neither basic nor acidic lining (basicity or acidity = 1) or a cover with a melt additive which does not have any chemical impact on the melt. The opposite are oxidizing or reducing cover coatings.Additional references:CoveringNon-oxidizing meltingReduction meltingOxidizing meltingOxidationDegree of oxidation | Neutrale Abdeckung | Schmelzbadabdeckung, die weder basisch noch sauer zugestellt ist (Basizität bzw. Azidität ist 1) oder eine Abdeckung mit einem Schmelzhilfsmittel, das keinen chemischen Einfluss auf die Schmelze ausübt. Der Gegensatz dazu sind oxidierende oder reduzierende Abdeckungen.Weiterführende Stichworte:AbdeckenNichtoxidierendes SchmelzenReduzierendes SchmelzenOxidierendes SchmelzenOxidationOxidationsgrad | https://www.giessereilexikon.com/en/foundry-lexicon/Encyclopedia/show/neutral-cover-coating-4037/?cHash=f0653afd2652a296f4722698b779e96d | https://www.giessereilexikon.com/giesserei-lexikon/Encyclopedia/show/neutrale-abdeckung-423/?cHash=f0653afd2652a296f4722698b779e96d
NEE characteristic value | Acronym for Net Equipment Effectiveness). The NEE characteristic value (according to eq. 1 and/or eq. 2) is calculated identically to the OEE (Overall Equipment Effectiveness) characteristic value. The only difference to OEE is that setting and adjustment time are not considered as downtime:Eq. 1: Eq. 2: Additional references:EfficiencyLiterature:VDMA 66412-1: 2009-10 Manufacturing Execution Systems (MES) Kennzahlen, Beuth Verlag, Berlin. | NEE-Kennzahl | Abkürzung (engl.) für Net Equipment Effectiveness). Die NEE-Kennzahl (nach Glg. 1 bzw. Glg. 2) errechnet sich ident zur OEE-Kennzahl (Overall Equipment Effectiveness) mit dem Unterschied gegenüber dem OEE, dass Rüst- und Einrichtzeiten nicht als Verlustzeiten betrachtet werden:Glg. 1: Glg. 2:Weiterführende Stichworte:NutzungsgradLiteratur:VDMA 66412-1: 2009-10 Manufacturing Execution Systems (MES) Kennzahlen, Beuth Verlag, Berlin. | https://www.giessereilexikon.com/en/foundry-lexicon/Encyclopedia/show/nee-characteristic-value-4545/?cHash=0c8da129a2cfaf9688e8d4630f499ebd | https://www.giessereilexikon.com/giesserei-lexikon/Encyclopedia/show/nee-kennzahl-934/?cHash=0c8da129a2cfaf9688e8d4630f499ebd
Ne | Chemical symbol for neon. | Ne (Neon) | Chemisches Symbol für Neon. | https://www.giessereilexikon.com/en/foundry-lexicon/Encyclopedia/show/ne-4000/?cHash=0db15042c760c2a661c5cbbad157721d | https://www.giessereilexikon.com/giesserei-lexikon/Encyclopedia/show/ne-neon-386/?cHash=0db15042c760c2a661c5cbbad157721d
Nd | Chemical symbol for neodymium. | Nd | Chemisches Symbol für Neodym. | https://www.giessereilexikon.com/en/foundry-lexicon/Encyclopedia/show/nd-3999/?cHash=e0b42a45a4e201648f3f7eff8ee4e0a6 | https://www.giessereilexikon.com/giesserei-lexikon/Encyclopedia/show/nd-385/?cHash=e0b42a45a4e201648f3f7eff8ee4e0a6
Nb | Chemical symbol for niobium. | Nb | Chemisches Symbol für Niob. | https://www.giessereilexikon.com/en/foundry-lexicon/Encyclopedia/show/nb-3998/?cHash=d51c3d922fb36378787111cce7bbde28 | https://www.giessereilexikon.com/giesserei-lexikon/Encyclopedia/show/nb-384/?cHash=d51c3d922fb36378787111cce7bbde28
Natural sand | Sand containing clay which is used as a molding base material and exploited in natural deposits. These sands are usually very fine and their properties hard to influence. According to their varying clay content, they are distinguished into lean, medium-fat and fat sands. Natural sands are hardly used nowadays. Additional references:Mold sand testingMold sand-based casting defect | Natursand | Tonhaltiger Sand der als Formgrundstoff verwendet wird und aus natürlichen Lagerstätten gewonnen wird. Diese Sande sind in der Regel sehr fein und ihre Eigenschaften sind schlecht zu beeinflussen. Abhängig von ihrem unterschiedlichen Tongehalt werden sie in magere Sande, halbfette und fette Sande unterteilt. Heute kommen Natursande kaum noch zum Einsatz.Weiterführende Stichworte:FormsandprüfungFormsandbedingte Gussfehler | https://www.giessereilexikon.com/en/foundry-lexicon/Encyclopedia/show/natural-sand-3996/?cHash=83ef9b5bd67a810a262ca7b653932c65 | https://www.giessereilexikon.com/giesserei-lexikon/Encyclopedia/show/natursand-382/?cHash=83ef9b5bd67a810a262ca7b653932c65
Na water glass | (s. Sodium silicate, Water glass) | Na-Wasserglas | (s. Natriumsilikat, Wasserglas) | https://www.giessereilexikon.com/en/foundry-lexicon/Encyclopedia/show/na-water-glass-3987/?cHash=088e49d06c1b8faa872ef16520211fcd | https://www.giessereilexikon.com/giesserei-lexikon/Encyclopedia/show/na-wasserglas-373/?cHash=088e49d06c1b8faa872ef16520211fcd
N-nitrogen | Chemical symbol for nitrogen and symbol for Newton, the derived SI unit of the force. | N-Stickstoff | Chemisches Symbol für Stickstoff sowie Einheitenzeichen für das Newton, die abgeleitete SI-Einheit der Kraft. | https://www.giessereilexikon.com/en/foundry-lexicon/Encyclopedia/show/n-nitrogen-3983/?cHash=0eddc47ba039e1bad7032d5842899244 | https://www.giessereilexikon.com/giesserei-lexikon/Encyclopedia/show/n-stickstoff-369/?cHash=0eddc47ba039e1bad7032d5842899244
Multiplier | Hydraulic device of the injection drive with an additional piston accumulator for increasing the holding pressure.The multiplier consists of a piston with a large-area and a small-area face. The large-area face is pressurized at the end of the casting process with the additional piston accumulator. According to the area ratio the pressure is multiplied on the small-area face towards the drive cylinder of the casting piston in the holding pressure phase. | Multiplikator | Hydraulische Einrichtung im Gießantrieb zur Vervielfältigung des aufgebrachten Nachdrucks aus einem zusätzlichen Kolbenspeicher.Der Multiplikator besteht aus einem Kolben mit einer groß- und einer kleinflächigen Seite. Die großflächige Seite wird gegen Ende des Gießvorgangs mit Druck aus einem zusätzlichen Druckspeicher beaufschlagt. Entsprechend des Flächenverhältnisses wird der auf der kleinflächigen Seite in Richtung des Antriebszylinders des Gießkolbens in der Nachdruckphase erhöht. | https://www.giessereilexikon.com/en/foundry-lexicon/Encyclopedia/show/multiplier-4416/?cHash=48fa826c973e8b64525414e533fd2c5f | https://www.giessereilexikon.com/giesserei-lexikon/Encyclopedia/show/multiplikator-804/?cHash=48fa826c973e8b64525414e533fd2c5f
Multiple zone temperature control of die casting dies | The high-performance unit, type 2511 (Fig. 1, Robamat Automatisierungstechnik GmbH) was developed for multiple zone temperature control of up to 80 independent circuits. This sophisticated temperature control system significantly reduces the cycle time and together with a contour close channel system in combination with optimized spraying it improves the product quality a lot. - The quick and reliable leakage control < 100 ml allows a safe production. - Temperature control channels with small distance to the cavity surface are monitored in a safe way - Micro spraying is possible and reduces the cycle time - No porosity caused by water based spraying agents The foundries can benefit from the economic and ecological advantages of the thermal transfer medium water if they use a distributer. In this case the energy efficiency is increased because less hoses are used in between the temperature control unit and the 10-fold distributor (Fig. 2, Robamat Automatisierungstechnik GmbH). All multiple zone temperature control units as well as all double circuit units can be controlled by one visualization unit. All process relevant parameters like feed- and return line temperature, volume flow and pressure are shown on the touch display. Memory function for all process parameters of each die and visual display and individual channel descriptions of the die and circuit connections are available (Fig. 3, Robamat Automatisierungstechnik GmbH). Additional references Heating/Cooling unit Micro sprayingDie casting release agent Multiple zone heating/cooling unit | Mehrzonentemperierung von Druckgussformen | Das Hochleistungsgerät, Type 2511 (Bild 1, Robamat Automatisierungstechnik GmbH) wurde entwickelt um den thermischen Haushalt von bis zu 80 Kreisen individuell steuern und kontrollieren zu können (s. Temperiergerät). Das fortschrittliche Temperierkonzept verkürzt die Zykluszeiten massiv und verbessert dabei in Kombination mit konturnahen Kühlkanälen und angepasstem Sprühkonzept die Bauteilqualität. Die integrierte Leckagen-Überwachung < 100 ml bietet größtmögliche Sicherheit während der Produktion. - Konturnahe Kühlkanäle werden permanent überwacht - Mikromengen Sprühkonzepte sind somit möglich und reduzieren die Zykluszeit - Keine Porenbildung verursacht durch wasserbasierende Sprühmittel Der Einbau eines Verteilers nutzt die ökonomischen und ökologischen Vorteile vom Temperiermedium Wasser und die Energieeffizienz wird gesteigert, da weniger Zu- und Ableitungen (zwischen Temperiergerät und Verteiler) benötigt werden. Bild 2 (Robamat Automatisierungstechnik GmbH) zeigt einen 10-fach Verteiler. Sowohl Mehrkreistemperiergeräte als auch Standard Zweikreis-Geräte können von einer Visualisierungseinheit aus gesteuert werden. Alle prozessrelevanten Parameter, wie z.B. Vorlauf- und Rücklauftemperatur, Durchfluss und Druck werden pro Kreis am Touch-Display oder am Tablet angezeigt. Memory Funktion für alle Prozessparameter der verwendeten Formen sind vorhanden. Außerdem wird eine visuelle Darstellung der Form mit individueller Bezeichnung der Kreisanschlüsse realisiert (Bild 3, Robamat Automatisierungstechnik GmbH) Weiterführende StichworteTemperiergerätMikrosprühenDruckguss-Trennstoff | https://www.giessereilexikon.com/en/foundry-lexicon/Encyclopedia/show/multiple-zone-temperature-control-of-die-casting-dies-5295/?cHash=afb1c8d1e496dedc1ff7ca865cf5f8ef | https://www.giessereilexikon.com/giesserei-lexikon/Encyclopedia/show/mehrzonentemperierung-von-druckgussformen-5294/?cHash=afb1c8d1e496dedc1ff7ca865cf5f8ef
Multiple zone heating/cooling unit | See heating/cooling unit - multiple zone temperature control unit | Mehrzonentemperiergerät | Siehe Mehrzonentemperierung von Druckgussformen | https://www.giessereilexikon.com/en/foundry-lexicon/Encyclopedia/show/multiple-zone-heatingcooling-unit-5297/?cHash=4280a4c0cb29996fd7f7dfa3fce7ee98 | https://www.giessereilexikon.com/giesserei-lexikon/Encyclopedia/show/mehrzonentemperiergeraet-5296/?cHash=4280a4c0cb29996fd7f7dfa3fce7ee98
Multi-stage vacuum process | Process for evacuation of the mold cavity in die casting.The task of the vacuum system in a die casting plant is to evacuate a certain amount of air from the mold cavity and the shot sleeve in a very short time. By doing so, air inclusions in the casting are prevented. Conventional procedures only extract the air through one or several air relief valves with relatively low pipe cross sections directly on the die casting mold.In the multi-stage vacuum process (e.g. the Vacu2system from the company Pfeiffer Vacuum, schematic diagram in Figure 1), the shot sleeve and mold cavity are evacuated in two stages.During the first stage, the air is extracted via a large pipe cross section directly on the shot sleeve. This enables the desired end pressure in the shot sleeve and in the mold to be achieved within a very short time. In the second stage of evacuation, as in conventional vacuum processes, air is extracted on the mold. As the desired pressure is already achieved in the first stage, the second stage serves to maintain the pressure by pumping out air which has entered the mold due to leakage.The pressure pattern in the two-stage process is completely different from that of the single-stage process (Figure 2). Container volumes, starting pressure and connection cross sections are designed for the first stage so that - unlike in the existing processes - a balance is created between the container and the mold cavity and after only 0.5 to 1.0 seconds an absolute pressure of around 50mbar can be achieved in the mold cavity.In such fast processes, the leakage rate is of hardly any consequence. The pressure curves differ only marginally in the first stages (Figure 2). Significant heat exchange does not take place either, so adiabatic changes to the conditions of the gases can be accepted. The considerable changes in temperature which take place in an adiabatic expansion must of course be taken into account (Figure 3, Stage 1). The starting value - at the beginning of the second stage - undercuts the classic process. As almost the entire amount of air is already removed in the first stage, volume and available time play only a secondary role in influencing the second stage. The larger the volume of the casting and the lower the remaining available time, the more the pressure values change (Figure 3, Stage 2).The pressure level changes more slowly during the second stage of evacuation than during the first stage. It can both rise and fall, depending on the leakage rate and the conductance of the overall system. End pressures of 20mbar are achieved in practice already (Figure 2). However, a stable progression of the pressure curve is even more important than the absolute value. Variations in the process conditions lead to only small changes in the vacuum achieved. It has been proved with an analysis of influences that changes in one stage are reduced in the corresponding other stage. Due to these changed dependencies, molds with higher leakage rates, molds with core sliders, molds with less precise sealing or molds with very large volumes are, in principle, made accessible to vacuumcasting.The process control is done through pressure measurements at different places at different times in the casting process. In the control, this data is processed to give data which is relevant to the process and therefore allows an exact statement to be made about the current condition of the system. If limits which are defined by the die caster are exceeded or not reached, the system reacts with a warning, which allows reject counts to be reduced considerably.A multi-stage vacuum system Vacu2 from the manufacturer Pfeiffer Vacuum is shown in Figure 4. The technical data for the standard model is listed in Table 1. | Mehrstufen-Vakuumverfahren | Verfahren zur Evakuierung des Formhohlraums beim Druckgießen.Die Aufgabe des Vakuumsystems an einer Druckgießanlage besteht darin, eine bestimmte Luftmenge innerhalb kürzester Zeit aus dem Formhohlraum und der Gießkammer zu evakuieren. Dadurch werden Lufteinschlüsse im Druckgussteil vermieden. Herkömmliche Verfahren saugen die Luft ausschließlich über ein oder mehrere Entlüftungsventile mit relativ geringem Leitungsquerschnitt direkt an der Druckgießform ab.Bei dem Mehrstufen-Vakuumverfahren (z. B. dem Vacu2-System von Firma Pfeiffer Vacuum, Prinzipskizze in (Bild 1) werden die Gießkammer und Formhohlraum in zwei Stufen evakuiert. Während der ersten Stufe wird die Luft über einen großen Leitungsquerschnitt direkt an der Gießkammer abgesaugt. Dadurch kann der gewünschte Enddruck in der Gießkammer und in der Form innerhalb kürzester Zeit erreicht werden. In der zweiten Evakuierungsstufe wird wie bei den herkömmlichen Vakuum-Verfahren an der Form abgesaugt. Da der gewünschte Druck bereits in der ersten Stufe erreicht ist, dient der zweite Schritt zum Halten des Drucks durch das Abpumpen von Luft, die durch Leckage in die Form gelangt ist.Der Druckverlauf beim Zweistufenverfahren unterscheidet sich völlig von dem des Einstufenverfahrens (Bild 2). Behältervolumen, Ausgangsdruck und Anschlussquerschnitte sind für die erste Stufe so ausgelegt, dass - im Gegensatz zu den bestehenden Verfahren - ein Gleichgewicht zwischen Behälter und Formhohlraum hergestellt wird und bereits nach 0,5 bis 1,0 Sekunden ein Absolutdruck von etwa 50 mbar im Formhohlraum erreicht werden kann. Bei solch schnellen Vorgängen fällt die Leckrate kaum ins Gewicht. Die Druckkurven unterscheiden sich im Bereich der ersten Stufe nur marginal (Bild 2). Bedeutender Wärmeaustausch findet ebenfalls nicht statt, sodass adiabatische Zustandsänderungen der Gase angenommen werden können. Den erheblichen Temperaturveränderungen, die bei einer adiabatischen Expansion entstehen, muss natürlich Rechnung getragen werden (Bild 3, Stufe 1). Der Startwert - zu Beginn der zweiten Stufe - unterbietet die klassischen Verfahren. Da fast die gesamte Luftmenge bereits in der ersten Stufe entfernt wurde, ist die zweite Stufe nur noch in zweiter Ordnung vom Volumen und von der verfügbaren Zeit beeinflusst. Je größer das Teilevolumen des Gussteiles und je geringer die restliche verfügbare Zeit ist, umso weniger verändern sich die Druckwerte (Bild 3, Stufe 2). Während der zweiten Evakuierungsstufe ändert sich das Druckniveau langsamer als in der ersten Stufe. Es kann sowohl steigen als auch fallen, je nach Leckrate und Leitwert des Gesamtsystems. Enddrücke von 20 mbar wurden in der Praxis bereits erreicht (Bild 2). Wichtiger noch als der Absolutwert ist jedoch der stabile Verlauf der Druckkurve. Variationen der Prozesskonditionen führen nur zu kleinen Veränderungen im erreichten Vakuum. Mit einer Einflussanalyse konnte nachgewiesen werden, dass Veränderungen in einer Stufe von der jeweils anderen Stufe gedämpft werden. Durch diese veränderten Abhängigkeiten werden Formen mit höheren Leckraten, Formen mit Schiebern, Formen mit weniger aufwendigen Abdichtungen oder Formen mit sehr großem Volumen prinzipiell dem Vakuumgießen zugänglich gemacht. Die Prozesskontrolle erfolgt über Druckmessungen an verschiedenen Stellen zu unterschiedlichen Zeitpunkten des Gießprozesses. Diese Daten werden in der Steuerung zu prozessrelevanten Daten verarbeitet und erlauben somit eine genaue Aussage über den aktuellen Zustand des Systems. Bei Über- oder Unterschreitung von durch den Druckgießer definierbaren Grenzwerten reagiert das System mit Warnmeldungen, womit der Ausschuss deutlich reduziert werden kann.Ein Mehrstufen-Vakuumsystem Vacu2 des Herstellers Pfeiffer Vaccum ist in Bild 4 dargestellt. Deren technische Daten für die Standard-Ausführung sind in Tabelle 1 angeführt. | https://www.giessereilexikon.com/en/foundry-lexicon/Encyclopedia/show/multi-stage-vacuum-process-4415/?cHash=42ef8db06c48ccb070729cd7ad357741 | https://www.giessereilexikon.com/giesserei-lexikon/Encyclopedia/show/mehrstufen-vakuumverfahren-803/?cHash=42ef8db06c48ccb070729cd7ad357741
Multi airpipe sensor system | Compact sensor for die casting processes (Fig. 1) which enables measurements of up to four parameters through the vacuum supply of the die casting mold, such as: - Air flow measuring (see also Air flow sensor): for controlling the actual mold evacuation state (see also Vacuum-assisted die casting and Multi-stage vacuum process) - Residual gas measuring (see also Residual gas sensor): for controlling residual gasses after the mold was cleaned - Humidity measuring (see also Humidity sensor): for measuring humidity after the mold was cleaned - Vacuum measuring (see also Vacuum sensor): can be installed for a comparison with the air flow measuring, if desired The sensor can be mounted behind a washboard or behind a vacuum valve block, the installation positions as well as the characteristic curves of separate sensors are illustrated in Fig. 2.Additional references:Vacuum sensorMold filling control sensorMold cavity pressure sensorMetal front temperature sensormetal front contact sensorAir flow sensorHumidity sensorResidual gas sensor | Multi-Airpipe-Sensor-System | Kompaktsensor für den Einsatz im Druckgießverfahren (Bild 1), welcher die Messung von bis zu vier Parametern über den Vakuumschlauch einer Druckgießform ermöglicht, und zwar die: - Luftmengenmessung (siehe auch Luftmengensensor): zur Kontrolle des tatsächlichen Zustandes bei einer Formevakuierung (siehe auch Vakuumunterstütztes Druckgießen und Mehrstufen-Vakuumverfahren) - Restgasmessung (siehe auch Restgassensor): zur Kontrolle des verbleibenden Restgases nach der Formreinigung - Feuchtemessung (siehe auch Luftfeuchtesensor): zur Messung der Luftfeuchte nach der Formreinigung - Vakuummessung (siehe auch Vakuumsensor): kann auf Wunsch zum Vergleich mit der Luftmengenmessung eingebaut werden Der Sensor kann sowohl hinter einem Waschbrett als auch hinter einem Vakuumventilblock montiert werden, die Einbauposition bzw. die charakteristischen Kurvenverläufe der einzelnen Sensoren sind aus Bild 2 ersichtlich.Weiterführende Stichworte:VakuumsensorForm-Füll-Control-SensorForminnendruck-SensorMetallfront-TemperatursensorMetallfront-KontaktsensorLuftmengensensorLuftfeuchtesensorRestgassensor | https://www.giessereilexikon.com/en/foundry-lexicon/Encyclopedia/show/multi-airpipe-sensor-system-4542/?cHash=d787255a9e2d54fec7b96529360d7c35 | https://www.giessereilexikon.com/giesserei-lexikon/Encyclopedia/show/multi-airpipe-sensor-system-931/?cHash=d787255a9e2d54fec7b96529360d7c35
Moving ball | Sand cod or inset core located in the pattern joint used for incorporation of back drafts.The ball is incorporated on the drag box with upper pattern part and moves (“flies”) into the other box when turning the mold.Additional references:Mold partingPattern | Wanderballen | In der Modellteilung liegender Sandballen oder Kernstück, welcher Hinterschneidungen ausbildet. Der Ballen wird auf dem Unterkasten mit aufgesetztem Modelloberteil eingeformt und wandert ("fliegt") beim Wenden der Form in den anderen Kasten. Weiterführende Stichworte:FormteilungModell | https://www.giessereilexikon.com/en/foundry-lexicon/Encyclopedia/show/moving-ball-4147/?cHash=9e67ab2e50f3e98d9c0064bc1088034e | https://www.giessereilexikon.com/giesserei-lexikon/Encyclopedia/show/wanderballen-533/?cHash=9e67ab2e50f3e98d9c0064bc1088034e
Mottling | This structural defect occurs when malleable cast iron does not solidify completely in white as a result of an incorrect composition (carbon-silicon and manganese-sulfur ratio) and when traces of aluminum, lead and arsenic are contained in the iron. Generally, nest-like inclusions of flake graphite can then be seen in the fracture surfaces. Graphite produced by this effect cannot be modified by subsequent tempering. This effect is promoted by highly oxidizing melting conditions, the uncontrolled addition of ferro-silicon and delayed cooling (high wall thicknesses). Therefore, the carbon and silicon contents, in particular, should always be adjusted to the cooling rate which is determined by the relevant wall thickness ratios. Normal mottling either has a white fracture cross section including a gray core or is completely gray. In contrast to this, when referring to abnormal mottling, the corestructure appears white with a partially gray edge zone (Fig. 1). When thick cross sections solidify completely in white, while thinner sections show gray solidification, this is also called abnormal mottling. | Faulbruch | Erstarrt Temperguss infolge falscher Zusammensetzung (Verhältnis Kohlenstoff zu Silizium und Mangan zu Schwefel) nicht vollständig weiß und sind Spuren von Aluminium, Blei und Arsen im Eisen vorhanden tritt dieser Gefügefehler auf. Es zeigen sich meist nestartige Einschlüsse von Lamellengrafit in den Bruchflächen. Dieser so entstandene Grafit kann durch das nachfolgende Tempern nicht mehr verändert werden. Stark oxidierende Schmelzbedingungen und unkontrollierte Zugabe von Ferrosilizium sowie verzögerte Abkühlung (große Wanddicken) fördern diesen Fehler. Deshalb sollten vor allem die Kohlenstoff- und Siliziumgehalte immer auf die Abkühlungsgeschwindigkeit, die wiederum durch die vorherrschenden Wanddickenverhältnisse bestimmt wird, eingestellt werden. Normaler Faulbruch stellt sich im Bruchquerschnitt weiß mit einem eingelagerten, grau erstarrten Kern oder vollständig grau dar. Demgegenüber spricht man von anormalem Faulbruch wenn das Kerngefüge weiß und die Randzone zum Teil grau (Bild 1) erscheint. Wenn dickere Querschnitte einwandfrei weiß erstarren, dünnere Bereiche eine Grauerstarrung zeigen spricht man ebenfalls von anormalem Faulbruch. | https://www.giessereilexikon.com/en/foundry-lexicon/Encyclopedia/show/mottling-4587/?cHash=eb4a3ae0cba541bc842341e17ae0096b | https://www.giessereilexikon.com/giesserei-lexikon/Encyclopedia/show/faulbruch-976/?cHash=eb4a3ae0cba541bc842341e17ae0096b
Montmorillonite | Layer silicate which has a three-layer structure (Fig. 1) consisting of two tetrahedron layers and one octahedron layer (s. Three-layer mineral). The layers are not rigidly connected and can swell as a result of the storage of water. Montmorillonite is the major component (60-80%) of bentonite. The water molecules are bonded to the clay minerals by their surface activity and develop a water shell surrounding the particles. The swelling of the bonding clays is largely influenced by the ion deposits and their packing density (ion exchange capacities). Bentonites with Na+ ion deposits can virtually swell without limit, whereas the swelling capacity of Ca++ bentonites is limited due to the lower water water binding capacity. Additional references:Smectites, IlliteCalcium bentoniteSodium bentonite | Montmorillonit | Schichtsilikat, welches eine Dreischicht-Struktur besitzt (Bild 1) die aus zwei Tetraeder-Schichten und einer Oktaeder-Schicht besteht (s. Dreischichtmineral). Diese Schichten sind nicht starr miteinander verbunden und können durch Wassereinlagerung aufquellen. Montmorillonit ist der wesentlichste Bestandteil (60-80 %) von Bentonit. Die Wassermoleküle werden an die Tonminerale durch ihre Oberflächenaktivität gebunden und bilden dabei Wasserhüllen um die Teilchen. Das Quellen der Bindetone wird maßgeblich von der Ionenbelegung und von ihrer Packungsdichte (Ionenaustauschvermögen) beeinflusst. So können mit Na+-Ionen belegte Bentonite praktisch unbegrenzt quellen, Ca++-Bentonite infolge geringerem Wasserbindungsvermögen dagegen nur begrenzt. Weiterführende Stichworte:Smektite, IllitKalziumbentonitNatriumbentonit | https://www.giessereilexikon.com/en/foundry-lexicon/Encyclopedia/show/montmorillonite-3955/?cHash=2aa5e62fe67c44ce54a67097cee4bded | https://www.giessereilexikon.com/giesserei-lexikon/Encyclopedia/show/montmorillonit-341/?cHash=2aa5e62fe67c44ce54a67097cee4bded
Monocrystal | Crystalline body with crystal axes evenly distributed and oriented across the entire body. Therefore, a monocrystal does not emerge from coalescence of numerous, differently oriented crystal grains. It is possible to grow monocrystals with the required crystal orientation by means of various methods (s. Crystal growth process) and are used for various technical applications, e.g. in semi-conductor engineering.Additional references:CrystalliteCrystal segregation | Einkristall | Kristalliner Körper, dessen Kristallachsen über den ganzen Körper gleich orientiert sind. Somit ist der Einkristall nicht durch Zusammenwachsen zahlreicher verschieden orientierter Kristallkörner entstanden ist. Einkristalle lassen sich mit gewünschter Kristallorientierung nach verschiedenen Verfahren züchten (s. Kristallzüchtung) und finden technische Anwendung u. a. in der Halbleitertechnik.Weiterführende Stichworte:KristallitKristallseigerung | https://www.giessereilexikon.com/en/foundry-lexicon/Encyclopedia/show/monocrystal-3731/?cHash=d95bfe0bd5a883165222e9ccf77425fa | https://www.giessereilexikon.com/giesserei-lexikon/Encyclopedia/show/einkristall-114/?cHash=d95bfe0bd5a883165222e9ccf77425fa
Molding sand mixer | Aggregate for mixing (processing) of the individual constituents of the molding sand. The aim of the molding material preparation consists for example of bonded bentonite molding materials in achieving constant properties in circulation by controlled supply and removal of components under the most favorable economic conditions. This objective is achieved by establishing the required rates of addition per round of bentonite, pulverized coal, additives, new sand (considering the coresand intake) and water, determining the quantity of used sand to be discharged to adjust the circulation equilibrium, and specifying technical and technological measures (e.g. mixing time, cooling intensity, dedusting intensity, etc.). The molding material properties must be matched to the stresses occurring in the subsequent process stages. This must be done considering the available raw material qualities, the existing equipment and the specific characteristics of the manufacturing process. The Table 1 shows the target and influencing variables and their interaction in the processing process. For bentonite-bonded molding materials, various molding material mixers are currently used in the foundry industry, which can meet the technological requirements with a sufficiently long mixing time. The variety of known designs can be simplified in the basic types of plate mixer (vertical muller mixer), drum mixer (side wall mixer, high-speed mixer, horizontal muller mixer) and whirl mixer (Fig. 1 and 2). Increasingly, fast-running mixers are used. The reason for this is the high-volume performance and the required short mixing times for such mixers. In the area of short mixing times (1 to 3 minutes), which are the goal today, the fast-running mixers achieve better molding properties. From the characteristics of the mixing systems the most favorable selection for the respective application can be made. | Formstoffmischer | Aggregat zum Mischen (Aufbereiten) der einzelnen Bestandteile des Formsandes. Das Ziel der Formstoffaufbereitung besteht beispielsweise für Bentonit gebundene Formstoffe im Erreichen konstanter Eigenschaften im Umlauf durch geregelte Zu- bzw. Abfuhr von Komponenten unter möglichst günstigen wirtschaftlichen Bedingungen. Dieses Ziel wird erreicht durch die Festlegung der erforderlichen Zugaberaten pro Umlauf für Bentonit, Kohlenstaub, Zusätze, Neusand (unter Berücksichtigung des Kernsandzulaufes) und Wasser, die Festlegung der abzuführenden Altsandmenge zur Einstellung des Umlaufgleichge­wichtes, sowie durch die Festlegung technisch-technologischer Maßnahmen (z. B. Mischzeit, Kühlintensität, Entstaubungsintensität u. a.). Die Formstoffeigenschaften müssen auf die in den nachfolgenden Prozess-Stufen auftretenden Beanspruchungen abgestimmt sein. Dies muss unter Berücksichtigung der verfügbaren Rohstoffqualitäten, der vorhandenen Ausrüstungen und der spezifischen Besonderheiten des Fertigungsprozesses erfolgen. Die Tafel 1 zeigt die Ziel- und Einflussgrößen und deren Wechselwirkung im Aufbereitungsprozess. Für bentonitgebundene Formstoffe werden derzeit in der Gießereiindustrie verschiedene Formstoffmischer eingesetzt, die bei ausreichend bemessener Mischzeit die technologischen Anforderungen erfüllen können. Die Vielzahl der bekanntgewordenen Bauarten lassen sich vereinfacht in die Grundtypen Tellermischer (vertikaler Kollermischer), Trommelmischer (Seitenwandmischer, Schnellmischer, horizontaler Kollermischer) und Wirbelmischer (Bilder 1 und 2) einordnen. Zunehmend werden schnell laufende Mischer angewendet. Ursache dafür sind die hohe Raumleistung und die benötigten kurzen Mischzeiten für derartige Mischer. Im Bereich kurzer Mischzeiten (1 bis 3 Minuten), die heute angestrebt werden, erreichen die schnell laufenden Mischer bessere Formstoffeigenschaften. So ist das Aufbereiten von tongebundenen Formstoffen mit dem EIRICH-Intensivmischer ein weltweit einzigartiges Mischprinzip, wobei die Charakteristik der EIRICH-Mischer (Bild 3, Maschinenfabrik Gustav Eirich GmbH & Co KG) von folgenden verschiedenen Komponenten bestimmt wird: - Drehender Mischbehälter (Gegenstromprinzip Bild 4, Maschinenfabrik Gustav Eirich GmbH & Co KG) der den Formstoff in den Bereich eines exentrisch angeordneten, schnell rotierenden Mischwerkzeug fördert. So entstehen gegenläufige Mischgutströme mit hoher Geschwindigkeitsdifferenz - Geneigter Mischbehälter Mit der geneigten Anordnung des drehenden Mischbehälters kann eine strake Vertikalkomponente des Mischgutstromes erreicht werden. - Schnell rotierendes Mischwerkzeug Zeichnet sich durch die hohe Scherkraft aus, so dass das Sandkorn schnell und homogen mit Bentonitplättchen umhüllt wird. - Einstellbares Kombiwerkzeug Der Boden-Wand-Abstreifer als Kombiwerkzeug, der Anbackungen an Behälterwand und –boden sicher verhindert und das Entleeren am Ende der Mischzeit beschleunigt. Dieses Mischprinzip ermöglicht eine schnelle und homogene Verteilung des Wasser was für ein optimales aufschliessen des Bentonites notwendig ist. Auch die vollständige und gleichmäßige Umhüllung der Sandkörner mit dem Bentonit und Kohlenstoffträger kann in einer kurzen Mischzeit erreicht werden. | https://www.giessereilexikon.com/en/foundry-lexicon/Encyclopedia/show/molding-sand-mixer-5030/?cHash=a4703f1edacdbe42f741c1908182bfe8 | https://www.giessereilexikon.com/giesserei-lexikon/Encyclopedia/show/formstoffmischer-5029/?cHash=a4703f1edacdbe42f741c1908182bfe8
Molding process | All processes and methods for production of casting molds made of molding materials, core materials, metal permanent molds, foam materials (lost foam) are referred to as molding processes in the broadest meaning of the word. Figure 1 provides an overview. | Formverfahren | Alle Verfahren, die zur Herstellung von Gießformen aus Formstoffen, Kernformstoffen, metallischen Dauerformen, Schaumstoffen (lost foam) dienen sind im weitesten Sinne Formverfahren. Bild 1 gibt eine Übersicht. | https://www.giessereilexikon.com/en/foundry-lexicon/Encyclopedia/show/molding-process-3760/?cHash=3d83738d23a228acbc0accd9239357c5 | https://www.giessereilexikon.com/giesserei-lexikon/Encyclopedia/show/formverfahren-144/?cHash=3d83738d23a228acbc0accd9239357c5
Molybdenum in cast iron | Molybdenum is a mild carbide stabilizing agent, retarding the pearlite transformation while the ferrite formation is effected just a little. As a consequence a ferritizing effect on the cast iron can be obtained by molybdenum concentrations of 0.1-0.3 %. This becomes apparent by high values of elongation and strength. In addition the elevated-temperature resistance is increased by molybdenum which decreases the danger of material deformation at temperature changes. Higher molybdenum concentration and long cooling times (thick section castings) achieve carbide formation and with it a loss of toughness. These molybdenum containing composite carbides are very stable and cannot be dissolved completely by a heat treatment. Additional references:Cast ironGJLGJSPearliteFerriteCementitePhase diagramWhite solidificationTensile strengthCarbideSolidification intervalCarbide formerFerrite border | Molybdän im Gusseisen | Molybdän ist ein schwach carbidstabilisierendes Element, welches die Perlitumwandlung verzögert, während die Bildung von Ferrit weniger betroffen wird. Die Folge ist, dass Molybdän im Gusseisen mit Kugelgraphit in Gehalten von 0,1 bis 0,3 % einen ferritisierenden Effekt haben kann. Dies macht sich durch gute Dehnungswerte bei gleichzeitigen hohen Festigkeiten bemerkbar. Außerdem wird durch Molybdän die Warmfestigkeit gesteigert, wodurch die Gefahr des Verziehens bei Temperaturwechseln vermindert wird. Höhere Molybdängehalte und lange Abkühlzeiten (große Wanddicken) führen aber zur Karbidbildung und damit zu einem Verlust der Zähigkeit. Diese Molybdänmischkarbide sind sehr stabil und können auch durch eine Wärmebehandlung nicht vollständig aufgelöst werden. Weiterführende Stichworte:GusseisenGJSGJLPerlitFerritZementitZustandsschaubildWeißerstarrungZugfestigkeitKarbidErstarrungsintervallKarbidbildnerFerrithof | https://www.giessereilexikon.com/en/foundry-lexicon/Encyclopedia/show/molybdenum-in-cast-iron-4929/?cHash=74ad77981595e990e78314aedb5ede2e | https://www.giessereilexikon.com/giesserei-lexikon/Encyclopedia/show/molybdaen-im-gusseisen-4928/?cHash=74ad77981595e990e78314aedb5ede2e
Molding material circulation | Total amount of molding material that is repeatedly available in the foundry after sand conditioning and addition of various components for utilization in the molding bay (Figure). Throughout molding material circulation, the molding material is subject to distinct changes that have various effects on the molding material system. These changes are characterized by the conditioning behavior of the molding materials and their components. The conditioning behavior is determined by the properties of the raw materials used, such as quartz sand, bonding clay (bentonite) and additives (molding material additive) in interaction with the loads occurring and the technical/technologial parameters of the equipment used for recycling or conditioning of molding material. These interactions and interdependencies characterize the quality of the used molding material introduced into the conditioning station. And the conditioning behavior has central influence on the efficiency of molding material economy.Molding material-based changes may be due to the following causes: Thermal loads Thermal loads may cause drying of the molding material, significant increase in temperature associated with formation of irreversible wear products with new quality-related properties (such as burn-dead clay, incineration, and coking of the coal dust and/or other lustrous carbon carriers, quartz grain fragmentation) and formation of oolitic shells around the quartz grain. Mechanical loads During conditioning and compaction of the molding material they cause reduction of grain size, modification of grain shapes and increase of the proportions of fine particles. Chemical impacts The change in anion contents is indicative of such chemical loads and leads to acidification and salification (deactivation) of the circulated material. Pyrolysis products occurring through thermal loads cause coating with bentonite shells. The properties of the molding materials must be adjusted to the various loads occurring in the process stages to be performed. In doing this, the raw material qualities available, the equipment provided, and the specific characteristics of the production process and the products must be taken into account. Additional references:Mold sand testingMold material balanceMold material managementMold material controlSand regeneration | Formstoffkreislauf | Gesamtmenge des Formstoffes der der Gießerei nach Sandaufbereitung und Zugabe verschiedener Komponenten erneut zur Verwendung in der Formerei zur Verfügung steht (Bild). Im Formstoffkreislauf unterliegt der Formstoff deutlichen, das Formstoffsystem auf verschiedene Weise beeinflussenden Veränderungen. Diese Veränderungen werden durch das Umlaufverhalten der Formstoffe und seiner Komponenten charakterisiert. Das Umlaufverhalten wird von den Eigenschaften der eingesetzten Rohstoffe wie Quarzsand, Bindeton (Bentonit) und Zusatzstoffen (Formstoffzusatz) in Wechselwirkung mit den auftretenden Beanspruchungen und den technisch-technologischen Parametern der zur Formstoffrückgewinnung bzw. Aufbereitung eingesetzten Ausrüstungen bestimmt. Diese Wechselwirkung prägt die Qualität des in die Aufbereitungsstation einfließenden Altformstoffes. Das Umlaufverhalten der Komponenten beeinflusst entscheidend die Wirtschaftlichkeit der Formstoffwirtschaft.Die formstoffbedingten Veränderungen haben folgende Ursachen: Thermische Beanspruchungen: Durch die thermischen Beanspruchungen kommt es zur Austrocknung des Formstoffes, zu einer starken Temperaturerhöhung verbunden mit der Bildung irreversibler Verschleißprodukte mit qualitativ neuen Eigenschaften (z. B. Tontotbrand, Veraschung und Verkokung des Kohlenstaubes bzw. anderer Glanzkohlenstoffträger, Quarzkornzersplitterung), und zur Bildung oolithischer Hüllen um das Quarzkorn. Mechanische Beanspruchungen: Sie führen beim Aufbereiten und bei der Verdichtung des Formstoffes zur Abnahme der Korngröße, zu Veränderungen der Kornform und zur Erhöhung der Feinanteile. Chemische Einflüsse: Sie äußern sich in der Veränderung des Anionengehaltes und führen damit zur Versäuerung und Versalzung (Desaktivierung) des Umlaufformstoffes. Die durch thermische Belastung gebildeten Pyrolyseprodukte führen zur Bentonitumkrustung. Die Formstoffeigenschaften müssen auf die in den nachfolgenden Prozessstufen auftretenden Beanspruchungen abgestimmt sein. Dies muss unter Berücksichtigung der verfügbaren Rohstoffqualitäten, der vorhandenen Ausrüstungen und der spezifischen Besonderheiten durch den Fertigungsprozess und der Produkte erfolgen.Weiterführende Stichworte:FormsandprüfungFormstoffbilanzFormstoffmanagementFormstoffsteuerungSandregenerierung | https://www.giessereilexikon.com/en/foundry-lexicon/Encyclopedia/show/molding-material-circulation-3759/?cHash=3e9b26077ab01618ce0d5a340589fc5c | https://www.giessereilexikon.com/giesserei-lexikon/Encyclopedia/show/formstoffkreislauf-143/?cHash=3e9b26077ab01618ce0d5a340589fc5c
Molding machine | The importance and status of molding machinery in founding can be explained as follows in accordance with H. Lohse: “Molding machines are machine tools in the field of sand molding that use tools (pattern plate, core box) to produce the workpieces (mold parts, mold halves, mold cods, cores) from required materials (molding material, core molding material)”. Molding machines must provide the following functions: - Loading of the mold boxes and positioning on the pattern plate - Filling of the molding material into the mold box (or mold chamber) - Compaction (solidification of the molding material) - Demolding, i.e. Separation of the mold from the pattern and unloading of the mold According to W. Tilch, molding machines can be classified on the basis of various aspects. The major classification factors are: - Method or mechanism of separating the mold from the pattern (demolding principle) - Drive concept (manual, pneumatic, hydraulic operation of the molding machine) - Number of stations used for realizing the required work steps and stages for mold manufacturing - Number of molding machines used in a molding plant (simplex, duplex machine) - Molding method (boxless or box molding machine) - Method of compaction of the molding material - Number of compaction stages (one-/two-stage) - Type of connection established between the molding machine and the pattern device; the majority of machines is equipped with a rigid connection, i.e. one machine is only intended for production of one specified box size - Mold parting design (machines with horizontal or vertical mold parting planes for boxless molds) A frequently used classification method is to differentiate machines by the principle of molding material compaction with additional subdivision by one-stage compaction processes (e.g. squeeze molding, pulsed compaction) and two-stage compaction processes (e.g. blow, shoot, vacuum, and air flow squeezing.Intermediate Stage Compaction Process As shown by field experience, bentonite-bonded moulding sand exhibits higher post-squeezing compressive strength (= mould strength) on the side on which the squeezing force was applied than on the opposite side. The mould strengths measured are proportional to the forces acting at each location. The schematic illustration at Fig. 1 (Künkel Wagner Germany GmbH) illustrates this effect. The illustration depicts a mould which was first pre-compacted and then subjected to mechanical final compaction. The strength values measured decrease, the closer one gets to the pattern plate. The reason for this: frictional forces on the surface of the pattern and the flask wall reduce the force as the force transmission path increases in length. This gradual reduction in strength is caused by conduction of force through the moulding sand at the angle of repose of the moulding sand. A finite component of this force is diverted to the surfaces bordering the sides of the moulding sand, i.e. the flask wall and the pattern contours. This causes the gradual decrease in force over the transmission path (Fig. 2 Künkel Wagner Germany GmbH). This variation in mould strength, i.e. higher mould strength on the rear side and lower mould strength on the pattern side is a disadvantage. Various pre-compaction processes have been developed and commercially introduced in an attempt to remediate the situation. In Künkel Wagner's TWINPRESS process, a pre-compaction technology in use since the 1960's, the pattern plate is pushed towards the flask parting surface in the last part of the pre-compaction process. The process is able to compensate, to a certain extent, the differences in mould strengths between rear surface of the mould and the mould surface facing the pattern (Fig. 3 Künkel Wagner Germany GmbH) The further developments show in Fig. 4 – 6 (Künkel Wagner Germany GmbH) - Adaptation to pattern contours (Fig. 4) Support cylinders are in extended position Support table moves upward into position Multiple squeeze pistons press into the sand - Twinpress / Retraction of support cylinders (Fig. 5) Support cylinders retract (holding the weight of the mould and the filling frame) Multiple squeeze pistons extend further into the sand (counter pressure-controlled extension) - Final squeezing (Fig. 6) Multiple squeeze plates continue compaction with defined squeezing The varying reaction force of the moulding sand are due to variations in sand properties: - Compactability - sediments - grain size distribution Shoot squeezing Shoot squeezing is a multi-stage compaction processes and is characterized by the method of shooting the molding material (which was fluidized by means of compressed air) out of the storage tank into the mold box or the mold chamber (with boxless molding processes) through one or more sand blowing slots. The air flowing into the mold during shooting escapes through air vents. During subsequent final compaction through squeezing, the mold obtains its required density and strength. The overall range of molding machinery can be classified in three categories, namely boxless, vertical mold parting; boxless, horizontal mold parting; and horizontal mold parting with boxes. The process sequence during manufacturing of boxless, vertically parted molds is illustrated in Fig. 7 (DISA Industries A/S) and generally applies to all molding plants handling continuous mold strands. A typical feature for boxless molding plants with vertical parting is that the mold parts produced generally have a profile on both sides. To this end, patterns are mounted both to the squeeze and to the swivel plate. With the help of these patterns and plates the mold chamber is closed from the rear and the face side prior to the filling and compaction process. Subsequently, shooting of the mold material into the mold chamber is performed. To promote transport of the molding material into very complicated molding sections and to ensure venting of air, slots are inserted into the pattern plates so that directed filling is possible. Subsequent squeezing in older-generation plants is normally exclusively performed from the back of the mold with the pattern contours being pressed into the molding material from the squeeze plate side. More modern molding machines mostly also provide the possibility of two-sided independent compaction. In the next step, the swivel plate is removed by moving it towards the face side and travels upwards in a rotary movement. The mold cod is pushed by the squeeze plate towards the previously produced mold cod so that the mold in the cod strand completed last and the first half for the next mold are produced simultaneously. In this way a mold strand is obtained, which is continuously moved forwards. Then, the squeeze plate is removed and travels backwards while the mold positioned underneath the casting unit is filled. After cleaning the pattern plates, the mold chamber is closed by means of the swivel plate and the production cycle is repeated. To prevent adhesion of molding material to the pattern, the pattern plates are heated and to facilitate removal they are sprayed. Production of vertically parted molds using the shoot squeeze molding process is characterized by short travel distances. This factor makes mold box transport unnecessary and thus results in short cycle times and higher molding outputs than is achieved with box mold production (Fig. 8,9 and Movie 1, DISA Industries A/S).Fig. 10 depicts a compaction curve that is typical for shoot squeeze molding plants. During the sand filling step, the mixture consisting of molding material and air is shot into the compaction chamber of the plant. During this step the molding material is pre-compacted. With the filling recipe set in this example, the molding material was pre-compacted to 1280 - 1300 kg/m³ (point 1 in Figure 10). This filling and compaction phase is very short. Subsequently, i.e. approx. 0.44 seconds later, the squeeze phase of the compaction process is initiated (point 2). The squeeze phase lasts around 0.77 sec.; subsequently the squeeze pressure is kept constant for 0,1 sec. (up to point 3). In point 4 the squeeze press was relieved and after a dwell time of approx. 0.06 sec. the pattern was separated from the mold.Airflow squeeze molding Airflow squeeze molding was invented in the late 70s of the 20th century in Japan and since the early 80s it has been predominantly used for production of horizontal box molds in green sand molding processes. During the first cycle of the mold production process, the mold box is filled with molding material. The filling of the sand into the mold compartment formed by means of the pattern plate / pattern plate carrier, mold box, and filling frame takes place via a bin discharge conveyor or with the help of a dosing unit using the gravity effect. Then, the compaction head is positioned above the mold compartment. By lifting the machine table, the mold compartment is hermetically sealed. Subsequently, the mold is compacted by briefly subjecting the molding material tu compressed air. During this sequence, the air flows through the molding material and is vented through the nozzles in the pattern plate and/or directly in the pattern and on through the pattern plate carrier. Subsequently, the mold is finally compacted by squeezing. The process sequence is illustrated in Fig. 11. According to manufacturer’s information, the effect of the air flow in the SEIATSU technology is to induce a force onto every single grain of sand in top-down direction so that the sand, carried by the air flow, can advance into deeper sections of the pattern. And simultaneously, the gaps and spaces between the individual grains of sand are reduced. Consequently, compaction of the sand is increased in flow direction, which results in the greatest compaction effect occurring in the lower mold sections. Consequently, during compaction the sand grains are moved and whirled by the air flow for a specific period until a balance is obtained between the force generated through pressure admission and the resistance force of the molding material (resulting from forces of cohesion and friction among the individual sand grains). In this way, the molding material is transported into the various, more or less complex sections and pre-compacted.Fig. 12 (Küttner GmbH & Co. KG) shows a moulding plant with sand regeneration, castings/sand separation and cooling. More videos on Foundry-Skills | Formmaschine | Die Bedeutung und Stellung der Formmaschinen in Gießereien lässt sich nach H. Lohse wie folgt erläutern: „Formmaschinen sind die Werkzeugmaschinen der Sandformerei, die mit Hilfe der Werkzeuge (Modellplatte, Kernkasten) aus den Werkstoffen (Formstoff, Kernformstoff) die Werkstücke (Formteile, Formhälften, Formballen, Kerne) herstellen“. Dabei haben die Formmaschinen folgende Aufgaben zu erfüllen: - Einschleusen und Aufsetzen der Formkästen auf die Modellplatte - Einfüllen des Formstoffes in den Formkasten (bzw. Formkammer) - Verdichtung (Verfestigen) des Formstoffes - Ausformen, d. h. Trennen der Form vom Modell und Ausschleusen der Form Nach W. Tilch lassen sich Formmaschinen nach verschiedenen Gesichtspunkten einteilen. Als Wesentliche sind zu nennen: - die Methode bzw. das Prinzip des Trennens von Modell und Form (Ausformprinzip) - die Antriebsart (hand-, pneumatisch, hydraulisch betriebene Formmaschine) - die Anzahl der Stationen, auf denen die notwendigen Arbeitsschritte für die Formherstellung realisiert werden - die Anzahl der Formmaschinen je Formanlage (Simplex-, Duplexmaschine) - die Formart (kastenlose bzw. kastengebundene Formmaschine) - die Methode der Formstoffverdichtung - die Anzahl der Verdichtungsstufen (ein-, zweistufig) - die Art der Verbindung zwischen Formmaschine und Modelleinrichtung; die Mehrzahl der Maschinen weist eine starre Verbindung auf, d. h., auf einer Maschine ist nur die Fertigung einer vorgegebenen Kastengröße möglich - die Art der Formteilung (bei kastenlosen Formen Maschinen mit horizontaler bzw. vertikaler Formteilungsebene) Eine häufig angewandte Einteilung ist die nach der Art der Formstoffverdichtung, bei der zwischen Einstufenverdichtungsverfahren (z. B. Pressen, Impulsverdichtung) und Zweistufenverdichtungsverfahren (z. B. Blas-, Schieß-, Vacu- und Luftstrompressen unterschieden wird.ZweistufenverdichtungsverfahrenBentonit gebundene Formstoffe weisen nach der Verdichtung höhere Formfestigkeiten auf der Seite der Krafteinleitung auf, als auf der abgewandten Seite. Die Unterschiede in den Formfestigkeiten sind proportional zu den wirkenden Kräften an den entsprechenden Bereichen.Bild 1 (Künkel Wagner Germany GmbH) zeigt eine durch Vorverdichtung und mechanischer Nachverdichtung von oben entstandene Form. Die Werte der Festigkeit nehmen in Richtung der Modellplatte ab. Reibungskräfte an Modell und Formkastenwand verringern die wirkenden Kräfte auf der Reaktionsseite. Dieser Festigkeitsverlauf ist dadurch begründet, dass die Kräfte aus der krafteinleitenden Seite unter dem Schüttwinkel des zu verdichtenden Formstoffes übertragen werden. Die Kräfte stützen sich somit anteilig an seitlichen Begrenzungen, wie der Formkastenwand und aufstehenden Modellkonturen durch Reibung ab (Bild 2, Künkel Wagner Germany GmbH). Um den Nachteil der höheren Formfestigkeiten der Rückseite gegenüber der tendenziell weicheren Modellseite auszugleichen, wurden diverse Vorverdichtungsverfahren entwickelt und im Markt eingeführt. Ein seit den 60er Jahren bekanntes Verfahren (Künkel Wagner Germany GmbH) drückt gegen Ende des Verdichtungsvorganges die Modelplatte in Richtung der Formkastenteilung und gleicht somit in eingeschränktem Maße die Unterschiede der Formfestigkeiten zwischen Formrücken und Modellseite aus (Bild 3, Künkel Wagner Germany GmbH). Die Weiterentwicklungen zeigen die Bilder 4 bis 6 (Künkel Wagner Germany GmbH). - Kontur anpassen (Bild 4) Stützzylinder sind ausgefahren Presse fährt hoch Vielstempel werden eingedrückt - Twinpress (Bild 5) Presse fährt weiter hoch Stützzylinder werden eingedrückt Vielstempel werden weiter eingedrückt (auf Gegendruck geschaltet) - Nachpressen (Bild 6) Vielstempel pressen mit definiertem Pressdruck nach Die unterschiedlichen Reaktionskräfte des Formstoffes sind begründet durch Schwankungen des Sandsystems - Verdichtbarkeit - Schlämmstoffanteil - Korngrößenverteilung Schießpressen Das Schießpressen gehört zu den mehrstufigen Verdichtungsverfahren und zeichnet sich dadurch aus, dass beim Füllvorgang der mit Hilfe der Druckluft fluidisierte Formstoff aus dem Vorratsbehälter in den Formkasten bzw. in die Formkammer (beim kastenlosen Formverfahren) durch einen oder mehrere Sandeinblasschlitze eingeschossen wird. Die beim Schießvorgang einströmende Luftmenge entweicht wiederum durch Entlüftungsöffnungen. Beim anschließenden Endverdichten durch Pressen erhält die Form die erforderliche Dichte und Festigkeit. Dabei kann die gesamte Formmaschinenpalette in drei Gruppen, nämlich kastenlose vertikale Formteilung, kastenlose horizontale Formteilung und kastengebundene horizontale Formteilung unterteilt werden. Der Verfahrensablauf bei der Herstellung von kastenlosen, vertikal geteilten Formen wird in Bild 7 (DISA Industries A/S) dargestellt und gilt im Allgemeinen für alle Formanlagen mit einem endlosen Formenstrang. Kennzeichnend für die vertikalen kastenlosen Formanlagen ist, dass die hergestellten Formteile in der Regel beidseitig profiliert sind. Dazu befinden sich an der Press- und der Schwenkplatte gleichermaßen Modelle. Mit ihrer Hilfe wird die Formkammer vor dem Füll- und Verdichtungsvorgang von der Rück- und Stirnseite geschlossen. Danach erfolgt das Einschießen des Formstoffes in die Formkammer, wobei zur Unterstützung des Formstofftransportes in besonders schwierig zu formenden Partien sowie zur Luftabführung Schlitzdüsen in den Modellplatten so eingesetzt werden, dass der Füllvorgang zielgerichtet durchgeführt werden kann. Das anschließende Pressen wird auf den Anlagen älterer Generationen normalerweise nur vom Formrücken her durchgeführt, wobei die Modellkonturen von der Pressplattenseite in den Formstoff eingepresst werden. Bei neueren Formmaschinen besteht meistens noch die Möglichkeit zur beidseitigen, voreinander unabhängigen Verdichtung. Im nächsten Arbeitsschritt wird die Schwenkplatte vom fertigen Formteil durch die Bewegung in Stirnrichtung abgetrennt und durch die Drehbewegung nach oben gefahren. Der Formballen wird mit der Pressplatte bis zum zuvor hergestellten Formballen geschoben, so dass gleichzeitig die letzte komplette Form des Ballenstranges und die erste Formhälfte für die nächste Form gebildet werden. Auf diese Weise entsteht ein Formenstrang, welcher im Gießtakt kontinuierlich weiter geschoben wird. Danach wird die Pressplatte abgezogen und zurückgefahren, während das Abgießen der unter der Gießeinrichtung befindlichen Form stattfindet. Die Formkammer wird mit Hilfe der Schwenkplatte nach dem Reinigen der Modellplatten wieder geschlossen und der Herstellungszyklus wird wiederholt. Die Modellplatten werden zum Verhindern des Formstoffanhaftens an die Modelle beheizt und zur Unterstützung des Abziehens besprüht. Die Fertigung von vertikal geteilten Formen mit Hilfe des Schiesspressens zeichnet sich durch kurze Verfahrwege aus, wodurch infolge des Wegfallens des Formkastentransportes sehr kurze Taktzeiten und somit höhere Formleistungen als bei der kastengebundenen Formherstellung erzielt werden (Bilder 8, 9 und Film 1, DISA Industries A/S). In Bild 10 wird eine für die vertikalen Schieß-Press-Formanlagen typische Verdichtungskurve dargestellt. Beim Sandfüllvorgang wird bei der Anlage die Mischung, bestehend aus dem Formstoff und Luft, in die Verdichtungskammer geschossen. Dabei wird der Formstoff vorverdichtet. Bei dem in diesem Beispiel eingestellten Füllregime wurde der Formstoff auf 1280 bis 1300 kg/m³ vorverdichtet (Punkt 1 im Bild 10). Diese Füll- und Verdichtungsphase ist sehr kurz. Danach, ca. 0,44 Sekunden später, begann die Pressphase der Verdichtung (Punkt 2). Die Pressphase dauerte rund 0,77 s., anschließend wurde der Pressdruck 0,1 s. konstant gehalten (bis Punkt 3). Im Punkt 4 wurde die Presse entlastet und nach ca. 0,06 s. Wartezeit wurde das Modell von der Form getrennt.Luftstrompressen Das Luftstrompressverfahren wurde Ende der 70er Jahre in Japan erfunden und wird seit Anfang der 80er zur Herstellung von überwiegend horizontalen, kastengebundenen Formen im Nassgussformverfahren angewendet. Beim ersten Takt des Formherstellungsprozesses wird der Formkasten mit dem Formstoff gefüllt. Die Sandfüllung in den durch Modellplatte/Modellplattenträger, Formkasten und Füllrahmen gebildeten Formraum findet über ein Bunkerabzugsband oder mit Hilfe eines Dosiergerätes unter der Wirkung der Schwerkraft statt. Dann wird der Verdichtungskopf über dem Formraum positioniert. Durch das Anheben des Maschinentisches wird der Formraum hermetisch abgedichtet. Danach erfolgt die Formverdichtung durch kurzzeitiges Beaufschlagen des Formstoffes mit Druckluft. Die Luft durchströmt dabei den Formstoff und wird durch die Düsen in der Modellplatte und/oder direkt im Modell und weiter durch den Modellplattenträger in die Atmosphäre abgeführt. Anschließend wird die Form durch Pressen endverdichtet. Der Verfahrensablauf ist aus Bild 11 ersichtlich. Die Wirkung des Luftstromes in der SEIATSU-Technologie besteht nach Herstellerangaben in der Ausübung einer nach unten gerichteten Krafteinwirkung auf jedes einzelne Sandkorn, sodass der Sand mit dem Luftstrom in die tieferen Modellpartien einströmen kann. Dabei nehmen die Abstände zwischen den Sandkörnern ab. Die Verdichtung des Sandes steigt dadurch in Strömungsrichtung an, wodurch in den unteren Formpartien die größte Verdichtungswirkung erzielt wird. Die Sandkörner werden also während der Verdichtung durch den Luftstrom so lange bewegt, bis ein Gleichgewicht zwischen der durch die Beaufschlagung entstandenen Kraft und der Widerstandskraft des Formstoffes – sie resultiert aus Kohäsions- sowie Reibungskräften zwischen den einzelnen Sandkörnern – erreicht wird. Auf diese Weise wird der Formstoff in die unterschiedlich schwierigen Formpartien transportiert und vorverdichtet.Bild 12 (Küttner GmbH & Co. KG) zeigt eine Stapelguss-Formanlage mit Sandregenierung und Guss-/Sand-Trennung und -kühlung. Weitere Videos auf Foundry-Skills | https://www.giessereilexikon.com/en/foundry-lexicon/Encyclopedia/show/molding-machine-4322/?cHash=cd203b8782a68abdde393eff293b4551 | https://www.giessereilexikon.com/giesserei-lexikon/Encyclopedia/show/formmaschine-710/?cHash=cd203b8782a68abdde393eff293b4551
Mold-filling property | Capacity of the casting material used of mapping and rendering the contours and profiles of the mold cavity. It is determined by surface tension, solidification behavior (solidification morphology) and the cooling rate. If fluidity spirals are used for testing, the length of the fully outfed spiral is measured and specified as the fluidity value. That section of the spiral that is set apart from the mold wall, i.e. that is not fully filled is referred to as running length and is proportional to the mold-filling property. Consequently, great mold-filling capacities correspond to short running lengths. For example, flake graphite cast iron has excellent mold-filling properties because it displays the least volume shrinkage of all Fe-C casting materials. This means that the mold contours on the castings are rendered clearly and accurately. | Formfüllungsvermögen | Fähigkeit zur Abbildung und Konturenwiedergabe des Formholraumes in Abhängigkeit des verwendeten Gusswerkstoffes. Es wird durch die Oberflächenspannung, das Erstarrungsverhalten (Erstarrungsmorphologie) und die Abkühlungsgeschwindigkeit beeinflusst. Werden Gießspiralen abgegossen, wird die Länge der voll ausgelaufenen Spirale als Fließvermögen gewertet. Der Teil der Spirale der sich von der Formwand abhebt, also nicht mehr voll ausgelaufen ist, wird als Vorlauflänge bezeichnet und dem Formfüllungsvermögen gleichgesetzt. Hohes Formfüllungsvermögen ist demzufolge mit kurzen Vorlauflängen gleichzusetzen. So besitzt beispielsweise Gusseisen mit Lamellengrafit ein ausgezeichnetes Formfüllungsvermögen, da hier in Folge der Grafitausscheidung die niedrigste Volumenschwindung aller Fe-C-Gusswerkstoffe vorliegt. Dies bedeutet, dass Formenkonturen am Abguss deutlich und scharf wiedergegeben werden. | https://www.giessereilexikon.com/en/foundry-lexicon/Encyclopedia/show/mold-filling-property-3769/?cHash=ecf22d3df1d8bf25e19b95555e683612 | https://www.giessereilexikon.com/giesserei-lexikon/Encyclopedia/show/formfuellungsvermoegen-153/?cHash=ecf22d3df1d8bf25e19b95555e683612
Mold wall movement | During the entire casting and solidification process, it comes to mold wall movement within the sand molds, which may cause changes in the mold cavity dimensions. Causes for this process may be expansion or change in modification of the basic mold material, the metallostatic pressure in the liquid casting material, gas diffusion and graphite expansion in cast iron. Counteracting factors are mold resistance and atmospheric pressure. Mold material additives that increase compressive stresses in the outer mold wall, as well as excessive compaction, excessive quantities of binding agents, and exceeded casting temperatures are aspects that promote mold wall movement. As soon as solidification is completed and the material performs spontaneous movement due to contraction or expansion, any mold wall movements do not have an influence on dimensional accuracy any more. Additional references:Mold wall | Formwandbewegung | Während des gesamten Gieß- und Erstarrungsprozesses entstehen Formwandbewegungen in Sandformen, die zu Änderungen der Formraumabmessungen führen können. Ursachen sind die jeweilige Ausdehnung bzw. Modifikationswechsel des Formgrundstoffes, der metallostatische Druck des flüssigen Gießwerkstoffes, Gasausscheidungen und Grafitexpansionen bei Gusseisen. Entgegen wirken der Formwiderstand und der atmosphärische Druck. Formstoffzusätze, die Druckspannungen in der äußeren Formwand erhöhen, eine zu starke Verdichtung, zu hohe Binderzusätze und zu hohe Gießtemperaturen fördern die Formwandbewegung. Sobald die Erstarrung beendet ist und der Werkstoff infolge Kontraktion oder Expansion Eigenbewegungen vollzieht, besteht kein Einfluss der Formwandbewegung auf die Maßhaltigkeit mehr.Weiterführende Stichworte:Formwand | https://www.giessereilexikon.com/en/foundry-lexicon/Encyclopedia/show/mold-wall-movement-3782/?cHash=eb237a29572954b62d25970a7f4124b1 | https://www.giessereilexikon.com/giesserei-lexikon/Encyclopedia/show/formwandbewegung-167/?cHash=eb237a29572954b62d25970a7f4124b1
Mold wall | Inner contour of the mold cavity that is exposed to casting pressure, to graphite expansion in cast iron and the solidification pressure of the material. The mold wall has a significant influence on dimensional accuracy of the cast parts.Additional references:Mold wall movementMold temperatureSand mold | Formwand | Innere Kontur des Formhohlraumes, welche dem Gießdruck, der Grafitexpansion bei Gusseisen und dem Erstarrungsdruck des Werkstoffes ausgesetzt ist. Die Formwand übt einen wesentlichen Einfluss auf die Maßhaltigkeit des Gussteiles aus.Weiterführende Stichworte:FormwandbewegungFormtemperaturSandform | https://www.giessereilexikon.com/en/foundry-lexicon/Encyclopedia/show/mold-wall-3781/?cHash=b5b2434253d56502a5266372b8b8b009 | https://www.giessereilexikon.com/giesserei-lexikon/Encyclopedia/show/formwand-166/?cHash=b5b2434253d56502a5266372b8b8b009
Mold temperature | Castingmold temperature (see also die heating).Fig. 1 illustrates the principle surface temperature curve of a die casting mold during a die casting cycle. Die heating is performed to set the mold to operating temperature (see die pre-heating) and to retain it in a certain temperature interval.The mold temperature depends on the distance to the mold surface. Fig. 2 illustrates the mold temperature with distances of 0, 10, 20 and 30mm to the mold surface.Leading heating device suppliers are the following:Robamat Automatisierungstechnik GmbH, aic Regloplas GmbH, Thermobiehl GmbH, ToolTemp GmbH.Additional references:Pressurized water unitOil heating/cooling unitHeating/cooling unit with bath heaterThermal balance | Formtemperatur | Temperatur der Gießform (siehe auch Formtemperierung).Bild 1 zeigt den prinzipiellen Verlauf der Oberflächentemperatur einer Druckgießform während eines Zyklus beim Druckgießen. Die Formentemperierung hat dabei die Aufgabe, die Form auf Betriebstemperatur zu bringen (siehe Formenvorwärmung) und in einem bestimmten Temperaturintervall zu halten.Die Formtemperatur ist abhängig vom Abstand zur Formoberfläche. Bild 2 zeigt die Formtemperatur in 0, 10, 20 und 30 mm Abstand zur Formoberfläche.Führende Anbieter von Temperiergeräten sind:Robamat Automatisierungstechnik GmbH, aic Regloplas GmbH, Thermobiehl GmbH, ToolTemp GmbH.Weiterführende Stichworte:DruckwassergerätÖltemperiergerätTemperiergerät mit BadbeheizungWärmebilanz | https://www.giessereilexikon.com/en/foundry-lexicon/Encyclopedia/show/mold-temperature-4249/?cHash=9d1b8b65189cf84edf7b56b30c196e71 | https://www.giessereilexikon.com/giesserei-lexikon/Encyclopedia/show/formtemperatur-636/?cHash=9d1b8b65189cf84edf7b56b30c196e71
Mold strength tester | Measuring device for determining the mold strength directly at the sand mold.As molding machines achieve different degrees of compaction (see Compaction), the sand strengths in specimens measured during general mold sand testing (produced using a rammer and 3 rams) cannot be directly compared to each other. Therefore, mold strengths obtained from comparative measurements are required in order to verify the compaction effect of molding machines or the susceptibility to compaction of mold sands.Today, strength testers (Fig. 1) are available which provide much more precise measurements than the mold hardness testers (see Mold hardness) that used to be typical.Such electronic strength testers use an oscillating quartz sensor to perform a practically pathless force measurement. The force measured corresponds to the penetration resistance as a measure of mold strength. Fig. 2 compares units of mold hardness measurements to strength values measured by means of the device described above.Additional references:Mold hardnessMold material compactionPulsed compaction | Formfestigkeitsprüfer | Messgerät zur Bestimmung der Formfestigkeit unmittelbar an der Sandform.Da die Formmaschinen unterschiedlich stark verdichten (s. Verdichtung), sind die Sandfestigkeiten in Prüfkörpern, gemessen bei der allgemeinen Formsandprüfung (hergestellt mit dem Rammgerät und 3 Rammschlägen) nicht direkt miteinander vergleichbar. Es werden also Formfestigkeiten aus Vergleichsmessungen benötigt um die Verdichtungswirkung von Formmaschinen bzw. die Verdichtungsempfindlichkeit von Formsanden überprüfen zu können.Dafür stehen anstelle der früher üblichen Formhärteprüfer (s. Formhärte) heute wesentlich genauer messende Festigkeitsprüfer zur Verfügung (Bild 1).Mit solch einem elektronischen Festigkeitsprüfer wird mittels Schwingquarzsensor eine praktisch weglose Kraftmessung vorgenommen. Die gemessene Kraft entspricht dem Eindringwiderstand als Maß für die Formfestigkeit. Bild 2 stellt Einheiten der Formhärtemessung den Festigkeitswerten gegenüber, welche mit dem oben beschriebenen Gerät gemessen wurden.Weiterführende Stichworte:FormhärteFormstoffverdichtungImpulsverdichtung | https://www.giessereilexikon.com/en/foundry-lexicon/Encyclopedia/show/mold-strength-tester-4621/?cHash=9a01b77fbf3c51ddc2df69d0bc31ab86 | https://www.giessereilexikon.com/giesserei-lexikon/Encyclopedia/show/formfestigkeitspruefer-1010/?cHash=9a01b77fbf3c51ddc2df69d0bc31ab86
Mold strength | This is a measure for the strength properties of the compacted mold at room temperature (s. Green compression strength, Green tensile strength) and thus a measure for the quality of bentonite-bonded mold material mixture. It is substantially influenced by the binder content and the conditioning methods. And, the interdependence with the water content must always be taken into account. With constant compaction intensity (s. Compaction) and binder quality, the strength properties are determined by the binder and water contents. The conditioning factor specifies by which rate bentonite is capable of absorbing the added water in a mold material mixer and building up a binder film around the grains of the molding material. Optimum utilization of the strength potential of foundry bentonite is only achieved by complete coating of the quartz grains of the molding material with binder. Consequently, this increase in mold strength achieved during conditioning is a quality criterion for the conditioning factor of a bentonite material. However, during optimization of the mold material quality, it must always be taken into account that increased binder contents will increase the costs for mold materials, have a negative effect on the sintering properties of the molding material, and impair stripping, i.e. separation of the solidified castings from the mold. The green strength properties (Green compression strength, Green shear strength, Green tensile strength, and Green cleavage strength) are determined by means of a standardized, cylindrical test specimen, which is compacted by three driving strokes (corresponding to a work of compression rate of 3.26 Nm) (s. Mold sand testing). Additional references:Mold strength testerMold material hardeningMold material controlMold material compaction | Formfestigkeit | Sie ist ein Maß für die Festigkeitseigenschaften der verdichteten Form bei Raumtemperatur (s. Gründruckfestigkeit, Grünzugfestigkeit) und damit ein Maß für die Qualität der bentonitgebundenen Formstoffmischung und wird maßgeblich vom Bindergehalt und der Aufbereitung bestimmt. Dabei ist jedoch stets die Wechselbeziehung zum Wassergehalt zu berücksichtigen. Bei konstanter Verdichtungsintensität (s. Verdichtung) und Binderqualität werden die Festigkeitseigenschaften durch den Bindergehalt und Wassergehalt bestimmt. Die Aufbereitbarkeit gibt an, wie schnell ein Bentonit im Formstoffmischer das ebenfalls dort zugegebene Wasser aufnimmt und einen Binderfilm um die Körner des Formstoffes bildet. Eine optimale Ausnutzung des Festigkeitspotentials eines Gießereibentonits liegt nur bei vollständiger Umhüllung der Quarzkörner des Formstoffes durch den Binder vor. Die Steigerung der Formfestigkeit während der Aufbereitung ist somit ein Gütekriterium für die Aufbereitbarkeit eines Bentonits. Bei der Optimierung der Formstoffqualität ist jedoch stets darauf zu achten, dass steigende Bindergehalte die Formstoffkosten erhöhen, das Sinterverhalten des Formstoffes ungünstig beeinflussen und das Ausleeren, d. h. das Trennen der erstarrten Gussteile vom Formstoff, erschweren. Die Grünfestigkeitseigenschaften (Gründruckfestigkeit, Grünscherfestigkeit, Grünzugfestigkeit und Grünspaltfestigkeit) werden an dem zylindrischen Normprüfkörper ermittelt, welcher mit drei Rammschlägen, was wiederum einer Verdichtungsarbeit von 3,26 Nm entspricht, verdichtet (s. Formsandprüfung). Weiterführende Stichworte:FormfestigkeitsprüferFormstoffverfestigungFormstoffsteuerungFormstoffverdichtung | https://www.giessereilexikon.com/en/foundry-lexicon/Encyclopedia/show/mold-strength-3768/?cHash=451a1d7ea2d059db5bc3337eb671e128 | https://www.giessereilexikon.com/giesserei-lexikon/Encyclopedia/show/formfestigkeit-152/?cHash=451a1d7ea2d059db5bc3337eb671e128
Mold sand testing | Testing of basic mold materials according to VDG instructions P 25 to P 28 (raw and/or new sands) and testing of recirculating mold materials ready to use (see recirculating system sand) according to VDG instructions P 31 to P 43 (circulating sands). The moste important tests are:Water contentThe water content is determined by measuring the weight loss of a drying sand sample. Additionally, according to VDG instructions P 32, a drying desiccator cabinet and an infrared lamp or a infrared fast dryer can be used. When weighing in a sample prepared according to VDG instructions P 31 of at least 20g of sand with an accuracy of 0.05g before drying and taring of x grams of sand after draying, the see also moisture measurement (datec Dosier- und Automationstechnik GmbH) Sediment contentSediments predominently consist of binding and burnt clay and mineral dusts. Their grain size amounts to < 0,02 mm, die nur nass vom Sand entfernt (abgeschlämmt) werden kann.The sample prepared according to VDG instructions P 34 (testing of clay-bound mold materials) is intensely mixed and clarified after a dispersing agent was added (see also Dispersing) Fig. 1 shows a possible agitator.The prepared sample is filled with water up to 125mm and left alone for 7-8 minutes. After that, the sediment above the suspension is syphoned up to 25mm above the bottom. The clarification (filling and syphoning) is performed twice with the same setting time and has to be repeated until the water above the sediment is clear. The clarified sand content is dried at 105 °C until the weight remains stable, cooled in the desiccator and weighed. The difference with the weighing amount at the beginning represents the mass portion of the grain class > 0.02mm and is shown in percent of dried, unclarified test mass with an accuracy of 0.1 percent.Mesh analyses/grain size distributionThe mesh analyses and their special evaluations information on the grain size and grain distribution of a muck. For determining the grain size distribution, test sieves (analysis sieves) according to DIN ISO 3310 part 1 have to be used. For this purpose, 50 or 100g or - in case of sediment analysis - the relevant dry grain portion are placed on the upper, most coarse sieve of the sieving machine (Fig. 2) and sieved for 15 minutes in the sieving machine. Afterwards, the separate grain class portions are measured. For evaluating the sieve analysis, a cumulating frequency curve is set up (Fig. 6). After every sieving process, the mesh width, i.e. the relevant amount of grains which passed through the sieve, is shwon in percent.The grain size relating to a sieving process of 50 percnet is referred to as “medium grain size" (MK). The percentaged weight portion of grains between the grain sizes 4/3 MK and 2/3 MK is referred to as "degree of unifomity" (GG) (Fig. 3). Both values have to be indicated to identify the grain size distribution. The theoratically specific grain surface indicates the surface of one sand weight unit, assuming that all sand grains are globated, and has to be calculated according to to VDG instricutions p 34.In the US, the AFSgrain size number is always shown fir identifying a sand, in Germany this is often the case. The relevance of the grain fineness number can be ascribed to the fact that this values is proportional with the number of grains per unit of weight and with the specific surface area of the sand. For calculation of the AFS grain fineness number, the value of the theoretic specific surface area is multiplied by the factor 0.57.Compressive strengthUsing a universal testing device (Fig. 4), the standard test item (diameter of 50mm, compressed with three rams according to VDG instructions P 38), produced with a rammer (Fig. 5) is tested for compressive strength. The values are shown directly on the test device display in N/cm2, whereas a loading rate of approximately 25g/cm2 per second has to be maintained. The compressive strength of samples with adequate water water contents is referred to as green compressive strength strength . The average value of all three measures is authoritative for all testings for compressive strength, if the single values do not deviate for more the ± 5 percent from the average value. Resistance to shearing and cleavageExchangeable mounting plates on testing devices for compressive strength make the determination of resistance to shearing and cleavage possible. For very low and high resistances going beyond the area of the device additional devices were developed which can be used for testing resistances in these areas, too. The resistance to shearing of samples with adequate water contents is referred to as green shearing strength, as the testing of samples with adequate water contents is referred to as green cleavage strength.Wet tensile strengthThis strength can be measured by using the testing device for wet tensile strength shown in Fig. 6. The sample shape is identical to the one for other resistance tests, however, instead of a lid a ring is put on the cylindrical box The compressed sample contained in box and ring a heated up in the device so that a soaked area underneath the heated surface develops. The ring is pulled off by a pneumatic device and the tensile strength of the soaked area is measured. The wet tensile strength is shown on the display in in N/cm2. The display shows the average value value of 3 measures (cfr. VDG instructions P 38,). Bending strength, tensile strengthIn this case, too, the strength testing device can be equipped with different appliances to determine bending and tensile strength . Using special testing devices, the green tensile strength of betonite-bound molding sands can be determined.The universal testing device shown in Fig. 4 can be used for measuring the green tensile strength. The device is also able to perfom measurements on laboratory samples. The laboratory sample form deviates from the standard test item. The measurement error margin depends on the molding sand composition and may amount to ~ 8 percent in case of laboratory tests and even more in case of functional tests. It should be mentioned that green tensile strength of betonite-bound sands can also be calculated from cleavage strength.Form strength testingAn electronic strength tester (form strength tester) uses an oscillating quartz sensor to perform a practically pathless force measurement. The force measured corresponds to the penetration resistance as a measure of mold strength. The device has a digital indicator and a multi-function button. It measures and saves the maximal value in N/cm2 or psi, automatically calibrates the zero point and automatically switches off. The measured value is saved.Compaction and bulk weightThe compaction of betonite-bound mold materials has an important role when testing molding materials. However, the bulk weight or density can be tested as an alternative (Fig. 7). For determining the bulk weight (bulk density of the fillling), the molding material is sieved into a liter vessel with a height and a diameter of 108.5mm until it is completely filled. A sieve with a mesh width of 3mm has to be used. This siebe fabric has to be held 10cm above the liter vessel by an adequate appliance. The angle of repose is wiped off with a knife with a linear edge so that that molding material contained in the measuring vessel is not compressed. The measuring vessel content shall be weighed accurated to 1g. The bulk weight (SG) to be indicated is determined on the basis of 3 measuring values. Fig. 8 shows a direct link between bulk weight and compaction.A device with an extended application area is shown in Fig. 9. It can be used for the most important tests of physical sand characteristic values: Compaction, compressive strength, bending strength, double cross shearing strength, green tensile strength, wet tensile strength, gas permeability, cleavage strength. All characteristics were tested under constant conditions. All data are saved online and can be evaluated and protocolled by additional devices (computer, printer).Gas permeabilityFor testing the gas permeability we refer to VDG instructions P 41. A required device is shown in Fig. 10 where air with a defined pressure is pressed into and/or through the sample.The gas permeability value is indicated without dimensions. The gas permeability to be indicated is calculated on the basis of three measurements. Hardened, cylindrical standard test items can be attached to the gas permeability device by using special clamping sleeves. Tendency towards defectsDue to the radiant heat of liquid metal, the following processes can be found on green sand molds surfaces during the casting process: Humidty from the mold surface evaporates and the water vapor condenses in a lower, colder mold area. The higher humidity content causes a considerable reduction of the sand strength in the condensation area. The tensile strength in this condensation area is referred to as wet tensile strength. At the same time, the quartz extension (sand extension) causes pressure tensions in hotter surface areas which can result in sand layers coming off from the mold cod along the condensation zone. Such sand extension defect can be seen as scab at the casting. The link between the tendency towards defects (sand extensions defect such as scabs and rat tails) of a mold sand, its wet tensile strength and its compressive stress can be shown by the following relation:i.e. the higher pressure tensions become, the higher the tendency towards defects, whereas an increasing wet tensile strength works against it. For measuring the compressive stress, the compressive stress testing device can be used. | Formsandprüfung | Prüfung von Formgrundstoffen nach VDG-Merkblättern P 25 bis P 28 (Roh- bzw. Neusande) und Prüfung von gebrauchsfertigen Umlaufformstoffen (s. Umlaufsand) nach VDG-Merkblättern P 31 bis P 43 (Betriebssande). Die wichtigsten Prüfungen sind:Wassergehalt Durch den Gewichtsverlust der beim Trocknen einer Sandprobe auftritt, wird der Wassergehalt bestimmt. Dazu kann nach VDG-Merkblatt P 32 sowohl ein Trockenschrank als auch eine Infrarotlampe oder ein Infrarot-Schnelltrockner verwendet werden. Bei einer Einwaage nach einer nach VDG-Merkblatt P 31 vorbereiteten Probe von mindestens 20 g Sand mit einer Genauigkeit von 0,05 g vor dem Trocknen und einer Auswaage von x Gramm Sand nach dem Trocknen errechnet sich der siehe auch Feuchtemessung (datec Dosier- und Automationstechnik GmbH) Schlämmstoffgehalt ﻿Schlämmstoffe bestehen vorwiegend aus bindefähigem und totgebranntem Ton und mineralischen Stäuben. Ihre Korngröße beträgt < 0,02 mm, die nur nass vom Sand entfernt (abgeschlämmt) werden kann. ﻿﻿﻿﻿Die nach VDG Merkblatt P 34 (Prüfung von tongebundenen Formstoffen) vorbereitete Probe wird nach Zusatzintensiv eines Dispergierungsmittels (s. a. Dispergierung) intensiv durchwirbelt und abgeschlämmt. Bild 1 zeigt dazu einen möglichen Wirbler. Die so vorbereitete Probe wird mit Wasser auf eine Höhe von 125 mm aufgefüllt und 7 bis 8 min lang stehengelassen. Danach wird die über dem Sediment anstehende Suspension bis auf 25 mm über dem Becherboden abgehebert. Das Abschlämmen (Auffüllen und Abhebern) wird ein zweites Mal mit gleicher Absetzzeit durchgeführt und ist so lange zu wiederholen, bis das über dem Sediment stehende Wasser klar ist. Der geschlämmte Sandanteil wird bei 105 °C bis zur Gewichtskonstanz getrocknet, im Exsikkator abgekühlt und gewogen (Auswaage). Der Unterschied zur Einwaage stellt den Massenanteil der Kornklasse > 0,02 mm dar und wird in Prozent der trockenen ungeschlämmten Prüfmasse mit einer Genauigkeit von 0,1 % angegeben.Siebanalyse/Korngrößenverteilung Mittels der Siebanalyse und deren besonderer Auswertung erhält man Aufschluss über Korngröße und Kornverteilung eines Haufwerkes. Für die Bestimmung der Korngrößenverteilung sind Prüfsiebe (Analysensiebe) nach DIN ISO 3310, Teil 1, zu verwenden. Dabei werden 50 oder 100 g bzw. der bei der Schlämmanalyse angefallene trockene Kornanteil auf das oberste gröbste Sieb im Siebapparat (Bild 2) gegeben und 15 min im Siebapparat gesiebt. Danach werden die einzelnen Kornklassenanteile gewogen. Für die Auswertung der Siebanalyse wird eine Summenhäufigkeitskurve gezeichnet (Bild 6). Über jeder Maschenweite wird der Siebdurchgang, das ist die durch das jeweilige Sieb hindurchgegangene Kornmenge, in Prozent aufgetragen. Die einem Siebdurchgang von 50 % entsprechende Korngröße gilt als "Mittlere Korngröße" (MK). Der prozentuale Gewichtsanteil an Körnern zwischen den Korngrößen 4/3 MK und 2/3 MK wird als "Gleichmäßigkeitsgrad" (GG) bezeichnet (Bild 3). Zur Kennzeichnung der Korngrößenverteilung ist die Angabe beider Werte erforderlich. Die theoretische spezifische Kornoberfläche gibt die Oberfläche einer Gewichtseinheit des Sandes unter der Annahme an, dass alle Sandkörner Kugelgestalt aufweisen und ist nach VDG-Merkblatt P34 zu berechnen. In den USA wird die AFS-Feinheitsnummer stets und in Deutschland häufig zur Kennzeichnung eines Sandes angegeben. Die Bedeutung der Kornfeinheits Nr. liegt darin, dass dieser Wert proportional der Anzahl Körner je Gewichtseinheit und der spezifischen Oberfläche des Sandes ist. Für die Berechnung der AFS-Feinheitsnummer wird der Wert der theoretischen spezifischen Kornoberfläche mit dem Faktor 0,57 multipliziert.Druckfestigkeit Mit Hilfe eines Universalprüfgerätes (Bild 4) wird der Normprobekörper (50 mm Durchmesser, verdichtet mit drei Rammschlägen lt. VDG-Merkblatt P 38), hergestellt mit einem Rammgerät (Bild 5) auf Druckfestigkeit geprüft. Am Display der Prüfeinrichtung werden die Werte direkt in N/cm2 abgelesen wobei eine Belastungsgeschwindigkeit von etwa 25 g/cm2 je Sekunde ist einzuhalten. Die Druckfestigkeit von Proben mit formgerechtem Wassergehalt wird als Gründruckfestigkeit bezeichnet. Maßgebend bei allen Festigkeitsprüfungen ist der Mittelwert aus drei Messungen sofern die Einzelwerte nicht um mehr als ± 5 % vom Mittelwert abweichen.Scherfestigkeit und Spaltfestigkeit Austauschbare Aufnahmeplatten an Druckfestigkeitsprüfgeräten ermöglichen auch die Bestimmung der Scher- und Grünscherfestigkeit. Für sehr geringe Festigkeiten sowie für sehr hohe, die über den Bereich des Gerätes hinausgehen, wurden Zusatzgeräte entwickelt, die es auch gestatten in diesen Bereichen die Festigkeit zu prüfen. Die Scherfestigkeit von Proben mit formgerechten Wassergehalt wird als Grünscherfestigkeit bezeichnet, in Analogie dazu bezeichnet man auch die Prüfung von Proben mit formgerechten Wassergehalt als Grünspaltfestigkeit.Nasszugfestigkeit Sie kann mit dem in Bild 6 wiedergegebenen Nasszugfestigkeits-Prüfapparat gemessen. Die Probekörperform ist gleich derjenigen für die anderen Festigkeitsprüfungen, nur statt des Deckels wird hier ein Ring auf die zylindrische Büchse aufgesetzt. Die in Büchse und Ring verdichtete Probe wird im Gerät oberflächlich aufgeheizt, so dass sich eine übernässte Zone unterhalb der aufgeheizten Oberfläche bildet. Durch eine pneumatische Vorrichtung wird der Ring abgezogen und die Zugfestigkeit in der übernässten Zone gemessen; die Nasszugfestigkeit ist am Display in N/cm2 ab lesbar. Angegeben wird wiederum der Mittelwert aus 3 Messungen (vergleiche VDG-Merkblatt P 38,). Biegefestigkeit Auch hier kannen der Festigkeitsprüfapparat mit diversen Vorrichtungen ausgerüstet werden um die Zug- und Biegefestigkeit zu bestimmen. Mit speziellen Prüfeirichtungen kann die Grünzugfestigkeit bentonitgebundener Formsande bestimmt werden. Das Messen der Grünzugfestigkeit kann mit dem Universalprüfgerät aus Bild 4 erfolgen. Mit dem Gerät kann die Messung an einer Laborprobe vorgenommen werden. Die Gestalt der Laborprobe weicht von der des Normprobekörpers ab. Die Fehlergrenzen der Messung sind abhängig von der Formsandzusammensetzung und können bei der Laborprüfung bis ~ 8 % und bei der Betriebsprüfung noch mehr betragen. Erwähnt sei, dass die Grünzugfestigkeit bentonitgebundener Sande auch aus der Spaltfestigkeit berechnet werden kann.Formfestigkeitsprüfung Mit dem elektronischen Festigkeitsprüfer (Formfestigkeitsprüfer) wird mittels Schwingquarzsensor eine praktisch weglose Kraftmessung vorgenommen. Die gemessene Kraft entspricht dem Eindringwiderstand als Maß für die Formfestigkeit. Das Gerät ist mit Digitalanzeige und Mehrfunktionen-Druckschalter ausgerüstet. Es misst und speichert den Maximalwert in N/cm2 oder psi, kalibriert den Nullpunkt automatisch und schaltet automatisch aus. Der letzte Messwert bleibt gespeichert.Verdichtbarkeit und Schüttgewicht Der Verdichtbarkeitsprüfung bentonitgebundener Formstoffe kommt bei der Formstoffprüfung eine herausragende Rolle zu. Als Ersatz dient allerdings auch die Prüfung des Schüttgewichtes bzw. der Schüttdichte (Bild 7). Für die Bestimmung des Schüttgewichtes (Raumgewicht der Schüttung) wird der Formstoff in ein Litergefäß mit den Abmessungen 108,5 mm Höhe und Durchmesser gesiebt, bis es randvoll ist. Es wird ein Sieb mit einer Maschenweite von 3 mm verwendet. Das Siebgewebe muss durch eine geeignete Vorrichtung 10 cm über der Oberkante des Litergefäßes gehalten werden. Der Schüttkegel wird mit einem geradkantigen Messer so abgestrichen, dass dabei keine Verdichtung des im Messgefäß enthaltenen Formstoffs bewirkt wird. Der Inhalt des Litergefäßes wird auf 1 g genau ausgewogen. Das anzugebende Schüttgewicht (SG) wird aus 3 Messwerten gemittelt. Bild 8 zeigt die direkte Verknüpfung des Schüttgewichtes mit der Verdichtbarkeit. Ein Gerät mit erweitertem Anwendungsbereich ist in Bild 9 dargestellt. Mit ihm können die wichtigsten Prüfungen der physikalischen Sandkennwerte durchgeführt werden: Verdichtbarkeit, Druckfestigkeit, Biegefestigkeit, Doppelquerscherfestigkeit, Grünzugfestigkeit, Nasszugfestigkeit, Gasdurchlässigkeit, Spaltfestigkeit. Alle Eigenschaften werden unter konstanten Voraussetzungen geprüft. Die Daten werden online erfasst und können mit Zusatzgeräten (PC, Drucker) ausgewertet und protokolliert werden.Gasdurchlässigkeit Zur Prüfung Gasdurchlässigkeit wird auf das VDG Merkblatt P 41 verwiesen. Ein dazu erforderliches Gerät zeigt Bild 10, bei dem Luft mit definiertem Druck in bzw. durch die Probe gepresst wird. Der Gasdurchlässigkeitswert wird dimensionslos angegeben. Die anzugebende Gasdurchlässigkeit wird aus 3 Messproben gemittelt. Ausgehärtete zylindrische Normprobekörper können mit Hilfe einer speziellen Einspannhülse auf das Gasdurchlässigkeitsgerät aufgesetzt werden. Fehlerneigung An den Oberflächen von Grünsandformen spielen sich beim Gießen infolge der Strahlungswärme des flüssigen Metalls folgende Vorgänge ab: Die Feuchtigkeit aus der Formoberfläche verdampft und der Wasserdampf kondensiert in einer tiefer liegenden, kälteren Zone der Form. In dieser Kondensationszone bewirkt der überhöhte Feuchtigkeitsgehalt eine erhebliche Minderung der Sandfestigkeit. Die Zugfestigkeit in dieser Kondensationszone wird als Nasszugfestigkeit bezeichnet. Zugleich ruft die Quarzausdehnung (Sandausdehnung) in der heißen Oberflächenzone Druckspannungen hervor, die dazu führen können, dass sich Sandschichten entlang der Kondensationszone vom Formballen ablösen. Am Abguss tritt ein solcher Sandausdehnungsfehler als Schülpe in Erscheinung. Die Zusammenhänge zwischen der Fehlerneigung (Sandausdehnungsfehler wie beispielsweise Schülpen und Rattenschwanz) eines Formsandes, seiner Nasszugfestigkeit und seiner Druckspannungen kann man vereinfacht durch die Beziehung wiedergeben: d.h. mit zunehmenden Druckspannungen erhöht sich die Fehlerneigung, während ihr steigende Nasszugfestigkeit entgegenwirkt. Zur Messung der Druckspannung dient das Druckspannungsprüfgerät. Automatisches und chargenweises Inline-Messen von Formstoffparametern Höchstmögliche Anlagenverfügbarkeit der Formanlage und eine konstant erstklassige Qualität der Gussteile, das sind die Aufgabenstellung an die Aufbereitung eines Formstoffes. Damit gewinnt eine reproduzierbare und bedarfsgenaue Formstoffqualität an Bedeutung. Dies erfordert permanente Kontrolle der Formstoffparameter, um mögliche Schwankungen zu erkennen und auszugleichen. Um eine Regelung inline, d. h. während des laufenden Betriebs durchführen zu können, ist eine Erfassung und Beurteilung jeder einzelnen Charge notwendig, um z. B. bei der Formstoffaufbereitung im Mischer die entsprechenden aktuellen Zugabemengen an Wasser und Bentonit zu ermitteln und zu steuern. Dies erfordert den Einsatz eines automatisch arbeitenden Messgerätes mit anschließender Software mit ausreichend kurzer Reaktionszeit. Der QualiMaster AT1 in Bild 11 (Maschinenfabrik Gustav Eirich GmbH & Co KG) bietet mit den Messmöglichkeiten - Formstofftemperatur - Verdichtbarkeitsprüfung - Springback (Rückfederung) - Gasdurchlässigkeit - Scherfestigkeit - Verformbarkeit die zentralen Leistungsmerkmale für eine umfassende Qualitätssicherung bei der Aufbereitung eines Formstoffes. Alles ist über ein Touch-Panel (Bild 12, Maschinenfabrik Gustav Eirich GmbH & Co KG) bedienbar. Pro Charge werden bis zu drei Messungen ermittelt. Über gegebene Schnittstellen stehen die Ist-Werte der Anlagensteuerung zur Verfügung. Sie dienen der automatischen Korrektur des Wassergehaltes über die Verdichtbarkeit und des Bentonits über die Scherfestigkeit. Die Steuerungsmodule ermöglichen in der Summe eine optimale Führung der Formstoffqualität mit entsprechender Dokumentation des Prozesses. Das Resultat ist eine maximale Produktivität Ihrer Anlage sowie eine deutliche Qualitätssteigerung beim Guss. | https://www.giessereilexikon.com/en/foundry-lexicon/Encyclopedia/show/mold-sand-testing-4483/?cHash=9d53eb32d5c3ae2ec3065bf077b7611f | https://www.giessereilexikon.com/giesserei-lexikon/Encyclopedia/show/formsandpruefung-872/?cHash=9d53eb32d5c3ae2ec3065bf077b7611f
Mold sand | Foundry mold sand for making sand molds. It consists of a refractory material, usually quartz sand, a binder and water. In most cases, further special additives for mold materials are also added. The structure and composition of foundry mold materials are determined by the requirements to which these materials are subject during the casting process, such as casting range, casting mass, casting material, shape, wall thickness, casting temperature, etc. Molds based on clay-bonded mold materials can be made by means of different types of mold material systems:Natural sands Mold sands found in nature which contain clay as a binder; depending on the clay content, they can be divided into lean, medium-fat and fat sands. These mold sands are generally very fine-grained, their properties can only be varied to a very limited extent.Semisynthetic mold sands These materials are prepared by mixing natural mold sands and synthetic mold materials. It is also possible to add or clay to natural mold materials. By doing so, the properties of the natural mold sands can be improved in a targeted manner and improved control can be gained.Synthetic mold materials These mold materials are synthetically prepared from the basic component quartz sand or another basic mold material, a binder (bentonite), additives and water. The composition can be varied within a wide range, allowing optimum adjustment of the mold material quality to the specified requirements. Basically, the quality of the mold material is determined by material-related influencing factors (quality of the basic mold material, bentonite, lustrous carbon formers), quantity-related influencing factors (composition) and technical influencing factors (type and method of conditioning, intensity). This is how Simpson Technologies states: “As molding lines get larger and faster, modern foundries require larger volumes of high-quality molding sand produced at the lowest total cost. Foundries that use batch mixers experience downtime when they do not have an adequate supply of sand. In addition, these batch mixers produce non-uniformity in the molding sand which negatively impacts the quality of castings. The most advanced sand preparation tool for medium to large foundries is continuous mulling."Additional references:Mold sand-based casting defectMold sand testing Water-free mold sand More videos on Foundry-Skills | Formsand | Gießereiformsand zur Herstellung von Sandformen. Er besteht aus einem feuerfesten Mineral, in der Regel Quarzsand, einem Binder und Wasser. Meist werden noch weitere, spezielle Formstoffzusätze vorgesehen. Der Aufbau und die Zusammensetzung der Gießereiformstoffe werden von den Anforderungen bestimmt, denen diese Stoffe im Prozess der Gussstückfertigung wie Gusssortiment, Gussteilmasse, Gusswerkstoff, Gestalt, Wanddicke, Gießtemperatur usw. unterliegen. Formen auf Basis tongebundener Formstoffe können mit Formstoffsystemen unterschiedlicher Art gefertigt werden:Natursande In der Natur vorkommende Formsande, die Ton als Bindemittel enthalten, wobei man je nach Tongehalt magere, mittelfette und fette Sande unterscheidet. Diese Formsande sind im Allgemeinen sehr feinkörnig, ihre Eigenschaften sind nur in sehr begrenztem Umfang variierbar.Halbsynthetische Formsande Diese Stoffe werden durch Mischung von Naturformsanden und synthetischen Formstoffen hergestellt. Auch die Zugabe von bzw. Ton zu Naturformstoffen ist möglich. Damit können gezielte Eigenschaftsverbesserung der Naturformsande und eine verbesserte Steuermöglichkeit erreicht werden. Synthetische Formstoffe Diese Formstoffe werden aus den Grundkomponenten Quarzsand oder einem anderen Formgrundstoff, Binder (Bentonit), Zusatzstoffe und Wasser synthetisch aufgebaut. Hierbei kann die Zusammensetzung in weiten Grenzen variieren, womit eine optimale Anpassung der Formstoffqualität an die vorgegebenen Anforderungen möglich ist.Grundsätzlich wird die Qualität des Formstoffes von stoffbezogenen Einflussgrößen (Qualität des Formgrundstoffes, Bentonit, Glanzkohlenstoffbildner), von mengenbezogenen Einflussgrößen (Zusammensetzung) sowie von technologischen Einflussgrößen (Art und Weise der Aufbereitung, Intensität) bestimmt. So stellt Simpson Technologies fest: „Die Produktivität und Effektivität der heutigen Formanlagen in Verbindung mit der Komplexität der herzustellenden Formen, stellt eine immer größere Herausforderung an qualitativ hochwertigen Formsand in ausreichender Menge und reduzierten Kosten dar. Die effizienteste Art Formsand in höchster Qualität aufzubereiten ist das kontinuierliche Mischen“.Weiterführende Stichworte:Formsandbedingte GussfehlerFormsandprüfungwasserfreier Formsand Mehr Videos auf Foundry-Skills | https://www.giessereilexikon.com/en/foundry-lexicon/Encyclopedia/show/mold-sand-4670/?cHash=0b6e23d015355e13cef9d8c49523b3d2 | https://www.giessereilexikon.com/giesserei-lexikon/Encyclopedia/show/formsand-1059/?cHash=0b6e23d015355e13cef9d8c49523b3d2
Mold production | Production of casting molds using sand with the addition of binders (bentonite, resin, water glass) and various additives. As a general rule, differentiation is made between molds for small, medium, and large castings; according to that, mold production is also classified in hand molding and machine molding. Today, conventional hand mold casting is not of importance any more. Even smallest batches are realized using other methods (e.g. Rapid prototyping). Meanwhile, large-part casting (using open or floor molds) has also been mechanized and partly automated (mold material slinger) so that this can no longer be referred to as hand molding process in a classical sense. A special case in hand molding is boxless molding using what is known as hinged boxes or snap flasks that are opened after stripping the mold from the pattern so that a boxless mold block is obtained. A special kind of hand and floor molding is strickling. For machine molding, molding machines and automatic systems with appropriate pattern equipment are used. Differentiation is made between box molding methods and boxless molding (e.g. in disamatic systems). The mold quality is characterized by: - Accuracy of contour rendering - Mold and contour stability - Isotropy of properties (homogeneous compacting) - Technological, casting-related condition of the mold The most important influential factors with regard to mold quality taken as a basis for high casting quality are listed below: - Mold material quality - Parameters of the mold-forming process - Design and profile of the castings For the process of mold production using bentonite-bonded mold materials, the defining parameters are density and strength capacity. Mold production, i.e. mapping and forming of the shape-defining interior mold cavity and the exterior mold cod dimensions is performed in three phases: 1. Introduction of the moist, pourable mold material into the mold box or the mold chamber. This partial process has significant influence on the mold quality finally obtained. Mold strength and density as well as homogeneousness of mold properties are considerably influenced by the rate and evenness of bulk density available prior to main compaction. For this reason, the process of “mold box filling” preferably ought to be referred to as “pre-forming of contours”. It is particularly uniform introduction of mold material into back drafts or undercuts of the pattern contours and in regions between the pattern and the mold box, as well as prevention of bridge structures that have great influence on the occurrence of casting defects (e.g. local penetration). Filling aids (such as aerators, screens, vibration, reduced pressure, among others) can be used to positively influence filling. The pouring behavior characterizes the mold material properties in conditioned, loose state prior to compaction (s. Compaction). It has great influence, particularly with regard to design of complex pattern and mold contours. Good pouring and running behavior of mold materials ensures for complex pattern contours and back drafts, difficult mold cods and what is known as mold pockets to be filled with mold material and thus achieve accurate rendering of the pattern profile. Modern molding machinery requires molding materials with good pouring behavior since the filling process is very fast, great mold material quantities are metered and uniform distribution along the cross section and height of the mold box or mold chamber must be achieved. The goal of pre-forming of contours is to obtain as uniform a density of the molding material as possible throughout the entire mold volume, including the pattern contours. 2. Solidification of the clay-bonded molding material through compaction (“contour solidification”) The goal of this section is to achieve good and uniform compaction throughout the entire mold. Type and intensity of compaction, mold material quality (strength, flowability, “smooth running"), compaction aids (squeeze head design, different squeezing variants, fluidization) are major influential factors.Compaction of the loose, poured mold material causes formation and solidification of the mold contours. 3. The aim of Demolding behavior (separation of the compacted mold from the pattern) is to overall maintain the formed and solidified mold contour and the mold cod without defects. In this context, the mold material quality (moldability, plasticity, tensile strength) has a major influence in addition to technical parameters vibration lubricants, pattern design, mold inclinations). | Formherstellung | Herstellung von Gießformen aus Sanden, denen Binder (Bentonit, Harz, Wasserglas u. ä.) sowie verschiedene Zusatzstoffe zugesetzt werden. Grundsätzlich wird zwischen Formen für Klein- Mittel- und Großguss unterschieden, wonach sich auch die Formherstellung nach Hand- und Maschinenformen unterscheidet. Der eigentliche Handformguss hat großtechnisch heute keine Bedeutung mehr. Selbst kleinste Serien werden mit anderen Verfahren (z. B. Rapid Prototyping) realisiert. Der Großguss (Herd- oder Bodenformen) ist mittlerweile auch mechanisiert bzw. teilweise automatisiert (Formstoffslinger), so dass auch hier nicht mehr vom klassischen Handformverfahren gesprochen werden kann. Ein Sonderfall beim Handformverfahren ist das kastenlose Formen mit Hilfe eines sog. Abschlagrahmens oder Abschlagkastens, der nach dem Trennen der Form vom Modell geöffnet wird, so dass ein kastenloser Formblock verbleibt. Eine spezielle Art des Hand- und Bodenformens ist das Schablonieren. Beim Maschinenformen werden Formmaschinen und -automaten mit entsprechenden Modelleinrichtungen verwendet. Hier unterscheidet man zwischen kastengebundenen Verfahren und kastenlosen Formen (z. B. bei Disamatic-Anlagen). Die Formqualität ist gekennzeichnet durch: - die Exaktheit der Konturenwiedergabe - die Form- und Konturenstabilität - die Isotropie der Eigenschaften (Verdichtungsgleichmäßigkeit) - den gießtechnologischen Zustand der Form Die wichtigsten Einflussgrößen auf die erreichbare Formenqualität als Grundlage für eine hohe Gussstückqualität sind: - die Formstoffqualität - die Parameter des Formbildungsprozesses - die Gussstückgestalt Für den Prozess der Formherstellung mit bentonitgebundenenFormstoffen sind die Dichte und das Festigkeitsverhalten bestimmende Merkmale. Die Formherstellung, d.h. die Abbildung des gestaltgebenden inneren Formhohlraumes und der äußeren Formballenabmessungen vollzieht sich in drei Etappen: 1. Das Einbringen des feuchten, schüttfähigen Formstoffes in den Formkasten bzw. in die Formkammer. Dieser Teilprozess übt einen entscheidenden Einfluss auf die erreichbare Formenqualität aus. Formfestigkeit und Dichte sowie die Gleichmäßigkeit der Formeigenschaften werden wesentlich von der Höhe und Gleichmäßigkeit der Schüttdichte vor der Hauptverdichtung bestimmt. Aus diesem Grunde sollte das "Formkastenfüllen" besser als "Konturenvorbildung" bezeichnet werden. Vor allem das gleichmäßige Einbringen des Formstoffes in Schattenbereiche der Modellkonturen und zwischen Modell und Formkasten sowie das Verhindern von Brückenstrukturen ist von besonderer Bedeutung, um Gussfehler (z.B. örtliche Penetration) zu vermeiden. Durch so genannte Füllhilfen (Areatoren, Siebe, Vibration, Unterdruck u. ä.) kann positiver Einfluss genommen werden. Das Schüttverhalten charakterisiert die Formstoffeigenschaften im aufbereiteten, losen Zustand vor dem Verdichten (s. Verdichtung). Es übt besonders im Hinblick auf die Ausbildung schwieriger Modell- bzw. Formkonturen großen Einfluss aus. Ein gutes Schütt- bzw. Auslaufverhalten der Formstoffe sichert, dass auch komplizierte Modellkonturen und Hinterschneidungen, schwierige Formballen und so genannte Formtaschen mit Formstoff gefüllt werden und so die Genauigkeit der Abbildung der Modellkontur erreicht wird. Moderne Formmaschinen benötigen Formstoffe mit einem guten Schüttverhalten, da der Füllvorgang sehr schnell erfolgt, eine große Formstoffmenge dosiert und eine gleichmäßige Verteilung über den Querschnitt und die Höhe des Formkastens bzw. der Formkammer erreicht werden muss. Das Ziel der Konturenvorbildung besteht darin, im gesamten Formvolumen einschließlich der Modellkonturen eine möglichst gleichmäßige Dichte des Formstoffes zu erreichen. 2. Das Verfestigen des tongebundenen Formstoffes durch die Verdichtung ("Konturenverfestigung"). Das Ziel dieses Abschnittes ist eine hohe und gleichmäßige Verdichtung über die gesamte Form. Verdichtungsart, Verdichtungsintensität, Formstoffqualität (Festigkeit, Fließbarkeit, "Gängigkeit"), Verdichtungshilfen (Presshauptgestaltung, verschiedene Pressvarianten, Fluidisierung) sind wesentliche Einflussgrößen. Die Verdichtung des losen, geschütteten Formstoffes führt zur Ausbildung und Verfestigung der Formkonturen. 3. Das Ausformverhalten (Trennen der verdichteten Form vom Modell) hat das Ziel, die ausgebildete und verfestigte Formkontur und den Formballen insgesamt fehlerfrei zu erhalten. Neben der Einflussnahme technischer Größen (Vibration, Gleitmittel, Modellbeschaffenheit, Formschrägen) übt die Formstoffqualität (Verformbarkeit, Plastizität, Zugfestigkeit) einen entscheidenden Einfluss aus. | https://www.giessereilexikon.com/en/foundry-lexicon/Encyclopedia/show/mold-production-3770/?cHash=4cf6393ee3f9afdd470c9793d3ec2769 | https://www.giessereilexikon.com/giesserei-lexikon/Encyclopedia/show/formherstellung-154/?cHash=4cf6393ee3f9afdd470c9793d3ec2769
Mold pre-heating | In mold pre-heating, a temperature controller is applied to quickly heat up the die casting mold to the required temperature. Mold pre-heating can be carried out with the die casting mold clamped at the machine. Nowadays, however, it is common to pre-heat the molds in separate mold pre-heating stations and to set them afterwards (see figures 1 and 2). Almost the entire pre-heating process is carried out externally and not on the machine. The main operating time is thus increased and production can mostly start directly after setting. At the machine, it will then only take a short period until the operating temperature is reached and production can be started.For mold pre-heating, the full heating capacity of the temperature controller is required. During production and casting, a small proportion of the installed heating capacity is sufficient to heat the die casting mold. The heating capacity of the temperature controller required for mold pre-heating can be calculated as follows according to Eq. 1 under consideration of the mass of the die casting mold, the required pre-heating temperature and the heating period:Eq. 1: PH Heating capacity in WCpF Specific thermal capacity of die casting mold material (hot-forming steel) in J/(kg·K)mF Mass of the die casting mold in kgTF Desired mold pre-heating temperature in °CTU Ambient (air) temperature in °CtH Heating time in hη Efficiency The heat losses during mold pre-heating due to thermal conduction, thermal radiation and convection are taken into account by an efficiency between 0.6 and 0.8. However, the time interval for mold pre-heating is not only defined by the installed heating capacity: further factors influencing the heating time include the constructive design of the heating system (Figures 3 and 4) and particularly the pump capacity.The heat transferred into the cold die casting mold during mold pre-heating can be calculated at known pump flow at the temperature controller and known inlet and outlet temperature of the heat transfer medium according to Eq. 2:Eq. 2: ρWT Density of the heat transfer medium in kg/m3cpWT Specific thermal capacity of the heat transfer medium in J/(kg·K)mp Pump flow in l/minTWTVL Inlet temperature of the heat transfer medium (corresponds to ~ flow temperature)TWTRL Outlet temperature of the heat transfer medium (corresponds to the return flow temperature) The temperature difference between flow and return flow temperature of the heat transfer medium should be low in order to ensure uniform and homogenous heating of the die casting mold through the temperature control channels. A slight temperature difference can be achieved by means of a high pump capacity and a high flow (and high flow rate). For heating of the die casting mold to the desired pre-heating temperature according to Eq. 1, the required thermal energy in Joule is determined according to Eq. 3:Eq. 3: If the equations 2 and 3 are equated, the heating time or time period for reaching the desired mold pre-heating temperature is determined according to Eq. 4.Eq. 4: Calculation example: In the following, the heating time and heating capacity of a die casting mold are determined according to the following assumptions - Desired mold pre-heating temperature TF = 150 °C - Mass of the die casting mold mF = 5,200 kg - Temperature difference between inlet and outlet temperature of the heat transfer mediumWTVL - TWTRL = 12 K - Ambient (air) temperature TU = 20 °C - Volume flow of the temperature controller pump mp = 60 l/min - Density of the heat transfer medium in ρWT = 940 kg/m3 - Specific thermal capacity of the heat transfer medium cpWT = 2100 J/(kg·K) - Average specific thermal capacity of hot-forming steel cpF = 480 J/(kg·K) - Assumed efficiency η = 0.7 Heating time to 150 °C:Required heating capacity: As rule of thumb, the following is specified: To heat 1 t of a die casting mold in 1 hour by 100 K, oil temperature controllers require a heating capacity of approx. 20 kW. Pressurized water unit required approximately 70 % of the heating capacity or the heating time is reduced by approx. 30 % at equal heating capacity.Additional references:Mold temperatureThermal balanceOil temperature controllerPressurized water unit Temperature controller with bath heatingLiterature references: Nogowizin B., Theory and practice of die casting, 2011 Fachverlag Schiele & Schön GmbH, page 736 ff. | Formenvorwärmung | Ein Temperiergerät hat bei der Formenvorwärmung die Aufgabe, die Druckgießform möglichst schnell auf die gewünschte Formtemperatur zu bringen. Die Formenvorwärmung kann bei aufgespannter Druckgießform an der Maschine erfolgen. Heute ist es jedoch üblich die Formen in separaten Formenvorwärmstationen vorzuwärmen und im warmen Zustand zu rüsten (siehe Bilder 1 und 2). Fast der gesamte Vorwärmvorgang erfolgt also extern und nicht auf der Maschine, die Hauptnutzungszeit wird dadurch erhöht und die Produktion kann meist unmittelbar nach dem Rüstvorgang beginnen, lediglich eine kurze Zeitspanne bis zum Erreichen der Betriebstemperatur ist dann an der Maschine notwendig, bevor mit der Produktion gestartet wird. Zur Formenvorwärmung wird die volle Heizleistung des Temperiergerätes benötigt. Während der Produktion und des Gießens reicht zum Temperieren der Druckgießform bereits ein geringer Teil der installierten Heizleistung aus. Die zur Formenvorwärmung notwendige Heizleistung des Temperiergerätes kann nach Glg. 1 unter Berücksichtigung der Masse der Druckgießform, der notwendigen Vorwärmtemperatur und der Aufheizdauer wie folgt berechnet werden:Glg. 1: PH Heizleistung in WCpF Spezifische Wärmekapazität des Druckgießformwerkstoffes (Warmarbeitsstahles) in J/(kg·K)mF Masse der Druckgießform in kgTF Gewünschte Formenvorwärmtemperatur in °CTU Umgebungs(Luft-)temperatur in °CtH Aufheizzeit in hη Wirkungsgrad Die Wärmeverluste während der Formenvorwärmung durch Wärmeleitung, Wärmestrahlung und Konvektion werden durch einen Wirkungsgrad in der Höhe von 0,6 bis 0,8 berücksichtigt. Die Zeitdauer für die Formenvorwärmung wird aber nicht allein durch die installierte Heizleistung bestimmt: weitere Faktoren sind die konstruktive Gestaltung des Temperiersystems (Bilder 3 und 4) und insbesondere beeinflusst auch die Pumpenleistung die Aufheizzeit. Die während der Formenvorwärmung in die kalte Druckgießform übertragene Wärmemenge kann bei bekanntem Volumenstrom der Pumpe des Temperiergerätes und bei Kenntnis der Ein- und Austrittstemperatur des Wärmeträgermediums nach Glg. 2 berechnet werden:Glg. 2: ρWT Dichte der Wärmeträgerflüssigkeit in kg/m3cpWT Spezifische Wärmekapazität der Wärmeträgerflüssigkeit in J/(kg·K)mp Volumenstrom der Pumpe in l/minTWTVL Eintrittstemperatur der Wärmeträgerflüssigkeit (entspricht ~ Vorlauftemperatur)TWTRL Austrittstemperatur der Wärmeträgerflüssigkeit (entspricht der Rücklauftemperatur) Grundsätzlich sollte die Temperaturdifferenz zwischen Vor- und Rücklauftemperatur der Wärmträgerflüssigkeit gering sein, damit ein gleichmäßiges und homogenes Aufheizen der Druckgießform über die Temperierkanäle gewährleistet wird. Eine geringe Temperaturdifferenz kann durch eine hohe Pumpenleistung und damit einem hohen Volumenstrom (und hoher Strömungsgeschwindigkeit) erzielt werden. Zum Aufheizen der Druckgießform auf die gewünschte Formenvorwärmtemperatur ergibt sich in Analogie zu Glg. 1 die benötigte Wärmemenge in Joule nach Glg. 3:Glg. 3: Werden die Gleichungen 2 und 3 gleichgesetzt, ergibt sich daraus die Aufheizdauer bzw. Zeitdauer zum Erreichen der gewünschten Formenvorwärmtemperatur nach Glg. 4.Glg. 4: Berechnungsbeispiel: Nachfolgend werden für eine Druckgießform die Aufheizdauer und Heizleistung für folgende Annahmen berechnet: Gewünschte Formenvorwärmtemperatur TF = 150 °C Masse der Druckgießform mF = 5.200 kg Temperaturdifferenz zwischen Ein- und Austrittstemperatur der Wärmeträgerflüssigkeit TWTVL - TWTRL = 12 K Umgebungs(Luft-)temperatur TU = 20 °C Volumenstrom der Pumpe des Temperiergerätes mp = 60 l/minDichte der Wärmeträgerflüssigkeit in ρWT = 940 kg/m3 Spezifische Wärmekapazität der Wärmeträgerflüssigkeit cpWT = 2100 J/(kg·K) Mittlere spezifische Wärmekapazität des Warmarbeitsstahles cpF = 480 J/(kg·K) Angenommener Wirkungsgrad η = 0,7 Aufheizdauer auf 150 °C: Notwendige Heizleistung: Als Faustformel wird angegeben: Um 1 Tonne einer Druckgießform in 1 Stunde um 100 K zu erhitzen wird bei Öltemperiergeräten eine Heizleistung von rd. 20 kW benötigt. Druckwassergeräte benötigen dafür ca. 70 % der Heizleistung bzw. wird bei gleicher Heizleistung die Aufheizdauer um etwa 30 % reduziert.Weiterführende Stichworte:FormtemperierungWärmebilanzDruckwassergerätTemperiergerät mit BadbeheizungLiteratur: Nogowizin B., Theorie und Praxis des Druckgusses, 2011 Fachverlag Schiele & Schön GmbH, S. 736 ff. | https://www.giessereilexikon.com/en/foundry-lexicon/Encyclopedia/show/mold-pre-heating-4798/?cHash=e2c59dd4f61aed8272f325420b0d1bee | https://www.giessereilexikon.com/giesserei-lexikon/Encyclopedia/show/formenvorwaermung-1187/?cHash=e2c59dd4f61aed8272f325420b0d1bee
Mold parting burr | Castingburr that occurs along the mold parting. This type of burr is one of the most frequently occurring defects but does not necessarily cause rejects; however, it decreases production output and increases reworking efforts. Clean flask surfaces along the parting plane may prevent this type of defect. | Formteilungsgrat | Gießgrat, welcher in der Formteilung entstanden ist. Dieser Grat ist einer der häufigsten Fehler, die nicht unbedingt zum Ausschuss führen aber das Ausbringen verschlechtern und die Nacharbeit erhöhen. Saubere Formkastenflächen in der Teilungsebene können diesen Fehler verhindern. | https://www.giessereilexikon.com/en/foundry-lexicon/Encyclopedia/show/mold-parting-burr-3780/?cHash=9517d9e726c677588e3ffda4cb635c6b | https://www.giessereilexikon.com/giesserei-lexikon/Encyclopedia/show/formteilungsgrat-165/?cHash=9517d9e726c677588e3ffda4cb635c6b
Mold parting | Cutting surface of a two- or multi-part pattern. The mold parting line may be either horizontal or vertical, depending on the molding process. In any case, the mold parting line must be designed such that demolding of a pattern without back drafts is easily possible. If a pattern has one or more back drafts, special measures must be taken (e.g. outer cores, loose pieces). Additional references:Mold parting burr | Formteilung | Schnittfläche von zwei oder mehrteiligen Modell. Die Formteilung kann in Abhängigkeit des Formverfahrens waagerecht oder senkrecht erfolgen. In jedem Fall muss die Formteilung so gelegt werden, dass sich das Modell ohne Hinterschneidungen ausformen lässt. Sind Hinterschneidungen vorhanden müssen spezielle Maßnahmen (z. B. Außenkerne, Losteil) ergriffen werden. Weiterführende Stichworte:Formteilungsgrat | https://www.giessereilexikon.com/en/foundry-lexicon/Encyclopedia/show/mold-parting-3779/?cHash=2c8c15c0c8140dfc4b249b9f3a4d4987 | https://www.giessereilexikon.com/giesserei-lexikon/Encyclopedia/show/formteilung-164/?cHash=2c8c15c0c8140dfc4b249b9f3a4d4987
Mold part | Main components of a casting mold. Two-part molds comprise of cope and drag, also referred to as mold top and mold bottom, i.e. two mold parts or mold halves. Three- or multi-part molds comprise additional mold parts. Moreover, according to the type of mold, differentiation is made between box mold parts, boxless mold parts, and core mold parts. | Formteil | Hauptteile einer Gießform. Zweiteilige Formen bestehen aus Unter- und Oberkasten bzw. Formunterteil und Formoberteil, also aus zwei Formteilen oder Formhälften. Drei- und mehrteilige Formen haben zusätzliche Formteile. Außerdem unterscheidet man nach der Art der Form in Kastenformteile, kastenlose Formteile und Kernformteile. | https://www.giessereilexikon.com/en/foundry-lexicon/Encyclopedia/show/mold-part-3778/?cHash=a690864fd9847c364f9d9878bf33bdaa | https://www.giessereilexikon.com/giesserei-lexikon/Encyclopedia/show/formteil-163/?cHash=a690864fd9847c364f9d9878bf33bdaa
Mold material sensor | Measuring device which continuously measures the quality of molds produced on molding machinery where different compaction processes are considered.The sensors SP-P (Fig. 1) and LP-I (Fig. 2) were designed, developed and built.The SP-P sensors has small dimensions (diameter: 25mm, height: 22mm) to enable the installation in the pattern plate of DISAMATIC molding machinery. It is designed for the following compaction processes: Squeezing and Shot squeezing. The LP-I sensor is a bit bigger and distinguishes itself by compensating the leading air pressure wave in the sensor in case of the air flow squeezing or the pulse process so that the test pin gives a signal only upon molding material movement (compaction). For this reason, slit nozzles (Fig. 2) are arranged on the surface through which the air charges a balance piston. The sensor interior consists of a movable pin whose upper end is rounded and which sits on a spring. If the rounded top is set under pressure, the pins begins to move and transfers the load to the spring. The spring presses on a pressure cell and an electrical signal is triggered which is display on a computer through the relevant converters and measuring software.Since this signal depends on the molding material compactibility, the sensor has to be calibrated to the relevant molding material. Fig. 3 shows how to install the sensor for performing measurements, whereas depending on the area to be tested the sensor can also be placed on the pattern surface or on lateral patterns.Fig. 4 illustrates a typical compaction process curve with a two-level molding material compaction (air flow and squeezing compaction).It is important to emphasize that the sensor, although making a movement, is not based on an inductive measuring system but it measures the actual stress state of the molding material at the measuring point. Thanks to the calibration, density values and green properties of the molding material can be determined through dependencies set up in advance. The relation between sensor display and density is linear, whereas depending on the molding material compactibility the starting point, the so-called starting density, differs. Fig. 5 illustrates the compactibility effect on the snsor display. A lower compactibility under the dem squeezing pressure results in a higher density. | Formstoffsensor | Messeinrichtung, welche die Qualität der auf Formanlagen hergestellten Formen kontinuierlich misst, wobei die unterschiedlichen Verdichtungsverfahren berücksichtigt werden.Es wurden Sensoren SP-P (Bild 1) und LP-I (Bild 2) entwickelt, konstruiert und gebaut. Der erstgenannte SP-P ist in seinen Abmessungen sehr klein gehalten (25 mm Durchmesser und 22 mm Höhe), um einen Einbau in die Modellplatte von DISAMATIC-Formanlagen zu ermöglichen. Er ist für die Verdichtungsverfahren: Pressen und Schieß-Pressen vorgesehen. Der Sensor LP-I ist etwas größer und zeichnet sich dadurch aus, dass die beim Luftstrom-Press- oder Impulsverfahren voreilende Luftdruckwelle im Sensor kompensiert wird, so dass der Prüfstift nur durch die Bewegung (Verdichtung) des Formstoffs ein Signal abgibt. Deshalb sind auf der Oberfläche Schlitzdüsen (Bild 2) angeordnet, durch die die Luft einen Ausgleichskolben beaufschlagt. Im Inneren besteht der Sensor aus einem beweglichen Stift, dessen oberes Ende als Halbkugel ausgeführt ist und der sich auf einer Feder abstützt. Bei Druck auf die halbkugelförmige Spitze kommt der Stift in Bewegung und gibt eine Kraft auf die Feder ab. Die Feder drückt auf eine Druckmessdose, die ein elektrisches Signal auslöst, das über entsprechende Wandler und Messsoftware auf einem Computer zur Anzeige gebracht wird.Da dieses Signal von der Verdichtbarkeit des Formstoffs abhängt, muss der Sensor entsprechend auf den jeweiligen Formstoff kalibriert werden. Die Installation des Sensors zur Durchführung der Messung kann dem Bild 3 entnommen werden, wobei in Abhängigkeit von der zu prüfenden Stelle eine Platzierung des Sensors auch auf der Modellfläche oder auch an seitlichen Modellpartien möglich ist. In Bild 4 ist eine typische Kurve eines Verdichtungsvorgangs bei einer zweistufigen Verdichtung (Luftstrom- und Pressverdichtung) des Formstoffs dargestellt.Wichtig ist dabei hervorzuheben, dass obwohl der Sensor eine Bewegung ausführt, er nicht auf einem induktiven Messsystem beruht, sondern mit ihm der tatsächliche Spannungszustand des Formstoffs an der Messstelle gemessen wird. Durch die Kalibrierung können damit die Dichtewerte und über entsprechend vorher aufgestellt Abhängigkeiten auch die Grüneigenschaften des Formstoffs ermittelt werden.Der Zusammenhang der Sensoranzeige von der Dichte ist linear, wobei aber in Abhängigkeit von der Formstoffverdichtbarkeit der Startpunkt, die sogenannte Startdichte, variiert. Wie sich die Verdichtbarkeit auf die Anzeige des Sensors auswirkt, kann man in Bild 5 erkennen. Eine geringere Verdichtbarkeit führt bei gleichem Pressdruck zu einer höheren Dichte. | https://www.giessereilexikon.com/en/foundry-lexicon/Encyclopedia/show/mold-material-sensor-4548/?cHash=64b9699e16a995187f2aa858bc1a3f94 | https://www.giessereilexikon.com/giesserei-lexikon/Encyclopedia/show/formstoffsensor-937/?cHash=64b9699e16a995187f2aa858bc1a3f94
Mold material recovery | Repeated conditioning, i.e. addition of components and water in accordance with the thermal load acting on the recirculating mold material in a sand foundry. Since used sand makes up for the major proportion of the mold material mixture to be conditioned, it is the quality and homogeneity of the sand that determine the achievable mold material properties. To ensure the required homogeneity, the sand must be appropriately pretreated during the process stages of mold material recovery. Mold material recovery includes the following process steps: - Demolding the castings from the mold. In this step best possible separation of the sand from the casting must be ensured. This reduces output losses and facilitates cleaning. It is also beneficial to realize separation of mold sand and coresand. - Removal of metal components, core residues and used sand nodules. - Crushing of used sand nodules and controlled introduction into mold material circulation. - Cooling of used sand to temperatures of < 40 °C. - Homogenization of used sand (recirculating mold material). Homogenization must include a number of several used molds. Homogenization can be profitably implemented through the principle of “hopper strategies”. - Adjustment of the required mixing ratios between used sand, quartz sand, binder, additives, and water. - Visual inspection, dedusting, and removal of wear products in the molding material circulation. Additional references:Mold sand testingMold material balanceMold material managementMold material controlSand regeneration | Formstoffrückgewinnung | Neuerliche Aufbereitung, d. h. Zugabe von Komponenten und Wasser entsprechend der thermischen Belastung des Umlaufformstoffes in einer Sandgießerei. Da der Altsand mengenmäßig den überwiegenden Anteil der aufzubereitenden Formstoffmischung ausmacht, bestimmt dessen Qualität und Gleichmäßigkeit entscheidend die erreichbaren Formstoffeigenschaften. Um die erforderliche Gleichmäßigkeit zu gewährleisten, muss er in den Prozessstufen der Formstoffrückgewinnung entsprechend vorbehandelt werden. Die Formstoffrückgewinnung umfasst die folgenden Prozessschritte: - Auspacken der Gussteile aus der Form. Dies hat so zu erfolgen, dass eine möglichst vollständige Ablösung des Sandes vom Gussteil erreicht wird. Dies verringert die Austragsverluste und erleichtert das Putzen. Günstig ist, eine Trennung von Formsand und Kernsand zu realisieren. - Abtrennen der metallischen Bestandteile, Kernreste und Altsandknollen. - Zerkleinerung der Altsandknollen und geregelte Rückführung in den Formstoffkreislauf. - Kühlung des Altsandes auf Temperaturen Homogenisierung des Altsandes (Umlaufformstoff). Die Homogenisierung muss die Menge mehrerer ausgepackter Formen umfassen. Diese Homogenisierung kann vorteilhaft durch das Prinzip der „Bunkerstrategien“ realisiert werden. - Einstellung der gewünschten Mischungsverhältnisse zwischen den Bestandteilen Altsand, Quarzsand, Binder, Zusätze und Wasser. - Sichten, Entstauben und Entfernung der Verschleißprodukte im Formstoffkreislauf. Weiterführende Stichworte:FormsandprüfungFormstoffbilanzFormstoffmanagementFormstoffsteuerungSandregenerierung | https://www.giessereilexikon.com/en/foundry-lexicon/Encyclopedia/show/mold-material-recovery-3771/?cHash=0085891865233a2b4cc6531493724a20 | https://www.giessereilexikon.com/giesserei-lexikon/Encyclopedia/show/formstoffrueckgewinnung-156/?cHash=0085891865233a2b4cc6531493724a20
Mold material management | Controls the composition and therefore the properties of bentonite-bound mold material systems. The significance of mold material management is due to the lack of suitable measurement methods which can be used to measure used sand in its composition online and therefore determine the resulting properties after the latest preparation process (s. Sand conditioning). Depending on the conditioning behavior of the mold material (casting process which took place previously), the used sand has very variable properties which must be made uniform through recipes in the mixer. In current practice, four processes have formed in which a uniform composition of the conditioned mold material is achieved through control of the recipe. They differ mainly in the degree of automation of the determination of the recipe (s. Mold material control).Further references:Mold material balance Mold material cycleMold material recovery | Formstoffmanagement | Steuert die Zusammensetzung und damit die Eigenschaften von bentonitgebundenen Formstoffsystemen. Die Bedeutung eines Formstoffmanagements ergibt sich aus dem Mangel geeigneter Messverfahren den Altsand in seiner Zusammensetzung online zu messen und dadurch die sich nach neuerlichem Aufbereitungsprozess (s. Sandaufbereitung) ergebenden Eigenschaften zu ermitteln. Bedingt durch das Umlaufverhalten des Formstoffes (zuvor stattgefundene Abgießprozesse) hat der Altsand sehr wechselnde Eigenschaften, die es gilt durch Rezeptvorgaben am Mischer auszugleichen. In der aktuellen Praxis haben sich vier Verfahren herauskristallisiert, indem eine gleichmäßige, den Anforderungen entsprechende Zusammensetzung des aufbereiteten Formstoffes durch Rezeptsteuerung erreicht wird. Sie unterscheiden sich im Wesentlichen durch den Automationsgrad für die Rezeptbestimmung (s. Formstoffsteuerung). Somit ist das Formstoffmanagement ein notwendiges Tool in der Gießerei und man versteht darunter in erster Linie die bedarfsgenaue Steuerung des Formsandes. Die Gussprodukte in der Gießerei haben großen Einfluss auf die Varianz der Formsandqualität. Die bekanntesten Einflussgrößen sind z. B.: - Kernsandzulauf - Eisen/Sand-Verhältnis - Gießtemperatur - Entstaubungsanlage Durch Messungen verschiedener Parameter versucht man diese großen Unterschiede der Zusammensetzung zu erkennen und damit gegen zu steuern. Man unterscheidet zwischen reaktive (rückwirkend) und präventive (vorbeugend) Steuerung. Für eine reaktive Steuerung wird heute in der modernen Aufbereitung von tongebundenen Formstoffen Inline-Prüfgeräte mit dazugehöriger Software zu Hilfe genommen, wie z. B. der QualiMaster AT1 in Bild 1 (Maschinenfabrik Gustav Eirich GmbH & Co KG) mit dem SandReport in Bild 2 (Maschinenfabrik Gustav Eirich GmbH & Co KG). Weil jede Charge beprobt wird, kann schnell Einfluss genommen werden – entweder manuell oder automatisch direkt für die nächste Charge. Pro Charge werden bis zu drei Proben genommen. Die gemessenen Prozesswerte werden über geeignete Schnittstellen der Anlagensteuerung zur Verfügung gestellt. Diese dienen der automatischen Korrektur des Wassergehaltes und damit der Verdichtbarkeit sowie des Bentonitgehaltes, der direkt Einfluss auf die Festigkeit der Form nimmt. Mehr Sicherheit bezüglich des Korrekturfaktors für die Verdunstung wird durch eine zweite Temperaturmessung nach dem Mischer erreicht. Des Weiteren wird der „Springback“ in Promille gemessen. Dieser Informationswert gibt Auskunft über die Rückfederung beim Formen. Ergänzt wird der Prüfumfang durch die Messung des Kontrollwertes der Gasdurchlässigkeit. Die Software SandReport ist Ihr Werkzeug für die Produktionsanalyse der gesamten Formstoffaufbereitung. Sie übernimmt alle relevanten Chargendaten wie Dosierdaten, dem Feuchtekorrektur-System AC1 und dem Inline-Prüfgerät AT1. Die Darstellung der Chargendaten mit den Funktionen Messdatenerfassung, Labordateneingabe, grafische und statistische Auswertung erlaubt eine umfassende Produktionsanalyse und sorgt für optimale Rückverfolgbarkeit (Bild 3, Maschinenfabrik Gustav Eirich GmbH & Co KG). Bei der präventiven Formstoffsteuerung ist das Ziel den rücklaufenden Altsand über die Produktionszeit homogen in den Silos zu lagern. Das heißt, für jede neue Mischung steht die selbe Altsandqualität, in Bezug auf die Verlustrate durch den Abguss, zur Verfügung. Das setzt vorraus , dass bereits mit Beginn der Formherstellung der Formstoff auf die zu erwartende Belastung eingestellt wird. Die Dosierungsmengen werden über die Modelldaten (Gussteilbezogene Daten); wie - Formstoffgewicht der Form - Kerngewicht der Form - Gießgewicht - Gießtemperatur berechnet und in entsprechenden Rezepten in einer Datenbank hinterlegt. Dies ist mit der Software SandExpert (Bild 4, Maschinenfabrik Gustav Eirich GmbH & Co KG) möglich. So kann bei jedem Modellwechsel das passende Dosierrezept gewählt werden. Weiterführende Stichworte:FormstoffbilanzFormstoffkreislaufFormstoffrückgewinnung | https://www.giessereilexikon.com/en/foundry-lexicon/Encyclopedia/show/mold-material-management-4409/?cHash=220b4a6ce34a839a2f96639fe8b1a089 | https://www.giessereilexikon.com/giesserei-lexikon/Encyclopedia/show/formstoffmanagement-797/?cHash=220b4a6ce34a839a2f96639fe8b1a089
Mold material hardening | In contrast to compaction, solidification of the mold material takes place due to chemical reactions without considerable change of the distance between grains.Solidification may take place at room temperature (No-bake process, cold box process) or at higher temperatures (hot box process, shell-molding process). | Formstoffverfestigung | Im Gegensatz zur Verdichtung wird der Formstoff hier durch chemische Reaktionen ohne nennenswerte Veränderung des Kornabstandes verfestigt. Dabei kann die Verfestigung bei Raumtemperatur (Kaltharzverfahren, Cold-Box-Verfahren) oder bei höheren Temperaturen (Hot-Box-Verfahren, Maskenformverfahren) geschehen. | https://www.giessereilexikon.com/en/foundry-lexicon/Encyclopedia/show/mold-material-hardening-3775/?cHash=8e424abe4900812f7b3aaf61b2ffaebc | https://www.giessereilexikon.com/giesserei-lexikon/Encyclopedia/show/formstoffverfestigung-160/?cHash=8e424abe4900812f7b3aaf61b2ffaebc
Mold material control | Controls the composition and therefore the properties of bentonite-bound mold material systems (bentonite sands). In this way, mold material control can compensate for quality deviations in the mold material due to continuous monitoring and testing of the mold material circulation (s. Mold sand testing). The parameters and variables measured during mold material testing are linked and compared with the reference value (casting quality). The most important methods used for this purpose are listed below: 1. Conventional testing technologies On the basis of specified intervals, the molding material properties measured at specimen are compared with the technologically defined values and manually corrected in the molding material circulation, as required. The disadvantage of this method is that it is not suited for wielding influence on the entire process and temporary variations cannot be taken into account. However, this type of control is capable of ensuring consistency of the molding material properties within the specified limits for conventional molding processes. 2. Use of computing equipment (offline) With this method, mold material testing is also performed manually and with a certain time lag compared with production. However, due to the use of computers it is possible to link the apropriate algorithms in the form of influential and reference variables with each other. Reaction with regard to deviations takes longer periods. This type of mold material control is preferably used in production systems with low to medium process dynamics. 3. Preventive molding material control In this scenario, control operations that are deduced from process data (e.g. sand-iron ratio or thermal loads of the molding material) are performed preventively for anticipatory control, i.e. before the occurrence of changes and modifications in the molding material quality. Material control is generally performed by means of computers and allows for calculation of individual addition rates of components such as bentonite, carbon dust, new sand. In this way, the test effort is more an more shifted from mold material testing to acquisition and implementation of process data. 4. Mold material control with the help of automatic data acquisition (online) State-of-the-art automated mold systems with requirements for high and consistent mold material quality and options for immediate response to changes in the recirculation system make automated data acquisition, computer-controlled data analysis and corresponding output of dosing signals mandatory conditions (datec Dosier- und Automationstechnik GmbH). It is particularly the options for automated data acquisition, control of mold material moisture, and definition of used mold material quality (residual water content, temperature, activated clay, sediment contents) that must be strongly emphasized. Additional references:Mold material balanceMold material managementMold material recoverySand conditioningSand regeneration | Formstoffsteuerung | Steuert die Zusammensetzung und damit die Eigenschaften von bentonitgebundenen Formstoffsystemen (Bentonitsanden). Damit nimmt die Formstoffsteuerung Einfluss auf Qualitätsabweichungen des Formstoffes als Ergebnis kontinuierlicher Überwachung und Prüfung des Formstoffkreislaufes (s. Formsandprüfung) wobei Einflussgrößen die bei der Formstoffprüfung ermittelt werden mit der Zielgröße (Gussstückqualität) verknüpft werden. Im Wesentlichen kommen dabei folgende Methoden zum Einsatz: 1. Konventionelle Prüftechnologien Nach vorgegebenen Zeiträumen werden die an Proben ermittelten Formstoffeigenschaften mit den technologisch vorgegebenen Werten verglichen und bei Bedarf im Formstoffkreislauf manuell korrigiert. Nachteil dieser Methode ist, dass sie keinen Einfluss auf den gesamten Prozess ausüben und auch kurzzeitige Schwankungen nicht berücksichtigen kann. Bei konventionellen Formverfahren kann jedoch auch mit dieser Art der Steuerung eine Konstanz der Formstoffeigenschaften innerhalb der vorgegebenen Grenzen sichergestellt werden. 2. Einsatz von Rechentechnik (offline) Auch hier erfolgt die Formstoffprüfung manuell und zeitversetzt zur Fertigung. Allerdings werden durch den Einsatz von Computern entsprechende Algorithmen in Form von Einfluss- und Zielgrößen miteinander verknüpft. Das Reagieren auf Abweichungen vollzieht sich in größeren Zeitabschnitten. Einsetzbar ist diese Art der Formstoffsteuerung Fertigungssystemen mit niedriger bis mittlerer Prozessdynamik. 3. Präventive Formstoffsteuerung Hier werden Steueroperationen die aus Prozessdaten (z. B. Sand/Eisenverhältnis oder thermische Belastung des Formstoffes) abgeleitet werden, präventiv, also noch bevor Änderungen der Formstoffqualität eingetreten sind, zur vorausschauenden Steuerung durchgeführt. Diese Steuerung erfolgt in der Regel mit Rechnern und gestattet die Zugaberaten einzelner Komponenten wie Bentonit, Kohlenstaub, Neusand usw. zu ermitteln. Damit verlagert sich der Prüfaufwand von der Formstoffprüfung zunehmend auf die Ermittlung und Umsetzung von Prozessdaten. 4. Formstoffsteuerung mit Hilfe automatischer Messwerterfassung (online) Modernste automatisierte Formanlagen mit hohen und konstanten Anforderungen an die Formstoffqualität und der Möglichkeit sofort auf Veränderungen im Umlaufsystem reagieren zu können, zwingen zu automatisierter Messwerterfassung, rechnergesteuerter Datenauswertung und entsprechender Ausgabe von Dosiersignalen (datec Dosier- und Automationstechnik GmbH). Hervorzuheben sind vor allem die Möglichkeit der automatischen Messwerterfassung und Steuerung der Formstofffeuchte sowie die Bestimmung der Altformstoffqualität (Restwassergehalt, Temperatur, Aktivton, Schlämmstoffgehalt.Weiterführende Stichworte:FormstoffbilanzFormstoffmanagementFormstoffrückgewinnungFormstoffaufbereitungSandregenerierung | https://www.giessereilexikon.com/en/foundry-lexicon/Encyclopedia/show/mold-material-control-3772/?cHash=9b6eae34721ec8d29426c9450e784336 | https://www.giessereilexikon.com/giesserei-lexikon/Encyclopedia/show/formstoffsteuerung-157/?cHash=9b6eae34721ec8d29426c9450e784336
Mold material compatibility | This term describes the possibility of using the reclaimed material of one mold material system to incorporate it in mold material of a different type. For example, reclaimed material recovered from acidic mold materials are not compatible with alkaline systems. | Formstoffverträglichkeit | Man versteht darunter die Möglichkeit das Regenerat eines Formstoffsystems in einem andersartigen Formstoff einzusetzen. So sind beispielsweise Regenerate aus sauren Formstoffen nicht in basischen Systemen verwendbar. | https://www.giessereilexikon.com/en/foundry-lexicon/Encyclopedia/show/mold-material-compatibility-3776/?cHash=b0b2c4ec0dee99592d3d29955a3da541 | https://www.giessereilexikon.com/giesserei-lexikon/Encyclopedia/show/formstoffvertraeglichkeit-161/?cHash=b0b2c4ec0dee99592d3d29955a3da541
Mold material compaction | Minimization of the average grain distance and simultaneous increase of the weight by volume. In bentonite-bound mold materials, mold material compaction is a prerequisite for appropriate molds. In addition to processes such as ramming, squeezing, jolting, and vibrating, it is mainly modern methods, such as blowing, shooting, and air impulse compaction that are used for this purpose. Additional references:CompactionCompaction testingCore forming machine | Formstoffverdichtung | Verringerung des mittleren Kornabstandes bei gleichzeitiger Erhöhung des Raumgewichtes. Die Formstoffverdichtung ist bei bentonitgebundenenFormstoffen Voraussetzung zur Herstellung von qualitätsgerechten Formen. Heute kommen als Formstoffverdichtungsverfahren neben dem Stampfen, Pressen, Rütteln und Vibrieren vor allem moderne Verfahren wie Blasen, Schießen und Luft-Impulsverdichtung zum Einsatz. Weiterführende Stichworte:VerdichtungVerdichtbarkeitsprüfungKernschießmaschine | https://www.giessereilexikon.com/en/foundry-lexicon/Encyclopedia/show/mold-material-compaction-3774/?cHash=95f9eb0eb69dcd3b010d0a7c8af6eddc | https://www.giessereilexikon.com/giesserei-lexikon/Encyclopedia/show/formstoffverdichtung-159/?cHash=95f9eb0eb69dcd3b010d0a7c8af6eddc
Mold material balance | Aid used to find numerous characteristic values relating to the make up of the sand composition. The balance considers the past and, to do so, all material flows are collected over 20 to 30 working days. In casting, this concerns the amount of iron cast and the amount of coresand which enters the sand flow. In addition, the total consumptions of all additives such as bentonite, coal dust and new sand (s.a. Addition of new sand, Addition of mold material) are measured. Here, most of the characteristic values (wear factors for bentonite and carbon) always refer to the amount of iron cast and the sand-to-iron ratio. By evaluating the mold material balance, preventative control of the current form sand system depending on the respective range of castings is possible. The identification of the mold material balance serves the goal of ensuring a uniform make up of the sand composition which meets the requirements. In practice, additional effects such as dust discharge, the wall strength of the castings or the number of sand uses, are also recorded in order to find the suitable recipe to be used through ever more complex determination formulae.Further references:Mold sand testingMold material managementMold material controlUsed core sandSand conditioningSand regenerationRecirculating system sand | Formstoffbilanz | Hilfsmittel zur Ermittlung zahlreicher Kennwerte über die Zusammensetzung des Sandhaushaltes. Mit der Bilanz wird die Vergangenheit betrachtet, indem für 20 bis 30 Werktage alle Materialströme kumuliert werden. Dies betrifft beim Guss die vergossenen Eisenmenge sowie die in den Sandstrom zulaufende Kernsandmenge. Weiterhin werden die Gesamtverbräuche aller Zuschlagstoffe wie z. B. Bentonit, Kohlenstaub und Neusand (s.a. Neusandzusatz, Formstoffzusatz). Dabei beziehen sich die wesentlichen Kennwerte (Verschleißfaktoren für Bentonit und Kohle) immer auf die Menge vergossenen Eisen und auf das Sand - Eisenverhältnis. Durch Auswertung der Formstoffbilanz ist die präventive Steuerung des gegenwärtigen Formsandsystems in Abhängigkeit der jeweiligen Gusssortimente möglich. Die Ermittlung der Formstoffbilanz dient dem Ziel eine gleichmäßige, den Anforderungen entsprechenden Zusammensetzung des Sandhaushaltes zu gewährleisten. In der Praxis werden auch weitergehende Effekte, wie Staubaustrag, Wandstärke der Gussstücke oder Zahl der Sandumläufe aufgenommen, um über immer komplexere Bestimmungsformeln den geeigneten Rezeptansatz zu finden.Weiterführende Stichworte:FormsandprüfungFormstoffmanagementFormstoffsteuerungKernaltsandSandaufbereitungSandregenerierungUmlaufsand | https://www.giessereilexikon.com/en/foundry-lexicon/Encyclopedia/show/mold-material-balance-4408/?cHash=83ad2b97707df8766cc9fb1478b7f227 | https://www.giessereilexikon.com/giesserei-lexikon/Encyclopedia/show/formstoffbilanz-796/?cHash=83ad2b97707df8766cc9fb1478b7f227
Mold material additive | In the first place, mold material additives have an influence on the interaction between mold material and casting material (e.g. lustrous carbon formers), and in the second place, they are also intended to improve the utilization properties of the mold material mixture (e.g. organic glue). | Formstoffzusatz | In erster Linie beeinflussen Formstoffzusätze die Wechselwirkung zwischen Formstoff und Gießwerkstoff (z. B. Glanzkohlenstoffbildner) und sollen zweitens auch die Gebrauchseigenschaften der Formstoffmischung verbessern (z. B. organischer Leim, Stärke). | https://www.giessereilexikon.com/en/foundry-lexicon/Encyclopedia/show/mold-material-additive-3777/?cHash=058b635573be771d8911a61c59ba0507 | https://www.giessereilexikon.com/giesserei-lexikon/Encyclopedia/show/formstoffzusatz-162/?cHash=058b635573be771d8911a61c59ba0507
Mold locking unit | Die casting machine appliance to move the movable mold half which has the functions of closing, locking and opening. The mold locking unit is used to open and close the die casting mold where the movable mold half is shifted and to create the die locking force during casting and/or locking the movable mold halves during die casting. The most important components according to Fig. 1 are the following: - Fixed fixing plate (fixed fixing shield) to accommodate the fixed mold half (casting mold) and in case of cold chamber machines also to accommodate the shot assembly (casting chamber and shot sleve) - Movable fixing plate (movable fixing shield, cylinder plate) to accommodate the movable mold half (ejector mold half) - Columns (guiding columns) to accommodate the die locking force created by the locking device as well as to guide the movable fixing plate. In general, the mold locking unit is driven by a hydraulic closing cylinder. However, today smaller machines with entirely electric drives are available on the market. Fig. 2 (Bühler AG) shows the mold locking units of a modern cold chamber die casting machine.Die locking force application occurs through - Positive-mode locking systems or - Positive-fit locking systems (see Mold locking). | Formschließeinheit | Einrichtung von Druckgießmaschinen zum Verschieben der beweglichen Formhälfte mit den Aufgaben Schließen, Zuhalten und Öffnen. Die Formschließeinheit dient zum Öffnen und Schließen der Druckgießform, wobei die bewegliche Formhälfte verschoben wird, und zur Erzeugung der Formzuhaltekraft während des Gießens bzw. der Verriegelung der beweglichen Formhälfte während des Druckgießens. Die wichtigsten Bauteile nach Bild 1 sind: - Feste Aufspannplatte (fester Aufspannschild) zur Aufnahme der feststehenden Formhälfte (Eingießformhälfte) und bei Kaltkammermaschinen zusätzlich zur Aufnahme der Gießgarnitur (Gießkammer und Gießkolben) - Bewegliche Aufspannplatte (beweglicher Aufspannschild, Zylinderplatte) zur Aufnahme der beweglichen Formhälfte (Auswerferformhälfte) - Säulen (Führungssäulen) zur Aufnahme der von der Formschließeinheit erzeugten Formzuhaltekraft sowie zur Führung der beweglichen Aufspannplatte. Der Antrieb der Formschließeinheit erfolgt im Allgemeinen durch einen hydraulischen Schließzylinder. Jedoch sind mittlerweile auch kleinere Maschinen mit vollständigem elektrischem Antrieb am Markt verfügbar. Bild 2 (Bühler AG)zeigt die Formschließeinheit einer modernen Kaltkammerdruckgießmaschine. Das Aufbringen der Formzuhaltekraft erfolgt über - Kraftschlüssige Zuhaltesysteme oder - Formschlüssige Zuhaltesysteme (siehe Formzuhaltung). | https://www.giessereilexikon.com/en/foundry-lexicon/Encyclopedia/show/mold-locking-unit-4248/?cHash=57f925fb959cc27a0e073edebaa43487 | https://www.giessereilexikon.com/giesserei-lexikon/Encyclopedia/show/formschliesseinheit-635/?cHash=57f925fb959cc27a0e073edebaa43487
Mold inoculation | Addition of substances with an effect on nucleation to the melt directly in the mold in order to influence the solidification behavior and structure formation in the as-cast condition in a targeted manner. Usually, so-called in-mold inoculants are used for machine mold casting (Fig. 1, ASK Chemicals Metallurgy GmbH) and inoculant blocks (Fig. 2, ASK Chemicals Metallurgy GmbH) for hand mold casting. Fig. 3 (ASK Chemicals Metallurgy GmbH) shows in-mold inoculants and their application in the downsprue system, Fig. 4 (ASK Chemicals Metallurgy GmbH) shows inoculant blocks and their possible integration into the casting vessel (see also Downsprue). The raw molds are selected on the basis of the dissolution time of the raw molds, casting time (see Casting time diagram) and casting weight. Mold inoculation means an optimum late inoculation “without” any noticeable fading effect. It can be used for small, thin-walled components as well as for the hand mold casting of castings of more than 200t. In addition to the use in core prints, particularly formed in-mold inoculants are available for insertion in front of or on casting filters. A special kind of an inoculant/filter combination is the so-called combination filter where the inoculant is integrated into a filter (Fig. 5). The benefits of mold inoculation can be summarized as follows: - The inoculant amount is rather precisely adjusted to the casting mass. - The fading effect of the inoculation is practically zero. - The dissolution of the inoculant takes place in the absence of air. - The inoculation increases the number of graphite nodules or, with flake graphite cast iron, promotes a fine A graphite formation. - The production of GJS-400 or GJS-400-18 LT/RT in the as-cast condition is possible thanks to an increased number of nodules and a higher ferrite fraction (heat treatment can be omitted). - The inoculation counteracts the formation of segregation. Additional references:Inoculation wireInoculation bodyInoculant inclusionsLong-term inoculantMagnesium fading | Formimpfung | Zusatz keimwirksamer Stoffe zur Schmelze direkt in der Form um das Erstarrungsverhalten bzw. die Gefügeausbildung im Gusszustand gezielt zu beeinflussen. Dabei werden in der Regel sogenannte Formimpflinge beim Einsatz für den maschinengeformten Guss (Bild 1, ASK Chemicals Metallurgy GmbH) und Impfblöcke (Bild 2, ASK Chemicals Metallurgy GmbH) für den Handformguss verwendet. Bild 3 (ASK Chemicals Metallurgy GmbH) zeigt Formimpflinge und deren Anwendung im Eingusssystem, Bild 4 (ASK Chemicals Metallurgy GmbH) Impfblöcke und beispielhaft deren Einbau im Gießbassin (s. a. Einguss). Die Formlinge werden unter Beachtung der Auflösungszeit der Formlinge, der Gießzeit und des Gießgewichtes ausgewählt. Formimpfung bedeutet eine optimale Spätimpfung "ohne" merklichen Abklingeffekt. Dieses Formimpfen ist sowohl für kleine dünnwandige Teile als auch für Handformguss für Gussstücke bis über 200 t anwendbar. Neben der Anwendung in einer Kernmarke werden auch speziell geformte Formimpflinge zum Einlegen vor bzw. auf einen Gießfilter angeboten. Eine spezielle Form der Kombination von Impfling und Filter ist der sogenannte Kombifilter, bei dem der Impfling in einen Filter eingebracht ist (Bild 5). Die Vorteile der Formimpfung lassen sich wie folgt zusammenfassen: - Die Impfmenge ist ziemlich genau auf die Gussstückmasse abgestimmt. - Der Abklingeffekt der Impfung ist praktisch null. - Die Auflösung des Impfmittels erfolgt unter Luftabschluss. - Durch die Impfung wird die Grafitkugelzahl erhöht bzw. bei Gusseisen mit Lamellengrafit eine feine Grafitausbildung (A-Grafit) gefördert. - Die Herstellung von GJS-400 oder GJS-400-18 LT/RT im Gusszustand ist durch Erhöhung der Kugelzahl und des Ferritanteils möglich (Einsparung einer Wärmebehandlung). - Der Bildung von Seigerungen wird entgegengewirkt. Weiterführende Stichworte:ImpfdrahtImpfkörperImpfmitteleinschlüsseLangzeitimpfmittelMagnesiumabklingen | https://www.giessereilexikon.com/en/foundry-lexicon/Encyclopedia/show/mold-inoculation-4693/?cHash=3afb3a73fafb7d22cecd25c89708e6ce | https://www.giessereilexikon.com/giesserei-lexikon/Encyclopedia/show/formimpfung-1082/?cHash=3afb3a73fafb7d22cecd25c89708e6ce
Mold material coating | Coating materials are applied to high-load mold surfaces to obtain better surface quality of cast parts and to prevent occurrence of casting defects (e.g. veining). Today, they are available in liquid to pasty consistency; coating materials in powdered form are very rare.Fig. 1:Mold material coating, (Foseco Foundry Division Vesuvius GmbH) Additional references: Facing coat Burn-off facing coatMold sand-based casting defect | Formstoffüberzug | Überzugsstoffe werden auf hochbeanspruchte Formoberflächen aufgetragen um eine bessere Oberflächenqualität der Gussteile zu erreichen und Gussfehler (z. B. Blattrippen) zu vermeiden. Sie werden heute von flüssiger bis hin zu pastöser Form angeboten, Überzugsstoffe in Pulverform sind selten.Bild 1: FormstoffüberzugSchlichte, (Foseco Foundry Division Vesuvius GmbH)Weiterführende Stichworte:SchlichteAbbrennschlichteFormsandbedingte Gussfehler | https://www.giessereilexikon.com/en/foundry-lexicon/Encyclopedia/show/mold-material-coating-3773/?cHash=e4e5b628279a969630c1aef2aef76a96 | https://www.giessereilexikon.com/giesserei-lexikon/Encyclopedia/show/formstoffueberzug-158/?cHash=e4e5b628279a969630c1aef2aef76a96
Mold height adjustment | Mechanical appliance on a positive-locking die casting machine to adjust the mold height. All positive-locking locking systems require mold height adjustment (construction height of the entire die casting mold parallel to the shot axis) to created the exact required mold locking force when the mold is closed. For this reason, the entire locking mechanism needs to be adjustable in its position along the shot axis. In modern machinery, the mold height is adjusted through its own drive working evenly on all four columns. In general, two construction types proved to be effective where the mold height is either adjusted using a sprocket of using a worm shaft. In case of mold height adjustment using a sprocket (Fig. 1), the tie bar nuts are used as adjusting nuts driven by a sprocket. The sprocket always remains in contact adjusting all four tie bar nuts at the same time and mechanically locking them. An execution example of mold height adjustment using a sprocket is illustrated in Fig. 2. In case of mold height adjustment using a worm shaft, tie bar nuts have the form of worm gears (Fig. 3, Bühler AG). In most cases, two worms are on the same wave remaining in contact with two of the four tie bar nuts. Both worm shafts can be connected through a chain or a bevel drive. These worm gears perform the column gear and the shot plate guiding (joint shield), the machine component where the toggle lever system is highed. Modern mold height adjustments of this type have a hydromotor drive including distance measuring systems end mechanical end position cut-offs as schematically displayed in Fig. 4 (Bühler AG). The mold height distance measuring occurs through pulse counting at the control limit switch. The cam plate drive by the hydraulic engine serves as pulse generator. An execution example of mold height adjustment using a worm shaft is illustrated in Fig. 5. The detail image of the chain drive and the worm shaft including tie bar nuts are shown in Fig. 6 (Bühler AG). | Formhöhenverstellung | Mechanische Einrichtung an einer formschlüssigen Druckgießmaschine zur Verstellung der Formhöhe. Alle formschlüssigen Zuhaltesysteme erfordern eine Einstellung der Formhöhe (Bauhöhe der gesamten Druckgießform parallel zur Schießachse), damit die erforderliche Formzuhaltekraft exakt bei geschlossener Form erzeugt wird. Der gesamte Schließmechanismus muss daher in seiner Position entlang der Schießachse verstellbar sein. In modernen Maschinen wird die Formhöhenverstellung über einen eigenen Antrieb bewerkstelligt, der gleichmäßig auf alle vier Säulen wirkt. Grundsätzlich haben sich zwei Bauarten bewährt, wobei einerseits die Formhöhenverstellung mittels eines Zahnkranzes und andererseits mittels einer Schneckenwelle ausgeführt wird. Bei der Formhöhenverstellung mittels Zahnkranz (Bild 1) dienen die hinteren Säulenmuttern als Stellmuttern, die von einem Zahnkranz betätigt werden. Der Zahnkranz bleibt stets im Eingriff und verstellt alle vier Säulenmuttern gemeinsam und verriegelt diese mechanisch. Ein Ausführungsbeispiel einer Formhöhenverstellung mittels Zahnkranz zeigt Bild 2. Bei der Ausführung der Formhöhenverstellung mittels einer Schneckenwelle sind die Säulenmuttern als Schneckenräder ausgeführt (Bild 3, Bühler AG). Meist befinden sich zwei Schnecken auf einer gemeinsamen Welle im Eingriff mit zwei der vier Säulenmuttern. Beide Schneckenwellen können mittels Kettentrieb oder einem Kegelradgetriebe miteinander verbunden sein. Die Schneckenräder übernehmen hier einerseits die Säulenführung und andererseits die Führung in der Schließplatte (Gelenkschild), jenem Bauteil der Maschine, an dem das Kniehebelsystem angelenkt ist. Moderne Formhöhenverstellungen dieser Bauart verfügen über einen Hydromotorenantrieb mit Wegmesssystem und mechanischer Endlagenabschaltung, wie er schematisch in Bild 4 (Bühler AG) dargestellt ist. Die Wegmessung der Formhöhe erfolgt dabei über die Impulszählung am Endschalter. Als Impulsgeber dient die vom Hydromotor angetriebene Nockenscheibe. Ein Ausführungsbeispiel der Formhöhenverstellung mittels Schneckenwelle ist in Bild 5 dargestellt. Die Detailaufnahme des Kettentriebes und der Schneckenwelle mit Säulenmutter geht aus Bild 6 (Bühler AG) hervor. | https://www.giessereilexikon.com/en/foundry-lexicon/Encyclopedia/show/mold-height-adjustment-4247/?cHash=e0608b0ce30103d6e1d15577de65d5d2 | https://www.giessereilexikon.com/giesserei-lexikon/Encyclopedia/show/formhoehenverstellung-634/?cHash=e0608b0ce30103d6e1d15577de65d5d2
Mold height | Mold height in die casting describes the thickness of both mold halves when the die casting mold is closed (mold construction height). The mold height is the distance between the fixed and movable fixing plate resulting from a closed mold (Fig. 1).Additional references:Mold height adjustment | Formhöhe | Als Formhöhe wird beim Druckgießen die Dicke der beiden Formhälften bei geschlossener Druckgießform bezeichnet (Bauhöhe der Form). Die Formhöhe ist also der Abstand zwischen der beweglichen und der festen Formaufspannplatte, der sich bei geschlossener Form ergibt (Bild 1).Weiterführende Stichworte:Formhöhenverstellung | https://www.giessereilexikon.com/en/foundry-lexicon/Encyclopedia/show/mold-height-4246/?cHash=10352b1f19da1c7e129fc878ab1b6703 | https://www.giessereilexikon.com/giesserei-lexikon/Encyclopedia/show/formhoehe-633/?cHash=10352b1f19da1c7e129fc878ab1b6703
Mold filling time in pressure die casting | Time within which the die casting mold is filled with melt.The prerequisite for obtaining die-cast parts of high quality is the requirement that the melt must completely fill the mold cavity before solidifying or reaching too high of a solid-phase fraction. Excessive mold filling times and low flow rates during pressure die castinglead to premature solidification of the casting, resulting in an incomplete casting or cold shuts (see Cold shuts) and flow lines (flow marks).Mold filling times which are too low and associated with high melt flow rates can lead to mold erosion, soldering of the melt to the mold walls and an increased amount of entrapped air. In addition, a high dynamic pressure peak is generated at the end of mold filling which, if occurring again and again, may also result in damages to the die casting mold and closing unit or dimensional issues due to the formation of burrs. These requirements and marginal conditions must now be used to derive reliable casting times for mold filling.The flow rate required for complete and faultless mold filling is based on many factors. The following normal ranges typical in practice are applied for the flow rate in the gate (gate speedvA): - 25 to 70m/s for aluminum alloys, - 30 to 45m/s for brass, - 30 to 50m/s for zinc alloys, - 40 to 100m/s for magnesium alloys. The lower values apply to relatively thick-walled, the higher values to thin-walled castings. The most important influencing factors are listed in Fig. 1.The optimum casting time depends on many factors, the most important influences being: - Type of alloy - Mean casting wall thickness sm - Geometric shape of the mold cavity (i.e. the mold resistance) - Melt temperature or solid-phase fraction in the melt during casting - Mold temperature - Maximum flow length inside the mold cavity The wall thickness of the casting is considered to be one of the most important parameters. Flow rates at the lower end of the range are used for castings having a relatively high wall thickness (e.g. gearboxes or crankcases), while flow rates in the upper range are rather used for thin-walled castings (e.g. laptop housings, thin-layer castings). The casting time for filling the mold cavity can be calculated according to the following eq. 1:Eq. 1:Wherein:t = casting time in sV = casting volume in m3AA = gate area in m2vA = flow rate in the gate in m/sFor dimensions more typical in practice, the equation is as follows (with the mold filling time t being calculated in ms):Eq. 2: vA is based on eq. 1 so that the casting time according to eq. 3 is as follows:Eq. 3:When using the casting mass m for calculation instead of the casting volume, then V = m/ρl and the mold filling time t is:Eq. 4:In practice, casting time diagrams and tables are often used for orientation, mainly established on the basis of the mean casting wall thickness and the alloy used.Additional references:Mold filling timeCasting time diagramFlow rate in pressure die casting | Formfüllzeit beim Druckgießen | Jene Zeit, innerhalb welcher der Druckgießform-Hohlraum mit Schmelze gefüllt ist.Die Voraussetzung zur Erzielung von Druckgussteilen mit hoher Qualität besteht in der Forderung, dass die Schmelze den Formhohlraum vollständig füllt, bevor sie erstarrt bzw. einen zu hohen Anteil an fester Phase aufweist. Zu lange Formfüllzeit und niedrige Strömungsgeschwindigkeit beim Druckgießen führen zu vorzeitiger Erstarrung des Gussstückes und ein unvollständiger Guss bzw. Kaltfließstellen (s. Kaltlauf) und Fließlinien (Fließfiguren) sind die Folge.Zu geringe Formfüllzeiten verbunden mit hohen Strömungsgeschwindigkeiten der Schmelze können zu Formerosion, zum Anschweißen der Schmelze an den Formwänden und zu vermehrten Lufteinschlüssen führen. Zudem kommt es zur Ausbildung einer hohen dynamischen Druckspitze am Ende der Formfüllung, die ebenfalls bei dauerhaftem, zyklischem Auftreten die Druckgießform und die Schließeinheit schädigen können bzw. zu Maßproblemen durch Gratbildung führen. Aus diesen Forderungen und Randbedingungen müssen nun verlässliche Gießzeiten für die Formfüllung abgeleitet werden.Die zu einer vollständigen und fehlerfreien Formfüllung notwendige Strömungsgeschwindigkeit richtet sich nach vielen Faktoren. Für die die Strömungsgeschwindigkeit im Anschnitt (Anschnittgeschwindigkeit vA) gelten praxisübliche Normalbereiche von - 25 bis 70 m/s für Aluminiumlegierungen, - 30 bis 45 m/s für Messing, - 30 bis 50 m/s für Zinklegierungen, - 40 bis 100 m/s für Magnesiumlegierungen. Die niedrigeren Werte gelten für relativ dickwandige, die höheren Werte für dünnwandige Gussstücke. Die wichtigsten Einflussfaktoren sind in Bild 1 angeführt.Die optimale Gießzeit ist abhängig von vielen Faktoren und zwar werden als wichtigste Einflüsse genannt: - Art der Legierung - Mittlere Gussstückwanddicke sm - Geometrischen Ausbildung des Formhohlraumes (d. h. der Formwiderstand) - Schmelzetemperatur bzw. Anteil an fester Phase in der Schmelze beim Gießen - Formtemperatur - Maximale Fließlänge im Formhohlraum Als eine der wichtigsten Parameter gilt die mittlere Wandstärke des Gussteiles. Bei relativ dickwandigen Gussstücken (z. B. Getriebe- oder Kurbelgehäuse) werden die Strömungsgeschwindigkeiten eher an der unteren Grenze und bei sehr dünnwandigen Gussteilen (z. B. Laptop-Gehäuse, dünnflächige Gussteile) an der Obergrenze gewählt. Die Gießzeit zum Füllen des Formhohlraumes lässt sich dann nach folgender Glg. 1 berechnen: Glg. 1:Hierin bedeuten:t = Gießzeit in sV = Gussstückvolumen in m3AA = Anschnittquerschnitt in m2vA = Strömungsgeschwindigkeit im Anschnitt in m/sIn praxisüblicheren Dimensionen, wobei die Formfüllzeit t in ms berechnet wird, lautet die Gleichung:Glg. 2: Für vA gilt Glg. 1 damit ergibt sich die Gießzeit dann nach Glg. 3 wie folgt:Glg. 3:Rechnet man anstelle des Gussstückvolumens mit der Gussstückmasse m, so ist V = m/ρl und die Formfüllzeit t:Glg. 4:In der Praxis orientiert man sich vielfach an Gießzeitdiagrammen und Gießzeittabellen, wobei vor allem die mittlere Gussstückwanddicke und die verwendete Legierung in die Ermittlung eingeflossen sind.Weiterführende Stichworte:FormfüllzeitGießzeitdiagrammStrömungsgeschwindigkeit beim Druckgießen | https://www.giessereilexikon.com/en/foundry-lexicon/Encyclopedia/show/mold-filling-time-in-pressure-die-casting-4681/?cHash=003fc3bd923b83a1af9ff79fa07be6f6 | https://www.giessereilexikon.com/giesserei-lexikon/Encyclopedia/show/formfuellzeit-beim-druckgiessen-1070/?cHash=003fc3bd923b83a1af9ff79fa07be6f6
Mold filling control sensor | Cavity sensor for the use during the die casting process which is attached to the shot piston and records the changes of the piston speed during the injection process - during the slow shot and the mold filling phase.One of the problematic areas if die casting is the interaction of shot chamber, casting piston and mold filling. It is very difficult to record such processes using measuring devices, in addition, problems can only be minimized, not avoided. The problems comprise among other things: - A changed shot chamber geometry due to thermal and mechanical stresses with significant shot chamber movements - Air or casting gasses inclusion by the melt due to the casting piston movement setting during the slow shot phase - Melt cooling and partial solidification in the shot chamber due to heat dissipation at the shot chamber and the casting piston - The solidified melt portion in the shot chamber is not available for mold filling. Pre-solidified areas block gate parts so that only a part of the gate is effective for mold filling - The solidified melt part in the shot chamber is not available especially for the shrinking volume post-feeding during the cooling process in the mold cavity and for the solid/liquid transition, which results in cavities in the casting The company Electronics GmbH provides its customers with an advance mold filling control sensor (FFCS) (Fig. 1). This is the first sensor establishing a direct connection to the mold filling process which to a large extent results in a quality improvement. This sensor is attached to the shot piston. It transmits proportional signals during the mold filling process which develop due to the dynamic pressure at the transition of the geometrical conditions in the mold. The sensor has a high sensitivity and for this reason reacts to slightest speed changes. This makes it possible to obtain a specific “fingerprint” of the mold. By using the FFSC, the following conditions can be registered and fault causes can be avoided:1. Fitful starting and corrugation in the first phase (noisy signal curve in Fig. 2)2. Undesired speed change in the first phase3. Piston squeezing4. Piston acceleration with metal before the gate5. High dynamic pressure due to turbulences (air inclusion)6. Premature metal solidification in the thrid phaseThanks to these information on impurities, the caster now has the possibility to specifically change the injection process to achieve a more harmonious mold fillling (smooth FFCS signal curve in Fig. 3).With these sensor recordings, too, sampling rates of 4 to 5kHz are required and made possible. The FFCS signal interpretation of a faulty injection process is illustrated in Fig. 4, the signal evaluation of a correct injection process is shwoin in Fig. 5.Additional references:Mold cavity pressure sensor, Humidity sensor, Air flow sensor, metal front contact sensor, metal front temperature sensor, multi airpipe sensor system, residual gas sensor, acoustic sensor, vacuum sensor | Form-Füll-Control-Sensor | Kavitätssensor für den Einsatz im Druckgießverfahren, welcher am Schusskolben befestigt wird und die Geschwindigkeitsänderungen des Kolbens während des Einpressvorganges - während der Vorlaufphase und Formfüllphase - aufzeichnet.Einer der Problembereiche beim Druckgießen ist das Zusammenspiel von Gießkammer, Gießkolben und Formfüllung. Die Vorgänge sind messtechnisch außerordentlich schwierig zu erfassen, zudem können die Probleme praktisch nicht vermieden, allenfalls minimiert werden. Zu den Problemen gehören: - die während des Gießprozesses aufgrund von thermischen und mechanischen Belastungen veränderten Geometrie der Gießkammer mit erheblichen Gießkammerbewegungen - das Einschließen von Luft- und Gießgasen durch die Schmelze aufgrund der Einstellung der Gießkolbenbewegung in der Vorlaufphase - die Abkühlung und teilweise Erstarrung der Schmelze in der Gießkammer durch Wärmeabfuhr über die Gießkammer und den Gießkolben - der in der Gießkammer erstarrte Anteil der Schmelze steht für die Formfüllung nicht zur Verfügung. Vorerstarrte Bereiche verschließen Teile des Anschnittes, so dass nur ein Teil des Anschnittes für die Formfüllung wirksam ist - der erstarrte Anteil der Schmelze in der Gießkammer steht vor allem für die Nachspeisung des Schwindungsvolumens bei der Abkühlung im Formhohlraum und beim Übergang flüssig/fest nicht zur Verfügung, Lunker im Gussteil sind die Folge Die Firma Electronics GmbH stellt seinen Kunden den weiterentwickelten Form-Füll-Control-Sensor (FFCS) zur Verfügung (Bild 1). Hiermit besteht erstmalig ein Sensor, der eine direkte Verbindung zum Formfüllvorgang herstellt und somit in hohem Maße zu einer Qualitätsverbesserung führt. Es handelt sich um einen Sensor der am Schusskolben befestigt wird. Er übermittelt während des Formfüllvorganges proportionale Signale, die durch den Staudruck bei der Überwindung der in der Form befindlichen geometrischen Gegebenheiten entstehen. Der Sensor ist von hoher Empfindlichkeit und reagiert dadurch auf die kleinsten Geschwindigkeitsänderungen. Daraus kann ein spezifischer "Fingerabdruck" der Form gewonnen werden. Mit dem Einsatz des FFCS können folgende Gegebenheiten registriert und Fehlerursachen vermieden werden:1. Ruckartiges Anfahren und Wellenbildung in der ersten Phase (rauschender Signalverlauf in Bild 2)2. Ungewollte Geschwindigkeitsveränderungen in der ersten Phase3. Kolbenklemmer4. Kolbenbeschleunigung bei Metall vor dem Anschnitt5. Hohe Staudrücke infolge von Turbulenzen (Lufteinbindung)6.Vorzeitiges Erstarren des Metalls während der dritten PhaseDie Information über diese Unregelmäßigkeiten gibt dem Gießer nun die Möglichkeit, gezielt seinen Einpressvorgang abzuändern, um eine harmonischere Formfüllung zu erreichen (ruhiger Verlauf des FFCS-Signals in Bild 3).Auch bei diesen Sensoraufzeichnungen werden mit 4 bis 5 kHz hohe Abtastraten verlangt und ermöglicht. Die Interpretation des FFCS-Signals eines fehlerhaften Einpressvorganges geht aus Bild 4 hervor, die Auswertung der Signale eines korrekten Einpressvorganges sind aus Bild 5 ersichtlich.Weiterführende Stichworte:Forminnendruck-SensorLuftfeuchtesensorLuftmengensensorMetallfront-KontaktsensorMetallfront-TemperatursensorMulti-Airpipe-Sensor-SystemRestgassensorSchallsensorVakuumsensor | https://www.giessereilexikon.com/en/foundry-lexicon/Encyclopedia/show/mold-filling-control-sensor-4533/?cHash=1921f8c8c1795c43f3dad97c3c4e9f08 | https://www.giessereilexikon.com/giesserei-lexikon/Encyclopedia/show/form-fuell-control-sensor-922/?cHash=1921f8c8c1795c43f3dad97c3c4e9f08
Mold filling time | Time needed by a melt to completely fill the mold cavity.The mold filling time needs to be known in order be able to mathematically design a casting system, i.e. to size the downsprue, runner, ducts and gates (see Gating system). In practice, it was shown that, under nearly the same conditions, comparable castings can be produced without defects using different mold filling times.Therefore, there is an optimum mold filling time within a tolerable interval limited by a minimum and a maximum filling time (filling time limits). Exceeding or falling short of these filling time limits increases the probability of casting-related defects.The mold filling times can be determined by calculation and have also been established empirically for various alloys and castings on many occasions. Generally, an average mold filling time or casting rate is applied in practice.For sand casting, Table 1 provides an overview of the advantages and disadvantages of slow or fast mold filling.Additional references:Mold filling time in pressure die castingGate speedCasting time diagram | Formfüllzeit | Zeit, die eine in den Formhohlraum einströmende Schmelze benötigt, um diesen vollständig zu füllen.Zur rechnerischen Auslegung eine Gießsystems, d.h. der Bemessung von Einguss, Lauf, Kanälen und Anschnitten (s. Einguss-Lauf-Anschnittsystem) ist die Kenntnis der Formfüllzeit notwendig. In der Praxis hat sich heraus gestellt, dass vergleichbare Gussstücke unter annähernd gleichen Bedingungen durchaus mit unterschiedlichen Formfüllzeiten fehlerfrei herstellbar sind.Es gibt daher eine optimale Formfüllzeit innerhalb eines tolerierbaren Intervalles, dass von einer minimalen und maximalen Füllzeit begrenzt wird (Grenzfüllzeiten). Werden die Grenzfüllzeiten unter- oder überschritten, so steigt die Wahrscheinlichkeit des Auftretens gießtechnisch bedingter Fehler.Die Formfüllzeiten lassen sich rechnerisch bestimmen und wurden vielfach und für unterschiedliche Legierungen und Gussteile auch empirisch ermittelt. Im Allgemeinen verwendet man in der Praxis eine mittlere Formfüllzeit bzw. Gießgeschwindigkeit.Für Sandguss gibt Tabelle 1 eine Übersicht über die Vor- und Nachteile einer langsamen bzw. raschen Formfüllung.Weiterführende Stichworte:Formfüllzeit beim DruckgießenAnschnittgeschwindigkeitGießzeitdiagramm | https://www.giessereilexikon.com/en/foundry-lexicon/Encyclopedia/show/mold-filling-time-4680/?cHash=f23bad90680ebeb815631ca00f02db27 | https://www.giessereilexikon.com/giesserei-lexikon/Encyclopedia/show/formfuellzeit-1069/?cHash=f23bad90680ebeb815631ca00f02db27
Mold cavity pressure sensor | A cavity sensor for the use in die casting which is attached to the die casting mold and records the pressure/time progress from mold filling and solidification to the extraction.The mold cavity pressure sensor (FIDS) is designed to measure the metal stress in specific areas and for this purpose determines important information on the castingsolidification state during the entre die casting cycle. This is especially important for the selection of the right connection time and the length of the hold period. The mold cavity pressure sensor signal can also be used for determining the correct starting time delay and the entry speed of a local squeeze pin.The sensor consists of a high temperature quartz sensor which was especially developed for this application. The FIDS is a construction without membranes and installed in a robust adapter (Fig. 1). On its smooth and elaborated front, the sensor has a diameter of 8mm, it is flush with the adapter front thanks to an annular clearance ofDuring filling and solidification, there is a characteristic pressure/time progress (Fig. 2) where the decreasing cavity pressure indicates at what time the gate and/or the part solidified. The melt temperature at the front may exceed 700 °Cm a mold cavity pressure of up to 2,000 bar can be measured. All sensor parts are resistant to corrosion. The high temperature cable protected by a steel mesh is connected with the sensor and complies with protection type IP65. The Fischer connector is self-locking and impermeable to splash water. | Forminnendruck-Sensor | Kavitätssensor für den Einsatz im Druckgießverfahren, welcher in die Druckgießform verbaut wird und den Druck-Zeit-Verlauf während der Formfüllung und der Erstarrung bis zur Entnahme aufzeichnet.Der Forminnendruck-Sensor (FIDS) hat die Aufgabe, den Metalldruck an einer bestimmten Stelle zu messen und ermittelt daher wichtige Informationen zum Erstarrungszustand des Gussteils während des gesamten Druckgießzyklus. Dies ist vor allem für die Wahl des richtigen Zeitpunktes der Zuschaltung und der Länge der Nachdruckphase von Bedeutung. Das Signal des Forminnendruck-Sensors kann auch zur Ermittlung der korrekten Startzeitverzögerung und der Einfahrgeschwindigkeit eines lokalen Nachverdichterstiftes (Squeeze Pin) herangezogen werden.Der Sensor besteht aus einem besonders für diese Anwendung entwickelten Hochtemperatur - Quarz - Sensor. Der FIDS ist als membranlose Konstruktion ausgeführt und in einen robusten Adapter eingebaut (Bild 1). Der Sensor hat an seiner ebenen und bearbeiteten Front einen Durchmesser von 8 mm, er ist mit einem Ringspalt von < 10 µm bündig mit der Adapterfront und misst den Druck direkt. Dieser wirkt auf das Messelement aus Quarz, welches eine dem Druck proportionale elektrische Ladung abgibt.Während der Füllung und Erstarrung ergibt sich ein charakteristischer Druck-Zeit-Verlauf (Bild 2), wobei der abfallende Kavitätsdruck anzeigt, zu welchem Zeitpunkt der Anschnitt erstarrt ist bzw. das Teil erstarrt. Die Temperatur der Schmelze, welche die Front berührt, darf 700 °C übersteigen, ein Werkzeuginnendruck bis zu 2.000 bar kann erfasst werden. Alle Sensorteile sind korrosionsbeständig. Das mit Stahlgeflecht geschützte Hochtemperaturkabel ist mit dem Sensor fest verbunden und genügt der Schutzart IP65. Der Fischerstecker ist selbstverriegelnd und spritzwasserdicht. | https://www.giessereilexikon.com/en/foundry-lexicon/Encyclopedia/show/mold-cavity-pressure-sensor-4532/?cHash=42c2fb83b7534e1dc84bd7279d65ebad | https://www.giessereilexikon.com/giesserei-lexikon/Encyclopedia/show/forminnendruck-sensor-921/?cHash=42c2fb83b7534e1dc84bd7279d65ebad
Mold erosion | In the field of foundry technology, the term mold erosion (from the Latin erodere, meaning “to eat away”) refers to the erosive (abrasive) wear of permanent metal molds.Erosive mold wear means the continued material loss at the mold surface due to the contact and relative movement between the mold surface and the incoming melt.In addition to thermal damage to the mold, local surface abrasion of the die casting molds also plays an important role for the service life. The highest stresses mainly occur in the vicinity of the gate at the contour areas which are in direct contact with the flowing melt, resulting in increasing surface roughness.These tribological stresses on the mold are even further intensified by the abrasive effect of the silicon contained in almost all aluminum alloys and of oxides and intermetallic phases. The resulting damage to the mold surface is called erosion. The rough surfaces caused by this erosion exhibit an increased propensity to soldering.Erosive mold wear is believed to be primarily influenced by the following aspects: - Geometry (in particular of the gate, narrow radii, sharp edges, etc.) - Velocity and angle of impact of the melt onto the mold during the mold filling process (see Flow rate in pressure die casting, Flow rate in the gate) - Time of the exposure to wear stresses - Maximum temperature and time- and site-related temperature pattern or gradient and temperature changes In addition to the mold filling quality, the gate is critical for erosion in die casting molds. Here, weld spots at the walls of the mold cavity should also be prevented. Sharp edges, as they appear on core and ejector pins, for example, are inevitable and are particularly prone to wear. Turbulences and cavitation also promotes wear and should therefore be avoided.Adhesion, soldering, corrosion and warm cracks increase with a rising mold temperature, while the erosion temperature decreases with a falling mold temperature. Concerning adhesion, the chemical reaction rate rising together with the temperature is essential. Erosion, on the other hand, rather depends on viscosity or the fraction of the melt which has already changed to the pasty state.The following describes the theories on abrasive erosion for the pressure die casting of aluminum alloys according to Z. W. Chen and M. Z. Jahedi:Impact erosion by a drop of liquidThe most important theory for understanding impact erosion caused by liquid metal drops is that of guided acoustic shock (GAS). This theory explains the impact of a high-velocity liquid drop on a plane surface based on two effects (see Fig. 1): 1. Direct influence of the impact pressure on the mold surface, and 2. subsequent near-surface washout in transverse direction (lateral liquid jet) The mean impact pressure of an accelerated liquid drop is as follows according to eq. 1:Eq.1: pimpMean impact pressureρlMetal density in the liquid statecsAcoustic velocity of the meltvimpImpact velocity of the liquid drop Pursuant to Fig. 1b, the highest impact pressure occurs at the circumference of the shock front and can be up to twice as high as the mean impact pressure pimp , i.e. according to eq. 2:Eq. 2:Studies for determining acoustic velocity in liquid molten metal show values of about 1,000-2,800 m/s. Assuming a gate speed of 50 m/s typical for aluminum die casting and an acoustic velocity in liquid aluminum of 2,500 m/s as per W. Schaafs, this yields the following mean impact pressure according to eq. 3:Eq. 3:and the following maximum impact pressure based on eq. 4:Eq. 4:The resistance of the die casting mold to the impact pressure depends on the strength of the hot-forming steel. At an assumed melt temperature of 570Â°C to 600Â°C, the hot-forming steel 1.2343 has a strength of approx 600–820 MPa depending on its hardness (Fig. 2). Especially in areas of low mold hardness and high gate speeds, the stresses caused by the impact pressures can be greater than the yield strength of 1.2343. However, it can generally be assumed that damage due to impact erosion is low compared to other damage mechanisms such as soldering, even though it is not negligible even at high casting temperatures and very high gate speeds. Therefore, at a high melt temperature and speeds of > 60 m/s, significant damage due to impact erosion must be expected after several thousand cycles and a long incubation time. Particle erosion In recent years, studies (in particular those of Venkatesan and Shivpuri) have shown that the main cause for erosion can be induced by solid particles in the melt. This particularly refers to pre-solidified silicon particles forming in the goose neck, but also to oxides and intermetallic phases which result in increased abrasive wear of the mold surface. In order to assess the erosive effect of particles, it is reasonable to compare the hardness of the die casting mold and the particle hardness. At realistic melt temperatures of 570 to 650Â°C (depending on superheat and retention time of the melt in the goose neck), pre-solidified silicon particles have the following hardness values:Hardness of primary Si particles at 570Â°C: ~ 30 HRC and 650Â°C: ~ 20 HRCAs can also be seen in Fig. 3, the hardness of a hot-forming steel held at a high temperature for 100h is close to the hardness range of the pre-solidified silicon particles, however, this does not mean that the erosion can be completely attributed to the influence of Si particles. The extent to which pre-solidified primary aluminum solid solutions support this type of erosion as soft particles of the same species has not yet been adequately explained and is doubtful, especially since the hardness of the α-Al particles is approx. 10 times lower (~20 HV) than that of hot-forming steel (> 30 HV, ~ 30 HRC). However, the long-term effect of hard particles has also not been completely clarified yet. Cavitation erosion Cavitation is a result of the formation and subsequent collapse of blisters in the mold due to local differences in pressure. Both Preece and Hansson state in their studies that cavitation and gas blisters can occur when the vapor pressure of the melt is exceeded in areas of intense baffles or in the flow shadow behind cores and edges. The die casting professional knows cavitation defects in the area of these sites inside the cavity, even though there are no confirmed studies up to now.It can be concluded that all 3 erosion mechanisms – impact erosion, particle erosion and cavitation erosion – damage the die casting mold in the course of its lifetime, the predominant mechanism depending on the given geometry, velocities, alloy and time. Examples of erosion defects on die casting molds are shown in Figs. 4 and 5. Literature references:Chen Z. W., Jahedi M. Z., Die erosion and its effect on soldering formation in high pressure die casting of aluminium alloys, Materials and design 20 (1999), p. 303-309.Preece C. M., Erosion treaties of materials science and technology, Preece C. M., New York Academic Press, 1979, p. 249-308.Hansson C. M., ASM Handbook, Vol. 19, 1992, ASM International, p. 214-220.Venkatesan K., Shivpuri R.: An investigation of the effect of process parameters on the washout in die casting dies, 18th international Die Casting Congress and Exposition, Indianapolis, USA (1995), p. 361-371.Additional references:ChippingErosionFiring cracksStress cracks | Formerosion | Mit dem Begriff Formerosion (v. lat. erodere „abtragen“) ist in der Gießereitechnik der Erosionsverschleiß (abrasiver Verschleiß) von metallischen Dauerformen gemeint.Unter dem Formerosionsverschleiß wird der fortgesetzte Materialverlust der Formoberfläche infolge des Kontakts und der Relativbewegung zwischen der Formoberfläche und der einströmenden Schmelze verstanden.Neben den thermischen Schädigungen der Form spielt daher der lokale Oberflächenverschleiß der Druckgießformen eine wesentliche Rolle für die Standzeit. Die höchste Beanspruchung findet insbesondere in der Nähe des Anschnitts an den direkt angeströmten Konturbereichen statt und als Folge tritt eine zunehmende Oberflächenrauheit auf.Diese tribologische Beanspruchung der Form wird dabei durch die abrasive Wirkung des in nahezu allen Aluminiumlegierungen enthaltenen Siliziums bzw. auch von Oxiden und intermetallischen Phasen noch verstärkt. Die daraus resultierende Schädigung der Formoberfläche wird als Erosion bezeichnet. Die so entstandenen rauen Oberflächen zeigen eine verstärkte Neigung zum Ankleben.Für den erosiven Formenverschleiß beim Druckgießen werden in erster Linie die folgenden Punkte als maßgebend angesehen: Geometrie (insbesondere des Anschnitts, enge Radien, scharfe Kanten etc.) Geschwindigkeit und Auftreffwinkel der Schmelze auf die Form beim Formfüllvorgang (siehe Strömungsgeschwindigkeit beim Druckgießen, Strömungsgeschwindigkeit im Anschnitt) Zeitdauer der Verschleißbeanspruchung Maximale Temperatur sowie zeitlicher und örtlicher Temperaturverlauf bzw. Temperaturgradient und Temperaturwechsel Der Anschnitt ist neben der Qualität der Formfüllung entscheidend für die Erosion der Druckgießform. Er sollte auch Anschweißstellen an den Wänden des Formhohlraums verhindern. Da scharfe Kanten, wie sie beispielsweise an Kern- und Auswerferstiften auftreten, unvermeidbar sind, unterliegen diese einem besonderen Verschleißangriff. Das Verursachen von Turbulenzen und Kavitation ist gleichfalls verschleißfördernd und daher zu vermeiden.Adhäsion, Anklebungen, Korrosion und Wärmerisse nehmen mit steigender, die Erosionsneigung mit fallender Formtemperatur zu. Bei der Adhäsion ist die mit der Temperatur steigende chemische Reaktionsgeschwindigkeit wesentlich. Die Erosion hingegen hängt stärker von der Viskosität bzw. von dem bereits in den teigigen Zustand übergegangenen Anteil der Schmelze ab.Nachfolgend werden nach Z. W. Chen und M. Z. Jahedi die Theorien der abrasiven Erosion für das Druckgießen von Aluminiumlegierungen beschrieben:Aufprallerosion durch einen FlüssigkeitstropfenDie wichtigste Theorie zum Verständnis der Aufprallerosion, die durch flüssige Metalltropfen verursacht wird, ist die Guided Acoustic Shock Theorie (GAS). In dieser Theorie wird der Aufprall eines mit hoher Geschwindigkeit auf eine ebene Fläche auftreffenden Flüssigkeitstropfens mit zwei Effekten erklärt (siehe Bild 1): 1. Direkte Einwirkung des Aufpralldruckes auf die Formoberfläche und 2. nachfolgendes oberflächennahes Ausspülen in Querrichtung (lateraler Flüssigkeitsjet) Der durchschnittliche Aufpralldruck eines beschleunigten Flüssigkeitstropfens beträgt nach Glg. 1:Glg.1: pimpdurchschnittlicher AufpralldruckρlDichte des Metalls im flüssigen ZustandcsSchallgeschwindigkeit der SchmelzevimpAufprallgeschwindigkeit des Flüssigkeitstropfens Der höchste Aufpralldruck tritt nach Bild 1b am Umfang der Schockfront auf und kann bis zu 2 mal dem durchschnittlichem Aufpralldruck pimp entsprechen, also nach Glg. 2:Glg. 2:Untersuchungen zur Bestimmung der Schallgeschwindigkeit in flüssigen Metallschmelzen zeigen Werte von etwa 1.000-2.800 m/s. Mit einer für Aluminium-Druckguss typischen Anschnittgeschwindigkeit von 50 m/s und einer Schallgeschwindigkeit in flüssigem Aluminium nach W. Schaafs von 2.500 m/s ergibt sich nun nach Glg. 3 ein durchschnittlicher Aufpralldruck von:Glg. 3:und ein maximaler Aufpralldruck nach Glg. 4 vonGlg. 4:Der Widerstand der Druckgießform gegenüber dem Aufpralldruck hängt von der Festigkeit des Warmarbeitsstahles ab. Bei einer angenommenen Schmelzetemperatur von 570° C bis 600 °C weist der Warmarbeitsstahl 1.2343 eine Festigkeit, je nach Härte, von ca. 600 – 820 MPa auf (Bild 2). Insbesondere in Bereichen niedriger Härte und hoher Anschnittgeschwindigkeiten kann die Belastung durch der Aufpralldrücke über der Streckgrenze des 1.2343 liegen. Grundsätzlich kann aber angenommen werden, dass die Schädigung durch Aufprallerosion im Vergleich zu anderen Schädigungsmechanismen wie Anschweißen gering ist, wenngleich diese auch bei höherer Gießtemperatur und sehr hohen Anschnittgeschwindigkeiten nicht vernachlässigbar ist. Bei Vorliegen hoher Schmelzetemperatur und Geschwindigkeiten > 60 m/s sind daher nach einigen tausenden Zyklen und nach längerer Inkubationszeit durchaus nennenswerte Schäden durch Aufprallerosion zu erwarten. Partikelerosion In den letzten Jahren haben Untersuchungen gezeigt (insbesondere jene von Venkatesan und Shivpuri), dass die Hauptursache der Erosion durch feste Partikel in der Schmelze hervorgerufen werden kann. Vor allem die sich in der Gießkammer bildenden vorerstarrten Silizium-Partikel, aber auch Oxide sowie intermetallische Phasen, führen zu einem verstärkten abrasiven Verschleiß der Formoberfläche. Um die Erosionswirkung durch Partikel zu beurteilen, ist daher der Vergleich der Härte der Druckgießform mit der Härte der Partikel sinnvoll. Bei realistischen Schmelzetemperaturen von 570 bis 650 °C (je nach Überhitzung und Verweildauer der Schmelze in der Gießkammer) weisen vorerstarrte Silizium-Partikel folgende Härten auf:Härte von primären Si-Partikeln bei 570 °C: ~ 30 HRC und 650 °C: ~ 20 HRCAus Bild 3 kann man ersehen, dass die Härte eines Warmarbeitsstahles, der für 100 h auf erhöhter Temperatur gehalten wurde, nahe in den Bereich der Härten der vorerstarrten Silizium-Partikel kommt, jedoch kann dadurch nicht die Erosion vollständig auf die Einwirkung der Si-Partikel zurückgeführt werde. Inwieweit vorerstarrte primäre Aluminium-Mischkristalle als artgleiche aber weiche Partikel diese Erosionsform unterstützen, ist noch nicht hinreichend geklärt und fraglich, zumal die Härte der α-Al-Partikel ca. um das 10-fache geringer ist (~20 HV) als jene des Warmarbeitsstahles (> 30 HV, ~ 30 HRC). Die Langzeitwirkung von harten Partikeln ist aber bis dato ebenfalls noch nicht vollständig geklärt. Kavitationserosion Die Kavitation ist eine Folge der Bildung und des anschließenden Kollapses von Blasen in der Schmelze aufgrund von lokalen Druckunterschieden. Sowohl Preece als auch Hansson beschrieben in ihren Untersuchungen, dass Kavitation und Gasblasen auftreten können, wenn der Dampfdruck der Schmelze im Bereich starker Umlenkungen und im Fließschatten hinter Kernen und Kanten unterschritten wird. Dem Druckgießer sind Kavitationserscheinungen im Bereich dieser Stellen in der Kavität durchaus bekannt, wenngleich es dazu noch keine bestätigten Untersuchungen gibt.Zusammenfassend kann gesagt werde, dass alle 3 Mechanismen der Erosion - die Aufprallerosion, die Partikelerosion und die Kavitationskorrosion - die Druckgießform im Laufe ihrer Lebenszeit schädigen, welcher Mechanismus dabei überwiegt ist abhängig von der Geometrie, den Geschwindigkeiten, der Legierung und der Zeitdauer. Beispiele für Erosionserscheinungen an Druckgießformen sind in den Bildern 4 und 5 dargestellt. Literatur:Chen Z. W., Jahedi M. Z., Die erosion and its effect on soldering formation in high pressure die casting of aluminium alloys, Materials and design 20 (1999), S. 303-309.Preece C.M., Erosion treaties of materials science and technology, Preece CM, New York Academic Press, 1979, S. 249-308.Hansson C.M., ASM Handbook, Vol. 19, 1992, ASM International, S, 214-220.Venkatesan K., Shivpuri R.: An investigation of the effect of process parameters on the washout in die casting dies, 18th international Die Casting Congress and Exposition, Indianapolis, USA (1995), S. 361–371.Weiterführende Stichworte:AusbröckelungErosionBrandrisseSpannungsrisse | https://www.giessereilexikon.com/en/foundry-lexicon/Encyclopedia/show/mold-erosion-4594/?cHash=5e4d8d19f386113a9cd520b057bdce65 | https://www.giessereilexikon.com/giesserei-lexikon/Encyclopedia/show/formerosion-983/?cHash=5e4d8d19f386113a9cd520b057bdce65
Molar ratio | Characterizies the chemical composition and/or the alkalinity of the alkali water glass solution according to eq. 1:Eq. 1: Water glass binders used for casting mold materials usually have molar ratios of 2.5: 1 to 2.8: 1.Additonal references:Water glassWater glass moduleNa water glassInorganic binder systems | Molverhältnis | Charakterisiert die chemische Zusammensetzung bzw. die Alkalität der Alkaliwasserglaslösung nach Glg. 1:Glg. 1:Für Gießereiformstoffe verwendete Wasserglasbinder weisen üblicherweise Molverhältnisse von 2,5 : 1 bis 2,8 : 1 auf.Weiterführende Stichworte:WasserglasWasserglasmodulNa-WasserglasAnorganische Bindersysteme | https://www.giessereilexikon.com/en/foundry-lexicon/Encyclopedia/show/molar-ratio-3980/?cHash=e9806d7c39ba3593cf742673625beb4b | https://www.giessereilexikon.com/giesserei-lexikon/Encyclopedia/show/molverhaeltnis-366/?cHash=e9806d7c39ba3593cf742673625beb4b
Mold hardness | Hardness of the compacted sand mold. A spring-loaded ball is pressed into the compacted sand mold and the hardness of the mold surface (compaction state) is derived from the penetration depth based on the change in spring length. However, this system is imprecise as there are no springs with linear characteristics and the upper measured values are therefore distorted. In addition, the measurement may also be falsified by the elastic recovery of the sand in the highly-compacted molds typical today (see Pulsed compaction). It has become common practice, to preferably determine the mold strength (see Mold strength tester) instead of the mold hardness.Additional references:Mold sand testingMold material compactionCompaction testingCompaction | Formhärte | Härte der verdichteten Sandform. Dabei wird eine federbelastete Kugel in die verdichtete Sandform gedrückt und aus der Eindringtiefe über die Änderung der Federlänge auf die Härte der Formoberfläche (Verdichtungszustand) geschlossen. Dieses System ist ungenau, da es keine Federn mit linearen Kennwerten gibt und die oberen Messwerte demzufolge verfälscht werden. Außerdem kann bei den heute üblichen hochverdichteten Formen (siehe Impulsverdichtung) die Messung durch Rückfederung des Sandes ebenfalls verfälscht werden. Es hat sich mittlerweile durchgesetzt, dass anstelle der Formhärte vorzugsweise die Formfestigkeit bestimmt (s. Formfestigkeitsprüfer) wird.Weiterführende Stichworte:FormsandprüfungFormstoffverdichtungVerdichtbarkeitsprüfungVerdichtung | https://www.giessereilexikon.com/en/foundry-lexicon/Encyclopedia/show/mold-hardness-4620/?cHash=9d4d17e6216af91d42336c5e4e7540cd | https://www.giessereilexikon.com/giesserei-lexikon/Encyclopedia/show/formhaerte-1009/?cHash=9d4d17e6216af91d42336c5e4e7540cd
Moisture content | Characteristic value that corresponds to the water content of a mold material mixture in molded condition; it is often also referred to as water demand. However, equal water content in a clay-bonded mold material mixture does not mean equal molding characteristics. The absolute water content for achieving optimum properties of the mold material, is based on a number of factors. These include the properties of the basic mold material (e.g. porosity of the quartz sand grains, water absorption capacity, specific surface area), the type of bentonite, intensity of conditioning, content of bentonite and additives, as well as recirculation condition of used sand (oolitization, dusting). In order to allow for comparison of mold material mixtures of different compositions and for determining optimum absolute water contents for the various molding methods and compaction processes, the concepts of “water demand” and “moisture content” have been introduced. Today, moisture content is determined using the compaction testing method. The influence the water content has on essential mold material properties is illustrated in Fig. 1. The figure reveals that maximum properties may be achieved with different water contents. Using the example of increasing bentonite content, Fig. 2 illustrates that even with equal moisture content (corresponds to molded condition) different water contents are required (increasing water contents in this particular case). | Befeuchtungsgrad | Kenngröße, welche dem Wassergehalt einer Formstoffmischung im formgerechten Zustand entspricht, sie wird häufig auch als Wasserbedarf bezeichnet.Gleicher Wassergehalt einer tongebundenen Formstoffmischung bedeutet jedoch nicht gleiches formtechnisches Verhalten. Der absolute Wassergehalt zum Erreichen optimaler Eigenschaften des Formstoffes wird von einer Reihe von Faktoren bestimmt. Dazu gehören die Eigenschaften des Formgrundstoffes (z. B. Porosität der Quarzsandkörner, Wasseraufsaugvermögen, spezifische Oberfläche), die Art des Bentonits, die Aufbereitungsintensität, der Gehalt an Bentonit und Zusatzstoffen sowie der Umlaufzustand des Altsandes (Oolithisierung, Verstaubung). Um Formstoffmischungen unterschiedlicher Zusammensetzung vergleichen zu können und um optimale absolute Wassergehalte für die verschiedenen Formverfahren bzw. Verdichtungsarten festlegen zu können, wurden die Begriffe „Wasserbedarf“ bzw. „Befeuchtungsgrad“ formuliert. Der Befeuchtungsgrad wird heute mit der Verdichtbarkeitsprüfung ermittelt. Den Einfluss des Wassergehaltes auf wichtige Formstoffeigenschaften zeigt Bild 1. Daraus geht hervor, dass maximale Eigenschaften bei unterschiedlichen Wassergehalten erreicht werden. Bild 2 zeigt am Beispiel steigenden Bentonits, wie gleicher Befeuchtungsgrad (entspricht gleichem formgerechten Zustand) unterschiedliche, im speziellen Fall steigende Wassergehalte benötigt. | https://www.giessereilexikon.com/en/foundry-lexicon/Encyclopedia/show/moisture-content-3661/?cHash=2d92e603a1a4b680ea0dad10c0012c0a | https://www.giessereilexikon.com/giesserei-lexikon/Encyclopedia/show/befeuchtungsgrad-44/?cHash=2d92e603a1a4b680ea0dad10c0012c0a
Moisture measurement | Measurement and regulation of moisture, particularly of mold sands in sand processing plants (s. Sand processing). In order to determine the control of the mold sand moisture, a distinction is made between direct and indirect measurement methods.The distinction between the measurement methods results from how the amount of water is determined (s. Water demand). The direct measurement methods separate the water directly from the solid matter. In contrast, in the indirect methods, substance properties which are markedly characterized by the water content are measured. An allocation of the values (characteristic curve) of the moisture content is carried out on the basis of the functional relationship.The direct measurement methods are used in laboratories. They take more time and require small amounts of sample material. Typical and widely used methods are the thermogravimetric methods. Analytical methods, on the other hand, are based on chemical processes and are rarely used in the sand laboratories of foundries.The thermogravimetric methods include all drying methods in which a material sample between 10g or 1kg is weighed in its original state and then dried using various methods until no more weight loss occurs. The difference between the wet and the dry weight corresponds to the water content which is evaporated completely in this method (s. Moisture).The thermogravimetric methods differ considerably in terms of the kind of drying and the drying time. Drying cabinets require approx. 1 hour, while flash dryers based on microwaves or infrared can display the result in as little as 5 minutes for a sample of approx. 20g.The indirect measurement methods determine properties of the material whose intensity is characterized by the water content. Using laboratory samples, the available moisture values are assigned to the recorded signal in order to construct a transfer representation or characteristic curve. This allows a processable moisture value to be obtained from the evaluation unit without delay. Different kinds of indirect methods are used depending on the type of material. Only special electrical methods have become widespread for the moisture measurement of bentonite-bound mold materials. These are the conductivity measurement and the low-frequency capacitance measurement method. In the remaining methods, such as microwave drying (high-frequency methods up to 10GHz), metallic residues disrupt the procedure and prevent a reliable measurement. In all standard systems, the measurement can be carried out online and the measurement signals are issued for the subsequent processes almost without delay.The selection of the electrodes and the measuring point itself are crucial for a reliable measurement. Basically, three methods have become widespread: - Measurement on the dosing belt before the scale with a formation of the average based on the removal duration (Fig. 1, datec Dosier- und Automationstechnik GmbH) - Measurement with a rod electrode in the scale - Measurement in the scale (Fig. 1, datec Dosier- und Automationstechnik GmbH) The required addition of water is then carried out under consideration of the amount of used sand and the desired moisture value or, for a continuous measurement in a mixer, water is added until the desired value is reached.When choosing which type of measurement is appropriate, it should be ensured that the signal can be reproduced. The material which is to be measured must be measurement as much as possible and entirely and any soiling on the electrodes which can lead to innaccurate measurement signals and increased wear is to be avoided.Further references:Mold sand testingMolding material circulationMold material managementMold material controlSand moistureWater demand | Feuchtemessung | Feuchtigkeitsmessung und -regulierung, insbesondere von Formsanden in Sandaufbereitungsanlagen (s. Sandaufbereitung). Zur Bestimmung der Steuerung der Formsandfeuchtigkeit wird in direkte und indirekte Messverfahren unterschieden.Die Unterscheidung der Messverfahren ergibt sich aus der Art, wie der Wasseranteil ermittelt wird (s. Wasserbedarf). Die direkten Messverfahren trennen direkt das Wasser vom Feststoff. Hingegen werden bei den indirekten Verfahren Substanzeigenschaften gemessen, die durch den Wassergehalt dominant geprägt werden. Aus dem funktionellen Zusammenhang wird durch eine Wertezuordnung (Kennlinie) auf den Feuchtigkeitsgehalt geschlossen.Die direkten Messverfahren werden in der Labortechnik verwendet. Sie sind zeitaufwendiger und erfordern geringe Materialproben. Typische und verbreitete Verfahren sind die thermogravimetrischen Verfahren. Analytischen Verfahren hingegen basieren auf chemischen Vorgängen und werden selten im Sandlabor einer Gießerei genutzt.Zu den thermogravimetrischen Verfahren zählen alle Dörr-Wägeverfahren, bei denen eine Materialprobe zwischen 10 g oder 1 kg im Urzustand gewogen und dann über unterschiedliche Verfahren solange getrocknet wird, bis kein Gewichtsverlust mehr auftritt. Die Differenz zwischen dem Nass- und Trockengewicht entspricht dem Wasseranteil, der bei diesem Verfahren komplett verdunstet ist (s. Feuchtigkeit).Die thermogravimetrischen Verfahren unterscheiden sich im Wesentlichen in der Art und Weise der Trocknung und in der Trocknungsdauer. Trockenschränke benötigen ca. 1 Stunde, hingegen Schnelltrockner auf Basis der Mikrowelle oder Infrarot können schon bei einem Probengewicht v on ca. 20 g nach 5 Minuten das Ergebnis anzeigen.Die indirekten Messverfahren erfassen Eigenschaften des Materials, deren Intensität vom Wassergehalt geprägt ist. Mittels Laborproben werden die vorhandenen Feuchtigkeitswerte dem aufgenommen Signal zu geordnet, um daraus eine Übertragungsfunktion oder Kennlinie aufzubauen. Sie dient dazu, einen verarbeitbaren Feuchtigkeitswert aus der Auswerteeinheit verzögerungsfrei zu erhalten. Je nach Art des Materials sind verschiedene indirekte Verfahren im Einsatz. Bei der Feuchtemessungbentonitgebundener Formstoffe haben sich nur spezielle elektrische Verfahren durchsetzen können. Es sind dies die Leitfähigkeitsmessung und das niederfrequente Kapazitätsmessverfahren. Bei den anderen Verfahren, wie der Mikrowellentrocknung (hochfrequentes Verfahren bis 10 GHz), stören metallische Reste das Verfahren und verhindern eine sichere Messung. Bei allen handelsüblichen Systemen ist die Messung online durchführbar und die Messsignale werden annähernd verzögerungsfrei für die weiterverarbeitenden Prozesse ausgegeben.Bedeutend für eine sichere Messung sind die Wahl der Elektrode und die Messstelle selbst. Grundsätzlich haben sich drei Methoden durchgesetzt: - Messung auf dem Dosierband vor der Waage mit einer Mittelwertbildung über die Abzugsdauer (Bild 1, datec Dosier- und Automationstechnik GmbH) - Messung mit einer Stabelektrode in der Waage - Messung im Formsandmischer (Bild 2, datec Dosier- und Automationstechnik GmbH) Die notwendige Wasserzugabe erfolgt dann unter Berücksichtigung der Altsandmenge und dem Feuchtigkeitssollwert oder bei einer laufenden Messung im Formsandmischer wird solange Wasser zudosiert, bis der Sollwert erreicht wird.Bei der Wahl des geeigneten Messortes ist auf ein reproduzierbares Signal zu achten. Das zu messende Material muss so weit wie möglich und zur Gänze erfasst werden und auftretende Verschmutzungen an der Elektrode (Anbackungen), die das Messsignal verfälschen und den Verschleiß erhöhen, sind zu vermeiden.Weiterführende Stichworte:FormsandprüfungFormstoffkreislaufFormstoffmanagementFormstoffsteuerungSandfeuchtigkeitWasserbedarf | https://www.giessereilexikon.com/en/foundry-lexicon/Encyclopedia/show/moisture-measurement-4406/?cHash=25196d308b97d2c3406b6ee38a0cfd4f | https://www.giessereilexikon.com/giesserei-lexikon/Encyclopedia/show/feuchtemessung-794/?cHash=25196d308b97d2c3406b6ee38a0cfd4f
Moisture | Water content in a bulk material. In English, a distinction is made between moisture (in material) and humidity (in the air). The terms moisture and humidity generally only refer to water content and other liquids are not included in this definition. However, in everyday practice, it is difficult to identify and determine just the water content when other liquids are present. This means that measurement results include proportions of other liquids, whereby the influence of the ph-value is significant. The overall water content of a damp substance is made up of the free water, the surface moisture, the inner moisture (hygroscopically bound water) and the water of crystallizationFurther references: Degree of moisteningMoisture measurementHumidity sensorSand moisture | Feuchtigkeit | Wassergehalt in einem Schüttgut oder in der Luft. Daher wird zwischen der Materialfeuchte und der Luftfeuchte unterschieden, wobei mit dem Begriff Feuchtigkeit nur der Wassergehalt gemeint ist, andere Flüssigkeiten werden darüber nicht definiert.In der täglichen Praxis ist es jedoch schwierig bei Vorhandensein anderer Flüssigkeiten nur das Wasser zu erfassen und auch zu bestimmen. So werden im Messergebnis Anteile anderer Flüssigkeiten mit erfasst, wobei dabei der Einfluss des ph-Wertes bedeutend ist.Der Gesamtwassergehalt eines feuchten Gutes setzt sich aus dem freien Wasser, der Oberflächenfeuchtigkeit, der inneren Feuchtigkeit (hygroskopisch gebundenes Wasser) und dem Kristallwasser zusammen.Weiterführende Stichworte:BefeuchtungsgradFeuchtemessungLuftfeuchtesensorSandfeuchtigkeit | https://www.giessereilexikon.com/en/foundry-lexicon/Encyclopedia/show/moisture-4407/?cHash=9479b79d5bad7c82f15a2a475bd6d36e | https://www.giessereilexikon.com/giesserei-lexikon/Encyclopedia/show/feuchtigkeit-795/?cHash=9479b79d5bad7c82f15a2a475bd6d36e
Modulus | 1. In the field of foundry technology, modulus is defined as the ratio between volume and heat-emitting surface. Calculation of the modulus is used to determine and approximately calculate the solidification of a casting or casting section (see also Chvorinov’s rule). In order to correctly calculate post-feeding and solidification, the casting modulus, riser neck modulus and risermodulus need to be established.2. Designation for a ratio of technical parameters, e.g. for the elastic modulus, water glassmodulus, solidificationmodulus.3. Module: unit or assembly in electrical or electronic engineering | Modul | 1. In der Gießereitechnik ist der Modul als Verhältniszahl des Volumens zur wärmeabgebenden Oberfläche definiert. Die Modulberechnung dient zur Bestimmung und näherungsweisen Berechnung der Erstarrung eines Gussteiles bzw. Gussteilbereiches (siehe auch Chvorinovsche Regel). Für eine korrekte Berechnung der Nachspeisung und Erstarrung sind die Bestimmung des Gussstückmoduls, Speiserhalsmoduls und Speisermoduls notwendig.2. Bezeichnung für eine Verhältniszahl technischer Größen, z. B. für den Elastizitätsmodul, Wasserglasmodul, Erstarrungsmodul.3. Das Modul: Eine Baueinheit oder Baugruppe in der Elektrotechnik und Elektronik | https://www.giessereilexikon.com/en/foundry-lexicon/Encyclopedia/show/modulus-4657/?cHash=87c302175d1bd537b6d1f18ca5aff378 | https://www.giessereilexikon.com/giesserei-lexikon/Encyclopedia/show/modul-1046/?cHash=87c302175d1bd537b6d1f18ca5aff378
Modifier | Modifiers are used for the modification of the (Al+Si) eutectic of aluminum-silicon alloys. Adding sodium or strontium to hypoeutectic and eutecticaluminum-silicone alloys improves the mechanical properties and the quality of the castings. A wide range of modification products are available for foundries and are introduced to the melt as a powder, a granulate, tablets or as pure metals or master alloys.Sodiummodification The classic modifier is sodium which is either introduced to the melt as a metal or through salts which give off sodium as a granulate or tablets. Vacuum-packed sodium can be purchased in the form of air-tight aluminum cans or in foil. Loose salt, usually a mixture of sodium chloride, potassium chloride and sodium fluoride, is available as a powder or granulate for high (> 740°C) or low ( Salt mixtures, pressed as tablets or broken into granulates, are widely used in modification. The tablets are available for both standard dipping applications with the bell and for use with dipping cages in connection with a rotary treatment (see Rotary degassing). Modification tablets with aluminum grit and/or magnesiumchips which react exothermically have proven to be especially popular. The sodium in the tablet is released very quickly, in contrast to the tablets which do not react exothermically, for which the risk of localized over-modification in the melt is higher. Modern salt mixture granulates can be introduced to the melt surface without releasing dust into the atmosphere, particularly in the vortex which forms during rotary treatments. While long-term modification can be achieved when using strontium, sodiummodification is less durable. This wears off considerably after around 30 minutes and completely after one to two hours; re-modification is then necessary (Figure 1). In order to maintain sodiummodification, the foundryman often uses so-called perma blocks which are melted salt blocks or salt pellets and are placed on the bath surface of the melt.Strontium modificationModification with strontium, also known as permanent modification, has advantages due to the higher melting and evaporation point of strontium compared to sodium. Strontium burnout is therefore lower and the melts display a slightly lower oxide content. Strontium-modified melts show a metal stream which displays a thinner oxide covering than sodium-modified melts. Furthermore, the melt absorbs less gas and oxides during mold filling. In casting foundries, pure strontium metal is seldom used for modification, instead AlSr master alloys with 3.5 and 10% strontium are usually used. Master alloys with higher strontium contents contain inner-metal bonds of aluminum and strontium which do not have a modifying effect. These have a high melting point and exist as a separate brittle phase in the soft cast structure matrix. The 3% to 10% master alloys therefore ensure the best possible incorporation of the strontium, especially at higher melting temperatures, as they react endothermically in the melt (Figure 2). SrAI master alloys with 90% Sr and 10% Al – packed in aluminum cans – have a lower melting point of 580°C and react exothermically in the melt at temperatures of 650 to 700°C, meaning that a higher recovery is achieved at lower melting temperatures (Figure 3). Strontium modification is not only used in gravity die casting but also in die casting and sand casting. When used in sand casting, the water content of the betonite-bound mold sand must not exceed 3% as a higher amount of hydrogen absorption may occur due to strontium-modified alloys. Here, the different betonites also display different water vapor development when flowing into the melt. The Sr contents should also not exceed a value of 250ppm.Antimony modification Antimony is not a classic modifier. In AlSi alloys, it has a negative effect for contents of 30ppm and above – the lamellarcasting structure which is unfavorable for casting is stabilized, however, this is isolated and, in particular, is still desired in wheel casting. The sodium and strontium modification is disrupted as antimony, sodium and strontium precipitate in the melt. Even magnesium is precipitated in an inter-metallic phase if antimony is used and is then no longer available for artificial aging.Literature references: Hüttenaluminium-Gusslegierungen, product catalog, Aluminium Rheinfelden Alloys GmbH , 2011 product information sheet Veredelungsprodukte, www.foseco-foundry.com, 2011.Aluminum based master alloys, KBM Affilips B.V., kbmaffilips.com/aluminium_based_en.html. | Veredelungsmittel | Veredelungsmittel werden zur Veredelung des (Al+Si)-Eutektikums von Aluminium-Silizium-Legierungen verwendet. Die Zugabe von Natrium oder Strontium bei untereutektischen und eutektischen Aluminium-Silizium-Legierungen verbessert die mechanischen Eigenschaften und die Qualität der Gussstücke. Eine Vielzahl von Veredlungsprodukten ist für die Gießereien erhältlich, die als Pulver, Granulat, Tabletten oder als Reinmetalle bzw. Vorlegierungen in die Schmelze eingebracht werden.Natrium-Veredelung Das klassische Veredelungsmittel ist Natrium, das der Schmelze entweder metallisch oder durch natriumabgebende Salze als Granulat oder Tabletten zugegeben wird. Vakuumverpacktes Natrium ist in Form von luftdicht verschlossenen Aluminiumdosen oder in Folie zu beziehen. Loses Salz, meist ein Gemisch von Natriumchlorid, Kaliumchlorid und Natriumfluorid, ist als Pulver oder Granulat für hohe (> 740 °C) oder niedrige (< 740 °C) Temperaturen verfügbar. Speziell entwickelte Produkte können mit Schmelzebehandlungsstationen (z. B. MTS von Fa. Foseco GmbH) eingebracht werden. Salzgemische, gepresst als Tabletten oder gebrochen zu Granulat, finden sehr verbreitet Anwendung für die Veredelung. Die Tabletten werden sowohl für Standardanwendungen zum Tauchen mit der Glocke als auch zur Verwendung mit Tauchkäfigen in Verbindung mit einer Rotorbehandlung (siehe Rotorentgasung) angeboten. Durchgesetzt haben sich vor allem exotherm reagierende Veredelungstabletten mit Aluminiumgries und/oder Magnesiumspänen. Die Freisetzung des Natriums aus der Tablette erfolgt sehr schnell, im Gegensatz zu den nicht exotherm wirkenden Tabletten, bei denen die Gefahr der örtlichen Überveredelung in der Schmelze größer ist. Moderne Salzgemisch-Granulate können ohne Staubbelastung der Umgebung auf die Schmelzeoberfläche, insbesondere im Strudelsog bei der Rotorbehandlung, eingebracht werden. Während mit Strontium eine Langzeitveredelung möglich ist, hat die Natrium-Veredelung eine kurze Lebensdauer. Diese ist nach etwa 30 Minuten erheblich und nach ein bis zwei Stunden gänzlich abgeklungen; eine Nachveredelung wird dann notwendig (Bild 1). Zur Aufrechterhaltung der Natrium-Veredelung bedient sich der Gießer häufig sogenannter Permablöcke, die geschmolzene Salzblocke oder Salzpresslinge sind und auf die Badoberfläche der Schmelze gelegt werden. Strontium-Veredelung Die Veredelung mit Strontium, auch Dauerveredelung genannt, hat Vorteile durch den höheren Schmelz- und Verdampfungspunkt des Strontiums gegenüber Natrium. Deshalb ist der Abbrand von Strontium geringer und die Schmelzen weisen einen etwas niedrigeren Oxidgehalt auf. Strontiumveredelte Schmelzen zeigen einen Gießstrahl, der eine dünnere Oxidhautummantelung als eine natriumveredelte Schmelze aufweist. Zudem nimmt die Schmelze während der Formfüllung weniger Gas und Oxide auf. In Formgießereien wird seltener mit reinem Strontium-Metall veredelt, sondern es werden üblicherweise AlSr-Vorlegierungen mit 3, 5 und 10 % Strontium verwendet. Vorlegierungen mit höheren Strontium-Gehalten enthalten nicht veredelnd wirkende intermetallische Verbindungen des Aluminiums und Strontiums. Diese sind hochschmelzend und liegen als eigenständige spröde Phase in der weichen Matrix des Gussgefüges vor. Die 3 %- bis 10 %-igen Vorlegierungen gewährleisten daher das beste Einbringen des Strontiums, vor allem bei höheren Schmelzetemperaturen, da diese endotherm in der Schmelze reagieren (Bild 2). SrAI-Vorlegierung mit 90 % Sr und 10 % Al – in Aluminiumdosen verpackt – haben einen tieferen Schmelzpunkt von 580 °C und reagieren in der Schmelze bei Temperaturen von 650 bis 700 °C exotherm, weshalb eine höhere Ausbeute bei geringeren Schmelzetemperaturen erzielt wird (Bild 3). Die Strontium-Veredelung hat nicht nur Eingang im Kokillenguss gefunden, sondern auch im Sand- und Druckguss. Beim Sandguss sollte dabei der Wassergehalt des bentonitgebundenenFormsandes nicht mehr als 3 % betragen, da eine höhere Wasserstoffaufnahme durch Strontium-veredelte Legierungen vorliegen kann. Hier zeigen die unterschiedlichen Bentonite auch verschiedene Wasserdampfentwicklungen beim Einströmen der Schmelze. Auch sollten die Sr-Gehalte einen Wert von 250 ppm nicht übersteigen.Antimon-Veredelung Antimon ist kein klassisches Veredelungsmittel. In AlSi-Legierungen wirkt es ab Gehalten von 30 ppm negativ – das gießtechnisch ungünstige lamellare Gussgefüge wird stabilisiert, jedoch ist dieses vereinzelt und insbesondere im Räderguss noch gewünscht. Die Natrium- und Strontiumveredelung wird gestört, da Antimon, Natrium und Strontium in der Schmelze ausfällt. Selbst Magnesium wird in einer intermetallischen Phase mit Antimon ausgefällt und steht nicht mehr für die Warmaushärtung zur Verfügung.Literatur: Hüttenaluminium-Gusslegierungen, Produktkatalog, Aluminium Rheinfelden Alloys GmbH , 2011 Produktmerkblätter Veredelungsprodukte, www.foseco-foundry.com, 2011.Aluminium based master alloys, KBM Affilips B.V., http://kbmaffilips.com/aluminium_based_en.html. | https://www.giessereilexikon.com/en/foundry-lexicon/Encyclopedia/show/modifier-4405/?cHash=6661d91757ed8ba8fcada7a4b002cda8 | https://www.giessereilexikon.com/giesserei-lexikon/Encyclopedia/show/veredelungsmittel-793/?cHash=6661d91757ed8ba8fcada7a4b002cda8
Modification | Entry currently in process. | Veredelung | Beitrag derzeit in Bearbeitung. | https://www.giessereilexikon.com/en/foundry-lexicon/Encyclopedia/show/modification-4404/?cHash=3049c3153dfe60546d639d4cd574828e | https://www.giessereilexikon.com/giesserei-lexikon/Encyclopedia/show/veredelung-792/?cHash=3049c3153dfe60546d639d4cd574828e
Mixed crystal | A “solid solution” (“ss”) refers to a crystal or crystallite consisting of at least two different chemical elements, with the foreign atoms being statistically distributed within the host lattice.However, what is characteristic about a solid solution is that the lattice structure of the initial crystal remains unchanged by the integration of a second particle type, which must have a similar crystal lattice. Thus, the original atomic lattice of an element is conserved, whether the foreign atoms are integrated into the host lattice interstitially or substitutionally.Most metals are able to incorporate other atom species into their atomic lattice structure (matrix). These foreign atoms can either be integrated at interstitial sites of the lattice or occupy a site in the atomic lattice of the matrix. Accordingly, the following types of solid solution are distinguished (Fig. 1): - Interstitial solid solutions - Substitutional solid solutions If they exhibit metallic properties, solid solutions are also known as alloys.Due to the different lattice parameters, the lattice is always more or less strained, resulting in an increase in strength (so-called solid solution hardening or solid solution strengthening, see also Strengthening mechanisms). Based on this, solid solutions have a higher hardness and tensile strength and a lower melting temperature than the pure material. Moreover, metallic solid solutions exhibit reduced electrical conductivity.Examples of solid solutions formed by interstitial atoms include the Fe-C system.Zn in Cu or Cu in Al are examples of strengthening through substitutional foreign atoms. | Mischkristall | Als Mischkristall (MK, engl. als „feste Lösung „solid solution“ bezeichnet bzw. „ss“ abgekürzt) wird ein Kristall oder Kristallit bezeichnet, der aus mindestens zwei verschiedenen chemischen Elementen besteht, wobei die Fremdatome statistisch verteilt im Wirtsgitter vorliegen.Kennzeichnend für einen Mischkristall ist jedoch, dass die Gitterstruktur des Ausgangskristalls durch den Einbau einer zweiten Teilchenart, die ein ähnliches Kristallgitter aufweisen muss, nicht geändert wird. Es bleibt daher das angestammte Atomgitter eines Elementes erhalten bleibt, wobei es gleichgültig ist, auf welche Weise die Fremdatome im Wirtsgitter eingebaut (eingelagert oder substituiert) sind.Die meisten Metalle können in ihrem Atomgitterverband (der Matrix) bestimmte Mengen anderer Atomsorten aufnehmen. Diese Fremdatome können entweder in die Zwischengitterplätze eingelagert werden oder einen Atomgitterplatz der Matrix besetzen. Demgemäß unterscheidet man die Mischkristallarten (Bild 1) in Einlagerungsmischkristalle oder interstitielle Lösungen Substitutionsmischkristalle oder AustauschmischkristalleMischkristalle sind somit feste Lösungen, die, wenn sie metallische Eigenschaften besitzen, auch Legierungen genannt werden.Als Folge der unterschiedlichen Gitterparameter wird dieses stets mehr oder weniger stark verspannt, was zu einer Festigkeitssteigerung führt (sog. Mischkristallhärtung bzw. Mischkristallverfestigung, siehe auch Verfestigungsmechanismen). Mischkristalle weisen daher eine höhere Härte und Zugfestigkeit auf und eine geringere Schmelztemperatur als der reine Stoff. Bei Metallen sinkt zudem die elektrische Leitfähigkeit.Beispiele für Mischkristallbildungen durch Einlagerung ist das System Fe-C.Zn in Cu oder Cu in Al sind Beispiele für eine Verfestigung mit substitutionellen Fremdatomen. | https://www.giessereilexikon.com/en/foundry-lexicon/Encyclopedia/show/mixed-crystal-4708/?cHash=0da09893ebc6a05babac31a0f2d77eaa | https://www.giessereilexikon.com/giesserei-lexikon/Encyclopedia/show/mischkristall-1097/?cHash=0da09893ebc6a05babac31a0f2d77eaa
Mixture of bentonite and lustrous carbon formers | Combination of lustrous carbon formers and bentonite in a ready-to-use mixture that has been developed and is supplied for green-sand casting materials (s. Green-sand casting) that are used in modern core shooters, squeezers or pulse molding machines (s. Molding machines). The benefits of the addition of lustrous carbon formers are: - facilitated conditioning of molding materials - reduced water demand - improved flowability under pressure - reduced elastic recovery - more uniform mold compaction - increased mold strength - improved squeeze test properties - reduction of liability to erosion - increased edge stability The bentonite content improves the product in terms of decrease of the risk of dust explosion and suppression of auto-oxidation, as well as improved storage and conveying properties. | Bentonit-Glanzkohlenstoffbildner-Gemisch | Kombination aus Glanzkohlenstoffbildner mit Bentonit in einer fertig lieferbaren Mischung, das für Nassgussformstoffe (s. Nassguss) entwickelt wurde, die auf modernen Schieß-, Press- oder Impulsformmaschinen (s. Formmaschinen) verwendet werden. Die Vorteile des Zusatzes von Glanzkohlenstoffbildner sind: - leichtere Formstoffaufbereitung - Verringerung des Wasserbedarf - besseres Fließen unter Druck - Verminderung der Rückfederung - gleichmäßiger verdichtete Formen - Erhöhung der Formfestigkeit - Verbesserung beim Ballenziehen - Verringerung der Erosionsneigung - Erhöhung der Kantenstabilität Der Bentonitanteil verbessert das Produkt hinsichtlich Verminderung der Staubexplosionsgefahr und Unterdrückung der Selbstoxidation sowie einfachere Lagerung und Förderbarkeit. | https://www.giessereilexikon.com/en/foundry-lexicon/Encyclopedia/show/mixture-of-bentonite-and-lustrous-carbon-formers-3679/?cHash=7128fdd5346c98dbce5f482aeef2da8a | https://www.giessereilexikon.com/giesserei-lexikon/Encyclopedia/show/bentonit-glanzkohlenstoffbildner-gemisch-62/?cHash=7128fdd5346c98dbce5f482aeef2da8a
Mill scale | Fe3O4, i.e. an oxidic scale layer (iron mill scale) which can be easily separated from the workpiece surface and occurs during forging, hot rolling or annealing. If copper alloys are treated in such way this is referred to as copper mill scale (CuO).Additional references:ScaleScalingHammer paint | Hammerschlag | Fe3O4, also eine oxidische Zunderschicht (Eisenhammerschlag) die sich leicht von der Werkstückoberfläche trennen lässt und beim Schmieden, Warmwalzen oder Glühen entsteht. Werden Kupferlegierungen derart bearbeitet, spricht man von Kupferhammerschlag (CuO).Weiterführende Stichworte:ZunderZundernHammerschlaglack | https://www.giessereilexikon.com/en/foundry-lexicon/Encyclopedia/show/mill-scale-3903/?cHash=e66ce93649c0cec749a3a93f8b62d637 | https://www.giessereilexikon.com/giesserei-lexikon/Encyclopedia/show/hammerschlag-288/?cHash=e66ce93649c0cec749a3a93f8b62d637
Mini riser | A riser sleeve made of a highly exothermic material, the volume of which nearly corresponds to the material shrinkage during solidification, resulting in minimum circulation material. In 1977, the mini riser was developed by the Rexroth foundry in Lohr/Main in cooperation with former company Lüngen (today ASK Chemicals Feeding Systems) and represented a quantum leap in riser technology. It enabled a considerable reduction in feeding volume (Fig. 1). ASK Chemicals Feeding Systems is the sole beneficiary of the patent DE-B-2010337 describing a method for reducing the riser volume of a riser made of an exothermic heating compound for castings. The benefits of mini risers are obvious: - Less amount of iron melt required - Reduction in circulation material: - Yield optimization - Small contact surface - Reduction in fettling costs - Compensation of expansion pressure during graphitization - Improved dimensional accuracy of castings Additional references:Exothermic mixtureExothermic sleeveExothermic reactionExothermic riserWilliams riser | Minispeiser | Ein aus hochexothermen Material gefertigter Speisereinsatz, dessen Volumen nahe dem der Schwindung des Werkstoffes während der Erstarrung entspricht und somit minimaler Kreislaufmaterial entsteht. Der Minispeiser wurde 1977 in der Giesserei Rexroth in Lohr/Main gemeinsam mit der damaligen Firma Lüngen (heute ASK Chemicals Feeding Systems) entwickelt und stellte einen Quantensprung in der Speisungstechnik dar. Das Speisungsvolumen konnte sehr deutlich reduziert werden (Bild 1). Die Firma ASK Chemicals Feeding Systems hat die alleinige Nutzung des Patentes DPB 2010337, dessen Inhalt ein Verfahren zur Verminderung des Speiservolumens eines aus exothermer Heizmasse hergestellten Speiser für Gussstücke beschreibt. Die Vorteile der Minispeiser liegen auf der Hand: - weniger Flüssigeisenbedarf - Reduzierung des Kreislaufmaterials - Optimierung der Ausbringung - geringere Aufsatzflächen - Reduzierung der Putzkosten - Kompensation des Expansionsdruckes bei der Grafitisierung - verbesserte Maßhaltigkeit der Gussstücke Weiterführende Stichworte:Exotherme Gemischeexotherme KappeExotherme ReaktionExotherme SpeiserWilliamsspeiser | https://www.giessereilexikon.com/en/foundry-lexicon/Encyclopedia/show/mini-riser-4687/?cHash=ceeb020719ae34435f6e558cbd9d3896 | https://www.giessereilexikon.com/giesserei-lexikon/Encyclopedia/show/minispeiser-1076/?cHash=ceeb020719ae34435f6e558cbd9d3896
Microporosity | Microporosity occurs in those places of the casting which solidify last, mainly in places with material accumulations and wall thickness transitions as well as at sand edges (protruding shape and core sections, see Sand edge effect), Figures 1 and 2. Alloys with a wide solidification interval are particularly susceptible. Microporosity can thus occur in all casting materials, independant fo the molding process. Castings produced in sand molds and with sand core are more prone to defects as gas poroity caused by the mold material may ocur in addition. Moreover, such manufacturing processes use a more or less flexible mold which also contributes to this susceptibility to defects (s. a. Cavities). The defects appear as a sponge-llike, loosened, porous fracture structure and are not always immediately visible to the human eye. Similar to gas porosity, microporosity does not become apparent until the castings are tested for leaks (see Leak test), after machining or during galvanic surface treatment. The pores occurring in the preferred places have a rough-wall internal surface (Fig. 3) and must not be mistaken for gas porosity (smooth-wall and blank internal surfaces of the pores) during the search for the mechanisms of their formation and the subsequent measures for avoidance . Clear proof of microporosity is obtained on the metallographic specimen (Fig. 4). It is difficult and often not possible to clearly designate and distinguish the relevant causes with absolute certainty in the individual case, as a number of influences apply which are generally closely linked to each other. Microporosity may, for example, occur in a cross section following an increased gas pressure; these are so-called black areas in castings or discoloration in cooper casting alloys, i.e. porosity which is not only caused by the volume deficit but is also a consequence of the gas development by the mold and core mold material. If and to what extent porosities impair the casting properties under mechanic stress, essentially depends on the: - extent of stress - form of stress (type and direction, such as static or dynamic, impact , tensile, bending or torsional stress etc.) - position of the porosities with respect to the stress - deformability of the material The impairment of the load-bearing capacity due to the weakening of the cross section caused by porosities is minor, particularly in case of evenly distributed microporosities. The impairment is rather caused by the stress concentration at and in the porous areas. These lead to increases stress, the formability is exhausted sooner and cracking or failure are initiated earlier. The impairment due to microporosity due to fluctuating stresses is always greater than in case of static stress so that here the defect frequently leads to rejection, with the position of the porosity with respect to the form of stress being a relevant factor. A center line porosity in the neutral fiber of a cross section subjected to bending stresses, for example, will have little negative impacts, whereas porosities on the bending tension side will have serious effects (Figures 5 and 6). In addition to the mechanical influences, porosities also impair the pressure tightness, coatability, and any functional surfaces. The division of the total volume deficit in macro cavities, shrink marks, external shrinkage, and microporosity depends on the solidification procedure and the solidification behavior which are affected by the composition, the balance of nuclei, the cooling conditions, and the geometric proportions of the casting (s. a. Cavities). The decrease in volume of the casting metal (contraction) during cooling and solidification as well as a mushy solidification itself, gas diffusion from the melt (endogenic gases) as well as gas emission from the mold material (exogenic gases) are listed as basic root causes of microporostiy. In overheated places the solidification is not directional (see Nondirectional solidification). The volume shrinkage during cooling and solidification in these places cannot be compensated by feeding from other areas of the casting and the resulting micro cavities can diffuse gases from the melt or the overheated mold part and thus increase microporosity. Particularly the “sand edge effect" has an extremly negative impact on the occurrence of microporosity (Fig. 1). The known cause of this effect is that the sand edge becomes particularly hot due to the casting material surrounding it which results in delayed cooling of the metal compared to adjacent areas so that this metal can flow into the adjacent areas solidifying earlier. For iron-carbon alloys, the influence of the low-melting phosphorous eutectic and therefore also the segregation of the phosphorous must be mentioned. Moreover, the influence of the graphite expansion during solidification and the influence of the mold strength should be taken into account (s. Cavities). Microporosity in aluminum alloy castings can be interdendritic cavities, hydrogen bubbles or a combination of both. There is a simple procedure for differentiation between micro cavities and gas pores: the “nearest neighbor cluster” analysis with the help of image analysis. This is based on the simple observation that micro cavities occur in groups, i.e. close to each other, whereas gas pores have a wider distribution and a greater distance to each other. The distance between a pore and its nearest neighbor can therefore be used as a differentiation feature. By using a limit value for the distance the cavities can be divided into clusters, where the pore distances are smaller than the critical distance, and in individual cavities. Above a certain hydrogen content determined with 0.17cm3/100g Al, gas porosity and micro cavities occured together in an approximately equal proportion. For hydrogen contents above this limit value no micro cavities on their own were observed. Below the critical hydrogen content, however, micro cavities are the main mechanism for the formation of cavities. Aluminum gravity die casting refeals a smaller total volume deficit compared to aluminumsand casting; the same applies to microporosity. The cause is considered to be the possibility of post-feeding due to the relatively short solidification period while filling the mold in gravity die casting during casting, provided that the die temperature is correct. The least microporosities occur in die castings and their causes mainly originate in the shrinkage porosity. Maximum micro cavities in cast brass is determined at 68% Cu and 32% Zn, and the gunmetals G-SnBz 14 and G-SnBz 20 also reveal zones with severe micro cavities. These cavity forms are explained by the occurrence of a solidification belt (Fig. 7) which refers to the zone in the casting where both, liquid and solid phases occur. Measures for prevention: 1. Reduce solidification interval, use near eutectic composition, change alloy, if required. 2. Increase of the self-feeding capacity due to the expansion in eutectic graphite precipitation by means of a possibly high eutectic graphite amount which in turn can be achieved by optimum late inoculation (see Inoculation and/or improving the chemical composition. 3. The degree of saturation should always be adjusted as high as possible with the admissible upper limit for gray cast iron being derived from the required tensile strength. In case of strong variations in the analysis it is therefore not recommended to melt “half a grade” harder than required to be on the safe side; instead, the accuracy when adjusting the composition must be improved. 4. In nodular graphite cast iron, the admissible upper limit of the carbon equivalent (degree of saturation) is the limit for graphite flotation. If the CE value is adjusted shortly below the flotation (particularly with thick-walled parts), then the maximum graphite quantity for self-feeding is always ensured. 5. The magnesium content of nodular graphite cast iron should never be higher than required in order to ensure optimum formation of nodules. Every process engineering measure which can be avoided by overtreatment of iron and restricted by Mg scattering reduces the microporosity tendency of the iron. 6. Carbide-forming elements (see Carbide formers) such as chromium, vanadium, titanium, and manganese in GJS should be kept as low as possible because they counteract graphitization and thus impair the feeding behavior. 7. Avoidance of sharp cross-sectional transitions and junctions (see Favorable casting design). 8. Apply cooling ingots or use mold materials with great heat dissipation capacities (zirconium sand, chromite sands) in places at risk. 9. Structural changes in order to avoid “hot places”, i.e. round edges and increase radii. 10. Keep binder contents in mold materials (bentonite and resin) as low as possible, keep water content low. 11. Ensure good gas permeability of the mold material and optimum core air removal. 12. Adjust optimum casting temperatures and times so that even progression of the solidification in the casting is ensured. 13. For iron-carbon alloys, the phosphorous and sulfur contents must be restricted to a minimum. 14. For aluminum and magnesium alloys (sand, gravity die casting, and pressure die casting process), correct conduct of heat, clean and dry melting tools, ladles and charge materials as well as the efficiency of grain refinement and modification must be ensured. Avoid non-metal impurities which suspend in the melt. 15. Reduce gas contents in the melt. 16. For sand casting, design molds more stable by increasing the compacting pressure (see Compaction) and aim for even compaction. 17. Removal of porosity defects by impregnation. Concerning product liability, sealing of the castings must be agreed upon with the customer. Additional references:Casting defectMold sand-based casting defect | Mikroporosität | Mikroporosität tritt an den Stellen im Gussstück auf, die zuletzt erstarren, vor allem aber an Stellen mit Materialanhäufungen und Wanddickenübergängen sowie an Sandkanten (vorspringende Form und Kernpartien, siehe Sandkanteneffekt), Bilder 1 und 2. Besonders anfällig sind Legierungen mit breitem Erstarrungsintervall. Mikroporosität kann somit bei allen Gusswerkstoffen auftreten, unabhängig vom Formverfahren.Gussstücke, die in Sandformen und mit Sandkern hergestellt werden, sind stärker fehleranfällig, da zusätzlich eine durch den Formstoff verursachte Gasporosität auftreten kann. Außerdem liegt bei diesen Herstellungsverfahren eine mehr oder weniger nachgiebige Form vor, die ebenfalls zu dieser Fehleranfälligkeit beiträgt (s. a. Lunker). Die Fehler stellen sich in einem schwammartigen, aufgelockerten, porösen Bruchgefüge dar und sind nicht immer mit freiem Auge sofort zu erkennen. Ähnlich wie bei Gasporosität wird Mikroporosität erst bei der Prüfung der Gussstücke auf Dichtheit (siehe Dichtheitsprüfung), nach der Bearbeitung oder bei einer galvanischen Oberflächenbehandlung deutlich. Die an den bevorzugten Stellen auftretenden Poren haben eine rauwandige Innenfläche (Bild 3) und dürfen bei der Suche nach den Entstehungsmechanismen und den darauf folgenden Maßnahmen zur Vermeidung nicht mit Gasporosität (glattwandige und blanke Innenflächen der Poren) verwechselt werden. Der eindeutige Nachweis der Mikroporosität erfolgt am metallografischen Schliff (Bild 4). Genaue Kennzeichnung und Abgrenzung der maßgebenden Ursachen sind im einzelnen schwierig und oft nicht mit letzter Sicherheit möglich, da eine Vielzahl von Einflüssen wirksam ist und sie in der Regel eng miteinander verknüpft sind. So kann z. B. in einem Querschnitt Mikroporosität auftreten, die jedoch einen erhöhten Gasdruck zur Voraussetzung hatte; es handelt sich hierbei um so genannte schwarze Stellen bei Gusseisen oder um Buntfärbung bei Kupfergusslegierungen, um Porosität also, deren Entstehungsursache nicht nur im Volumendefizit liegt, sondern die auch als Folge der Gasentwicklung des Form- und Kernformstoffes auftritt. Ob und wie stark Porositäten die Gussstückeigenschaften bei mechanischer Beanspruchung beeinträchtigen, ist im Wesentlichen abhängig von der: Höhe der BeanspruchungBeanspruchungsweise (Art und Richtung, wie statisch oder dynamisch, Schlag- , Zug-, Biegungs- oder Torsionsbeanspruchung usw.)Lage der Porositäten in Bezug auf die BeanspruchungenVerformbarkeit des Werkstoffes Die Beeinträchtigung der mechanischen Belastbarkeit durch die Querschnittsschwächung durch Porositäten ist insbesondere bei gleichmäßig verteilten Mikroporositäten untergeordnet. Die Beeinträchtigung entsteht mehr durch die Spannungskonzentrationen an und in den porösen Bereichen. Dadurch kommt es hier zu höheren Spannungen, das Verformungsvermögen wird früher erschöpft und das Anreißen bzw. der Bruch wird früher eingeleitet. Die Beeinträchtigung durch Mikroporosität bei schwingender Belastung ist immer größer als bei statischer Belastung, so dass hier der Fehler sehr häufig zum Ausschuß führt, wobei die Lage der Porosität in Bezug auf die Beanspruchungsweise maßgeblich ist. So wird eine Mittellinienporosität in der neutralen Faser eines auf Biegung beanspruchten Querschnittes wenig negative Auswirkungen haben, wogegen sich Porositäten an der Biegezugseite gravierend auswirken werden (Bilder 5 und 6). Neben den mechanischen Einflüssen beeinträchtigen Porositäten aber auch Druckdichtheit, Beschichtbarkeit und jegliche Funktionsflächen. Die Aufteilung des Gesamtvolumendefizits auf Makrolunker, Einfallstellen, äußere Schwindung und Mikroporosität ist vom Erstarrungsablauf und Erstarrungsverhalten abhängig, die durch die Zusammensetzung, den Keimhaushalt, die Abkühlungsbedingungen sowie durch die geometrischen Verhältnisse des Stückes beeinflusst wird (s. a. Lunker). Die Abnahme des Volumens des Gießmetalls (Kontraktion) bei der Abkühlung und Erstarrung sowie eine breiartige Erstarrung selbst, Gasauscheidung aus der Schmelze (endogene Gase) sowie Gasabgabe aus dem Formstoff (exogene Gase), sind als grundlegende Entstehungsursachen der Mikroporosität zu nennen. Die Erstarrung erfolgt an überhitzten Stellen nicht gerichtet (siehe ungerichtete Erstarrung). Die Volumenschwindung bei Abkühlung und Erstarrung an diesen Stellen kann nicht durch Speisung aus anderen Bereichen des Gussteils ausgeglichen werden, und in die entstehenden Mikrolunker können Gase aus der Schmelze oder dem überhitztem Formteil diffundieren und somit die Mikroporosität vergrößern. Besonders der "Sandkanteneffekt" wirkt sich auf die Entstehung von Mikroporosität äußerst negativ aus (Bild 1). Ursache dieses Effektes ist bekanntlich, dass die Sandkante vom sie umschließenden Gießmetall besonders stark aufgeheizt wird und dadurch die Abkühlung des Metalls gegenüber Nachbarbereichen verzögert, so dass dieses Metall zum Teil zum Ausgleich in die früher erstarrenden Nachbarbereiche abfließen kann. Bei Eisen-Kohlenstoff-Legierungen sind hier der Einfluss des niedrig schmelzenden Phosphideutektikums und damit auch die Seigerung des Phosphors zu nennen. Weiterhin wäre der Einfluss der Grafitexpansion bei der Erstarrung und damit der Einfluss der Formfestigkeit zu beachten (s. Lunker). Bei Mikroporosität in Gussstücken aus Aluminiumlegierungen kann es sich um interdendritische Lunker, um Wasserstoffblasen oder um eine Kombination von beiden handeln. Es gibt ein einfaches Verfahren, um zwischen Mikrolunkern und Gasporen zu unterscheiden: die "Nächste-Nachbar-Cluster"- Analyse mit Hilfe der Bildanalyse. Grundlage ist die einfache Beobachtung, dass Mikrolunker in Gruppen auftreten, d. h. nahe beieinander liegen, während Gasporen stärker verteilt sind und einen größeren Abstand zueinander haben. Der Abstand zwischen einer Pore und ihrem nächsten Nachbarn lässt sich daher als Unterscheidungsmerkmal nutzen. Mit Hilfe eines Grenzwertes für den Abstand können die Hohlräume in Cluster, bei denen die Porenabstände geringer als der kritische Abstand sind, und in Einzelhohlräume unterteilt werden. Oberhalb eines bestimmten Wasserstoffgehaltes, der zu 0,17 cm3/100 g Al ermittelt wurde, traten Gasporosität und Mikrolunker gemeinsam mit etwa gleichem Anteil auf. Bei Wasserstoffgehalten oberhalb dieses Grenzwertes wurde keine Mikrolunkerung allein beobachtet. Unterhalb des kritischen Wasserstoffgehaltes ist dagegen die Mikrolunkerung der Hauptmechanismus, nach dem sich Hohlräume bilden. Bei Aluminium-Kokillenguss zeigt sich gegenüber Aluminium-Sandguss ein kleineres Gesamtvolumendefizit; das trifft auch für die Mikroporosität zu. Als Ursache wird die auf Grund der relativ kurzen Erstarrungszeit während der Füllung der Form im Kokillenguss beim Gießen mögliche Nachspeisung angesehen, eine ordnungsgemäße Kokillentemperatur vorausgesetzt. Die geringsten Mikroporositäten weisen Druckgussteile auf, deren Ursachen hier vor allem in der Schwindungsporosität zu suchen sind. Eine maximale Mikrolunkerung bei Gussmessing wird bei 68 % Cu und 32 % Zn festgestellt, außerdem zeigen besonders die Guss-Zinnbronzen G-SnBz 14 und G-SnBz 20 ausgeprägte Zonen mit Mikrolunkern. Diese Lunkerformen werden mit dem Auftreten eines Erstarrungsbandes (Bild 7) erklärt, worunter man jene Zone im Gussstück versteht, in der gleichzeitig sowohl flüssige als auch feste Phasen vorkommen. Maßnahmen zur Vermeidung: 1. Erstarrungsintervall reduzieren, naheutektische Zusammensetzung verwenden, gegebenenfalls Legierung wechseln. 2. Erhöhung des Selbstspeisungsvermögens infolge der Expansion bei der eutektischen Grafitausscheidung durch eine möglichst hohe eutektische Grafitmenge, die wiederum durch optimale Spätimpfung (siehe Impfen) und/oder Verbesserung der chemischen Zusammensetzung erreicht werden kann. 3. Der Sättigungsgrad sollte immer so hoch wie möglich eingestellt werden, wobei sich bei Grauguss die zulässige Obergrenze aus der geforderten Zugfestigkeit ergibt. Bei starken Analysenschwankungen sollte daher nicht zur Sicherheit eine "halbe Sorte" härter als gefordert geschmolzen werden, sondern die Treffsicherheit bei der Einstellung der Zusammensetzung ist zu verbessern. 4. Bei Gusseisen mit Kugelgrafit ist die zulässige Obergrenze des Kohlenstoffäquivalentes (Sättigungsgrad) die Grenze zur Grafitflotation. Die Einstellung des CE-Wertes knapp unterhalb der Flotation (vor allem bei dickwandigen Teilen) gewährleistet immer die maximale Grafitmenge zur Selbstspeisung. 5. Der Magnesiumgehalt von Gusseisen mit Kugelgrafit sollte nie höher als zur Gewährleistung einer optimalen Kugelausbildung notwendig sein. Jede verfahrenstechnische Maßnahme, durch die eine Überbehandlung des Eisens vermieden und Mg-Streuungen eingeengt werden, vermindert die Neigung zur Mikroporosität des Eisens. 6. Karbidstabilisierende Elemente (siehe Karbidbildner) wie beispielsweise Chrom, Vanadium, Titan, bei GJS auch Mangan sollten so niedrig wie möglich gehalten werden, weil sie der Grafitisierung entgegen wirken und damit das Speisungsverhalten verschlechtern. 7. Vermeidung von schroffen Querschnittsübergängen und Knotenpunkten (siehe Gießgerechte Gestaltung). 8. Anlegen von Kühlkokillen oder an gefährdeten Stellen Formstoffe mit großem Wärmeableitungsvermögen (Zirkonsand, Chromitsand) einsetzen. 9. Konstruktive Änderung dahingehend, dass "heiße Stellen" vermieden werden, d. h. Kanten abrunden und Radien vergrößern. 10. Bindergehalte in Formstoffen (Bentonit und Harz) möglichst gering halten, Wassergehalt niedrig halten. 11. Gute Gasdurchlässigkeit des Formstoffes sowie beste Kernluftabfuhr gewährleisten. 12. Optimale Gießtemperaturen und -zeiten einstellen, so dass ein gleichmäßiges Fortschreiten der Erstarrung im Gussteil gewährleistet ist. 13. Für Eisen-Kohlenstoff-Legierungen sind unbedingt die Phosphor- und Schwefelgehalte auf ein Minimum zu begrenzen. 14. Bei Aluminium- und Magnesium-Legierungen (Sand-, Kokillen- und Druckgießverfahren) ist auf ordnungsgemäße Schmelzführung, saubere und trockene Schmelzwerkzeuge, Pfannen und Einsatzmaterialien sowie auf die Wirksamkeit von Kornfeinung und Veredelung zu achten. Nichtmetallische Verunreinigungen, die in der Schmelze suspendieren, vermeiden. 15. Gasgehalte in der Schmelze reduzieren. 16. Bei Sandguss Formen durch Erhöhung des Verdichtungsdruckes (siehe Verdichtung) stabiler gestalten und möglichst gleichmäßig verdichten. 17. Beseitigung von Porositätsfehlern durch Imprägnieren. Dabei muss hinsichtlich der Produkthaftung das Abdichten der Gussteile mit dem Kunden vereinbar sein. Weiterführende Stichworte:GussfehlerFormsandbedingte Gussfehler | https://www.giessereilexikon.com/en/foundry-lexicon/Encyclopedia/show/microporosity-3953/?cHash=dc19bc24c4de598f06f1e1167ba2b379 | https://www.giessereilexikon.com/giesserei-lexikon/Encyclopedia/show/mikroporositaet-339/?cHash=dc19bc24c4de598f06f1e1167ba2b379
Micro Spraying | Special form of the spraying process with a special microspray release agent and greatly reduced spray quantity. Here, suitable (sediment free) undiluted releasing emulsions or pure separating oils are spread finely nebulised in the smallest quantities on their own or in combination with adapted spraying tools over the surface of the mould surface. Examples for water-miscible release agents suitable for conventional spraying as well as microspraying are Isolat® TT 77 und Isolat® Enviro 1011 (Tribo-Chemie). Consequently, microspraying is understood as the fine nebulization of a small amount of oil or water-miscible release agent. The dissipation of heat occurs here through an optimised internal tool temperature control and not by the release agent itself. This requires a new construction of the casting tools from scratch and for all production parameters to be adjusted, in particular the spraying appliances, spray nozzles and spray pattern. The nozzles must not become clogged or blocked. An ultrafine emulsion without sediment particles (wax) or an oil resistant to high temperatures is also necessary. As an example, the release agent Isolat® UP 78 (Tribo-Chemie) is resistant to high temperatures. Microspraying offers the following essential advantages: - Tools have a longer life thanks to smaller temperaturvariation - Cycle times are shortened - Improved cast quality - Higher sprayingefficiency - Better formation of separating layers - Contribution to environmental protection through less waste water; reduced costs... - Contribution to improving the working climate in the production halls | Mikrosprühen | Sonderform des Sprühvorgangs mit speziellem Mikrosprüh und stark reduzierter Sprühmenge. Hierbei werden geeignete (feststofffreie) Trennemulsionen unverdünnt und Trennöle pur in Kleinstmengen einzeln oder in Kombination mit angepassten Sprühwerkzeugen fein vernebelt auf die Formoberfläche aufgetragen. Beispiele für wassermischbare Trennmittel, geeignet für das konventionelle Sprühen als auch für das Mikrosprühen sind Isolat® TT 77 und Isolat® Enviro 1011 (Tribo-Chemie). Somit wird als Mikrosprühen die Feinvernebelung einer kleinen Menge eines Öl-oder wassermischbaren Trennmittels verstanden. Die Temperaturführung erfolgt hier durch eine optimierte interne Werkzeugtemperierung und nicht durch das Trennmittel selbst. Dies fordert eine von Grund auf neue Konstruktion der Gießwerkzeuge und die Anpassung aller Produktionsparameter insbesondere der Sprühgeräte, Sprühdüsen und des Sprühbildes. Dabei dürfen sich die Düsen nicht zusetzen oder verstopfen. Außerdem ist eine extrem feinteilige Emulsion ohne Feststoffpartikel (Wachs) bzw. ein hochtemperaturbeständiges Öl notwendig. Als Beispiel kann hier das hochtemperaturstabile Trennmittel Isolat® UP 78 (Tribo-Chemie) genannt werden. Folgende wesentliche Vorteile des Mikrosprühens sind nachweisbar: - Standzeiterhöhung der Werkzeuge durch geringere Temperaturschwankungen - Verkürzung der Takt- bzw. Zykluszeiten - verbesserte Gussteilqualität - höhere Sprüheffizienz - höhere Sprüheffizienz - bessere Trennschichtbildung - Beitrag zum Umweltschutz durch verringerte Entsorgung von Abwässern - Beitrag zur Verbesserung der Arbeitsbedingungen in den Produktionshallen | https://www.giessereilexikon.com/en/foundry-lexicon/Encyclopedia/show/micro-spraying-4974/?cHash=4cb9e627d242801069f5b75f6fc42650 | https://www.giessereilexikon.com/giesserei-lexikon/Encyclopedia/show/mikrospruehen-4973/?cHash=4cb9e627d242801069f5b75f6fc42650
Micro segregation | This is the most common appearance of segregation in real castings and is also referred to as crystal segregation or grain boundary segregation. It is caused by a disruption of the diffusion compensation between mixed crystals and the residual melt and is a concentration difference arising in the mixed crystals of an alloy after complete solidification These segregation effects cannot be completely avoided, the aim is rather to mitigate them. For example, it is certainly admissible to assume the following context for iron alloys: Micro segregation = f (Alloy elements, Balance of nuclei, Cooling conditions) It is a known fact that Mg-Al alloys are prone to segregation due to the slow diffusion process of the Al dissolved in the Mg. Therefore, if the solidification rate is high, it cannot be expected that the entire solidified Mg mixed crystal has a homogenous aluminum concentration of 55.5% at 550°C. The reason for this is, that the core contains the mixed crystal diffused first at liquidus temperature which had only 3% at 598°C, which can be seen on the tie-line through the liquidus point in Fig. 1. Consequently, between 598°C and 550°C, it would have been necessary for the concentration up to inside the core to rise to 5.5% Al by means of diffusion in the growing crystal. If the diffusion is too slow a concentration gradient remains in the Mg mixed crystal resulting in an average composition below 5.5% Al because the external crystal layer in the local immediate equilibrium with the residual melt must have precisely 5.5% Al according to C. Kammer. E. In the 1940ies, Scheil developed a model based on the following prerequisites: - completely prevented diffusion of the elements in the solidified solid body - local equilibrium at the liquid-solid phase boundary - macroscopic mass transport within the speciment - negligible influence of the boundary surface shape on the melting point This model has proven increasingly useful as a tool for calculation of micro segregation. The principle is represented schematically by isoconcentration lines in a metallographic cross section of a primary dendrite after solidification (Fig. 2) and by the associated binary phase diagram (Fig. 3). Additional references:Ingot segregationReverse ingot segregationSegregation factor (secondary aluminum cast alloys)Segregation factor (cast iron) | Mikroseigerung | Diese bei realen Gussstücken am häufigsten vorkommende Erscheinungsform der Seigerung, auch unter den Begriffen Kristallseigerung oder Korngrenzenseigerung bekannt, beruht auf einer Störung des Diffusionsausgleichs zwischen Mischkristallen und Restschmelze und ist ein nach vollständiger Erstarrung in den Mischkristallen einer Legierung vorhandener Konzentrationsunterschied. Diese Seigerungserscheinungen sind nicht völlig zu vermeiden, es kommt vielmehr darauf an sie abzuschwächen. So ist es sicherlich zulässig, dass man beispielsweise für Eisenlegierungen folgenden Zusammenhang anzunehmen kann:Mikroseigerungen = f (Legierungselemente, Keimhaushalt, Abkühlungsbedingungen) Mg-Al-Legierungen neigen bekanntlich zu Seigerung, weil die Diffusion des im Mg gelösten Al relativ langsam verläuft. Bei zügiger Erstarrungsgeschwindigkeit kann also nicht erwartet werden, dass bei 550 °C der gesamte erstarrte Mg-Mischkristall eine homogene Aluminiumkonzentration von 5,5 % aufweist. Im Kern findet sich nämlich der bei Liquidustemperatur zuerst ausgeschiedene Mischkristall, der bei 598 °C nur 3,0 % hatte, abzulesen an der Konode durch den Liquiduspunkt in Bild 1. Zwischen 598 °C und 550 °C hätte also durch Diffusion im wachsenden Kristall die Konzentration bis hinein in den Kern auf 5,5 % Al steigen müssen. Bei zu langsamer Diffusion verbleibt im Mg-Mischkristall ein Konzentrationsgradient, so dass die mittlere Zusammensetzung unter 5,5 % Al liegt, denn die äußere Kristallschicht im lokalen unmittelbaren Gleichgewicht mit der Restschmelze muss nach C. Kammer genau 5,5 % Al aufweisen. E. Scheil hat in den vierziger Jahren ein Modell entwickelt, das auf den folgenden Voraussetzungen basiert: - vollständig verhinderte Diffusion der Elemente im erstarrten Festkörper - lokales Gleichgewicht an der flüssig-festen Phasengrenze - makroskopischer Massentransport innerhalb der Probe - vernachlässigbarer Einfluss der Grenzflächenform auf den Schmelzpunkt Dieses Modell hat sich als Hilfsmittel zur Berechnung von Mikroseigerungen als immer wichtiger erwiesen. Das Prinzip ist schematisch durch Isokonzentrationslinien in einem Querschliff eines Primärdendriten nach der Erstarrung (Bild 2) sowie durch das zugehörige binäre Phasendiagramm (Bild 3) wiedergegeben. Weiterführende Stichworte:BlockseigerungUmgekehrte BlockseigerungSeigerfaktor (sekundäre Aluminiumlegierungen)Seigerungsfaktor (Gusseisen) | https://www.giessereilexikon.com/en/foundry-lexicon/Encyclopedia/show/micro-segregation-3954/?cHash=8c3511114fe6444473a90857e21d80db | https://www.giessereilexikon.com/giesserei-lexikon/Encyclopedia/show/mikroseigerung-340/?cHash=8c3511114fe6444473a90857e21d80db
Micro probe | Device for determining the chemical composition of individual phases in the structure of a polished specimen (s. Scanning electron microscope, Electron probe micro analysis). | Mikrosonde | Einrichtung zur Bestimmung der chemischen Zusammensetzung einzelner Phasen im Gefüge einer Schliffprobe (s. Rasterelektronenmikroskop, Elektronenstrahlmikroanalyse). | https://www.giessereilexikon.com/en/foundry-lexicon/Encyclopedia/show/micro-probe-3977/?cHash=0e5e6a885bf10a595277dae58518f944 | https://www.giessereilexikon.com/giesserei-lexikon/Encyclopedia/show/mikrosonde-363/?cHash=0e5e6a885bf10a595277dae58518f944
Micro hardness | Hardness in the micro range of a material. In contrast to macro hardness, which is an integral hardness value for the overall metal matrix of the examined material, micro hardness provides hardness values for individual structural components (Fig. 1). This makes it possible, to perform for example the following material tests: - Hardness comparison between individual phases in homogenous alloys - Determination of segregation in individual crystals - Examination of mixed crystals - Determination of the hardness profile in the cross section of thin layers (e.g. nitrided, case-hardened layers, galvanic coatings, oxide layers) - Determination of the orientation and structures at crystallites - Examination of diffusion processes, - Detection of internal stress - Detection of creeping processes For micro hardness testing, most laboratories apply the Vickers hardness test. The indenter in this test is a straight diamond pyramid (square base) with a plane angle of 136°. At this shape of the indenter, the test force and the impression surface are proportional and the hardness value according to Vickers is respectively independent of the selected test force. The Vickers hardness value is determined from the test force F and the impression surface A of the left impression (see Hardness test). Figs. 2 and 3 show micro hardness testing machines. An overview camera enables a range of vision of 60 μm to 52 mm by combining a macro objective lens with high-quality measuring objective lenses. This technology is used to display an overview of the sample (40 x 52 mm) on which all test lines are clearly displayed. To considerably facilitate this process, grids, auxiliary lines and reference lines with edge offsets can be displayed. An important factor for the accuracy of the test result is the measurement of the test impression. Exact results can only be ensured by perfectly visible test impressions with optimum contrast and ideal light conditions. The electronic system of the camera controls the image ratios independently from the operator and ensures optimum visibility. This machine applies IPC (Indentor Parallel to Contour) technology (Fig. 4). The fully automatic rotating indentor is the first system that enables exact measurements in the surface layer hardness profile. Test points can be placed even closer to the edge/contour. | Mikrohärte | Härte in Mikrobereichen eines Werkstoffes. Im Gegensatz zur Makrohärte, die einen integralen Härtewert über die gesamte metallische Matrix des untersuchten Werkstoffes ergibt, liefert die Mikrohärte Härtewerte für einzelne Gefügebestandteile (Bild 1). Damit ist es möglich, u.a. folgende Untersuchungen am Werkstoff durchzuführen: - Härtevergleich zwischen einzelnen Phasen in homogenen Legierungen, - Ermittlung von Seigerungen in einzelnen Kristallen, - Untersuchungen an Mischkristallen, - Ermittlung des Härteverlaufs im Querschnitt dünner Schichten ( z.B. Nitrier-, Einsatzschichten, galvanische Überzüge, Oxidschichten), - Orientierungsbestimmung an Kristallit sowie Ermittlung von Texturen, - Untersuchung von Diffusionsvorgängen, - Erkennung innerer Spannungen, - Erkennung von Kriechprozessen. Bei der Mikrohärteprüfung hat sich in den meisten Prüflaboratorien das Härteprüfverfahren nach Vickers durchgesetzt. Dabei ist der Eindringkörper eine gerade Pyramide aus Diamant (quadratische Grundfläche) und einem Flächenwinkel von 136°. Bei dieser Form des Eindringkörpers Prüfkraft und Eindruckoberfläche einander proportional und somit der Härtewert nach Vickers von der gewählten Prüfkraft grundsätzlich unabhängig. Der Vickers-Härtewert wird ermittelt aus dem Quotient aus Prüfkraft F und der Eindruckoberfläche A des bleibenden Eindrucks (s. Härteprüfung). Bilder 2 und 3 zeigen Mikrohärte-Prüfmaschinen. Mit einer Übersichtskamera sind hier durch die Kombination eines Makro-Objektivs und hochwertiger Messobjektive Blickfelder von 60 μm bis 52 mm möglich. Mit Unterstützung dieser Technik wird ein Übersichtsbild der Probe (40 x 52 mm) dargestellt, auf dem alle Prüfreihen einwandfrei erkennbar sind. Als wesentliche Erleichterung lassen sich auch Raster, Hilfslinien und Bezugslinien mit der Versatzmöglichkeit von Randkanten einblenden. Ein wichtiger Faktor für die Genauigkeit des Prüfergebnisses ist die Vermessung des Prüfeindrucks. Exakte Ergebnisse können nur auf eindeutig erkennbaren Prüfeindrücken mit optimalem Kontrast und besten Helligkeitsverhältnissen gewährleistet werden. Unabhängig vom Bediener regelt die Kameraelektronik die Bildverhältnisse und sorgt somit für optimale Erkennbarkeit. Bei dieser Maschine wird die IPC-Technik (Indentor Parallel to Contour) eingesetzt (Bild 4). Dabei gewährleistet der vollautomatisch drehbare Eindringkörper erstmals eine exakte Vermessung im Verlauf der Randschichthärte. Prüfpunkte können somit noch näher an den Rand/Kontur gesetzt werden. | https://www.giessereilexikon.com/en/foundry-lexicon/Encyclopedia/show/micro-hardness-4752/?cHash=d95eaff8d5226ae912d7c1ad9e63999e | https://www.giessereilexikon.com/giesserei-lexikon/Encyclopedia/show/mikrohaerte-1141/?cHash=d95eaff8d5226ae912d7c1ad9e63999e
Micrograph | Nowadays usually a digital picture of the structure of a metallographic specimen viewed under the microscope. The magnification used and if possible also the kind of metallographic specimen preparation, e.g. unetched or etched, must be indicated in any case. For the sake of completeness, the type of microscope (microscope, macroscope, REM) should also be indicated. | Schliffbild | Heute in der Regel digitale Aufnahme der Gefügestruktur eines metallografischen Schliffes, welcher unter dem Mikroskop betrachtet wird. Dabei sind in jedem Fall die verwendete Vergrößerung und möglichst auch die Art der Schliffvorbereitung, z. B. ungeätzt oder geätzt anzugeben. Der Vollständigkeit halber sollte auch die Art des Mikroskops (Mikroskop, Makroskop, REM) angegeben werden. | https://www.giessereilexikon.com/en/foundry-lexicon/Encyclopedia/show/micrograph-4053/?cHash=bd54904824e3abd255b9300a6b95d15f | https://www.giessereilexikon.com/giesserei-lexikon/Encyclopedia/show/schliffbild-439/?cHash=bd54904824e3abd255b9300a6b95d15f
Metallographic specimen preparation | Creation of a sample for metallographic examination. Knowledge of the structural formation of all casting materials, in particular if defects are to be investigated, is essential in order to evaluate the material. Mainly macroscopic but also microscopic structure investigations are absolutely necessary in order to analyze errors and failures. Recently, investigations using scanning electron microscopes (in conjunction with microprobe investigations) have been being used more and more frequently because they allow the causes to be interpreted clearly and more accurately. An exact interpretation of the metallographic specimen requires a maximum edge sharpness of the structure which is to be analyzed (Figure 1). However, this is only possible with mounted metallographic specimens, in particular specimens mounted hot using minerally setting materials. The first stage of metallographic specimen preparation is therefore the mounting. However, the specimen must first be deburred carefully and freed from impurities caused during preparation as these can leave traces behind during grinding and polishing which make interpretation more difficult. To meet the requirements for a metallographic specimen, the surface of the specimen must be subjected to fine step-by-step processing. Grinding removes damage and deformed surface material while further changing the shape as little as possible. A flat surface should be achieved; the remaining deformities can be removed quickly by polishing. Non-ferrous metals and their alloys must not be ground dry. Grinding is done wet and is carried out in sequence with sandpaper with the grits 240, 320, 400 and 600 (Mg and Mg alloys 400, 600, 1200 and 2400). After grinding, the specimen must be cleaned thoroughly with water and rinsed with alcohol. The drying is usually carried out with hot air. Porous specimens should be cleaned for several minutes in an ultrasonic bath to avoid any impurities stuck in the pores and grinding residues getting onto the polishing cloth. Specimens for which the inclusions in the structure are to be investigated may not be cleaned in this way (risk of the inclusions being dissolved out). For cast iron alloys, the grinding should also be carried out carefully (Figure 2) as otherwise too much graphite is torn out of the structural metal matrix, resulting in an incorrect evaluation of the structure (Figure 3). The graphite inclusions must be light gray and sharply distinguished from the metallic matrix. Grinding is done wet here too. The subsequent polishing of the specimen removes deformities from earlier stages of the work and leads to a faultless specimen surface. Polishing is usually done in three stages (three different polishing cloths, polishing time per stage approx. 5 minutes) and, between each stage, the Etchant typical for the respective material is used to etch. Finished prepared specimens should be kept in the desiccator. | Schliffherstellung | Anfertigung einer Probe zur metallographischen Untersuchung. Die Kenntnis der Gefügeausbildung aller Gusswerkstoffe, insbesondere bei zu untersuchenden Fehlern, ist für die Materialbeurteilung unerlässlich. Makroskopische, vor allem aber mikroskopische Gefügeuntersuchungen sind für die Fehler bzw. Schadensfallanalyse absolut notwendig. Neuerdings werden auch rasterelektronenmikroskopische Untersuchungen (in Verbindung mit Mikrosondenuntersuchungen) immer häufiger angewendet, weil dadurch die Ursachen deutlich und mit hoher Genauigkeit interpretiert werden können. Eine exakte Schliffinterpretation setzt eine maximale Kantenschärfe des zu analysierenden Gefüges voraus (Bild 1). Dies ist aber nur mit eingebetteten Schliffen, insbesondere mit Warmeinbettung mit mineralisch härteten Massen, möglich. Deshalb ist der erste Schritt der Schliffherstellung das Einbetten. Vorher muss die Probe aber vorsichtig entgratet und von den bei der Vorbereitung verursachten Verunreinigungen befreit werden, denn diese können beim Schleifen und Polieren Spuren hinterlassen, die dann eine sichere Interpretation erschweren. Um den Anforderungen an einen metallographischen Schliff nachzukommen, muss nun die Schlifffläche einer schrittweisen Feinbearbeitung durch Schleifen unterworfen werden. Das Schleifen beseitigt Beschädigungen und verformtes Oberflächenmaterial unter geringster Hinzufügung neuer Verformungen. Es soll eine plane Oberfläche erreicht werden, deren Restverformung durch Polieren in kurzer Zeit entfernt werden kann. Nichteisenmetalle und deren Legierungen dürfen keinesfalls trocken geschliffen werden. Das Schleifen erfolgt nass und wird der Reihe nach auf Schleifpapieren mit den Körnungen 240, 320, 400 und 600 durchgeführt (Mg und Mg-Legierungen 400, 600, 1200 und 2400). Nach dem Schleifvorgang muss der Schliff gründlich mit Wasser gereinigt und mit Alkohol nachgespült werden. Die Trocknung erfolgt mittels Heißluft. Poröse Schliffe sollten einige Minuten im Ultraschallbad gereinigt werden, um zu vermeiden, dass eventuell in den Poren haftende Verunreinigungen und Schleifreste auf das Poliertuch gelangen. Schliffe, bei denen Einschlüsse im Gefüge untersucht werden sollen, dürfen so nicht gereinigt werden (Gefahr, dass die Einschlüsse herausgelöst werden). Bei Gusseisenlegierungen ist das Schleifen ebenfalls sorgsam durchzuführen (Bild 2), da sonst zu viel Grafit aus der metallischen Gefügegrundmasse herausgerissen wird und eine unsachgrechte Beurteilung des Gefüges die Folge ist (Bild 3). Die Grafiteinlagerungen müssen hellgrau und scharf begrenzt gegen die Grundmasse sein. Auch hierbei wird nass geschliffen. Das anschließende Polieren des Schliffes beseitigt Verformungen früherer Arbeitsgänge und führt zu einer fehlerfreien Schliffoberfläche. In der Regel wird in drei Stufen (drei unterschiedliche Poliertücher, Polierdauer je Stufe ca. 5 Minuten) poliert und zwischen jeder Stufe mit dem für das jeweilige Material typischen Ätzmittel zwischengeätzt. Fertig präparierte Schliffe sollten im Exsikkator aufbewahrt werden. | https://www.giessereilexikon.com/en/foundry-lexicon/Encyclopedia/show/metallographic-specimen-preparation-4308/?cHash=73bf2983181711eef6817dd0cd7c459c | https://www.giessereilexikon.com/giesserei-lexikon/Encyclopedia/show/schliffherstellung-696/?cHash=73bf2983181711eef6817dd0cd7c459c
Metallographic specimen | Prepared sample which is used for the metallographic examination of metallic materials and their alloys.Sample taking starts with the selection of the sample material and the specification of the specimen level. For the detailed illustration of structures and/or inclusions and defects, several parallel and/or crossing specimen levels should be examined. The metallographic specimens must be large enough; 15·15·10 mm can be assumed as empirical formula . Metallographic specimens are taken directly from the casting (for the examination of casting defects), from cast samples (taking the standard wall thickness into account) and from samples which have been used for the determination of mechanical properties.If structural defects are examined, metallographic specimens taken directly on the defective surface are not suited and cannot be interpreted; the specimens should always be taken perpendicular to the surface.Since the high magnification of the sample under the microscope only allows for a very low depth of sharpness, the sample surface must be completely flat and polished (see Metallographic specimen preparation). | Schliff | Vorbereitete Probe, welche zur metallografischen Untersuchung von metallischen Werkstoffen und deren Legierungen verwendet wird. Die Probenahme beginnen mit der Auswahl des Probematerials und der Festlegung der Schliffebene. Um Gefüge bzw. Einschlüsse und Defekte genau darzustellen, ist es sinnvoll mehrere parallel und/oder sich kreuzende Schliffebenen zu untersuchen. Eine entsprechende Größe der Schliffe ist zu gewährleisten, als Faustformel kann etwa 15·15·10 mm angenommen werden. Schliffe werden sowohl direkt aus dem Gussstück (bei Gussfehleruntersuchungen) aus angegossenen Proben (unter Berücksichtigung der maßgebenden Wanddicke) und aus Proben welche für die Bestimmung der mechanischen Eigenschaften verwendet worden sind, entnommen.Bei Gefügefehleruntersuchungen sind Anschliffe direkt auf die Fehleroberfläche ungeeignet und nicht interpretierbar, die Schliffe sollten daher hier immer senkrecht zur Oberfläche gelegt werden. Da die starke Vergrößerung bei der Betrachtung der Probe unter dem Mikroskop nur eine sehr geringe Tiefenschärfe zulässt, muss die Probenoberfläche vollkommen eben und poliert sein (s. Schliffherstellung). | https://www.giessereilexikon.com/en/foundry-lexicon/Encyclopedia/show/metallographic-specimen-4052/?cHash=f1c31f0dc6905383f0d8f56eda45af55 | https://www.giessereilexikon.com/giesserei-lexikon/Encyclopedia/show/schliff-438/?cHash=f1c31f0dc6905383f0d8f56eda45af55
Metallic blasting abrasives | VULKAN INOX GmbHAbrasives can be roughly divided into metallic and non-metallic types. The most common metallic grades are: High carbon steel granules Is used in blast wheel blasting systems (e.g. hanger-type blast machine) and is used in various applications, including de-sanding, descaling, cleaning of cast parts made of cast iron and steel as well as shot peening. Low carbon steel granules (stainless steel granules) Stainless steel grains (Fig. 1, e.g. CHRONITAL, (VULKAN INOX GmbH) is suitable for use in centrifugal wheel blast machines as well as air blast systems and finds use in cleaning, deburring, hardening, descaling, roughening and surface improvement of: - Aluminum, bronze, brass, zinc and stainless castings - Aluminum, brass and stainless forgings - Aluminum and stainless profiles - Stainless wire - Stainless and steel components - Titanium or nickel-based alloys - Concrete paver and natural stone When using rustproof aluminum- or light metal castings, there are no contaminating iron residues and the blasting performance is convincing. Stainless steel abrasives are very resistant. Technical Data, example (VULKAN INOX GmbH) Stainless blasting abrasives offers the following advantages (VULKAN INOX GmbH): - Great durability - Short blasting times - Bright appearance - Rust-free surfaces - Reduced wear of blast cleaning equipment - Low waste disposal costs - Dust-free blasting process Stainless steel abrasives are manufactured by melting selected scrap and stainless-steel scrap in induction furnaces. The desired chemical composition is reached by adding additional alloys, such as chrome and nickel. The molten metal is then subjected to an atomizing process. The resulting spherical abrasives is dried, screened and packaged. Chilled cast iron gritChilled cast iron granulate (Fig. 2) is a hard abrasive, but it has a lower impact resistance. During the blasting process, the chilled cast iron granules break up at an angle and a permanent mixture with sharp-edged grain is created. Chilled cast granulate has excellent cleaning properties but has a decidedly shorter lifespan than cast steel blasting media. Chilled cast granulate is suitable for use in free jet blowers for quick cleaning and grinding, but should not be used in centrifugal blasting systems, as this leads to faster wear of the parts. Stainless steel wire shot Cut stainless steel wire (Fig. 3). The cut steel wire grain is used for cleaning blasting applications. Steel wire grain is very aggressive and therefore very effective for heavy impurities. However, there are very strong signs of wear, particularly on the centrifugal blades of the system. Treated steel wire is used for shot peening. Aluminum oxide Electro-corundum blasting abrasive with a very hard and solid grain, which makes it very wear resistant (Fig. 4). It is also offered as an aluminum wire grain and aluminum shot and is usually iron-free.Aluminum wire grain is mainly used for cleaning blasting, surface finishing and deburring of cast and forged parts made of aluminum. It is very resistant and does not leave any ferrous residues on the part. Zinc cut wire Zinc wire grain (Fig. 5) is a relatively soft, high-density abrasive that is characterized by good kinetic energy. It generates less dust than steel or aluminum abrasives and causes relatively low wear on blasting machine components. Zinc wire grain is used among others when deburring die-cast parts made of zinc or aluminum alloys. Additional references:Blasting abrasivesWire mesh conveyor shot blast machineHanger-type blast machineNonmetallic blasting abrasivesStainless steel abrasive | Metallische Strahlmittel | VULKAN INOX GmbHStrahlmittel lassen sich grob in metallische und nichtmetallische Sorten aufteilen. Die gängigsten metallischen Sorten sind: Hoch kohlenstoffhaltiges Stahl Granulat Wird in Schleuderrad Strahlanlagen (z.B. Hängebahn-Strahlanlage) eingesetzt und kommt in verschiedenen Anwendungen zum Einsatz, unter anderem bei der Entsandung, der Entzunderung, der Reinigung von Gussteilen aus Gusseisen und Stahl sowie beim Kugelstrahlen (Shot-Peening). Niedrig kohlenstoffhaltiges Stahl Granulat (Edelstahl Granulat) Dieses Granulat (Bild 1, VULKAN INOX GmbH) wird sowohl in Schleuderrad-, als auch in Druckluftanlagen eingesetzt und findet Anwendung beim Reinigen, Entgraten, Verfestigen und zur Oberflächenveredelung von: - Sand- und Kokillen- und Druckguss aus Aluminium, Bronze, Messing, Zink und Edelstahl - Schmiedeteilen aus Aluminium, Messing und Edelstahl - Profilen aus Aluminium und Edelstahl - Drähten aus Edelstahl - Elementen aus Edelstahl und Stahl - Titan- oder Nickelbasislegierungen - Beton- und Naturstein Beim Einsatz von nichtrostenden Aluminium- oder Leichtmetallgussteilen entstehen keine verunreinigenden Eisenrückstände und die Strahlleistung überzeugend ist. Edelstahlstrahlmittel sind sehr widerstandsfähig. Technische Daten, Beispiel (VULKAN INOX GmbH) Strahlmittel/technische_Daten_D.png" width="670" style="" /> Diese Edelstahl Strahlmittel bieten folgende Vorteile (VULKAN INOX GmbH) - hohe Lebensdauer - kurze Strahlzeiten - helles Aussehen - rostfreie Oberflächen - geringer Verschleiß der Strahlanlage - geringe Entsorgungskosten - staubfreies Strahlen Die Herstellung der Edelstahl Strahlmittel erfolgt durch Einschmelzen ausgewählter Schrotte und Edelstahlschrotte im Induktionsofen. Die gewünschte Analyse wird durch Zugabe weiterer Legierungselemente (Chrom und Nickel) erreicht. Anschließend wird die Schmelze verdüst. Das so erzeugte kugelige Granulat wird getrocknet, gesiebt und verpackt. Hartguss Granulat Hartgussgranulat (Bild 2) ist ein hartes Strahlmittel , was jedoch über eine geringere Schlagfestigkeit verfügt. Während des Strahlverfahrens zerbricht das Hartgussgranulat kantig und es entsteht eine dauerhafte Mischung mit scharfkantiger Körnung. Hartgussgranulat verfügt über hervorragende Reinigungseigenschaften, hat jedoch eine entschieden niedrigere Lebensdauer als Stahlgussstrahlmittel. Hartgussgranulat ist geeignet für den Einsatz in Freistrahlgebläsen zur Schnellreinigung und Schleifung, sollte jedoch nicht in Schleuderradstrahlanlagen eingesetzt werden, da dies zu einem schnelleren Verschleiß der Teile führt. Edelstahldrahtkorn Geschnittener Edelstahldraht (Bild 3). Das geschnittene Stahldrahtkorn wird für Reinigungsstrahl-Anwendungen verwendet. Stahldrahtkorn ist sehr aggressiv und daher sehr wirksam bei schweren Verunreinigungen. Allerdings treten besonders an den Schleuderschaufeln der Anlage sehr starke Verschleißerscheinungen auf. Aufbereitetes Stahldrahtkorn wird beim Kugelstrahlen (Shot Peening) eingesetzt. Aluminiumoxid Elektrokorund-Strahlgut mit einem sehr harten und festen Korn, wodurch es sehr verschleißfest ist (Bild 4). Es wird auch als Aluminiumdrahtkorn und Aluminiumschrot angeboten und ist in der Regel frei von Eisen. Aluminiumdrahtkorn wird für das Reinigungsstrahlen, die Oberflächenveredelung und das Entgraten hauptsächlich von Guss- und Schmiedeteilen aus Aluminium verwendet. Es ist sehr widerstandsfähig und hinterlässt keine eisenhaltigen Rückstände auf dem Teil. Zinkdrahtkorn Zinkdrahtkorn (Bild 5) ist ein relativ weiches Schleifmittel mit hoher Dichte, das sich durch eine gute kinetische Energie auszeichnet. Es erzeugt weniger Staub als Stahl- oder Aluminiumstrahlmittel und verursacht einen relativ niedrigen Verschleiß von Strahlmaschinenkomponenten. Zinkdrahtkorn wird u.a. beim Entgraten von Druckgussteilen aus Zink oder Aluminiumlegierungen verwendet. Weiterführend Stichworte:StrahlmittelNichtmetallische StrahlmittelHängebahn-StrahlanlageDrahtgurt-StrahlanlageEdelstahlstrahlmittel | https://www.giessereilexikon.com/en/foundry-lexicon/Encyclopedia/show/metallic-blasting-abrasives-5123/?cHash=f4b5edcc624411270f3eabd2569f110f | https://www.giessereilexikon.com/giesserei-lexikon/Encyclopedia/show/metallische-strahlmittel-5122/?cHash=f4b5edcc624411270f3eabd2569f110f
Metal penetration | This defect may occur with all molds made on the basis of sand molding processes (in particular green sand molding processes), irrespective of the material, as the result of physical/chemical interactions between melt and molding material components.Reactions between metal and molding material cause melting phases which cause burnt sand (sintering) and metal penetration (figures 1 and 2). This defect mostly occurs with casting of cast alloy steel. It is clearly visible to the human eye on the casting. Copper-tin alloys and zinc alloys are also at risk. Metal penetrations especially occur at the edges of the sand mold or sand core where the metal remains liquid for a longer period due to the geometry of the casting and the molds become very hot. Compared to real mechanical/physical penetration, metal penetration is a chemical penetration. Possible formations of thin sand crusts made of individual quartz grains adhering to the casting are referred to as burnt sand (sintering). If this thin and finally very tightly adhering layer consists of molten sand with the entire surface looking like pox, it is referred to as metal penetration (figures 3 to 5). It is hard to clearly distinguish between conventional penetration and metal penetration. Metal penetration is always preceded by conventional penetration and sintering. In any case, although this defect does not always cause reject, it does considerably increase finishing work. The wetting tension during metal penetration can be influenced in a way that the penetration pressure (see Penetration) drops below the existing metallostatic pressure thus considerably increasing penetration on the casting on the one hand. On the other hand, melting phases may occur as a result of the reactions between metal and molding material with the atmospheric oxygen in the mold cavity and in the mold material pores significantly contributing to this process. These melting phases cause the formation of silicate layers (metal penetrations). At higher temperatures, both the quartz sand and the decay products of clay react with metal oxides (e.g. FeO) forming low-melting orthosilicates. The reaction is based on the following equations (equations 1 and 2): Eq. 1:Eq. 2: The iron oxides which are formed during this reaction wet the mold material much more than metallic iron thus allowing for increased sintering and burning effects. In general, it can be expected that reactions between metal and mold material result in intermediate layer phases which show a different behavior regarding wettabiliy and reactivity depending on the composition of their reactants. Previous metal vapor ingress increases the likeliness of metal penetration. The manganese oxide slag generated during manganese steel production is very aggressive and increases the likeliness of metal penetration on this material. Measures for prevention: 1. The recording of the sinter behavior of bentonite, basic mold material and mold material mixtures on the basis of tests is recommended for the prophylactic prevention of defects. The sinter behavior of these components should in any case achieve highest values. 2. Molding sand should be free from contaminants which allow for the reaction with slag and the formation of low-melting slag. 3. Increase the temperature resistance of the molding material by adding new sand (in order to reduce oolitization); do not use or add sand including impurities. 4. Use of chemically neutral basic molding materials, e.g. chromite sand instead of quartz sand is benefitial. 5. Careful coating of molds and cores, avoiding small cracks in the coating layer; if necessary, the coating thickness must be increased. 6. By adding sufficient components forming lustrous carbon (see Lustrous carbon formers), the formation of reactive oxides and slag should be avoided. 7. Any measures used to prevent conventional penetration also have a positive effect on the prevention of metal penetration. Additional references:Surface defects | Vererzung | Dieser Fehler kann bei allen im Sandformverfahren (vorzugsweise im Nassgussformverfahren) hergestellten Gussteilen, unabhängig vom Werkstoff, als Folge von physikalisch/chemischen Wechselwirkungen zwischen Schmelze und Komponenten des Formstoffes auftreten. Als Folge von Metall-Formstoff-Reaktionen treten Schmelzphasen auf, die zu angebranntem Sand (Ansinterungen) und Vererzungen führen (Bilder 1 und 2). Besonders beim Vergießen von legiertem Stahlguss tritt dieser Fehler häufig auf. Er ist mit freiem Auge am Gussteil sichtbar. Auch Kupfer-Zinn- und Kupfer-Zink-Legierungen sind gefährdet. Bevorzugte Orte von Vererzungen sind Kanten in der Sandform oder dem Sandkern, wo das Metall infolge der Geometrie des Gussstückes lange flüssig bleibt und die Formteile stark aufgeheizt werden.Im Gegensatz zur echten mechanisch/physikalischen Penetration ist die Vererzung eine chemisch bedingte Penetration. Tritt eine dünne, am Gussstück fest anhaftende Sandkruste einzelner Quarzkörner auf, spricht man noch von angebranntem Sand (Ansinterung). Besteht diese dünne, nunmehr sehr fest haftende Schicht aus aufgeschmolzenem Sand, wobei die gesamte Oberfläche außerdem pockenartiges Aussehen hat, spricht man von Vererzung (Bilder 3 bis 5). Die Fehler Penetration und Vererzung lassen sich nicht scharf voneinander trennen. Einer Vererzung gehen immer Penetration und Ansinterung voraus.In jedem Fall führt der Fehler, wenn nicht direkt zum Ausschuss, so doch zu einer erheblichen Erhöhung der Putzarbeit.Bei der Vererzung kann einmal die Benetzungsspannung so beeinflusst werden, dass der Penetrationdsruck (s. Penetration) unter den vorhandenen metallostatischen Druck abfällt und damit einerseits die Penetration am Gussteil wesentlich verstärkt wird. Andererseits können als Folge von Metall-Formstoff-Reaktionen, wobei der Luftsauerstoff im Formhohlraum und in den Formstoffporen maßgeblichen Beitrag leistet, Schmelzphasen auftreten, die zu Bildung von Silikatschichten (Vererzungen) führen.Sowohl der Quarzsand als auch die Zerfallsprodukte des Tones reagieren bei höheren Temperaturen mit Metalloxiden (z. B. FeO) unter Bildung niedrigschmelzender Orthosilikate nach folgendem Reaktionsschema (Glg. 1 und 2):Glg. 1: Glg. 2: Die entstehenden Eisenoxide benetzen den Formstoff weit besser als das metallische Eisen, dadurch sind Versinterungen und Anbranderscheinungen verstärkt möglich. Allgemein ist bei den Metall-Formstoff-Reaktionen mit der Bildung von Zwischenschichtphasen zu rechnen, die sich je nach Zusammensetzung der Reaktionspartner hinsichtlich Benetzbarkeit und Reaktionsfähigkeit unterschiedlich verhalten. Vorhergendes Eindringen von Metalldämpfen verstärkt die Neigung zur Vererzung. Die bei der Herstellung von Manganstählen entstehenden Manganoxidschlacken sind sehr aggressiv und verstärken die Neigung dieses Werkstoffes zur Vererzung. Maßnahmen zu Vermeidung:1. Zur prophylaktischen Fehlervermeidung empfiehlt sich die prüftechnische Erfassung des Sinterverhaltens von Bentonit, Formgrundstoff und Formstoffgemischen. Das Sinterverhalten dieser Komponenten sollte in jedem Fall höchste Werte erreichen.2. Formsande sollten keine Verunreinigungen aufweisen, die die Reaktion mit der Schlacke und die Bildung niedrigschmelzender Schlacken ermöglichen.3. Temperaturbeständigkeit des Formstoffes durch Neusandzusatz (um Oolithisierung zu reduzieren) erhöhen, keine verunreinigten Sande ein- bzw. zusetzen.4. Verwendung chemisch neutraler Formgrundstoffe, z. B. hat sich Chromitsand statt Quarzsand als vorteilhaft erwiesen.5. Sorgfältiges Schlichten von Formen und Kernen, das Auftreten kleiner Risse in der Schlichteschicht ist zu vermeiden; evtl. Schlichteschichtdicke erhöhen.6. Durch Zusatz von genügend Glanzkohlenstoff bildenden Komponenten (s. Glanzkohlenstoffbildner) sollte die Bildung reaktiver Oxide und Schlacken verhindert werden.7. Alle Maßnahmen, die die Penetration verhindern helfen, wirken sich auch zur Verhütung von Vererzungen positiv aus.Weiterführende Stichworte:Oberflächenfehler | https://www.giessereilexikon.com/en/foundry-lexicon/Encyclopedia/show/metal-penetration-4050/?cHash=ce0a37d2cfcf5693362fc52f962f153e | https://www.giessereilexikon.com/giesserei-lexikon/Encyclopedia/show/vererzung-436/?cHash=ce0a37d2cfcf5693362fc52f962f153e
Metal matrix of cast iron | Metal matrix of a cast iron alloy that depends on the composition of the alloy and the solidification conditions. Control and formation of the matrix is based on the uniqueness of the dual iron-carbon system (s. Iron-carbon phase diagram), which has made ferrous metals the most important metal materials by far. Characteristics are: - Transformation of the face-centered cubic austenite lattice into the body-centered cubic ferrite lattice, and - Insolubility of carbon in ferrite, resulting in carbon precipitation and thus enabling precipitation of carbon both in the form of graphite and in the form of iron carbide (cementite). Therefore, it is generally possible to obtain five different transformation products and the corresponding matrices for cast iron: 1. Ferrite, with the transformation of austenite taking place in the stable system. In microscopic scale of the structure, this represents long-term diffusion. It takes relatively long and/or requires comparatively high temperature levels. With a ferritic matrix (Fig. 1), maximum toughness, thermal resistance and good machining properties can be obtained. 2. Pearlite, in which carbon is precipitated as cementite in the form lamellae (Fig. 3) along with ferrite (Fig. 2). The transformation to pearlite in the meta-stable system corresponds to medium-term diffusion of carbon. The distance between the lamellae decreases as temperature falls. 3. Ausferrite, below a temperature of 400 to 500°C, the type of transformation mentioned above is no longer possible; instead, short-term diffusion takes place which initially only generates ferrite. The carbon displaced from the ferrite accumulates in the austenite, whose carbon content may increase up to 2 % due to this process. This stabilizes the austenite down to low temperatures and the resulting structure comprises a mixture of finely acicular ferrite and austenite. This is the structure aimed for in ADI (see Bainitic cast iron) (Fig. 4). A critical prerequisite for successful performance of these measures for improvement of strength and toughness combinations is undisturbed formation of the solidification structure. 4. Bainite, forming upon longer hold times in the temperature range between 400 and 240°C since the carbon-rich austenite in ausferrite segregates to form ferrite and acicular carbide so that bainite (known from steel production) is obtained Fig. 5). This structure is unwanted in ADI. 5. Martensite, formed by diffusion-free transformation of austenite. The precipitation of carbides is suppressed and the α-solid solution supersaturated with carbon is distorted tetragonally (Fig. 6). Below a temperature level of approx. 240 °C carbon diffusion is not longer possible, the austenite lattice collapses without diffusion. These transformation processes of austenite can be strategically influenced by heat treatment and/or alloying elements. | Metallische Grundmasse von Gusseisen | Metallische Matrix einer Gusseisenlegierung, welche von der Legierungszusammensetzung und den Erstarrungsbedingungen abhängig ist. Die Steuerung der Ausbildung der Grundmasse beruht auf der Einzigartigkeit des Dualsystems Eisen-Kohlenstoff (s. Eisen-Kohlenstoff-Zustandsdiagramm), welche die Eisenwerkstoffe zu den mit Abstand bedeutendsten metallischen Werkstoffen überhaupt gemacht haben. Es sind dies die: - Umwandlung des kubisch-flächenzentrierten Austenitgitters in das kubisch raumzentrierte Gitter des Ferrits und die - Unlöslichkeit von Kohlenstoff im Ferrit, die zu einer Ausscheidung von Kohlenstoff führt und demzufolge die Ausscheidung des Kohlenstoffs sowohl als Grafit als auch als Eisenkarbid (Zementit) ermöglicht. Dadurch können bei Gusseisen im Prinzip fünf verschiedene Umwandlungsprodukte bzw. die entsprechenden Grundmassen entstehen: 1. Ferrit, wobei hier die Umwandlung des Austenits nach dem stabilen System vonstatten geht. Dies stellt im mikroskopischen Maßstab des Gefüges eine Langstrecken-Diffusion dar. Sie erfordert relativ lange Zeiten und/oder hohe Temperaturen. Eine ferritische Matrix (Bild 1) lässt ein Maximum an Bruchzähigkeit, thermische Beständigkeit und gute Bearbeitbarkeit erwarten. 2. Perlit, bei dem sich der Kohlenstoff als Zementit in Form von Lamellen (Bild 3) neben Ferrit ausscheidet (Bild 2). Diese Umwandlung im metastabilen System zu Perlit entspricht einer Mittelstrecken-Diffusion des Kohlenstoffs. Der Abstand der Lamellen wird immer geringer, je tiefer die Temperatur liegt. 3. Ausferrit, unterhalb von 400 bis 500 °C ist die o. e. Art der Umwandlung nicht mehr möglich, sondern es findet eine Kurzstrecken-Diffusion statt, bei der zunächst nur Ferrit entsteht. Der aus dem Ferrit verdrängte Kohlenstoff reichert sich im Austenit an, dessen Kohlenstoffgehalt dabei bis auf 2 % ansteigen kann. Dadurch wird der Austenit bis zu tiefen Temperaturen stabilisiert, und es entsteht ein Gefüge aus einem Gemisch aus feinnadeligem Ferrit und Austenit. Dies ist das bei ADI (s. bainitisches Gusseisen) angestrebte Gefüge (Bild 4). Eine wesentliche Voraussetzung für den Erfolg dieser Maßnahmen zur Verbesserung der Kombinationen von Festigkeit und Zähigkeit ist eine einwandfreie Ausbildung des Erstarrungsgefüges. 4. Bainit, welcher nach längeren Haltezeiten im Temperaturbereich zwischen 400 und 240 °C entsteht, weil sich der kohlenstoffreiche Austenit im Ausferrit zu Ferrit und Karbidnadeln entmischt und so der von Stahl her bekannte Bainit entsteht (Bild 5). Bei ADI ist dieses Gefüge unerwünscht. 5. Martensit entsteht durch eine diffusionslose Umwandlung des Austenits. Die Ausscheidung von Karbiden wird unterdrückt und der an Kohlenstoff übersättigte α-Mischkristall tetragonal verzerrt (Bild 6). Unterhalb von etwa 240 °C ist überhaupt keine Kohlenstoffdiffusion mehr möglich, das Austenitgitter klappt ohne Diffusion um. Diese Umwandlungsvorgänge des Austenits können gezielt durch eine Wärmebehandlung und/oder durch Legierungselemente beeinflusst werden. | https://www.giessereilexikon.com/en/foundry-lexicon/Encyclopedia/show/metal-matrix-of-cast-iron-4717/?cHash=8915d1c810e4105c8279ad439a7d3ded | https://www.giessereilexikon.com/giesserei-lexikon/Encyclopedia/show/metallische-grundmasse-von-gusseisen-1106/?cHash=8915d1c810e4105c8279ad439a7d3ded
Metal matrix interference layers | Production and testing of specimens (see also Etching) with interference layers.The interference layer process in reflected-light microscopy is based on a polished sample surface that is applied with interference layers to apply reflection interference filters. Such a layer partly without any adsorption ahs the effect of weakening the light waves reaching the object surface by multiple reflections at the metal/layer and layer/air boundary surfaces. This leads to increased contrast between the structural components depending on the optical constants of two adjacent phases. This increase in contrast not only includes an increase in the difference of the intensity of the reflected light between two phases but also an increase in color contrast.In comparison to conventional etching processes, this type of preparation offers the following advantages: - Exclusively, polished surfaces are examined. No topographicalchanges are applied by etching - Small particles remain (are not dissolved) - This is a detailed illustration of the true ratios The process is also used for inspections with a micro probe as the sample surfaces have to be perfectly level for which reason chemical etching should be avoided. Applying the interference layer does not lead to any differences in height.As preparation, the samples are polished, cleaned with alcohol and carefully dried. Then, the interference layer is applied by vapor deposition or spraying, also referred to as “sputtering”.If the layer is applied by sputtering, cathode sputtering is used in a gas discharge chamber. The sample to be layered serves as anode while the layer material is the cathode. During electrical gas discharge, positively charged gas ions are created and accelerated by means of the voltage between anode and cathode to shoot at the cathode in order to split off atoms from its surface and spraying them in all directions. In this process, they come into contact with the sample surface and create the interference layer. | Interferenzschichten-Metallographie | Herstellung und Untersuchung von Schliffproben (s. auch Ätzen), die mit interferenzfähigen Schichten versehen sind.Das Interferenzschichten-Verfahren in der Auflichtmikroskopie beruht darauf, dass auf eine polierte Probenoberfläche interferenzfähige Schichten durch geeignete Verfahren aufgebracht und auf diese Weise Reflexions-Interferenzfilter aufgebaut werden. Die Wirkung einer solchen, zum Teil absorptionsfreien Schicht besteht darin, dass die auf der Objektoberfläche auftreffenden Lichtwellen durch Mehrfachreflexionen an den Grenzflächen Metall/Schicht und Schicht/Luft geschwächt werden, wodurch eine von den optischen Konstanten zweier benachbarter Phasen abhängige Kontraststeigerung zwischen den Gefügebestandteilen hervorgerufen wird. Diese Kontraststeigerung besteht nicht nur in einer Vergrößerung des Unterschiedes der Intensität des reflektierten Lichtes zwischen zwei Phasen, sondern auch in einer Vergrößerung des Farbkontrastes.Diese Art von Präparation bietet im Vergleich zu den konventionellen Ätzverfahren folgende Vorteile: - betrachtet wird ausschließlich eine polierte Oberfläche, topographische Veränderungen durch Ätzung werden nicht vorgenommen - kleine Teilchen bleiben erhalten (werden nicht herausgelöst) - es handelt sich um eine detailgetreue Abbildung der wahren Verhältnisse Für Untersuchungen mit der Mikrosonde findet das Verfahren ebenfalls Anwendung, da hier die Probenoberflächen genau eben sein müssen und deshalb ein chemisches Ätzen tunlichst vermieden wird. Durch das Aufbringen der Interferenzschicht entstehen keine Höhenunterschiede.Zur Vorbereitung werden die Proben poliert, mit Alkohol gereinigt und sehr sorgfältig getrocknet. Dann erfolgt das Aufbringen der Interferenzschichten durch Aufdampfen oder Zerstäuben, auch „Sputtern“ genannt.Beim Aufbringen der Schichten durch Sputtern handelt es sich um eine Kathodenzerstäubung in einer Gasentladungskammer. Die zu beschichtende Probe ist die Anode, während die Kathode aus dem Schichtwerkstoff besteht. Bei der elektrischen Gasentladung werden positiv geladene Gasionen erzeugt, die durch die Spannung zwischen Anode und Kathode beschleunigt werden und so die Kathode beschießen, dass aus ihrer Oberfläche Atome abgespaltet werden und in alle Richtungen zerstäuben. Dabei treffen sie auf die Probenoberfläche und erzeugen so die Interferenzschicht. | https://www.giessereilexikon.com/en/foundry-lexicon/Encyclopedia/show/metal-matrix-interference-layers-4737/?cHash=89cd17f7d897fd5d1b0c6f661bb7459b | https://www.giessereilexikon.com/giesserei-lexikon/Encyclopedia/show/interferenzschichten-metallographie-1126/?cHash=89cd17f7d897fd5d1b0c6f661bb7459b
Metal front temperature sensor | A cavity sensor for the use in die casting which is attached to the die casting mold and records the pressure/time progress from mold filling and solidification to the extraction.Amongst others, the mold cavity temperature belongs to the most casting process parameters and can be measured and controlled through a metal front temperature sensor (MFTS). This sensor functions on the basis of NiCr-Ni thermal elements an dis available in two versions: - A version with a high measuring speed for measuring purposes (Bild 1-1) - A version with an average measuring speed for controlling purposes (such as control of the mold temperature, Fig. 1-2) Due to their solid designs, MFT sensors fulfill all requirements for the use during the casting process. These data can be used to determine states in the mold at the installation position during the filling process, such as the metal solidification behavior in relation to the mold and metal temperature as well as the shrinking behavior after the pressure intensification phase.If the sensor is installed behind the gate, a wave formation during the first phase (see Slow shot phase) can be understood by repeated response. The sensors determine different states such as the mold temperature at the installation place and the metal temperature during the mold filling process. A temperature/time progress recorded by MFT sensors is exemplified in Fig. 2.Additional references:Cavity sensorMold filling control sensor, Mold cavity pressure sensor, Metal fron contact sensorHumidity sensor, Air flow sensor, Residual gas sensorMulti airpipe sensor systemVacuum sensor | Metallfront-Temperatursensor | Kavitätssensor für den Einsatz im Druckgießverfahren, welcher in die Druckgießform verbaut wird und den Temperatur-Zeit-Verlauf während der Formfüllung und der Erstarrung bis zur Entnahme aufzeichnet.Die Forminnentemperatur gehört unter anderem zu den wichtigsten Parametern eines Gießprozesses und kann über einen Metallfront-Temperatursensor (MFTS) gemessen und überwacht werden. Der Sensor arbeitet auf der Basis von NiCr-Ni-Thermoelementen und ist in zwei Ausführungen erhältlich: - Ausführung mit hoher Messgeschwindigkeit für Messzwecke (Bild 1-1) - Ausführung mit mittlerer Messgeschwindigkeit für Regelzwecke (z. B. Temperaturregelung der Formtemperatur, Bild 1-2) Aufgrund der robusten Bauweisen sind die MFT-Sensoren allen Anforderungen für den Einsatz im Gießprozess gewachsen. Mit den Daten können Zustände in der Form während des Füllprozesses an der Einbauposition ermittelt werden, wie das Erstarrungsverhalten des Metalls im Verhältnis zur Formtemperatur und Metalltemperatur sowie das Schrumpfverhalten nach der Nachdruckphase.Wird zum Beispiel der Sensor nach dem Anschnitt eingebaut, so kann durch sein mehrmaliges Ansprechen eine Wellenbildung während der ersten Phase (siehe Vorlaufphase) nachvollzogen werden. Die Sensoren ermitteln die unterschiedlichen Zustände wie zum Beispiel die Formtemperatur an der eingebauten Stelle und die Metalltemperatur während des Formfüllvorganges. Beispielhaft ist ein durch MFT-Sensoren aufgezeichneter Temperatur-Zeit-Verlauf in Bild 2 dargestellt.Weiterführende Stichworte:KavitätssensorForm-Füll-Control-SensorForminnendruck-SensorMetallfront-KontaktsensorLuftfeuchtesensorLuftmengensensorRestgassensorMulti-Airpipe-Sensor-SystemVakuumsensor | https://www.giessereilexikon.com/en/foundry-lexicon/Encyclopedia/show/metal-front-temperature-sensor-4543/?cHash=f859b482a0d72f024bc7ee6537d225e0 | https://www.giessereilexikon.com/giesserei-lexikon/Encyclopedia/show/metallfront-temperatursensor-932/?cHash=f859b482a0d72f024bc7ee6537d225e0
Metal loss by oxidation | Metal loss that is exclusively resulting from weight loss by oxidation. Any material losses occurring during smelting due to spilling, splashing and the like must not be referred to as metal loss by oxidation. | Abbrandverlust | Metallverlust der ausschließlich durch Abbrand entstanden ist. Während des Schmelzens durch Verschütten, Verspritzen und dergleichen auftretende Verluste dürfen nicht als Abbrandverlust bezeichnet werden. | https://www.giessereilexikon.com/en/foundry-lexicon/Encyclopedia/show/metal-loss-by-oxidation-3634/?cHash=a542fdab593018379dd78dbb8d8f778c | https://www.giessereilexikon.com/giesserei-lexikon/Encyclopedia/show/abbrandverlust-16/?cHash=a542fdab593018379dd78dbb8d8f778c
Metal front contact sensor | This cavity sensor transmits a signal which is triggered by a metal butt joint with the melt during the mold filling process (see Mold filling phase).When applied in die casting procedures, the metal position in the cavity can be determined in real time during the injection process by using a metal front contact sensor (MFCS). If several sensors are attached to the mold, the mold filling process can be exactly understood. This way, the following reasons and effects on the mold fillinf can be evaluated and verified:1. Mold temperature variations2. Metal temperature variations3. Injection system changes4. Lamellar or abrupt (too turbulent) mold filling5. Separating agent changes6. Check of the results from the numeric mold filling simulation It is useful to use the sensor also for starting the second phase (see Changeover point), the third phase (pressure intensification phase) and for triggering the squeeze function. Independent of the metal quantity, a highly accurate repeatability is guaranteed. The advantages of the implementation of a metal front contact sensor are the following: - The casting process can be optimized if the second Phase (mold filling phase) is started by a metal front contact sensor since the injection process is independent of dosage variations. - Upon starting the third Phase (pressure intensification phase) through a metal front contact sensor, the final pressure can be independent of the mold filling. This way, the final pressure is even more effective since the metal has not yet solidified and included blow holes can be minimized in relation to the pressure change (see Fig. 2). Effective final pressure improves the heat penetration ability in the mold, inlcuding an increase in the cooling speed and shrinking deficits can better be balanced. - The sensor is also suitable to trigger a squeeze function. Thanks to the signal output, the exact position in lreation to the casting piston position can be displayed on the monitor through a dashed line. To measure these functions, a high sampling rate of the measureing device is required, which is fulfilled with a 4 to 5kHz frequency. Therefore, the metal front contact sensor can be used to determine the following parameters: - Flow time measuring in the mold - Start of the second Phase - Start of the third Phase - Start for the squeeze function - Stop for vacuum (see Vacuum-assisted die casting and/or Multi-stage vacuum process) Additional references:Vacuum sensorMulti airpipe sensor systemMold filling control sensorMold cavity pressure sensorMetal front temperature sensorAir flow sensorHumidity sensorResidual gas sensor | Metallfront-Kontaktsensor | Dieser Kavitätssensor übermittelt ein Signal, das durch eine Metallkontaktverbindung mit der Schmelze während des Formfüllvorganges (siehe Formfüllphase) ausgelöst wird.Bei der Anwendung im Druckgießverfahren kann die Position des Metalls in der Kavität während des Einpressvorganges durch einen Metallfront-Kontaktsensor (MFKS) in Echtzeit genau festgestellt werden. Werden mehrere Sensoren in einer Form angebracht, so kann der Formfüllvorgang exakt nachvollzogen werden. Damit lassen sich folgende Ursachen und Auswirkungen auf die Formfüllung beurteilen und verifizieren:1. Schwankungen der Formtemperatur2. Schwankungen der Metalltemperatur3. Veränderung des Einpress-Systems4. Lamellare oder stoßförmige (zu turbulente) Formfüllung5. Trennmittelveränderung6. Überprüfung der Ergebnisse der numerischen FormfüllsimulationSinnvollerweise kann der Sensor auch zur Wahl des Starts der zweiten Phase (siehe Umschaltpunkt) und dritten Phase (Nachdruckphase) und auch zur Auslösung einer Squeeze-Funktion herangezogen werden. Damit ist eine hohe Wiederholgenauigkeit - unabhängig von der Metallmenge - gewährleistet. Die Vorteile durch die Implementierung eines Metallfront-Kontaktsensors sind:Der Gießprozess lässt sich optimieren, wenn die Auslösung der 2. Phase (Formfüllphase) über einen Metallfront-Kontaktsensor erfolgt, da dadurch der Einpressvorgang von Dosierschwankungen unabhängig ist.Mit Startauslösung der 3. Phase (Nachdruckphase) über einen Metallfront-Kontaktsensor kann der Nachdruck unabhängig von der Formfüllung zugeschaltet werden. Dadurch ist der Nachdruck noch wirksamer, da das Metall noch nicht erstarrt ist und so die evtl. eingeschlossenen Gasblasen im Verhältnis der Druckänderung (siehe Bild 2) verkleinert werden. Ein wirksamer Nachdruck verbessert das Wärmeindringvermögen in die Form, verbunden mit einer Erhöhung der Abkühlgeschwindigkeit bzw. können Schwindungsdefizite besser ausgeglichen werden.Auch zur Auslösung einer Squeeze-Funktion ist der Sensor gut geeignet. Durch den Signalausgang kann am Bildschirm die genaue Position im Verhältnis zur Gießkolbenposition durch einen gestrichelten Cursor am Monitor angezeigt werden.Zur Messung wird bei diesen Funktionen eine hohe Abtastrate an die Messeinrichtung verlangt, die mit einer Frequenz von 4 bis 5 kHz erfüllt wird. Der Metallfront-Kontaktsensor ist somit zur Erfassung folgender Parameter einsetzbar: - Fließzeitmessung in der Form - Start der 2. Phase - Start der 3. Phase - Start für Squeeze-Funktion - Stop für Vakuum (siehe Vakuumunterstütztes Druckgießen bzw. Mehrstufen-Vakuumverfahren) Weiterführende Stichworte:VakuumsensorMulti-Airpipe-Sensor-SystemForm-Füll-Control-SensorForminnendruck-SensorMetallfront-TemperatursensorLuftmengensensorLuftfeuchtesensorRestgassensor | https://www.giessereilexikon.com/en/foundry-lexicon/Encyclopedia/show/metal-front-contact-sensor-4544/?cHash=669710489ac3c2402298c95c4cdba292 | https://www.giessereilexikon.com/giesserei-lexikon/Encyclopedia/show/metallfront-kontaktsensor-933/?cHash=669710489ac3c2402298c95c4cdba292
Melting heat | A term used in thermodynamics for the energy which is required to transform a material from solid to liquid state. In this process, bonding forces between molecules or atoms are overcome without increasing their kinetic energy and thus their temperature. On the other hand, the same thermal energy is released when the melt solidifies, i.e. during the transition from liquid to solid state. This crystallization heat (solidification heat) is thus identical with the melting heat. | Schmelzwärme | Ein Begriff der Thermodynamik, der die Energie bezeichnet, die benötigt wird um einen Stoff vom festen in den flüssigen Aggregatzustand zu überführen. Dabei werden Bindungskräfte zwischen Molekülen bzw. Atomen überwunden ohne deren kinetische Energie und damit ihre Temperatur zu erhöhen. Umgekehrt wird die gleiche Wärmemenge bei der Erstarrung einer Schmelze wieder frei, d. h. also beim Übergang vom flüssigen in den festen Zustand. Diese Kristallisationswärme (Erstarrungswärme) ist somit identisch mit der Schmelzwärme. | https://www.giessereilexikon.com/en/foundry-lexicon/Encyclopedia/show/melting-heat-4056/?cHash=c0d5d66f3eee5b34f3af0f1b30198ea4 | https://www.giessereilexikon.com/giesserei-lexikon/Encyclopedia/show/schmelzwaerme-442/?cHash=c0d5d66f3eee5b34f3af0f1b30198ea4
Metal yield | Metal weight loss during melting (see weight loss) represents an immediate financial loss for the foundry. An increased metal yield of the melting furnace, on the contrary, means shorter periods for return on investment (ROI) and therefore represents an important investment criterion.Shaft melting furnacemetal yield For being able to deliver documented data material on the metal yield of a shaft melting furnace and to give substantiated advices, StrikoWestofen performed a metal balancing on a StrikoMelter® where all incoming and outgoing melt flows at the furnace were weighed. This was aimed at obtaining reproducible results on the metal yield, performing a comprehensive metal balancing and thus creating the basis for investment calculations. The financial equivalent of a 1 percent melting loss with a melting performance of 1 t/h in three-shift operations amounts to approx. 100,000 euros/year. The calculation is based on the price of 2,000 euros/ton for aluminum block material (1st Quarter 2010) and a yearly melting time of 5,000h. The examination results of a customer foundry revealed the results listed in Table 1. These values confirm the efficiency of this furnace type. It has to be noted that the metal yield was not determined on the basis of weighing scum taken out of the furnace, but on the basis of the difference between metal initial and output weight. By comparing the scum quantity a low amount of pickup was balanced which results from metal oxidation during the melting process. Altogether, a closed and complete metal balancing was achieved during the examination. The examination result represent a reference value for standard alloys (note: Aluminum die casting alloys). In reality, the melting process often has to be interrupted. Under certain circumstances a lower return scrap quality has to be expected. The material is either impure or contains high amounts of flash. It is also important not to underestimate the effect on the metal yield of extracting metal on the fuse link by stirring. The evaluation of shift protocols revealed a metal yield which was 0.5 percent lower than the reference measurement. In case of pure block material the difference tends to be a bit smaller, in case of return scrap material a bit larger. Metal yield from briquetting press for the metal processing industry These briquetting presses combine a compact, space-saving design with a high throughput and almost 100% metal yield. The machine equipment can be configured individually according to customer wishes and needs. Briquette diameters of 45-100 mm and throughput rates of 60 - 600 kg/h enable a tailor-made briquetting solution (Hoecker Polytechnik GmbH). As a result of the “Ordinance on Facilities for Handling Substances Hazardous to Water” (AwSV), which came into force on 01.08.2017, the classification and handling of substances which are hazardous to water has changed significantly. This waste with the highest metal yield can be optimally used by means of briquetting presses. In addition to the significant volume reduction and the resulting minimized transport routes, the adhering cooling lubricants are pressed out to such an extent that the briquettes may be stored and transported in accordance with the new AwSV Ordinance. The briquetting presses are ideally suited to the processing of predominantly short, loose metal shavings from the mechanical processing of non-ferrous metals, steel and cast parts or other metals such as aluminum and magnesium. Additional references:Chip briquetBriquetting press | Metallausbeute | Der Metallabbrand im Schmelzprozess (siehe Abbrandverlust) stellt einen unmittelbaren finanziellen Verlust für die Gießerei dar. Demgegenüber bedeutet eine erhöhte Metallausbeute des Schmelzofens eine verkürzte Zeitdauer des Return of Investment (ROI) der Anlage und stellt daher ein maßgebliches Kriterium für eine Investition dar.Metallausbeute eines Aluminium-Schachtschmelzofens Um den Gießereien belegtes Datenmaterial der Metallausbeute eines Schachtschmelzofens zu liefern und sie fundiert beraten zu können, wurde durch StrikoWestofen an einer StrikoMelter®-Anlage eine Metall-Bilanzierung durchgeführt, bei der alle ein- und ausgehenden Massenströme am Ofen exakt verwogen wurden. Das Ziel war es, reproduzierbare Ergebnisse zur Metallausbeute zu erhalten, eine vollständige Metall-Bilanzierung durchzuführen und damit die Basis für eine Investitionsrechnung zu schaffen. Das finanzielle Äquivalent eines Schmelzverlustes von 1 % bei einer Schmelz-leistung von 1 t/h im 3-Schicht-Betrieb beträgt ca. 100.000 €/Jahr. Als Basis dient ein Preis für Aluminium-Blockmaterial von 2.000 Euro/t (1. Quartal 2010) und einer jährlichen Schmelzzeit von 5.000 h. Die Ergebnisse einer Untersuchung in einer Kundengießerei führten zu den in der Tabelle 1 angeführten Ergebnissen. Die Werte unterstreichen die Wirtschaftlichkeit dieses Ofentyps. Es sei angemerkt, dass die Metallausbeute nicht aus der Verwiegung der aus dem Ofen abgezogenen Krätze ermittelt wurde, sondern aus der Differenz zwischen Metall-Einwaage und -Auswaage. Durch Vergleich mit der Krätzemenge konnte ein geringer Zubrand bilanziert werden, der sich durch die Oxidation des Metalls während des Schmelzprozesses ergibt. Insgesamt wurde bei der Untersuchung eine geschlossene und vollständige Metall-Bilanzierung erreicht. Die Untersuchungsergebnisse stellen Referenzwerte für Standardlegierungen dar (Anm.: Aluminium-Druckgusslegierungen). In der betrieblichen Praxis ist häufig kein unterbrechungsfreier Schmelzbetrieb zu erreichen. Unter Umständen muss mit einer geringen Qualität des Rücklaufmaterials gerechnet werden; das Material ist entweder verunreinigt oder stark flitterhaltig. Auch ist die Sorgfalt beim Ausrühren des Metalls auf der Schmelzbrücke in ihrer Auswirkung auf die Metallausbeute nicht zu unterschätzen. Die Auswertung von Schichtprotokollen ergibt eine etwa 0,5 % schlechtere Metallausbeute als die der Referenzmessung. Bei reinem Blockmaterial ist diese Differenz tendenziell etwas geringer, bei Rücklaufmaterial etwas höher. Metallausbeute bei Brikettierpressen für die Metallverarbeitung Diese Brikettierpressen kombinieren eine kompakte, platzsparende Bauweise mit einer hohen Durchsatzleistung und nahezu 100% Metallausbeute. Die Maschinenausstattung ist individuell nach Kundenwünschen und -bedürfnissen konfigurierbar. Brikettdurchmesser von 45-100 mm sowie Durchsatzleistungen von 60-600 kg/h ermöglichen die maßgeschneiderte Brikettierlösung (Hoecker Polytechnik GmbH). Aufgrund der seit dem 01.08.2017 in Kraft getretenen „Verordnung über Anlagen zum Umgang mit wassergefährdenden Stoffen“ (AwSV), hat sich die Einstufung und der Umgang mit wassergefährdenden Stoffen deutlich verändert. Diese Abfälle bei höchster Metallausbeute können mittels Brikettierpressen optimal genutzt werden. Neben der deutlichen Volumenreduzierung und den damit minimierten Transportwegen, werden die anhaften Kühlschmierstoffe so weit ausgepresst, dass die Briketts entsprechend der neuen AwSV gelagert und transportiert werden dürfen. Geht es um die Verarbeitung von überwiegend kurzen, lockeren Metallspänen aus der mechanischen Bearbeitung von Buntmetallen, Stahl- und Gussteilen oder anderer Metalle wie zum Beispiel Aluminium und Magnesium. Weiterführende Stichworte:SpänebrikettBrikettierpresse | https://www.giessereilexikon.com/en/foundry-lexicon/Encyclopedia/show/metal-yield-4497/?cHash=9fb6fc6bdf39816c182543afd6e0937d | https://www.giessereilexikon.com/giesserei-lexikon/Encyclopedia/show/metallausbeute-886/?cHash=9fb6fc6bdf39816c182543afd6e0937d
Melting range | Temperature range between the liquidus temperature and the solidus temperature (Fig. 1) of an alloy (solidification interval). In this range, transition from the liquid to the solid state occurs during casting and the casting solidifies (see Solidification). | Schmelzbereich | Temperaturbereich zwischen Liquidustemperatur und Solidustemperatur (Bild 1) einer Legierung (Erstarrungsintervall). In diesem Bereich erfolgt beim Gießen der Übergang vom flüssigen in den festen Zustand und das Gussstück erstarrt (siehe Erstarrung). | https://www.giessereilexikon.com/en/foundry-lexicon/Encyclopedia/show/melting-range-4371/?cHash=cfa5debffea87f7ff81e7658d40d1815 | https://www.giessereilexikon.com/giesserei-lexikon/Encyclopedia/show/schmelzbereich-759/?cHash=cfa5debffea87f7ff81e7658d40d1815
Melting rate | Amount of liquid metal which can be molten by the melting furnace within a specified time. The melting rate is usually indicated in tons/hour. The melting rate of cupola furnaces is mainly a function of coke and blast rate with coke quality and fragmented size to be considered as constant.The simplified illustration of the processes in the furnace makes understanding easy. Iron of the next charge can only get into the melting zone if the coke from the previous charge is burnt. The lower the cokecharge and the higher the blast rate, the quicker this happens. Thus the melting rate increases with increased blast rate at constant cokecharge as well as with constant blast rate at reduced cokecharge. If one of these factors is changed to the contrary, the melting rate decreases. At a constant cokecharge, blast rate and melting rate are in a linear relation with each other. Even E. Piwowarsky and K. Krämer noticed that the same melting rates correspond to the temperature maximum achievable by the reduction of the blast rate at different cokecharge rates. Additional references:Cupola furnace network diagramCoke split | Schmelzleistung | Flüssigmetallmenge, welche der jeweilige Schmelzofen in einer gegebenen Zeit zu schmelzen vermag. Die Schmelzleistung wird in der Regel in Tonnen/Stunde angegeben.Die Schmelzleistung eines Kupolofen ist in der Hauptsache eine Funktion von Koks - und Windmenge, wobei die Koksqualität und -stückigkeit als konstant angesehen werden sollen. Eine vereinfachte Vorstellung der Vorgänge im Ofen macht dies leicht verständlich. Nur dann kann Eisen des nachfolgenden Satzes in die Schmelzzone gelangen, wenn der Koks aus dem vorhergehenden Satz verbrannt ist. Das geschieht umso schneller, je niedriger der Kokssatz und je größer die Windmenge ist. Die Schmelzleistung steigt also bei Erhöhung der Windmenge bei konstantem Kokssatz sowie bei konstanter Windmenge und vermindertem Kokssatz. Wird einer dieser Faktoren gegenteilig gelindert, so fällt die Schmelzleistung. Windmenge und Schmelzleistung stehen bei konstantem Kokssatz in einem linearen Verhältnis zueinander. Bereits E. Piwowarsky und K. Krämer haben festgestellt, dass dem bei verschiedenen Kokssatzmengen durch Verminderung der Windmenge erreichbaren Temperaturmaximum jeweils die gleiche Schmelzleistung zugeordnet ist.Weiterführende Stichworte:Kupolofen-NetzdiagrammSatzkoks | https://www.giessereilexikon.com/en/foundry-lexicon/Encyclopedia/show/melting-rate-4055/?cHash=df28783833691fcb3939ded669f022a0 | https://www.giessereilexikon.com/giesserei-lexikon/Encyclopedia/show/schmelzleistung-441/?cHash=df28783833691fcb3939ded669f022a0
Melting furnace | Plant for melting metals and alloys based on iron, light metals and heavy metals. The energy required for melting is generated directly in the furnace. Depending on the energy source, a distinction is made between electric furnaces (induction melting furnace (Fig. 1), electric arc furnace (Fig. 2), resistance furnace) and fuel-fired furnaces (coke and gas-fired furnaces, rarely oil-fired furnaces). The fuel-fired furnaces include the cupola furnace (Fig. 3, Küttner GmbH), the shaft melting furnace (Fig. 4) and the gas-fired stove and crucible furnace (Fig. 5). | Schmelzofen | Anlage zum Schmelzen von Metallen und Legierungen auf Eisen-, Leichtmetall- und Schwermetallbasis. Dabei wird die erforderliche Energie zum Schmelzen direkt im Ofen erzeugt. Man unterscheidet je nach Energieträger zwischen Elektroöfen (Induktionsschmelzofen (Bild 1), Lichtbogenofen (Bild 2), Widerstandsofen) und brennstoffbeheizten Öfen (koks- und gasbeheizte Öfen, seltener ölbeheizte Öfen). Zu den brennstoffbeheizten Öfen gehören der Kupolofen (Bild 3, Küttner GmbH) , der Schachtschmelzofen (Bild 4) sowie der gasbeheizte Herd- und Tiegelofen (Bild 5). | https://www.giessereilexikon.com/en/foundry-lexicon/Encyclopedia/show/melting-furnace-5162/?cHash=6bf15c21e27cb9a1b55672dde799d29b | https://www.giessereilexikon.com/giesserei-lexikon/Encyclopedia/show/schmelzofen-5161/?cHash=6bf15c21e27cb9a1b55672dde799d29b
Melting coke | Energy carrier for cupola furnace operations (see Cupola furnace) which is used for melting only. Melting coke corresponds to coke split.Additional references:Bed cokeHC cokeCokeCupola furnace network diagramPitch cokeBuffer coke charge | Schmelzkoks | Energieträger beim Kupolofenbetrieb (siehe Kupolofen), welcher ausschließlich zum Schmelzen dient. Der Schmelzkoks entspricht hier dem Satzkoks.Weiterführende Stichworte:FüllkoksHC-KoksKoksKupolofen-NetzdiagrammPechkoksZwischenkoks | https://www.giessereilexikon.com/en/foundry-lexicon/Encyclopedia/show/melting-coke-4054/?cHash=fda7ee14f905e81e6d9f6fd30cfcf5f5 | https://www.giessereilexikon.com/giesserei-lexikon/Encyclopedia/show/schmelzkoks-440/?cHash=fda7ee14f905e81e6d9f6fd30cfcf5f5
Melting base | Foundry-specific expression for a melt that is used for magnesium treatment, and therefore for production of nodular graphite cast iron (GJS). For standardization of the chemical composition of this melt, particularly for standardization of the silicon content, it must be taken into account whether a Mg pre-alloy or pure magnesium is used for the process. | Basisschmelze | Gießereispezifischer Ausdruck für eine Schmelze, die zur Magnesiumbehandlung und damit zur Erzeugung von Gusseisen mit Kugelgrafit (GJS) bereitgestellt wird. Dabei muss bei der Einstellung der chemischen Zusammensetzung, insbesondere bei der Einstellung des Siliziumgehaltes berücksichtigt werden, ob mit einer Mg-Vorlegierung oder mit Reinmagnesium behandelt wird. | https://www.giessereilexikon.com/en/foundry-lexicon/Encyclopedia/show/melting-base-3677/?cHash=f1a73e4fb6fc2dae9ba5e1c81323a509 | https://www.giessereilexikon.com/giesserei-lexikon/Encyclopedia/show/basisschmelze-60/?cHash=f1a73e4fb6fc2dae9ba5e1c81323a509
Measurement of remaining lining thickness | It is a security monitoring, which measures the actual remaining lining thickness (Video, Saveway GmbH & Co KG) . It is a continuous measurement of remaining lining thickness during furnace operation and shows visible signs of wear, such as erosion and worn-out areas, covered wear conditions are detected reliably, like dangerous metal penetrations and metal fins (Fig. 1, Saveway GmbH & Co KG).Metal fins represent an enormous risk potential for coreless induction furnaces. They can cause short-circuited coil turns if they remain undetected. Contact between liquid metal and cooling water could lead to an explosive molten discharge – an immense and possibly fatal danger for workers and plant.To measure the wear condition, electrode panels (sensors) are installed on an insulating surface. On a coreless induction furnace, the sensors are used in place of the usual slip-plane on the coil grout.The measurement is based on the distinctive temperature dependence of the electrical resistance of refractory materials. The 16-stage wear indicator shows each segment separately. Critical conditions are immediately displayed on the operators’ display screen (Fig. 2, Saveway GmbH & Co. KG).For this reason will be significantly improves safety for operating staff and plant, because furnace damage and molten breakouts can be safely avoided. Also Optimize operating costs by reducing the costs of maintenance and production losses is a big benefit just as Increase Equipment up-timebased on the risk-free increase of Service life and predictability of relining and Targeted melting process improvement by optimizing the sinter heat.The system (Saveway GmbH & Co. KG) also offers the option to switch between “melting mode” and “drying mode”, so that the sinter charge can be monitored on metal penetration. The detection of coil leakage, such as those occurring on coreless induction furnaces, completes the service range of the SAVEWAY® Technology. Additional reverences:Wear liningBath agitationSlagCold startCrucible furnaceSubsequent additionBasic liningSintering agent | Restwandstärkemessung | Sicherheitsüberwachung zur Messung der tatsächlichen Restwandstärke der feuerfesten Zustellung von Induktionstiegelöfen. Diese Messung wird während des Anlagenbetriebes kontinuierlich durchgeführt und zeigt sichtbaren Verschleiß, wie Erosionen und Auswaschungen auch verdeckte Verschleißzustände wie Metallpenetration und Metallzungen (Bild 1, Saveway GmbH & Co. KG). Bei dem in Bild 2 sowie dem Video vorgestelltem System (Saveway GmbH & Co. KG) werden zur Messung des Verschleißzustandes Elektrodenplatten (Sensoren) auf einer isolierenden Fläche (beim Induktionstiegelofen anstelle der herkömmlichen Gleitschicht auf dem keramischen Spulenputz bzw. dem Dauerfutter) installiert. Die Messung beruht auf der ausgeprägten Temperaturabhängigkeit des spezifischen elektrischen Widerstandes von Feuerfestmaterialien. Die 16-stufige Verschleißanzeige erfolgt für jedes Segment separat. Kritische Zustände werden als optische Meldungen ausgegeben. Damit wird die Sicherheit für Bedienpersonal und Anlage signifikant erhöht, da Ofenschäden und Schmelzen Durchbrüche sicher vermieden werden. Betriebskostenoptimierung durch Reduzierung der Kosten für Instandhaltung und Produktionsausfall sowie eine Steigerung der Anlagenverfügbarkeit aufgrund der risikofreien Erhöhung der Standzeit sowie der Planbarkeit von Zustellwechsel zählen ebenfalls zu den Vorteilen von Restwandstärkemessungen. Außerdem kann eine gezielte Schmelzprozessoptimierung durch Optimierung der Sintercharge gewährleistet werden. Das System (Saveway GmbH & Co. KG) bietet außerdem die Möglichkeit zwischen „Schmelzbetrieb“ und „Trocknungsbetrieb“ umzuschalten, sodass auch die Sintercharge auf Metallvordringen überwacht werden kann. Die Detektion von Spulenleckagen, wie sie beispielsweise beim Induktionstiegelofen vorkommen, komplettiert das Leistungsspektrum der SAVEWAY ® -Technologie. Weiterführende Stichworte:VerschleißfutterBadbewegungSchlackeKaltanfahrenTiegelofenNachsetzenBasische ZustellungSintermittel | https://www.giessereilexikon.com/en/foundry-lexicon/Encyclopedia/show/measurement-of-remaining-lining-thickness-4911/?cHash=538c20bb5de7ca94bd73ed762d17a949 | https://www.giessereilexikon.com/giesserei-lexikon/Encyclopedia/show/restwandstaerkemessung-4910/?cHash=538c20bb5de7ca94bd73ed762d17a949
matt iron | Liquid iron which is too cold for a successful casting. In general, this occurs if the iron has not been sufficiently overheated or has already cooled down. | mattes Eisen | Für einen erfolgreichen Abguss zu kaltes flüssiges Eisen. Ursachen sind in der Regel zu wenig überhitztes oder bereits wieder abgekühltes Eisen. | https://www.giessereilexikon.com/en/foundry-lexicon/Encyclopedia/show/matt-iron-3975/?cHash=2a8c9fc3da987d96517756a84eb50bef | https://www.giessereilexikon.com/giesserei-lexikon/Encyclopedia/show/mattes-eisen-361/?cHash=2a8c9fc3da987d96517756a84eb50bef
Material number | Defined number for the unique designation of materials.According to this definition, the material numbers start as follows: 1. Steel and iron with the main groups 0 (pig iron and cast iron) and 1 (steel)2. Non-ferrous metals (heavy metals)3. Non-ferrous metals (light metals, e.g. aluminum and aluminum alloys)4. Sinter metals The number for steel is defined in DIN EN 10027-2. Material numbers are structured as follows: 1. WW. XX(XX). YZ with 1 = material number for steelWW = steel group number (e.g. 05 = unalloyed high-grade steel with C = 0.25 to 0.55%)XX(XX) = sequence numberY = steel production process (e.g. 9 = electric steel)Z = treatment condition (e.g. 1 normalized) Additional references:Material condition | Werkstoffnummer | Festgelegte Nummernbezeichnung zur eindeutigen Bezeichnung der Werkstoffe. Danach beginnen die Werkstoffnummern wie folgt:1. Stahl und Eisen mit den Hauptgruppen 0 (Roh- und Gusseisen) und 1 (Stahl)2. Nichteisenmetalle (Schwermetalle) 3. Nichteisenmetalle (Leichtmetalle, z. B. Aluminium und Aluminiumlegierungen)4. SintermetalleIn DIN EN 10027-2 wird die Nummernbezeichnung für Stahl festgelegt. Der Aufbau der Werkstoffnummern lautet:1. WW. XX(XX). YZ mit1 = Werkstoffnummer für StahlWW = Stahlgruppennummer (z. B. 05 = unlegierter Qualitätsstahl mit C = 0,25 bis 0,55%)XX(XX) = Zählnummer Y = Stahlgewinnungsverfahren (z. B. 9 = Elektrostahl)Z = Behandlungszustand (z. B. 1 normalgeglüht)Weiterführende Stichworte:Werkstoffzustand | https://www.giessereilexikon.com/en/foundry-lexicon/Encyclopedia/show/material-number-4168/?cHash=6dca3c52310eacc35b365b05ad728829 | https://www.giessereilexikon.com/giesserei-lexikon/Encyclopedia/show/werkstoffnummer-554/?cHash=6dca3c52310eacc35b365b05ad728829
Maurer diagram | Represents the influence of the carbon and silicone contents on the basic structure of cast iron alloys (s. Structure formation of cast iron). The diagram was developed by E. Maurer in 1924 using 30mm test rods. The three main fields represent white cast iron (I), pearlitic cast iron (II), and ferritic cast iron(III). Mottled cast iron (IIa) and pearlitic-ferritic casts iron (IIb) are transition fields. The diagram is limited towards the top, as higher carbon contents lead to the formation of kish graphite (rasterized in Fig. 1). Additional references:Laplanche diagramMetal matrix of cast iron | Maurer-Diagramm | Stellt den Einfluss des Kohlenstoff- und Siliziumgehaltes auf das Grundgefüge von Gusseisenlegierungen dar (s. Gefügeausbildung von Gusseisen). Das Diagramm wurde von E. Maurer im Jahre 1924 unter Zugrundelegung von 30 mm Probestäben entwickelt. Die drei Hauptfelder stellen weißes Gusseisen (I), perlitischesGusseisen (II) und ferritischesGusseisen (III) dar. Meliertes Gusseisen (IIa) und perlitisch-ferritischesGusseisen (IIb) sind Übergangsfelder. Das Diagramm ist nach oben begrenzt, da sich bei höheren Kohlenstoffgehalten Garschaumgrafit bildet (in Bild 1 gerastert). Weiterführende Stichworte:Laplanche-DiagrammMetallische Grundmasse von Gusseisen | https://www.giessereilexikon.com/en/foundry-lexicon/Encyclopedia/show/maurer-diagram-3952/?cHash=a3b85f0ea5c569b9f65fde5f96c9cbfa | https://www.giessereilexikon.com/giesserei-lexikon/Encyclopedia/show/maurer-diagramm-338/?cHash=a3b85f0ea5c569b9f65fde5f96c9cbfa
Material moisture | Something which is particularly important for casting mold materials is that the setting and maintenance of a basic water content which is adjusted to suit the type of compaction and compaction intensity is a basic requirement for a high mold material and mold quality. The specification of the metrological value is done in percent and is the specification of the mass from the wet material to the dry material (Eq. 1). Eq. 1: Typical moisture values for used sand after unpacking are between 0.5 and 1.5%. For freshly conditioned synthetic mold sand, the mold sand moisture values range between 3 and 4%. For natural sand, they are usually around 1 to 2% above those for synthetic mold material. The total water in the mold sand consists of the free water, the surface moisture (surface water which is held to the grain surface by adhesion), the capillary water (inner, hygroscopically-bound water) and the water of crystallization (s. Moisture). The surface water does not have any strong binding forces and can be removed most quickly using mechanical forces (sand aerator behind the mixer). The capillary water is bound very strongly by the close molecular forces (Van der Waals forces) (similar to the swelling of the montmorillonite in bentonite) and can no longer be removed by mechanical forces. This residual (“secondary”) moisture can only be removed by drying. The water of crystallization is trapped in the crystal lattice of a mineral or a chemical substance and can only be removed by powerfully heating (500 - 600 °C), i.e. destroying, the crystal. The water of crystallization content can affect the physical and chemical behavior of the material. How the water separates and where it is currently located is a dynamic process in mold material systems which changes constantly. Aside from possible compaction processes, it moves through the stratification (aging) of the mold material always in the direction of the montmorillonite and is deposited in the intermediate lattice. By doing so, it forces the desired swelling of the bentonite and therefore the construction of its bonding property. Upon initial visual inspection after several hours, the sand appears drier, however, this is not determined after a thermal-gravimetric moisture test in the laboratory. With the exception of losses of compaction, the moisture content has hardly changed. Measuring devices which are standard in the market are not able to determine the different locations of the water. Only an overall signal is identified. The moisture of a material cannot be calibrated; measuring devices which measure it cannot be calibrated.Additional references:Mold sand testingMold material managementMold material recoveryMold material hardeningMold material compactionCompaction testing | Materialfeuchte | Insbesondere für Gießereiformstoffe gilt, dass die Einstellung und Einhaltung eines der Verdichtungsart und Verdichtungsintensität angepassten Wassergehaltes Grundvoraussetzung für eine hohe Formstoff- und Formqualität ist. Die Angabe als messtechnische Größe erfolgt in Prozent und ist die Masseangabe vom nassen Material zum trockenen Material (Glg. 1).Glg. 1: Übliche Feuchtewerte liegen beim Altsand nach dem Auspacken zwischen 0,5 und 1,5 %. Für frisch aufbereiteten synthetischen Formsand bewegen sich die Werte der Formsandfeuchtigkeit zwischen 3 und 4 %. Bei Natursanden liegen sie in der Regel um 1 bis 2 % über denen des synthetischen Formstoffes.Das Gesamtwasser des Formsandes setzt sich aus dem freien Wasser, der Oberflächenfeuchtigkeit (Oberflächenwasser, welches durch Adhäsion an der Kornoberfläche gehalten wird), dem Kapillarwasser (inneres, hygroskopisch gebundenes Wasser) und dem Kristallwasser zusammen (s. Feuchtigkeit). Das Oberflächenwasser hat keine starken Bindungskräfte und lässt sich durch mechanische Kräfte (Sandschleuder hinter dem Mischer) am schnellsten entfernen. Das Kapillarwasser ist durch molekulare Nahkräfte (van der Waalsche Kräfte) sehr stark gebunden (ähnlich der Quellung des Montmorillonits im Bentonit) und kann durch mechanische Kräfte nicht mehr entfernt werden kann. Diese Restfeuchte ("zweiter Ordnung") kann nur durch Trocknung entfernt werden. Das Kristallwasser ist in das Kristallgitter eines Minerals oder einer chemischen Substanz eingebaut und kann nur durch starke Erhitzung (500 - 600 °C) des Kristalls bzw. durch seine Zerstörung beseitigt werden. Der Kristallwassergehalt kann das physikalische und chemische Verhalten des Gutes beeinflussen. Wie sich das Wasser aufteilt und wo es sich gerade befindet, ist in Formstoffsystemen ein dynamischer Prozess, der sich ständig verändert. Abgesehen von eventuellen Verdunstungsprozessen bewegt es sich durch Lagerung (Mauken) des Formstoffes immer in Richtung Montmorillonit und lagert sich dort in die Zwischenschichtgitter ab. Damit erzwingt es die gewünschte Quellung des Bentonits und somit den Aufbau seiner Bindefähigkeit. Bei erster Sichtprüfung erscheint der Sand nach einigen Stunden trockener, was aber nach einer thermisch-gravimetrischen Feuchteprüfung im Labor nicht feststellbar ist. Mit Ausnahme von Verdunstungsverlusten hat sich Feuchtigkeitsgehalt kaum verändert. Marktübliche Messgeräte sind nicht in der Lage, differenziert den Aufenthaltsort des Wassers zu bestimmen. Es wird nur ein Summensignal erfasst. Die Materialfeuchte ist nicht eichfähig, Messgeräte zur Messung derselben können nicht kalibriert werden.Weiterführende Stichworte:FormsandprüfungFormstoffmanagement, FormstoffrückgewinnungFormstoffverfestigung, Formstoffverdichtung, Verdichtbarkeitsprüfung | https://www.giessereilexikon.com/en/foundry-lexicon/Encyclopedia/show/material-moisture-4417/?cHash=a3ebeb9b3b80c5819b2992ed8d0cbe54 | https://www.giessereilexikon.com/giesserei-lexikon/Encyclopedia/show/materialfeuchte-805/?cHash=a3ebeb9b3b80c5819b2992ed8d0cbe54
Material condition | Aluminum alloys (casting alloys)The temper indicating a possible heat treatment of a casting is another important information for defining its properties. The heat treatment conditions are based on the temper designations of wrought aluminum alloys and are identified with letter symbols and defined as follows:One example of a standardized product designation (according to EN 1706) – of the material, casting process and temper – for a gravity die casting made of the casting alloy 42100 (Al Si7Mg0.3) in the solution-annealed and artificially aged condition is:numerical: DIN EN 1706 AC-42100KT6chemical: DIN EN 1706 AC-Al Si7Mg0.3KT6Additional references:Heat treatment of hardenable aluminum casting alloys | Werkstoffzustand | Aluminiumlegierungen (Gusslegierungen)Der Werkstoffzustand, der eine eventuell am Gussteil vorgenommene Wärmebehandlung angibt, ist eine weitere wichtige Angabe für die Definition der Eigenschaften eines Formgussteils. Die Bedingungen der Wärmebehandlungen lehnen sich an die Zustandsbezeichnungen für Aluminium-Knetlegierungen an und sind durch Kurzzeichen zu benennen und wie folgt definiert: Beispiel für die normgerechte Produktbezeichnung (nach EN 1706) - des Werkstoffs, des Gießverfahrens und des Werkstoffzustandes - für ein Kokillengussstück aus der Gusslegierung 42100 (Al Si7Mg0,3) im lösungsgeglühten und warmausgelagerten Zustand: numerisch: DIN EN 1706 AC-42100KT6 chemisch: DIN EN 1706 AC-Al Si7Mg0,3KT6 | https://www.giessereilexikon.com/en/foundry-lexicon/Encyclopedia/show/material-condition-4373/?cHash=5d6c552ec9c5418b2f8b42ca1f39bfe7 | https://www.giessereilexikon.com/giesserei-lexikon/Encyclopedia/show/werkstoffzustand-761/?cHash=5d6c552ec9c5418b2f8b42ca1f39bfe7
Matchplate molding machine | Molding machine with the pattern plate being designed as a matchplate, i.e. drag and cope box are produced in one machine unit.For mold production, the drag box is formed at first and swiveled by 180° together with the pattern plate. Then it is lowered to a movable table, and the cope box is formed on the turned pattern plate. This kind of production does not require much space since only one molding machine is required for the complete mold production.Additional references:Molding processMatchplate | Wendeplattenformmaschine | Formmaschine, bei der die Modellplatte als Wendeplatte ausgeführt ist, d. h. die Fertigung von Unter- und Oberkasten erfolgt in einer Maschineneinheit. Bei der Formherstellung wird zunächst der Unterkasten geformt und mit der Modellplatte um 180° geschwenkt. Anschließend wird er auf einen verfahrbaren Tisch abgesenkt und auf der gewendeten Modellplatte der Oberkasten geformt. Da für die komplette Formherstellung nur eine Formmaschine notwendig ist erfordert eine derartige Fertigung wesentlich geringeren Platzbedarf.Weiterführende Stichworte:FormverfahrenMatchplate | https://www.giessereilexikon.com/en/foundry-lexicon/Encyclopedia/show/matchplate-molding-machine-4146/?cHash=0bbdc0e022c13f00cc8c2b9883eb7bd3 | https://www.giessereilexikon.com/giesserei-lexikon/Encyclopedia/show/wendeplattenformmaschine-532/?cHash=0bbdc0e022c13f00cc8c2b9883eb7bd3
Matchplate | Designation for double-sided pattern or turnover plate. The term becam known through DISA Matchplate mold systems.Additional references:Molding machineMolding processMatchplate molding machine | Matchplate | Bezeichnung für doppelseitige Modell- oder Wendeplatte, welche aus dem Englischen übernommen wurde. Bekannt wurde der Begriff durch DISA MatchplateFormanlagen.Weiterführende Stichworte:FormmaschineFormverfahrenWendeplattenformmaschine | https://www.giessereilexikon.com/en/foundry-lexicon/Encyclopedia/show/matchplate-3974/?cHash=00e4bedc46892998e0d2ff15cdfc5b79 | https://www.giessereilexikon.com/giesserei-lexikon/Encyclopedia/show/matchplate-360/?cHash=00e4bedc46892998e0d2ff15cdfc5b79
Master alloy | Alloy which is mainly based on a pure metal (base element) with an additive (main alloying element) and is only used as an additive during melting for the following purpose: - adjusting the composition (i.e. only used as an alloying agent) - and/or limiting contamination - and/or influencing the casting structure. Some master alloys may contain more than 50 % of the main alloy element. Due to their high melting point, their high vapor pressure in the liquid state or their oxidation propensity, certain metals are not or only partly suitable for alloying. In this case, instead of using the pure metal, so-called master alloys are used which comprise the desired additional component and a base metal.The base metal is usually identical with the main component of the melt to be alloyed. For example, the preferred alloying agents for molten iron and steel are ferro-alloys, i.e. master alloys containing iron as the base metal. Similarly, master alloys with copper as the base metal are used for the production of copper alloys and pure aluminum is used as the base metal for aluminum casting (see Aluminum mater alloy). | Vorlegierung | Legierung, vorwiegend auf Basis eines Reinmetalles (Trägerelement) mit einem Zusatzstoff (Hauptlegierungselement), die nur als Zusatz beim Einschmelzen verwendet wird, um - die Zusammensetzung einzustellen (d. h. Verwendung ausschließlich als Legierungsmittel) - und/oder die Verunreinigungen zu begrenzen - und/oder die die Gussstruktur zu beeinflussen. Einige Vorlegierungen können mehr als 50 % des Hauptlegierungselementes enthalten. Manche Metalle eignen sich wegen ihres hohen Schmelzpunktes, ihres im flüssigen Zustand hohen Dampfdruckes oder ihrer Neigung zur Oxidation nicht oder nur bedingt für das Legieren. In diesem Falle verwendet man statt der Reinmetalle sogenannte Vorlegierungen, die aus der gewünschten Zusatzkomponente und einem Trägermetall bestehen.Das Trägermetall ist meist identisch mit dem Hauptbestandteil der zu legierenden Schmelze. So verwendet man als Legierungsmittel für Eisen- und Stahlschmelzen vorzugsweise Ferrolegierungen, d. h. also Vorlegierungen mit Eisen als Trägermetall. Ebenso werden zur Herstellung von Kupferlegierungen entsprechende Vorlegierungen mit Kupfer als Trägermetall und in der Aluminiumgießerei Rein-Aluminium als Trägermetall benutzt (siehe Aluminium-Vorlegierungen). | https://www.giessereilexikon.com/en/foundry-lexicon/Encyclopedia/show/master-alloy-4344/?cHash=b6165808b6110fba27c0ee168998c3d4 | https://www.giessereilexikon.com/giesserei-lexikon/Encyclopedia/show/vorlegierung-732/?cHash=b6165808b6110fba27c0ee168998c3d4
Martensite point | Starting point of the martensite formation. The kinetics of the austenite transformation can be represented in a time-temperature transformation diagram (TTT diagram) (Fig.). The TTT diagram shows the starting point and the end point of the austenite transformation (austenite decomposition, martensite formation) as function of the temperature, i.e. the temperature is entered on the y-axis and the logarithm of the time on the x-axis. Per definition, the starting and end point of the decomposition are defined at 1 and 99% conversion, respectively. The shape of the TTT diagram and the martensite point Ms (starting point of the martensite formation) depend on the carbon content, which must therefore be given as a parameter. The Ms temperature depends on the composition of the austenite. As the carbon content increases, it is shifted towards lower temperatures. In alloys with higher carbon content, particularly in over-eutectoid steels, which were quenched by temperatures above the ES line, the residual austenite content is very significant. By adding alloy elements (e.g. manganese or nickel) the Ms point can be decreased to below room temperature. In such alloys the austenite content is more or less fully preserved after extremely harsh cooling to room temperature.As undercooling increases below the pearlite point the transformation tendency decreases. At the same time, the core formation rate increases and the nuclei growth rate decreases. This results in the typical C shape of the decomposition curve in the TT diagram. | Martensitpunkt | Startpunkt der Martensitbildung. Die Kinetik der Austenitumwandlung kann man in einem Zeit-Temperatur-Umwandlungsdiagramm (ZTU-Diagramm) darstellen (Bild). In dem ZTU-Diagramm sind der Zeitpunkt des Anfangs und der des Endes der Austenitumwandlung (Austenitzerfall, Martensitbildung) als Funktion der Temperatur wiedergegeben, und zwar sind die Temperatur auf der Ordinate und der Logarithmus der Zeit auf der Abszisse abgetragen. Anfang- und Endpunkt des Zerfalls sind definitionsgemäß auf 1 bzw. 99 % Umsatz festgelegt. Die Form des ZTU-Diagramms und der Martensitpunkt Ms (Startpunkt der Martensitbildung) hängen vom Kohlenstoffgehalt ab, dieser muss deshalb als Parameter gegeben sein. Die Ms-Temperatur hängt von der Zusammensetzung des Austenits ab. Mit steigendem Kohlenstoffgehalt wird sie zu tieferen Temperaturen verschoben. In Legierungen mit höherem Kohlenstoffgehalt, vor allem bei übereutektoiden Stählen, die von Temperaturen oberhalb der ES-Linie abgeschreckt wurden, ist der Restaustenitgehalt sehr beträchtlich. Durch Zusatz von Legierungselementen (z. B. Mangan oder Nickel) kann der Ms-Punkt unter Raumtemperatur herabgedrückt werden. Bei solchen Legierungen bleibt der Austenit nach sehr schroffer Abkühlung auf Raumtemperatur mehr oder minder vollständig erhalten.Mit steigender Unterkühlung unter den Perlitpunkt nimmt die Umwandlungstendenz zu. Dabei nimmt die Keimbildungsgeschwindigkeit zu und die Keimwachstumsgeschwindigkeit ab. Daraus resultiert die typische C-Form der Zerfallskurve im ZTU-Diagramm. | https://www.giessereilexikon.com/en/foundry-lexicon/Encyclopedia/show/martensite-point-3949/?cHash=198753f634e089a06f8987cf585a6d6f | https://www.giessereilexikon.com/giesserei-lexikon/Encyclopedia/show/martensitpunkt-335/?cHash=198753f634e089a06f8987cf585a6d6f
Martensite | Finely acicular, very hard and brittle structure. It is formed during quenching of austenite at such high cooling rates that the carbon does not have time for diffusion from the lattice. During heating (tempering) at high temperatures (up to 720°C) and with extended annealing times (up to 10h), martensite will eventually transfer to ferrite with embedded nodular cementite. Whereas the transformation into the pearlite stage as well as the intermediate stage require diffusion processes, the martensite is formed by diffusion-free shearing of the kfz lattice into the krz lattice according to natural laws (see Body-centered). The martensite plates are formed at a very high speed at a time. Each martensite plate is formed immediately in its full size and the further transformation ocurrs by formation of new plates. The size of the individual plates is determined by obstacles such as grain boundaries, slag inclusions, and existing martensite plates. If the Ms temperature is not reached, the plates are formed in groups (s. Martensite point). If the temperature does not continue to drop after a certain undercooling, the transformation will stop as the stresses occurring during shearing of the lattice prevent further transformation, Only a decrease in temperature will create the requirements for further shearing. The carbon leads to a tetragonal expansion of the γ iron lattice which increases as the carbon content rises. Being a diffusion-free process the martensite formation always starts when the temperature falls below Ms and cannot be undercooled by further increasing the cooling rate. The martensite formation is conitued below Ms. However, it is never fully completed at any temperature. A proportion of the residual austenite that increases with the carbon content always remains. Martensitic matrix has high hardness and tensile strength but virtually no elongation at failure. Additional references:Metal matrix of cast ironStructure formation of cast iron | Martensit | Feinnadeliges, sehr hartes und sprödes Gefüge. Es entsteht beim Abschrecken von Austenit mit derart hohen Abkühlungsgeschwindigkeiten, dass dem Kohlenstoff keine Zeit zur Diffusion aus dem Gitter bleibt. Beim Erwärmen (Anlassen) geht Martensit schließlich bei hohen Temperaturen (bis 720 °C) und langen Glühzeiten (bis 10 h) in Ferrit mit eingelagertem kugeligen Zementit über. Während die Umwandlung in die Perlitstufe wie auch der Zwischenstufe Diffusionsvorgänge voraussetzt, entsteht der Martensit durch ein gesetzmäßiges, diffusionsloses Umklappen des kfz-Gitters in das krz-Gitter (siehe raumzentriert) . Die Martensitplatten bilden sich jeweils mit sehr hoher Geschwindigkeit. Jede Martensitplatte entsteht sofort in ihrer vollen Größe, und die weitere Umwandlung erfolgt durch Bildung neuer Platten. Die Größe der einzelnen Platten wird durch Hindernisse, wie Korngrenzen, Schlackeneinschlüsse und bereits vorhandene Martensitplatten bestimmt. Die Platten bilden sich bei Unterschreiten der Ms-Temperatur gruppenweise (s. Martensitpunkt). Fällt die Temperatur nach einer bestimmten Unterkühlung nicht weiter ab, so hört die Umwandlung auf, da die beim Umklappen des Gitters entstehenden Spannungen einer weiteren Umwandlung entgegenwirken. Erst eine Temperaturerniedrigung schafft die Voraussetzung für ein weiteres Umklappen. Der Kohlenstoff bewirkt eine tetragonale Aufweitung des γ-Eisen-Gitters, die mit steigendem Kohlenstoffgehalt zunimmt. Da die Martensitbildung diffusionslos abläuft, beginnt sie stets bei Unterschreiten der Ms-Temperatur und kann durch weitere Steigerung der Abkühlungsgeschwindigkeit nicht unterkühlt werden. Unterhalb Ms setzt sich die Martensitbildung fort. Sie geht jedoch bei keiner Temperatur völlig zu Ende. Es bleibt immer ein mit dem Kohlenstoffgehalt zunehmender Anteil des Restaustenits zurück. Martensitisches Gefüge hat hohe Härte und Zugfestigkeit, jedoch praktisch keine Bruchdehnung. Weiterführende Stichworte:Metallische Grundmasse von GusseisenGefügeausbildung von Gusseisen | https://www.giessereilexikon.com/en/foundry-lexicon/Encyclopedia/show/martensite-3947/?cHash=9e34b8f7e147675beeb786f5450d5792 | https://www.giessereilexikon.com/giesserei-lexikon/Encyclopedia/show/martensit-333/?cHash=9e34b8f7e147675beeb786f5450d5792
Matchplate | The contours for the upper part and the lower part of the pattern (see Pattern) are arranged on a plate opposite to each other. Thus it is possible to produce both mold halves on aMatch plate.Additional references:Mold productionMolding machineMolding processMatchplate | Wendeplatte | Die Konturen für Modelloberteil und Modellunterteil (siehe Modell) sind auf einer Platte einander gegenüberliegend angeordnet. Somit können auf einer Wendeplattenformmaschine beide Formhälften hergestellt werden.Weiterführende Stichworte:FormherstellungFormmaschineFormverfahrenMatchplate | https://www.giessereilexikon.com/en/foundry-lexicon/Encyclopedia/show/matchplate-4145/?cHash=72e4ae59f487df3c8a61201e6b7de599 | https://www.giessereilexikon.com/giesserei-lexikon/Encyclopedia/show/wendeplatte-531/?cHash=72e4ae59f487df3c8a61201e6b7de599
Manufacturer’s certificate | Certificate according to DIN EN 10204 including the confirmation of the manufacturer without stating any test results that the supplied products comply with the agreements in the purchase order. The manufacturer’s certificate “2.1” is issued on the basis of non-specific tests.The manufacturer’s certificate is free of charge and can also be issued later, if needed (s. Inspection certificate). Additional references:Acceptance certificateFactory certificate | Werksbescheinigung | Bescheinigung nach DIN EN 10204, in welcher der Hersteller ohne Angabe von Prüfergebnissen bestätigt, dass die gelieferten Erzeugnisse den Vereinbarungen bei der Bestellung entsprechen. Die Werksbescheinigung "2.1" wird auf der Grundlage nichtspezifischer Prüfung ausgestellt. Die Werksbescheinigung ist kostenfrei und kann notfalls auch nachträglich ausgestellt werden (s. Prüfbescheinigung). Weiterführende Stichworte:AbnahmeprüfzeugnisWerkszeugnis | https://www.giessereilexikon.com/en/foundry-lexicon/Encyclopedia/show/manufacturers-certificate-4167/?cHash=6ab1d2a7d85c139a6a45f598c93ae950 | https://www.giessereilexikon.com/giesserei-lexikon/Encyclopedia/show/werksbescheinigung-553/?cHash=6ab1d2a7d85c139a6a45f598c93ae950
Marginal decarburization | The carbon content in the edge zone of cementite-containing iron materials is reduced when heat treated in oxidizing atmospheres. In this process, the carbon-content of cementite in the edge zone of the work piece is oxidized to form carbon monoxide. Since the carbon in the center of the work piece diffuses to the decarburized edge zone due to concentration equalization, marginal decarburization slowly proceeds to deeper cross-sections. Marginal decarburization can be avoided by heat treatment in neutral atmospheres or by packing the material to be annealed in cast ironchips. The solidification of cast iron materials may result in the burning of carbon and thus to graphite-free solidification caused by the intensive oxidation of the edge zones of the casting due to excessive mold material humidity. A steel-like layer without incorporated graphite is formed. | Randentkohlung | Bei einer Wärmebehandlung in oxidierender Atmosphäre tritt eine Verminderung des Kohlenstoffgehaltes in der Randzone zementithaltiger Eisenwerkstoffe auf. Dabei wird der Kohlenstoff im Zementit in der Randzone des Werkstückes zu Kohlenmonoxid oxidiert. Da der Kohlenstoff im Inneren zum Konzentrationsausgleich in die entkohlte Randzonen diffundiert, schreitet die Randentkohlung langsam auch in die tiefer liegenden Querschnittsbereiche fort. Durch eine Wärmebehandlung in neutraler Atmosphäre oder durch Einpacken des Glühgutes in Gusseisenspäne kann man eine Randentkohlung vermeiden. Auch bei der Erstarrung von Eisengusswerkstoffen kann es durch starke Oxidation der Randzonen des Gussstückes infolge zu hoher Formstofffeuchtigkeit zu einem Abbrennen des Kohlenstoffs und somit zu einer grafitfreien Erstarrung kommen. Es bildet sich eine stahlähnliche Schicht ohne Grafiteinlagerungen. | https://www.giessereilexikon.com/en/foundry-lexicon/Encyclopedia/show/marginal-decarburization-4080/?cHash=55ee7fced42c2b871a59fefca36a4b0e | https://www.giessereilexikon.com/giesserei-lexikon/Encyclopedia/show/randentkohlung-466/?cHash=55ee7fced42c2b871a59fefca36a4b0e
Manufacturer | Definition of manufacturer:A person or corporate body (legal person), who manufactures cast parts.In contrast to that, a purchaser is a person or corporate body (legal person), who places an order with the manufacturer.Binding order information must and/or additional optional order information may be agreed between the manufacturer and the purchaseer at the time of order (see Order, Order ).Literature references:EN 1559-1:1997, Founding - Technical conditions of delivery - Part 1: GeneralDIN EN 10204:2004, Metallic products - “Types of inspection documents” | Hersteller | Definition Hersteller:Eine Person oder eine juristische Person (Körperschaft), die Gussstücke herstellt.Im Gegensatz dazu ist der Käufer eine Person oder eine juristische Person (Körperschaft), die einen Auftrag an den Hersteller erteilt.Zwischen Hersteller und Käufer müssen zum Zeitpunkt der Bestellung verbindliche Bestellinformationen vereinbart werden oder dürfen zusätzlich wahlfreie Bestellinformationen vereinbart werden (siehe Bestellung, Checkliste).Literatur:EN 1559-1:1997, Gießereiwesen, Technische Lieferbedingungen, Teil 1: AllgemeinesDIN EN 10204:2004, Metallische Erzeugnisse – Arten von Prüfbescheinigungen | https://www.giessereilexikon.com/en/foundry-lexicon/Encyclopedia/show/manufacturer-4571/?cHash=43b1d40964df2359d3b368acdb8c6c1a | https://www.giessereilexikon.com/giesserei-lexikon/Encyclopedia/show/hersteller-960/?cHash=43b1d40964df2359d3b368acdb8c6c1a
Malleable cast iron | Iron-carbon casting alloy which is standardized in DIN EN 1562. A distinction is made between whiteheart malleable cast iron and blackheart malleable cast iron. For whiteheart malleable cast iron, GJMW, the abbreviation GJ stands for cast iron, M for malleable cast iron and W for white. Similarly, for blackheart malleable cast iron, GJMB, the B stands for black. With regards to its carbon and silicon content, malleable cast iron is configured so that it solidifies without graphite (ledeburitic) and obtains its characteristic properties, specifically good toughness and good workability, during a subsequent heat treatment, the tempering. Therefore, before the heat treatment, malleable cast iron is a white cast iron solidified according to a metastable system in which all of the carbon is in a bound form as iron carbide (cementite) (Figure 1). Raw malleable iron castings are hard and brittle and practically unworkable and must undergo annealing (tempering). This causes a separation of the carbon as flakes of compact temper carbon with a low notch effect in the structure, similar to the graphite form in flake graphite cast iron. This gives the malleable cast iron a certain ductility and it is used for components which are exposed to dynamic demands, swinging or impacts and must withstand strong forces. Its special features, such as the thinness of the walls, toughness, high-temperature tensile strength, accuracy and resistance to wear make it a preferred material, especially for the use in pipe construction. Due to the nature of the process, malleable cast iron must be used for large batch production. The tempering of the raw casting is carried out in a graphitizing anneal to break down the carbidic carbon which is bound in ledeburite into elementary carbon (temper carbon). Here, a distinction is made between two processes, decarburizing and non-decarburizing tempering. Annealed malleable cast iron which is decarburized has a light, white fracture structure in the edge areas and is therefore called “whiteheart malleable cast iron” (Figure 2), while in non-decarburizing tempering the fracture structure is dark which is why this material is called “blackheart malleable cast iron” (Figure 3). The structure of the whiteheart malleable cast iron, for wall thicknesses under 3mm, consists of a ferritic base matrix and few, if any, nodules of temper carbon mostly located in the center. For wall thickness of over 3mm, the structure of whiteheart malleable cast iron is divided into three areas: - The decarburized edge zone consisting of ferrite. - The transition area, consisting of a ferritic, pearlitic base matrix and several nodules of temper carbon. - The core zone, consisting of a pearlitic base matrix and nodules of temper carbon. For blackheart malleable cast iron, the cementite breaks down in the first annealing stage at 950°C into austenite and temper carbon. During the second annealing stage, the austenite breaks down into ferrite and temper carbon. The base structure (ferrite, perlite, Figures 3 and 4) depends on the cooling rate in the eutectoid area. As a consequence, whiteheart malleable cast iron has a structure which is dependent on wall thickness; in contrast, the structure of blackheart malleable cast iron is the same in all cross sections (Figure 5). | Temperguss | Eisen-Kohlenstoff-Gusslegierung, welche in DIN EN 1562 genormt ist. Man unterscheidet in weißen und schwarzen Temperguss. Beim weißen Temperguss GJMW steht das Kurzzeichen GJ für Gusseisen, M für malleable cast iron und W (white) für weiß. Analog steht für den schwarzen Temperguss GJMB das B (black) für schwarz.Temperguss ist hinsichtlich seines Kohlenstoff- und Siliziumgehaltes so eingestellt, dass es grafitfrei (ledeburitisch) erstarrt und durch eine anschließende Wärmebehandlung, dem Tempern seine eigentlichen charakteristischen Güteeigenschaften, nämlich gute Zähigkeit und gute Bearbeitbarkeit erhält. Somit ist Temperguss vor der Wärmebehandlung ein nach dem metastabilen System weiß erstarrtes Gusseisen, in dem der gesamte Kohlenstoff in gebundener Form als Eisenkarbid (Zementit) vorliegt (Bild 1). Temperrohguss ist hart und spröde und praktisch nicht bearbeitbar und muss einer Glühbehandlung (Tempern) unterzogen werden. Diese bewirkt eine Ausscheidung des Kohlenstoffs als flockenförmige, kompakte Temperkohle mit geringer Kerbwirkung im Gefüge, ähnlich der Grafitform des Gusseisen mit Kugelgrafit. Dadurch erreicht der Temperguss eine gewisse Duktilität und wird für Bauteile eingesetzt die dynamischen Beanspruchungen, schwingend oder stoßartig, ausgesetzt sind und hohen Kräften standhalten müssen. Seine besonderen Eigenschaften, wie Dünnwandigkeit, Zähigkeit, Druckdichtheit, Warmfestigkeit, Maßgenauigkeit und Verschleißbeständigkeit, machen ihn zu einem bevorzugten Werkstoff vor allem für den Einsatz im Rohrleitungsbau. Verfahrensbedingt setzt Temperguss eine Großserienfertigung voraus. Das Tempern des Rohgusses besteht aus einem Grafitisierungsglühen zur Zerlegung des karbidischen, im Ledeburit gebundenen Kohlenstoffs in elementaren Kohlenstoff (Temperkohle). Man unterscheidet dabei in zwei Verfahren, das entkohlende und das nichtentkohlende Tempern. Entkohlend geglühter Temperguss hat in den Randzonen, ein helles, weißes Bruchgefüge und wird daher als „weißer Temperguss“ (Bild 2) bezeichnet, während bei nichtentkohlendem Tempern das Bruchgefüge dunkel ist und demzufolge dieser Werkstoff als „schwarzer Temperguss“ bezeichnet wird (Bild 3). Das Gefüge des weißen Tempergusses, bei Wanddicken unter 3 mm, besteht aus einer ferritischen Grundmatrix und wenigen, wenn überhaupt, meist mittig gelegenen Temperkohleknöllchen. Bei Wanddicken über 3 mm teilt sich das Gefüge des weißen Tempergusses in drei Bereiche auf: - Die entkohlte Randzone bestehend aus Ferrit. - Der Übergangsbereich, bestehend aus einer ferritisch-perlitischen Grundmatrix und einigen Temperkohleknöllchen. - Die Kernzone, bestehend aus einer perlitischen Grundmatrix und Temperkohleknöllchen. Beim schwarzen Temperguss zerfällt der Zementit in der ersten Glühstufe bei 950 °C zu Austenit und Temperkohle. Während der zweiten Glühstufe zerfällt der Austenit zu Ferrit und Temperkohle. Das Grundgefüge (Ferrit, Perlit, Bilder 3 und 4) hängt von der Abkühlungsgeschwindigkeit im eutektoiden Bereich ab. Demzufolge hat der dass weißer Temperguss ein wanddickenabhängiges Gefüge hat, im Gegensatz dazu ist das vom schwarzen Temperguss über alle Querschnitte gleich (Bild 5). | https://www.giessereilexikon.com/en/foundry-lexicon/Encyclopedia/show/malleable-cast-iron-4435/?cHash=8663a1e5e2389625bbe1a98bb8f2a8ba | https://www.giessereilexikon.com/giesserei-lexikon/Encyclopedia/show/temperguss-823/?cHash=8663a1e5e2389625bbe1a98bb8f2a8ba
Magnification | The magnification is indicated in the caption (e.g. for 100-fold magnification V = 100:1, or V = 100x) or as scale directly on the figure. For example in figures 1 and 2, the defined measured length is indicated directly on the figure. Additional references:Metallographic specimenMicrographMetallographic specimen preparation | Vergrößerung | Die Vergrößerung wird in der Bildunterschrift (z. B. für eine 100-fache Vergrößerung V = 100:1, oder V = 100x) oder als Maßstab direkt im Bild wiedergegeben. Am Beispiel der Bilder 1 und 2 ist deutlich die Angabe der definierten Messlänge direkt im Bild wiedergegeben. Weiterführende Stichworte:SchliffSchliffbildSchliffherstellung | https://www.giessereilexikon.com/en/foundry-lexicon/Encyclopedia/show/magnification-4138/?cHash=145d322bb6e40eb8b40b1c8553b6cc6d | https://www.giessereilexikon.com/giesserei-lexikon/Encyclopedia/show/vergroesserung-524/?cHash=145d322bb6e40eb8b40b1c8553b6cc6d
Magnet separator | Separates ferromagnetic material in granular materials during transport on a conveyor belt, e.g. iron residues from the recirculating mold material after demolding. During sand conditioning, the used sand is passed over a magnet drum where the ferromagnetic material is contained and ejected after the cycle. Magnet rollers and magnet drums differ in the operating area of their magnetic field with the magnet roller having a magnetic field that acts on the entire roller circumference (Fig. 1). In contrast to that, the magnet system of the magnet drum comprises a fixed pole arc of 180° (Fig. 2). | Magnetabscheider | Trennt ferromagnetisches Material in körnigen Stoffen beim Transport auf einem Förderband, z. B. nach dem Ausleeren Eisenreste aus dem Umlaufformstoff. In der Sandaufbereitung wird der Altsand über eine Magnettrommel geführt, an der das ferromagnetische Material festgehalten und nach dem Umlauf abgeworfen wird.Magnetrollen und Magnettrommeln unterscheiden sich durch den Wirkbereich ihres Magnetfeldes wobei die Magnetrolle ein auf den ganzen Rollenumfang wirkendes Magnetfeld hat (Bild 1). Im Gegensatz dazu umfasst bei der Magnettrommel das Magnetsystem einen feststehenden Polbogen von 180° (Bild 2). | https://www.giessereilexikon.com/en/foundry-lexicon/Encyclopedia/show/magnet-separator-3945/?cHash=5aef0db40339773525fe1bb44d3998ae | https://www.giessereilexikon.com/giesserei-lexikon/Encyclopedia/show/magnetabscheider-331/?cHash=5aef0db40339773525fe1bb44d3998ae
Magnetic induction casting | Moving an electrical conductor – in this case aluminum through a magnetic field – causes eddy currents to be generated in the conductor, which decelerate the molten metal due to the opposing field formed. The effect of this eddy current brake depends on the speed. If the flow velocity in the riser increases, so does the braking effect. When the cross-section of cavities changes significantly normal to the filling level, the magnet box decelerates the molten metal and low-turbulence mold filling ensues. This effect is self-regulating and enables low-turbulence mold filling (s. mold filling time), irrespective of complicated pressure curves that have to be adapted to the cavity. In addition, the magnet box compensates for errors that result from shifts in the pressure curve depending on the filling level. For example, a changing furnace geometry and molten metal withdrawn through the castinglead to a deviation in pre-compression and the filling level. This shifts the pressure-change points vertically and makes them deviate from the points in the casting system. The magnetic field is controllable. This means that it can be activated and changed in a field strength from 0 to 500 mT. This possibility enables targeted influencing of the casting process. For a defined braking effect and casting process, it also allows permanent magnets to be used. This option offers great potential for series production of the same or similar castings. Fig. 2 (Fill GmbH) shows the reduction in flow velocity in the riser pipe over time at a constant rate of pressure increase. The entry to the die is indicated on the time axis. The riser pipe with an inner diameter of 60 mm expands into a cavity with an inner diameter of 200 mm. The magenta line B=0 indicates an overshoot and an increase in average flow velocity in the riser to over 500 mm/s at a constant rate of pressure increase of 7 mbar/s. With an activated field, the braking effect results in a reduction compared to the maximum to 270 mm/s without any overshoot. Short-circuit current As well as the eddy current brake caused by the magnetic field, the magnet box from Fill has been designed such that a short-circuit current transverse to the magnetic field can be sent through the molten metal. The current density caused by the short-circuit current in addition, perpendicular to the magnetic field, increases the braking effect on the molten metal to a significant extent. The ideal braking effect under short-circuit current can be seen in Fig. 3 (Fill GmbH). A permanently applied short-circuit current induces a time lag in the braking effect due to the field (blue line). If, on the other hand, the short-circuit current is ramped up linearly from the die ingress to 200 amps, as shown orange line in Fig. 4 (Fill GmbH) this yields an even greater braking effect that can be activated by the magnet box. The technical design permits magnetic flux densities of up to 500 mT and short-circuit currents up to 400 A. Simulation of the new process parameters Due to the new process parameters of field strength and short-circuit current and their regulation, in addition to the pressure increase in the new magnetic induction casting process, a simulation of the magnet box has been developed (Fig. 5, Fill GmbH). The HZDR Helmholtz Center in Dresden-Rossendorf used OpenFOAM as a basis to develop implementation of the magnetic field and short-circuit current. Fig. 6 (Fill GmbH) shows the simulation of the casting process in a cylindrical cavity, on the left with braking effect, on the right without braking effect. The simulation enables optimization of the process parameters. Components that indicate oxide inclusions or critical areas in the filling simulation can be optimized using this tool. The aim of the magnet box is to improve existing products and raise the quality rate. In the case of new products, simulation of the casting process enables improvement through virtual testing and determination of the optimum casting parameters. This allows problematic areas to be identified at an early stage and solutions to be found thanks to additional options in the process. | Magnetic Induction Casting | Ein Magnetfeld und Kurzschlussstrom am Steigrohrende direkt vor dem Kokilleneintritt bei Niederdruck-Gießanlagen ermöglicht ein turbulenzarmes, präzises Gießverfahren für den Aluminiumguss. Dabei wurde das Potenzial der Verzögerung der Füllgeschwindigkeit am Schmelzeeintritt, also ein aktives Bremsen und damit beruhigtes Füllen in Abhängigkeit der Ausbildung der Kavität, erhoben (Bild 1, Fill GmbH). Die Druckkurve wird in Abhängigkeit der Höhen relativ zum Ofenbadspiegel verändert. Ein Absinken des Ofenbadspiegels muss in der Regelung kompensiert werden. Die Füllhöhe und die Drucksteigerungsrate ergeben im Verhältnis zum Querschnitt den Volumenstrom an, der sich einstellt, sobald die Schmelze durch den Überdruck im Ofen nach oben gedrückt wird. Die Erweiterung der Kavität hat somit einen Anstieg des geförderten Aluminiums durch das Steigrohr zur Folge. Bei konstantem Schmelzpegel steigt die Strömungsgeschwindigkeit. Eine Erweiterung der Kavität speziell nach der Angussbuchse resultiert daher in einer erheblichen Steigerung der Strömungsgeschwindigkeit im Steigrohr. Dieser Anstieg führt zu Turbulenzen in der Schmelze. Um dennoch ein besonders turbulenzarmes Formfüllen zu realisieren muss die Schmelze aktiv gebremst werden. Gießfilter zum Zurückhalten von Oxiden (s. Oxideinschluss) dienen - nach Meinung erfahrener Gießer - auch speziell der Verzögerung der Schmelze. Somit kann ein Gießfilter ebenso als mechanische Strömungsbremse interpretiert werden. Die Siebe verursachen jedoch Kosten im Niederdruckgießprozess, einerseits durch die Siebe selbst und andererseits durch die Automatisierung der Siebsetzung sowie im Nachgang durch Bearbeitungsmaschinen zum Ausbohren der Siebe. Je nach Material ist das eingegossene Sieb im Kreislaufmaterial wieder einschmelzbar oder muss entsorgt werden. Die Lösung ist eine aktive Strömungsbremse, die in die Regelungs- und Steuerungstechnik integrierbar ist. So kann das Gießsieb, sofern es nur der Verzögerung der Schmelze dient, entfallen. Bremseffekt der Schmelze durch Wirbelströme Durch das Bewegen eines elektrischen Leiters - in diesem Fall Aluminium durch ein magnetisches Feld - werden in diesem Wirbelströme erzeugt, die durch das gebildete Gegenfeld die Schmelze bremsen. Diese Wirbelstrombremse funktioniert in Abhängigkeit der Geschwindigkeit. Bei zunehmender Strömungsgeschwindigkeit im Steigrohr erhöht sich der Bremseffekt. Wenn sich nun Kavitäten stark im Querschnitt normal zur Füllhöhe ändern, bremst die Magnetbox die Schmelze und es kommt zu einer turbulenzarmen Formfüllung (s. a. Formfüllzeit). Dieser Effekt ist selbstregelnd und ermöglicht die turbulenzarme Formfüllung unabhängig von komplizierten Druckkurven, die an die Kavität angepasst werden müssen. Zudem kompensiert die Magnetbox Fehler, die aus füllhöhenabhängigen Verschiebungen der Druckkurve resultieren. Beispielsweise kommt es durch eine sich verändernde Ofengeometrie und entnommene Schmelze durch das Gussstück zu einer Abweichung des Vordrucks und der Füllhöhe. Die Druckänderungspunkte verschieben sich dadurch in der Senkrechten und weichen von den Punkten im Gießsystem ab. Das Magnetfeld ist steuerbar, das heißt, es kann in einer Feldstärke von 0-500 mT aktiviert und verändert werden. Diese Möglichkeit eröffnet die gezielte Beeinflussung des Gießprozesses. Es erlaubt auch, bei einem definiertem Bremseffekt und Gießprozess Permanentmagneten einzusetzen. Diese Option bietet ein hohes Potenzial für die Serienproduktion gleicher oder ähnlicher Gussstücke. Bild 2 (Fill GmbH) zeigt die Reduktion der Strömungsgeschwindigkeit im Steigrohr über die Zeit bei einer konstanten Drucksteigerung. Der Eintritt in die Kokille ist auf der Zeitachse gekennzeichnet. Das Steigrohr mit Innendurchmesser 60 mm erweitert sich in eine Kavität mit Innendurchmesser 200 mm. Die magentafarbene Linie B=0 zeigt ein Überschwingen und einen Anstieg der mittleren Strömungsgeschwindigkeit im Steigrohr auf über 500 mm/s bei einer konstanten Drucksteigerung von 7 mbar/s. Bei aktiviertem Feld ergibt sich gegenüber dem Maximum eine Reduktion durch die Bremswirkung auf 270 mm/s ohne Überschwingen. Kurzschlussstrom Neben der Wirbelstrombremse, die durch das Magnetfeld bewirkt wird, wurde die Magnetbox von Fill so ausgestaltet, dass quer zum Magnetfeld ein Kurzschlussstrom durch die Schmelze geschickt werden kann. Die durch den Kurzschlussstrom zusätzlich aufgeprägte, senkrecht zum Magnetfeld gerichtete Stromdichte verstärkt die auf die Schmelze wirkende bremsende Kraft in erheblichem Ausmaß. Die ideale Bremswirkung unter Kurzschlussstrom ist Bild 3 (Fill GmbH) zu entnehmen. Ein dauerhaft angelegter Kurzschlussstrom ruft eine zeitliche Verzögerung des Bremseffekts durch das Feld hervor (blaue Linie). Wird hingegen der Kurzschlussstrom ab dem Kokilleneintritt linear als Rampe auf 200 Ampere gesteigert, wie in Bild 4 (Fill GmbH) die orange Linie zeigt, kommt es zu einer noch größeren Bremswirkung, die durch die Magnetbox aktivierbar ist. Die technische Ausführung erlaubt magnetische Flussdichten bis zu 500 mT und Kurzschlussströme bis zu 400 A. Simulation der Prozessparameter Durch die neuen Prozessparameter Feldstärke und Kurzschlussstrom und deren Regelung, die zur Drucksteigerung beim neuen Magnetic Induction Casting Prozess hinzukommen, wurde eine Simulation der Magnetbox entwickelt (Bild 5, Fill GmbH). Auf Basis von OpenFOAM entwickelte das HZDR Helmholtz-Zentrum Dresden-Rossendorf die Implementierung des magnetischen Feldes und des Kurzschlussstromes. Bild 6 (Fill GmbH) zeigt die Simulation des Gießprozesses in eine zylindrische Kavität: links mit Bremseffekt, rechts ohne Bremseffekt. Durch die Simulation kann eine Optimierung der Prozessparameter durchgeführt werden. Bauteile, die in Füllsimulationen Oxideinschlüsse oder kritische Bereiche zeigen, können mit Hilfe der Simulation optimiert werden. Ziel der Magnetbox ist es, bestehende Produkte zu verbessern und die Qualitätsrate zu steigern. Bei neuen Produkten erlaubt die Simulation des Gießprozesses eine Verbesserung durch virtuelles Testen und so die Ermittlung der optimalen Gießparameter. Problemstellen können dadurch frühzeitig erkannt und durch zusätzliche Möglichkeiten im Prozess gelöst werden. | https://www.giessereilexikon.com/en/foundry-lexicon/Encyclopedia/show/magnetic-induction-casting-5258/?cHash=bf167b4f13bd8b0eb0d5667c8ad8081a | https://www.giessereilexikon.com/giesserei-lexikon/Encyclopedia/show/magnetic-induction-casting-5257/?cHash=bf167b4f13bd8b0eb0d5667c8ad8081a
Manipulator blasting machine | These machines distinguish themselves by numerous uses and an excellent blasting effect in different areas of application. Traditional uses are: Desanding, deburring, surface treatment of crankcases, cylinder heads and other vehicle parts made of light metal (sand and die casting). This machine concept provides for different basic versions with modules. This way, performance and space requirements can be considered to the maximum amount. In combination with pressure blasting machines, these machines can be integrated in automatic cleaning lines. Manipulators with one or two axed grippers take up workpieces and guide them through the machine (Fig. 1, Wheelabrator). The grippers automatically adapt to the workpiece forms so that single or separate parts can be taken up (Fig.2, Wheelabrator) . The feeding device or an industrial robot put non-basted parts into the manipulator and clamp them. Automatic machines dispose of a workpice recognition system through which blasting parameters (blasting time, motions in the blasting fan, number of added centrifugal wheels, emptying time) are controled. Some blasting machines have two manipulators. The manipulator pliers size and loading capacity can be adapted to the abrasive. Thanks to the compact construction, it is very easy to integrate such blasting machines into existing machines. These machines always habe a manipulator in the blasting chamber while the second is being fed or emptied (Fig. 3, Wheelabrator). The entire blasting is only one process. Blasting material which remains in the casting is emptied in the machine. Manipulator blasting machines distinguish themselves by numerous uses and a good blasting effect: Even interior parts where access is rather difficult are cleaned without a blasting material build up. One example is illustrated in Fig. 4 (Wheelabrator). The robot blasting concept was implemented in numerous variants. Fig. 5 shows a machine concept to debur and refine the aliminum die casting part surfaces. The patented sealing system is an exceptional specialty of this robot blasting machine. The robot seals the blasting machine opening by sitting on it with its docking plate. Since there are not mechanical locking systems, a reduction of cycle times, repair and wear sensitivity can be guaranteed. Additional references:Metallic blasting abrasives | Manipulator-Strahlanlagen | Diese Anlagen zeichnen sich durch vielfältige Einsatzmöglichkeiten und hervorragende Strahlwirkung in unterschiedlichsten Anwendungsfeldern aus. Klassische Einsatzbeispiele sind: Entsanden, Entgraten, Oberflächenveredelung von Kurbelgehäusen, Zylinderköpfen und andere Fahrzeugteilen aus Leichtmetall. Das Anlagenkonzept sieht unterschiedliche Basisversionen in Modulbauweise vor. Die Anforderungen hinsichtlich Leistung und verfügbarem Platz können so maximal berücksichtigt werden. Die Anlagen können mit Luftstrahlstationen kombiniert in automatische Putzlinien integriert werden. Manipulatoren mit ein- oder zweiachsigen Greifern nehmen die Werkstücke auf und führen sie durch die Anlage (Bild 1, Wheelabrator). Die Greifwerkzeuge passen sich automatisch den Werkstückformen an, so dass einzelne oder mehrere Teile aufgenommen werden können (Bild 2, Wheelabrator). Mit der Beschickungsvorrichtung oder einem Industrieroboter werden die ungestrahlten Teile in den Manipulator gelegt und eingespannt. Vollautomatisch arbeitende Maschinen sind mit Werkstück-Erkennungssystemen ausgerüstet, über welche die Strahlparameter (Strahlzeit, Bewegungsablauf der Teile im Strahlfächer, Anzahl zugeschaltete Schleuderräder, Entleerzeit) gesteuert werden. Manche Strahlmaschinen sind mit zwei Manipulatoren ausgerüstet. Größe und Tragkraft der Manipulatorzangen können auf das Strahlgut abgestimmt werden. Dank Platz sparender Bauweise können derartige Strahlmaschinen problemlos in bestehende Anlagen integriert werden. Bei diesen Strahlmaschinen ist immer ein Manipulator im Strahlraum, während der zweite beschickt oder entladen wird (Bild 3, Wheelabrator). Das vollständige Strahlen erfolgt in einem Arbeitsgang. Im Gussteil verbliebenes Strahlmittel wird innerhalb der Maschine entleert. Manipulator Strahlanlagen zeichnen sich durch vielfältige Einsatzmöglichkeiten und gute Strahlwirkung aus: Selbst schwer zugängliche Innenräume werden zuverlässig behandelt, ohne dass sie sich mit Strahlmittel füllen. Ein Beispiel zeigt die Bild 4 (Wheelabrator). Das Konzept Roboterstrahlen wurde mittlerweile in etlichen Varianten umgesetzt. Bild 5 zeigt eine Anlagenkonfiguration für das Entgraten und der Feinbearbeitung der Oberfläche von Aluminiumdruckgussteilen. Das zum Patent angemeldete Abdichtsystem ist eine herausragende Besonderheit dieser Roboterstrahlanlage. Der Roboter setzt mit der Andock-Scheibe auf der Strahlanlagenöffnung auf und dichtet sie dadurch ab. Damit werden durch das Wegfallen jeglicher mechanischer Verriegelungsmechanismen kürzere Taktzeiten bei gleichzeitiger Minimierung der Reparatur- und Verschleißanfälligkeit garantiert. Weiterführende Stichworte:Metallische Strahlmittel | https://www.giessereilexikon.com/en/foundry-lexicon/Encyclopedia/show/manipulator-blasting-machine-4264/?cHash=dd12de698f2cd500fec2746402e9ade8 | https://www.giessereilexikon.com/giesserei-lexikon/Encyclopedia/show/manipulator-strahlanlagen-651/?cHash=dd12de698f2cd500fec2746402e9ade8
Magnesium yield | Magnesium yield obtained in relation to the quantity of magnesium deployed. In addition to the magnesium content in the iron, the desulfurization work of the magnesium must also be taken into account. The calculation is carried out according to theequations 1 and 2 as follows: Eq. 1: Eq. 2: MgY = Magnesium yield in %MgR = Magnesium residual content in the iron in % IS = Initial sulfur content in the base iron in % FS = Final sulfur content in % MgA = Magnesium addition in % MAA = Master alloy addition in kg/t Mg = Magnesium content in the master alloy in %Additional references:Fading effectMagnesium fadingMagnesium treatmentMagnesium treatment wire | Magnesiumausbringen | Erzielte Magnesiumausbeute bezogen auf den aufgewendeten Magnesiumeinsatz. Dabei muss neben dem Magnesiumgehalt im Eisen auch die geleistete Entschwefelungsarbeit des Magnesiums berücksichtigt werden. Die Berechnung wird nach Gleichungen 1 und 2 wie folgt durchgeführt:Glg. 1: Glg. 2: MgA = Magnesiumausbringen in %MgR = Magnesiumrestgehalt im Eisen in % SA = Schwefelanfangsgehalt im Basiseisen in % SE = Schwefelendgehalt in % MgZ = Magnesiumzugabe in % VLZ = Vorlegierungszugabe in kg/t Mg = Magnesiumgehalt in der Vorlegierung in %Weiterführende Stichworte:AbklingeffektMagnesiumabklingenMagnesiumbehandlungMagnesiumbehandlungsdraht | https://www.giessereilexikon.com/en/foundry-lexicon/Encyclopedia/show/magnesium-yield-3964/?cHash=24da8c4a308e0143cca940c5c23e3fcd | https://www.giessereilexikon.com/giesserei-lexikon/Encyclopedia/show/magnesiumausbringen-350/?cHash=24da8c4a308e0143cca940c5c23e3fcd
MAK (similar to TLV) | Abbreviation for “maximale Arbeitsplatzkonzentration” (similar to threshold limit value). The MAK value specifies the maximum concentration level of a toxic substance in air at a workplace. For example, the MAK value of 0.6 mg/m3 formaldehyde indicates that a maximum of 0.6 milligrams of formaldehyde are permissible in 1 cubic meter of air at a workplace. This is a time-weighted average value applicable for an exposure duration of 8 hours per day. The lower the MAK value of a substance, the greater its health-damaging capacity. MAK values are not permanent, they are based on the latest findings, respectively. If for specific hazardous substances it is not possible to define MAK values on the basis of toxicological and occupational health aspects, an alternative factor, referred to as “technische Richtkonzentration (TRK) (similar to PLE - permissible exposure limit) is specified. According to the hazardous substances regulation, employers are obliged to determine whether or not hazardous substances escape into ambient air and whether the MAK and TRK limits are reached or exceeded. | MAK-Wert | Abkürzung für maximale Arbeitsplatzkonzentration. Der MAK-Wert gibt die höchstzulässige Konzentration eines giftigen Stoffes in der Luft am Arbeitsplatz an. Der MAK-Wert 0,6 mg/m3 Formaldehyd zum Beispiel besagt, dass sich an einem Arbeitsplatz höchstens 0,6 Milligramm Formaldehyd in 1 Kubikmeter Luft befinden dürfen. Dieser Wert ist gültig für eine Einwirkungsdauer von 8 Stunden täglich. Je niedriger ein MAK-Wert eines Stoffes ist, desto gesundheitsschädlicher ist der Stoff. MAK-Werte sind nicht dauerhaft, sie entsprechen jeweils dem neuesten Stand der Erkenntnisse. Wenn für bestimmte gefährliche Arbeitsstoffe derzeit keine toxikologisch-arbeitsmedizinisch begründeten MAK-Werte aufgestellt werden können, werden hierfür so genannte Technische Richtkonzentrationen (TRK-Wert) benannt. Nach der Gefahrstoffverordnung ist der Arbeitgeber verpflichtet festzustellen, ob Schadstoffe in die Umluft gelangen und ob die MAK- bzw. TRK-Werte erreicht oder überschritten werden. | https://www.giessereilexikon.com/en/foundry-lexicon/Encyclopedia/show/mak-similar-to-tlv-3970/?cHash=1e08ace5023dc17f5ed2975f9581805b | https://www.giessereilexikon.com/giesserei-lexikon/Encyclopedia/show/mak-wert-356/?cHash=1e08ace5023dc17f5ed2975f9581805b
Magnet alloy | Alloy which can be used for the production of permanent magnets, i.e. this alloy has a high magnetic permeability. The most widely known include iron-nickel or nickel-iron alloys which can also have proportions of aluminum, cobalt, copper and/or molybdenum. | Magnetlegierung | Legierung die zur Herstellung von Dauermagneten verwendet werden kann, d. h. diese Legierung besitzt hohe magnetische Permeabilität. Die bekanntesten von ihnen sind Eisen-Nickel- oder Nickel-Eisen-Legierungen die auch Anteile an Aluminium, Cobalt, Kupfer und/oder Molybdän aufweisen können. | https://www.giessereilexikon.com/en/foundry-lexicon/Encyclopedia/show/magnet-alloy-3967/?cHash=f28d3cf52c65e3981398b9fbb2870b25 | https://www.giessereilexikon.com/giesserei-lexikon/Encyclopedia/show/magnetlegierung-353/?cHash=f28d3cf52c65e3981398b9fbb2870b25
Magnesium treatment wire | A hollow steel wire filled with pure magnesium granules and/or a magnesium alloy and possibly with other components such as FeSi, CaSi, cerium mixed metal for the production of spheroidal graphite cast iron or Compacted graphite iron. The wire is uncoiled into the liquid iron inside the treatment ladle by a special drive with adjustable feed rate. It must be ensured that the wire dissolves at the bottom of the ladle (Figure 1), and the feed rate has to be selected accordingly. Advantages of this Mg treatment method are the use of low quantities of materials, low temperature loss, possible automation with minimum personnel requirements, and environment friendly process conduct. In addition, it is also possible to combine the process with iron desulfurization by means of magnesium prior to magnesium treatment (filling wires with increased magnesium content, e.g. 25% Mg, 20% Ca, 40% Si). | Magnesiumbehandlungsdraht | Ein mit reinem Magnesium-Granulat und/oder einer Magnesiumlegierung sowie ggf. mit weiteren Komponenten wie z. B. FeSi, CaSi, Cer-Mischmetall gefüllter Hohldraht aus Stahl zur Herstellung von Gusseisen mit Kugelgrafit oder Gusseisen mit Vermiculargrafit Der Draht wird von einem speziellen Antrieb mit einstellbarer Vorschubgeschwindigkeit in das in der Behandlungspfanne befindliche flüssige Eisen abgespult. Es muss sichergestellt werden, dass sich der Draht am Boden der Pfanne auflöst (Bild 1), danach ist Vorschubgeschwindigkeit zu wählen. Vorteile dieser Mg-Behandlungsmethode sind der geringe Stoffeinsatz, niedrige Temperaturverluste, Automatisierbarkeit bei geringem Personaleinsatz und umweltverträgliche Prozessführung. Außerdem kann das Verfahren auch mit der Eisenentschwefelung durch Magnesium vor der Magnesiumbehandlung kombiniert werden (Fülldrähte mit höherem Magnesiumgehalt z. B. 25 % Mg, 20 % Ca, 40 % Si). | https://www.giessereilexikon.com/en/foundry-lexicon/Encyclopedia/show/magnesium-treatment-wire-3942/?cHash=bdcc69a774d959564c820554b7ce2170 | https://www.giessereilexikon.com/giesserei-lexikon/Encyclopedia/show/magnesiumbehandlungsdraht-328/?cHash=bdcc69a774d959564c820554b7ce2170
Magnet particle inspection | Surface examination of ferromagnetic materials which is standardized in DIN EN 1369, Founding – Magnetic particle inspection and serves for detection of cracks and/or defects in or close to the surface of castings. For this test, a magnetic material is magnetized, a magnetic field is established, and a magnetic flow is generated in the component. The magnetic lines of force flow through the material and are introduced and/or emerge at the poles. Defects such as cracks or cavities cannot support the magnetic flow to the same extent and when the flow lines meet the defect part of the flow will scatter to the outside air. Finely dispersed magnetic particles which are applied to the component are attracted to the areas of emerging flow and produce a visible indication. Application of the magnetic particles can be dry or wet, distributed in solution, or died. For highly sensitive applications, particles with a fluorescent coating are used and inspection is then made under UV light. Current flow detection:With this method the object is flooded with electric current. This current produces a circular magnetic field. Cracks which run parallel to the object can therefore be detected due to their alignment perpendicular to the field lines and produce the necessary magnetic leakage field, i.e. current flow detection makes “longitudinal cracks” visible. Field flow detection:In contrast to the current flow detection the field flow detection produces a magnetic field in the tested object without a flow of electric current.The magnetic field is produced in a U-shaped iron yoke of one or several energized coils. The tested component is mounted into the iron yoke. Thus a magnetic field longitudinal to the tested component is produced.Transverse cracks build a magnetic flux leakage and are therefore indicated. Combined method:In many tested objects cracks cannot be expected in a specific direction. In this case either several different techniques have to be performed consecutively or combined techniques can be used.The simplest combination is a direct current yoke magnetisation and an alternating current flow. The testing equipment is conceived to the effect that the current is induced in the tested sample via the magnetic poles simultaneously. The magnetic yoke has to be insulated once in order to prevent a shunt. Magnet particle inspection can be used for the detection of cracks, cavities, overlaps, non-metallic inclusions etc. The sensitivity of the magnet particle inspection depends on the type of magnetization, the electromagnetic characteristics, and the surface conditions of the material to be tested and equally on the size, shape, and orientation of the defect.Additional reference:Crack detectionDye-penetrant test | Magnetpulverprüfung | Oberflächenprüfung ferromagnetischer Werkstoffe, welche in DIN EN 1369, Gießereiwesen – Magnetpulverprüfung genormt ist und zum Nachweis von Rissen bzw. Defekten in Oberflächen oder oberflächennahen Bereichen von Gussstücken dient. Ein magnetisches Material wird dabei magnetisiert, ein Magnetfeld wird aufgebaut und ein magnetischer Fluss in der Komponente erzeugt. Die magnetischen Kraftlinien fließen durch das Material und werden an den Polen eingeleitet bzw. treten dort aus. Fehlstellen wie Risse oder Hohlräume können den magnetischen Fluss nicht in gleichem Umfang unterstützen und wenn die Flusslinien die Fehlstelle treffen, wird ein Teil des Flusses nach außen in Luft streuen. Fein verteilte auf die Komponente aufgebrachte magnetische Partikel werden zu den Bereichen austretenden Flusses angezogen und erzeugen eine sichtbare Anzeige. Die magnetischen Partikel können trocken oder nass, in Lösung verteilt und gefärbt aufgebracht werden. Für empfindlichste Anwendungen, werden fluoreszierend beschichtete Partikel verwendet und die Prüfung erfolgt dann unter UV Licht. Stromdurchflutung:Bei der Stromdurchflutung wird das zu prüfende Werkstück von einem Strom durchflossen. Dieser Strom erzeugt ein ringförmiges Magnetfeld. Risse in Längsrichtung auf dem Prüfkörper liegen somit senkrecht zu den Magnetfeldlinien und erzeugen das nötige Streufeld, d. h. die Stromdurchflutung bringt "Längsrisse" zur Anzeige. Felddurchflutung:Im Unterschied zur Stromdurchflutung entsteht bei der Felddurchflutung ein magnetischer Fluss im Prüfgegenstand ohne dass in ihm Strom fließt.Mit Hilfe einer oder mehrerer stromdurchflossener Spulen wird in einem U-förmigen Eisenjoch ein Magnetfeld erzeugt. In diesem Eisenjoch wird das Werkstück eingespannt. Dadurch entsteht ein Magnetfeld in Längsrichtung zum Bauteil.Quer dazu liegende Risse, "Querrisse", bilden einen Streufluss und werden angezeigt. Kombiniertes Verfahren:Bei vielen Prüflingen lassen sich nicht nur Risse einer bestimmten Vorzugsrichtung erwarten. Dann sind entweder mehrere Prüfungen, das heißt auch mehrere Betrachtungen hintereinander oder kombinierte Rissprüfverfahren anzuwenden.Die apparativ einfachste Kombination besteht aus einer Gleichstrom-Jochmagnetisierung und einer Wechselstromdurchflutung. Die Prüfgeräte sind so ausgeführt, dass über die Pole des magnetischen Joches gleichzeitig der Strom in das Werkstück eingeleitet wird. Dabei ist das magnetische Joch einmal elektrisch zu unterbrechen, um einen Nebenschluss zu verhindern. Die Magnetpulverprüfung kann zum Nachweis von Rissen, Lunker, Überlappungen, nichtmetallischen Einschlüssen etc. eingesetzt werden. Die Empfindlichkeit bei der Magnetpulverprüfung hängt von der Magnetisierungsart, den elektromagnetischen Eigenschaften und den Oberflächenbedingungen des Prüfmaterials ab und gleichfalls von der Größe, Form und Ausrichtung des Fehlers ab.Weiterführende Stichworte:RissprüfungFarbeindringverfahren | https://www.giessereilexikon.com/en/foundry-lexicon/Encyclopedia/show/magnet-particle-inspection-3968/?cHash=6c75bfdce6cb9984516bafa5fd9d27c0 | https://www.giessereilexikon.com/giesserei-lexikon/Encyclopedia/show/magnetpulverpruefung-354/?cHash=6c75bfdce6cb9984516bafa5fd9d27c0
Magnesium residual content | Magnesium content in the casting which is preserved as a residue after treatment and the associated bonding of the sulfur. Determination of an optimum magnesium residual content for the existing product mix is a very important task that also serves for quality assurance. The following factors have to be taken into account in this context: - Time between the treatment and the last casting process - Number of recasting operations - The lowest magnesium content required for the last casting - Fading characteristic of the magnesium in the melt which has to be determined specifically for each foundry - Sulfur content of the melt after treatment The residual magnesium content should generally be between 0.035 and 0.055%.Additional references:Nodular graphite cast ironInoculationMagnesium fadingMagnesium yieldFading effect | Magnesiumrestgehalt | Magnesiumgehalt im Gussstück, welcher nach der Behandlung und den dabei stattfindenden Abbindung des Schwefels und zur Kugelbildung als Rest erhalten bleibt. Die Ermittlung eines optimalen Magnesiumrestgehaltes für den vorhandenen Produktmix ist eine sehr wichtige und qualitätssichernde Aufgabe. Dabei müssen folgende Faktoren berücksichtigt werden: - Zeit zwischen der Behandlung und dem letzten Gießvorgang - Anzahl der Umgießoperationen - der niedrigste notwendige Magnesiumgehalt für das letzte Gussteil - Abklingcharakteristik des Magnesiums in der Schmelze welche für jede Gießerei spezifisch zu ermitteln ist - Schwefelgehalt der Schmelze nach der Behandlung Der Restmagnesiumgehalt sollte im Allgemeinen zwischen 0,035 und 0,055% liegen.Weiterführende Stichworte:Gusseisen mit KugelgrafitImpfenMagnesiumabklingenMagnesiumausbringenAbklingeffekt | https://www.giessereilexikon.com/en/foundry-lexicon/Encyclopedia/show/magnesium-residual-content-3965/?cHash=4df754ef1b72c97ae6a40337f957408f | https://www.giessereilexikon.com/giesserei-lexikon/Encyclopedia/show/magnesiumrestgehalt-351/?cHash=4df754ef1b72c97ae6a40337f957408f
Magnesium melting and dosing furnace | Melting furnace with pump dosing device (Fig. 1) which controls how magnesium alloys are kept warm under controlled and safe conditions and makes it possible to automatically dose a magnesium melt into the filling bush of a cold chamber die casting machine.Design A magnesium melting and dosing furnace is usually designed as a two-chamber crucible furnace (melting chamber and extractor chamber). The two-chamber construction makes it possible to keep the melt level in the extraction chamber constant so that the casting conditions remain stable. The extraction chamber contains a dosing pump with a dosing accuracy of ± 2 to 3.5% of the shot weight (depending on the operating conditions). The furnaces are available in sizes with a maximum melting rate of 1,200kg/h (Fig. 2) with electric heating or, alternatively, gas-powered heating. The heaters and their regulators, as well as the shielding gas supply, are separate for the melting chamber and the extractor chamber.Design as a melting, holding and dosing furnace If liquid metal loading is not intended, the magnesium dosing furnace is designed as a melting furnace. In this case, - the melting chambers are equipped with a higher installed load and - a magnesium heat-up and loading machine (magnesium pig heat-up device) is included to dry and feed the pigs. Transfer system and dosing device The furnaces can be equipped with an upward (Fig. 3) or downward dosing system. In practice, dosing weights of 200 grams to 30kg are used. The dosing system has an accuracy of ± 1% depending on the dosing amount. Example of system technology which combines a magnesium melting and dosing furnace with a pig heat-up device:Magnesium dosing system with in-cell recycling Two die casting machines are loaded with liquid magnesium, whereby the return is recycled directly in the cell (Fig. 4). The magnesium pigs are placed on the chain conveyor of the heat-up station by de-stacking robots. The magnesium pigs are heated up here in order to ensure that the pigs are dry. The heated magnesium pigs are then transfered to the melting furnace via a lock by a chain conveyor and linear thrust unit. The liquid magnesium is transfered to the dosing furnace by a transfer system. The melting furnace is designed in such a way that it can supply two dosing furnaces with liquid magnesium at the same time. The liquid magnesium is transferred out of the dosing furnace in exact portions according to the die casting machine’s requirements. After the shot, the casting is taken out of the die casting machine with a robot and placed in a cooling tower. The robot then picks up a part which has already cooled and transfers it to the trimming press where the sprue and the overflows are separated. The sprue is then put back into the melting furnace and melted again. The mixing ratio between new and recycled material can be set on the control unit’s operating terminal. | Magnesium-Schmelz- und Dosierofen | Schmelzofen mit Pumpen-Dosiereinrichtung (Bild 1) , der das Warmhalten von Magnesiumlegierungen unter kontrollierten und sicheren Bedingungen und das vollautomatische Dosieren einer Magnesiumschmelze in die Füllbüchse einer Kaltkammer-Druckgießmaschine ermöglicht.Ausführung Üblicherweise wird ein Mg-Schmelz- und Dosierofen als Zweikammer-Tiegelofen ausgeführt (Schmelzkammer und Entnahmekammer). Die Zweikammer-Bauweise ermöglicht die Einhaltung eines konstanten Schmelzeniveaus in der Entnahmekammer, so dass die Eingießbedingungen stabil bleiben. Die Entnahmekammer beinhaltet eine Dosierpumpe mit einer Dosiergenauigkeit von ± 2 bis 3,5 % des Schussgewichtes (abhängig von den Betriebsbedingungen). Die Öfen sind bis zu einer Baugröße mit einer maximalen Schmelzleistung von 1.200 kg/h (Bild 2) mit elektrischer Heizung oder alternativ mit Gasbefeuerung ausgestattet. Die Heizungen und deren Regelung sowie die Schutzgasversorgung sind für Schmelzkammer und Entnahmekammer getrennt.Ausführung als Schmelz-, Warmhalte- und Dosierofen Wenn keine Flüssigmetall-Beschickung vorgesehen ist, werden die Magnesium-Dosieröfen als Schmelzöfen ausgelegt. In diesem Fall werden - die Schmelzkammer mit höherer Anschlussleistung ausgestattet und - eine Magnesium-Vorwärm und Beschickungsanlage (Magnesium-Masselvorwärmeinrichtung) zur Trocknung und Zuführung der Masseln vorgesehen. Überführsystem und Dosiereinrichtung Die Öfen können mit einem Aufwärts- (Bild 3) oder Abwärts-Dosiersystem ausgerüstet werden. Dosiergewichte von 200 Gramm bis 30 kg pro Dosierung wurden in der Praxis realisiert. Das Dosiersystem hat eine Genauigkeit abhängig von den Bedingungen von ± 1% der Dosiermenge. Beispiel für eine kombinierte Anlagentechnik aus Magnesium-Schmelz- und Dosierofen und einer Masselvorwärmeinrichtung:Magnesium-Dosiersystem mit Incell-Recycling Zwei Druckgussmaschinen werden mit flüssigem Magnesium beschickt wobei der Rücklauf direkt in der Zelle recycelt wird (Bild 4). Die Magnesiummassel werden mittels Roboter-Entstapelung auf den Kettenförderer der Vorwärmstation gelegt. In dieser werden die Magnesiummassel vorgewärmt um sicherzustellen, dass die Massel trocken sind. Die vorgewärmten Magnesiummassel werden dann mittels Kettenförderer und Lineareinheit dem Schmelzofen über eine Schleuse zugeführt. Das flüssige Magnesium wird mit einem Überführsystem dem Dosierofen zugeführt. Der Schmelzofen ist so ausgelegt, dass er parallel zwei Dosieröfen mit flüssigem Magnesium versorgen kann. Das flüssige Magnesium wird mittels Dosierpumpe aus dem Dosierofen je nach Anforderung der Druckgussmaschine in exakten Portionen überführt. Das Gussteil wird nach dem Schuss mit einem Roboter aus der Druckgussmaschine entnommen und in einem Kühlturm abgelegt. Der Roboter nimmt dann ein bereits abgekühltes Teil auf und überführt es zur Abgratpresse, in der der Anguss und die Überläufe abgetrennt werden. Der Anguss wird im Anschluss in den Schmelzofen zurückgeführt und wieder aufgeschmolzen. Das Mischungsverhältnis zwischen Neu- und Recyclingmaterial kann am Bedienterminal der Steuerung eingestellt werden. | https://www.giessereilexikon.com/en/foundry-lexicon/Encyclopedia/show/magnesium-melting-and-dosing-furnace-4327/?cHash=21e6c4f99d146f4aca088f8480d9249b | https://www.giessereilexikon.com/giesserei-lexikon/Encyclopedia/show/magnesium-schmelz-und-dosierofen-715/?cHash=21e6c4f99d146f4aca088f8480d9249b
Magnesium treatment | General expression for introduction of magnesium into cast iron melts for production of nodular graphite cast iron. Since formation of nodular graphite is only possible in nearly sulfur-free melts, the quantity of the magnesium additive must be proportionally increased for higher sulfur contents in the base iron. To this end, the following relation applies (Eq. 1): Eq. 1: S = sulfur content in iron prior to treatment Mg = intended magnesium content in iron To obtain a high degree of nodularity, a magnesium content of 0.04 to 0.06 % in ready-to-cast iron and a magnesium yield between 25 and 60 % is commonly envisaged. Taking an average yield of 40 % as a basis, the following applies acc. to Eq. 2: Eq. 2: For production of a base melt for GJS, generally all types of melting devices suitable for cast iron production can be used. However, the different types of melting devices produce melts in different qualities. Depending on the production program and operating conditions, to obtain nodular graphite cast iron the base iron is predominantly melted using the following processes: - Melting in crucible induction furnaces (Simplex method) - Melting in cupola furnaces or arc furnaces, potentially also in rotary furnaces - Transfer into induction furnace (crucible or channel furnace) for analysis and temperature correction (Duplex method) The correct selection of the magnesium treatment methoid (Figure 1) for the respective application cases is critical for the quality level, efficiency, and production process of GJS making. As general rule, three process steps are required that cause nodularity in the graphite, on one hand, and the required matrix, on the other hand. - Desulfurization - Magnesium treatment - Inoculation With the pure magnesium process, desulfurization and magnesium treatment may be performed in one step for some applications. The initial sulfur content in base iron is of great importance for successful magnesium treatment. To ensure technically and economically ideal magnesium treatment, the initial sulfur content must be < 0.02% if magnesium is added in form of a master alloy. Treatment with pure magnesium allows for higher sulfur contents, however, the percentage must be known exactly. The greater it is in the base iron, the sooner it is likely for reaction products, e.g. manganese sulfide, to occur and for inclusions to remain in the casting. Therefore, desulphurization is also partly necessary. For desulfurization of base iron, calcium carbide is mainly used. Desulfurization itself is not carried out within the melting furnaces. Shaking ladles and bar mixing devices are suitable; even injection into the melt or strewing into the treatment ladle before tapping results in effective desulfurization. Because of its low density and low boiling point, insertion of magnesium directly into the melt is not readily possible. The issue of safe incorporation is therefore resolved by producing a magnesium alloy with other metals (nickel, silicon, copper). The vapor pressure is considerably decreased by this transformation of magnesium into metallic compounds so that safe operation is guaranteed. The products of this process are referred to as master alloys and are usually incorporated into the melt by means of the tundish-cover or sandwich process. Master alloys with higher magnesium content (approx. 35 %) are incorporated into the filled ladle with the help of an immersion bell. Today, the filled-wire inoculation method using magnesium treatment wire is increasingly used. It is mandatory to incorporate pure magnesium into the molten metal in closed treatment vessels. In this context, it is predominantly the Georg Fischer converter process and implementation of an immersion bell that have been established in practice. The inmold method is a special process in that the master alloy with a low magnesium content is positioned in a reaction chamber directly in the casting mold and that the poured iron with a particularly low sulfur content reacts with the master alloy inside the mold. Chamber size, pouring rate, and dissolving properties of the master alloy must be carefully adapted to one another. After magnesium treatment, so-named inoculation of the magnesium-treated melt must be carried out (this does not apply for the inmold process, since inoculation already takes place during treatment). In addition to the carefully directed graphite precipitation (number and size of spherolites), adjustment of a favorable nucleation state also results in obtaining the required matrix along with the desired properties. The most effective late inoculation processes utilized in practice are stream inoculation and mold inoculation. With these processes, the inoculant is blown into the stream during casting in a precisely dosed quantity, or similar to the inmold method, positioned into the mold and thus dissolved by the liquid iron. In any case, inoculation significantly contributes towards gray solidification, it causes a higher count of nodules with finer structures and eventually promotes ferrite formation. All this results in great ductility of this material. Additional references:Fading effectInoculant inclusionsMagnesium fadingMagnesium yield | Magnesiumbehandlung | Allgemeine Bezeichnung für das Einbringen von Magnesium in Gusseisenschmelzen zur Herstellung von Gusseisen mit Kugelgrafit. Da die Bildung des Kugelgrafits nur in nahezu schwefelfreien Schmelzen möglich ist, muss der Magnesiumzusatz ist umso höher sein, je höher der Schwefelgehalt im Basiseisen ist. Dafür gilt die folgende Beziehung (Glg. 1):Glg. 1: S = Schwefelgehalt im Eisen vor der Behandlung Mg = angestrebter Magnesiumgehalt im Eisen Um hohe Nodularität zu erreichen rechnet im Allgemeinen mit einem Magnesiumgehalt von 0,04 bis 0,06 % im gießfertigen Eisen sowie mit einer Magnesiumausbeute von 25 bis 60 %. Legt man eine mittlere Ausbeute von 40 % zugrunde, gilt näherungsweise nach Glg. 2:Glg. 2: Zur Herstellung einer Ausgangs-(Basis-)schmelze für die GJS-Erzeugung sind im Prinzip alle Schmelzaggregate für die Gusseisenerzeugung geeignet. In Abhängigkeit vom Schmelzaggregat wird jedoch eine unterschiedliche Schmelzequalität geliefert. Je nach Produktionsprogramm und den betrieblichen Gegebenheiten wird das Basiseisen für die Herstellung von Gusseisen mit Kugelgrafit überwiegend nach folgenden Verfahren erschmolzen: - Schmelzen im Induktionstiegelofen (Simplex-Verfahren) - Schmelzen im Kupolofen oder Lichtbogenofen, eventuell auch im Drehtrommelofen - Umsetzen in einen Induktionsofen (Tiegel- oder Rinnenofen) zur Analysen- und Temperaturkorrektur (Duplex-Verfahren) Die richtige Auswahl des Magnesium-Behandlungsverfahrens (Bild 1) für den konkreten Anwendungsfall ist entscheidend für das Qualitätsniveau, die Wirtschaftlichkeit und den Produktionsablauf der GJS-Herstellung. In der Regel werden drei Verfahrensschritte erforderlich, die zum einen die kugelige Ausbildung des Grafits und zum anderen das angestrebte Grundgefüge bewirken: - Entschwefeln - Magnesiumbehandlung - Impfen Beim Reinmagnesiumverfahren (Konverterverfahren) kann die Entschwefelung und Magnesiumbehandlung teilweise in einem Schritt erfolgen. Große Bedeutung für eine erfolgreiche Magnesiumbehandlung hat der Ausgangsschwefelgehalt im Basiseisen. Dieser muss in Hinblick auf eine technisch und wirtschaftlich optimale Magnesiumbehandlung < 0,02% sein, wenn die Magnesiumzugabe mit Vorlegierung erfolgt. Wird dagegen mit Reinmagnesium behandelt, dann darf der Schwefelgehalt auch höher liegen, muss aber genau bekannt sein. Je größer er jedoch im Basiseisen ist, desto eher können Reaktionsprodukte, z.B. Mangansulfid, als Einschlüsse im Gussstück verbleiben, eine Entschwefelung ist deshalb auch hier teilweise notwendig. Muss das Basiseisen entschwefelt werden wird als Entschwefelungsmittel vorwiegend Kalziumkarbid verwendet. Das Entschwefeln selbst wird außerhalb der Schmelzöfen durchgeführt. Es kommen Schüttelpfannen und Balkenrührgeräte zum Einsatz, auch durch Einblasen in die Schmelze (Injektorverfahren) oder durch Einstreuen in die Behandlungspfanne beim Abstich der Schmelze kann wirkungsvoll entschwefelt werden. Wegen seiner geringen Dichte und seines niedrigen Siedepunktes ist das Einbringen von Magnesium in die Schmelze nicht ohne weiteres möglich. Das Problem des sicheren Einbringens wird daher durch ein Legieren des Magnesiums mit anderen Metallen (Nickel, Silizium, Kupfer) gelöst. Durch diese Überführung des Magnesiums in metallische Verbindungen wird der Dampfdruck beträchtlich erniedrigt, ein gefahrloses Arbeiten ist gewährleistet. Diese so genannten Magnesiumvorlegierungen werden vorwiegend nach dem Übergießverfahren oder Sandwich-Verfahren in die Schmelze eingebracht. Vorlegierungen mit höheren Magnesiumgehalten (ca. 35 %) werden mit Hilfe von Tauchglocke in die bereits gefüllte Pfanne eingebracht. Heute wird vermehrt auch das Fülldrahtinjektionsverfahren unter Verwendung von Magnesiumbehandlungsdraht angewandt. Reinmagnesium muss unter Zwang in geschlossenen Behandlungsgefäßen in die Schmelze eingebracht werden. Hier haben sich vor allem das Georg-Fischer-Konverterverfahren und der Einsatz einer Tauchbirne in der Praxis durchgesetzt. Das Inmold-Verfahren stellt insofern eine Besonderheit dar, als hierbei die Vorlegierung mit niedrigem Magnesiumgehalt in einer Reaktionskammer direkt in der Gießform angeordnet ist und das einlaufende, besonders schwefelarme Eisen mit der Vorlegierung zur Reaktion kommt. Kammergröße, Gießgeschwindigkeit und Auflösungsverhalten der Vorlegierung müssen sorgfältig aufeinander abgestimmt sein. Nach der Magnesiumbehandlung muss zur Keimbildung ein so genanntes Impfen der magnesiumbehandelten Schmelze vorgenommen werden (eine Ausnahme bildet das Inmold-Verfahren, hierbei wird während der Behandlung geimpft). Die Einstellung eines günstigen Keimzustandes bewirkt neben der gezielten Grafitausscheidung (Anzahl, Größe der Sphärolithen) auch die Einstellung des gewünschten Grundgefüges und damit der gewünschten Eigenschaften. Die in der Praxis angewandten wirkungsvollsten Spätimpfverfahren sind die Gießstrahl- und die Formimpfung. Dabei wird das Impfmittel genau dosiert beim Abguss in den Gießstrahl geblasen oder - ähnlich wie beim Inmold-Verfahren – in die Form eingelegt und durch das flüssige Eisen aufgelöst. In jedem Fall leistet die Impfung einen Beitrag zur Grauerstarrung, bewirkt höhere Kugelzahlen mit feinerer Ausbildung und fördert letztlich die Ferritbildung. Als das führt zu hoher Duktilität dieses Werkstoffes.Weiterführende Stichworte:AbklingeffektImpfmitteleinschlüsseMagnesiumabklingenMagnesiumausbringen | https://www.giessereilexikon.com/en/foundry-lexicon/Encyclopedia/show/magnesium-treatment-3932/?cHash=fe44937ba7dc2f23c4a293fe540af924 | https://www.giessereilexikon.com/giesserei-lexikon/Encyclopedia/show/magnesiumbehandlung-317/?cHash=fe44937ba7dc2f23c4a293fe540af924
Magnesium pig heat-up device | Machine for automated drying and feeding of magnesium pigs and/or sprues in a magnesiummelting furnace.Application:Magnesium heat-up and loading machines are used - in magnesium pre-melting furnaces, - in salt-free in-house recycling furnaces, - in magnesium hot or cold chamber furnaces if liquid metal loading is not intended. Pig heat-up devices are available in sizes for a throughput of 150kg/h to 1,500kg/h (Fig. 1). Either electricity or the gas emissions of a gas-powered melting furnace using a heat exchanger can be used as a heating system. The pig heat-up machine makes it possible to - safely dry magnesium pigs with hot air and heat them up to a core temperature of at least 150°C, - safely dry magnesium pigs using infrared drying and heat them up to a core temperature of at least 150°C - heat up to core temperatures of up to 300°C so that metallurgically advantageous, quicker melting occurs, - to load the melting automatically depending on the melt removal (Fig. 2). Additional references:Magnesium alloying plantMagnesium hot chamber furnacePig breakerPig moldPig casting conveyor | Magnesium-Masselvorwärmeinrichtung | Anlage zum Trocknen und automatisierten Zuführen von Magnesium-Masseln und/oder Angüssen in einen Magnesium-Schmelzofen.Anwendung:Magnesium-Vorwärm- und Beschickungsanlagen werden eingesetzt - an Magnesium-Vorschmelzöfen - an salzfreien In-House-Recyclingöfen - an Magnesium Warm- oder Kaltkammeröfen, wenn keine Flüssigmetall-Beschickung vorgesehen ist. Die Masselvorwärmeinrichtungen sind in einer Baugröße von 150 kg/h bis zu 1.500 kg/h Durchsatz verfügbar (Bild 1). Als Heizsystem kann entweder Elektrizität oder mittels Wärmetauscher die Abgase eines gasbefeuerten Schmelzofens verwendet werden. Die Masselvorwärmeinrichtung ermöglicht - eine sichere Heißluft-Trocknung von Magnesium-Masseln und deren Erwärmung auf eine Kerntemperatur von mindestens 150°C - eine sichere Infrarot-Trocknung von Magnesium-Masseln und deren Erwärmung auf eine Kerntemperatur von mindestens 150°C - die Erwärmung auf Kerntemperaturen bis zu 300°C, sodass ein metallurgisch vorteilhaftes schnelleres Aufschmelzen erfolgt - die automatische Beschickung des Schmelzaggregates in Abhängigkeit von der Schmelzeentnahme (Bild 2). Weiterführende Stichworte:Magnesium-LegierungsanlageMagnesium-WarmkammerofenMasselbrecherMasselformMasselgießband | https://www.giessereilexikon.com/en/foundry-lexicon/Encyclopedia/show/magnesium-pig-heat-up-device-4325/?cHash=26195ea2945b80ec83223e3462e8e3bd | https://www.giessereilexikon.com/giesserei-lexikon/Encyclopedia/show/magnesium-masselvorwaermeinrichtung-713/?cHash=26195ea2945b80ec83223e3462e8e3bd
Magnesium master alloy | Alloy for the production of nodular graphite cast iron (s. Magnesium treatment). Due to its high steam pressure it is not easily possible to add pure magnesium to the liquid iron. For this reason, so-called master alloys which, in addition to magnesium, contain specific heavy metals are used. Some examples are given in the following: - FeSiMg10: 45 to 50% Si, 8 to 11% Mg, max. 3% Ca, residual Fe (density 4.0 to 4.3g/cm3) - FeSiMg30: 55 to 60% Si, 30 to 32% Mg, 4 to 5% Ca, residual Fe (density 2.3 to 2.6g/cm3) - FeNiMg4: 60% Ni, 4 to 5% Mg, residual Fe (density approx. 7.3g/cm3) - NiMg4: 4 to 5% Mg, residual Ni (density approx. 7.7g/cm3) - NiMg15: 80 to 85% Ni, 14 to 17% Mg, max. 3% Si, max. 2% Fe, max. 1% Ca (density 6.0 to 6.3g/cm3) In practice, treatment alloys on the basis of FeSiMg containing calcium are used predominantly. The calcium addition in the FeSiMg treatment alloys is required because the calcium decreases the steam pressure of the magnesium and thus mitigates the reaction with the cast iron melt. Moreover, these alloys may also contain cerium or cerium mixed metal and/or rare earths in contents of 0.25 to 2.50%. This has certain advantages as cerium and rare earths reduce the influence of interfering elements (mainly lead, bismuth, titanium) on the graphite nodularization. Leading manufacturers of magnesium master alloys are, amont others, ASK Chemicals Metallurgy GmbH, Unterneukirchen; ELKEM Foundry Products, Oslo, Norway; GfM Fesil, Duisburg; Foseco Foundry Division Vesuvius GmbH, Borken Germany. | Magnesiumvorlegierung | Legierung zur Herstellung von Gusseisen mit Kugelgrafit (s. Magnesiumbehandlung). Infolge seines hohen Dampfdruckes kann Reinmagnesium nicht ohne weiteres dem flüssigen Eisen zugesetzt werden. Man verwendet daher so genannte Vorlegierungen, die neben Magnesium noch andere, spezifisch schwerere Metalle enthalten. Im Folgenden sind einige Beispiele genannt - FeSiMg10: 45 bis 50 % Si, 8 bis 11 % Mg, max. 3 % Ca, Rest Fe (Dichte 4,0 bis 4,3 g/cm3) - FeSiMg30: 55 bis 60 % Si, 30 bis 32 % Mg, 4 bis 5 % Ca, Rest Fe (Dichte 2,3 bis 2,6 g/cm3) - FeNiMg4: 60 % Ni, 4 bis 5 % Mg, Rest Fe (Dichte ca. 7,3 g/cm3) - NiMg4: 4 bis 5 % Mg, Rest Ni (Dichte ca. 7,7 g/cm3) - NiMg15: 80 bis 85 % Ni, 14 bis 17 % Mg, max. 3 % Si, max. 2 % Fe, max. 1 % Ca (Dichte 6,0 bis 6,3 g/cm3) In der Praxis überwiegen Behandlungslegierungen auf der Basis von FeSiMg, die Kalcium enthalten. Der Kalciumzusatz in den FeSiMg-Behandlungslegierungen ist erforderlich, weil das Kalcium den Dampfdruck des Magnesiums senkt und so die Reaktion mit der Gusseisenschmelze dämpft. Außerdem können diese Legierungen auch Cer oder Cer-Mischmetall bzw. Seltene Erden in Gehalten von 0,25 bis 2,50 % enthalten. Das bringt Vorteile, da durch Cer und Seltene Erden der Einfluss von Störelementen (vor allem Blei, Wismut, Titan) auf die Grafitkugelbildung vermindert wird. Führende Hersteller von Magnesiumvorlegierungen sind u. a. die ASK Chemicals Metallurgy GmbH, Unterneukirchen; ELKEM Foundry Products, Oslo, Norwegen; GfM Fesil, Duisburg; Foseco Foundry Division Vesuvius GmbH, Borken Deutschland. | https://www.giessereilexikon.com/en/foundry-lexicon/Encyclopedia/show/magnesium-master-alloy-3966/?cHash=152ae134be9e68ea9b9584b8b00f95e3 | https://www.giessereilexikon.com/giesserei-lexikon/Encyclopedia/show/magnesiumvorlegierung-352/?cHash=152ae134be9e68ea9b9584b8b00f95e3
Magnesium machine furnace | In hot-chamber die casting machines for magnesium, the machine furnace is part of the pressure die casting unit and is directly fitted to the machine, which is exemplified in Fig. 1.Magnesium machine furnaces can be used to hold magnesium alloys at hot-chamber die casting machines under controlled and safe conditions. Upon inserting the goose neck, dosing of the magnesium melt into the hot-chamber die casting machine can take place fully automatically.DesignsMagnesium machine furnaces are designed as single- or double-chamber crucible furnaces, with the latter being equipped with separate melting and goose neck chambers. The double-chamber design makes it possible to keep the melt level in the goose neck chamber constant, ensuring stable pouring conditions at the die casting machine.Magnesium machine furnaces are usually equipped with electric heaters. A schematic representation of an electrically heated machine furnace with an inserted goose neck is shown in Fig. 2. In the dual-chamber design, there is a separate shielding gas supply (see Shielding gas or Shielding gas mixing machine) for the melting chamber and the goose neck chamber. If no liquid metal feed is provided, special magnesium machine furnaces can also be designed and used as melting furnaces. In this case, the machine furnace is designed with a higher connected load and preferably includes a pre-heating and loading unit for drying and feeding ingots (see Magnesium pig heat-up device). An overview of the technical data of ovens from a leading manufacturer of magnesium machine furnaces is given in Table 1.Single-chamber furnaceFigs. 3 and 4 show single-chamber crucible furnaces of different melting rates which are used in connection with hot-chamber die casting machines. The goose neck is integrated into the crucible cover plate and sealed air-tight with a ceramic sealing strip, enabling oxide-free casting. The furnace is heated by means of electric heating coils.The melt surface is covered by a shielding gas atmosphere. The machine furnace can either be loaded manually or fully automatically by means of a magnesium pre-heating and feeding unit (see Magnesium pig heat-up device).Double-chamber furnaceFig. 5 shows a double-chamber crucible furnace which is used in conjunction with hot-chamber die casting machines. Due to the increased melting rate, long-life bayonet heaters which can be serviced without taking the crucible out are used in these furnaces. The heating elements are regulated in two separate zones so that the temperature levels in the melting chamber and the goose neck chamber can be set independently of each other. The double-chamber construction also means that, during loading, no swirling takes place in the goose-neck chamber. The melt surfaces are covered with shielding gas in two separate atmospheres which can be adjusted individually. The goose neck is integrated into the crucible cover plate and sealed air-tight with a ceramic sealing strip, enabling dosing free of impurities. Like the single-chamber furnace, the double-chamber machine furnace is either loaded manually or fully automatically using a magnesium heat-up and loading device.Additional references:Magnesium melting and dosing furnaceMagnesium alloying systemMagnesium hot-chamber furnace | Magnesium-Maschinenofen | Bei Warmkammer-Druckgießmaschinen für Magnesium ist der Maschinenofen Bestandteil des Druckgießaggregates (der Gießeinheit) und unmittelbar an die Maschine angebaut, was beispielhaft in Bild 1 dargestellt ist.Magnesium-Maschinenöfen ermöglichen das Warmhalten von Magnesiumlegierungen an Warmkammer-Druckgießmaschinen unter kontrollierten und sicheren Bedingungen. Nach dem Einsetzen des Gießbehälters kann das vollautomatische Dosieren der Magnesiumschmelze in eine Warmkammer-Druckgießmaschine erfolgen.AusführungenMagnesium-Maschinenöfen sind als Einkammer- oder Zweikammer-Tiegelöfen ausgeführt, wobei bei letzteren eine getrennte Schmelzkammer und Gießbehälterkammer vorliegen. Eine Zweikammer-Bauweise ermöglicht die Einhaltung eines konstanten Schmelzeniveaus in der Gießbehälterkammer, sodass die Eingießbedingungen an der Druckgießmaschine stabil bleiben.Magnesium-Maschinenöfen sind üblicherweise mit Elektroheizungen ausgestattet. Eine Prinzipskizze eines elektrisch beheizten Maschinenofens mit eingesetztem Gießbehälter geht aus Bild 2 hervor. Bei Zweikammer-Bauweise wird die Schutzgasversorgung (s. Schutzgas bzw. Schutzgas-Gasmischanlage) für die Schmelzkammer und die Gießbehälterkammer getrennt ausgeführt. Wenn keine Flüssigmetall-Beschickung vorgesehen ist, können spezielle Magnesium-Maschinenöfen auch als Schmelzöfen ausgelegt und verwendet werden. In diesem Fall wird der Maschinenofen mit einer höheren Anschlussleistung ausgestattet und es empfiehlt sich, eine Vorwärm- und Beschickungsanlage zur Trocknung und Zuführung der Masseln vorzusehen (s. Magnesium-Masselvorwärmeinrichtung). Eine Übersicht über die technischen Daten der Öfen eines führenden Herstellers von Magnesium-Maschinenöfen gibt Tabelle 1 wieder.Einkammerofen Die Bilder 3 und 4 zeigen Einkammer-Tiegelöfen mit unterschiedlicher Schmelzleistung, die in Verbindung mit Warmkammer-Druckgussmaschinen verwendet werden. Der Gießbehälter ist mittels einer Keramik-Dichtschnur luftdicht in die Tiegelabdeckplatte adaptiert, wodurch ein oxidfreies Gießen ermöglicht wird. Beheizt wird der Ofen mit elektrischen Heizregistern. Die Schmelzeoberfläche wird durch eine Atmosphäre aus Schutzgas abgedeckt. Der Maschinenofen kann entweder manuell oder vollautomatisch mittels einer Magnesium Vorwärm- und Beschickungsanlage (s. Magnesium-Masselvorwärmeinrichtung) beschickt werden.Zweikammerofen In Bild 5 ist ein Zweikammer-Tiegelofen dargestellt, der in Verbindung mit Warmkammer-Druckgießmaschinen verwendet wird. Aufgrund der erhöhten Schmelzleistung werden bei diesem Ofen langlebige Heizkerzen verwendet, welche ohne Ausbau des Tiegels gewartet werden können. Die Regelung der Heizelemente erfolgt in zwei getrennten Zonen, dadurch können in der Schmelzkammer und in der Gießbehälterkammer unabhängig voneinander im Temperaturniveau eingestellt werden. Durch die Zweikammerbauweise entstehen auch während des Beschickens keine Verwirbelungen in der Gießbehälterkammer. Die Schmelzeoberflächen werden in zwei getrennten Atmosphären mit Schutzgas abgedeckt, welche getrennt einstellbar sind. Der Gießbehälter ist mittels einer Keramik-Dichtschnur luftdicht in die Tiegelabdeckplatte adaptiert, wodurch ein verunreinigungsfreies Dosieren ermöglicht wird. In Analogie zum Einkammerofen wird der Zweikammer-Maschinenofen entweder manuell oder vollautomatisch mittels einer Magnesium Vorwärm- und Beschickungsanlage beschickt.Weiterführende Stichworte:Magnesium-Schmelz- und DosierofenMagnesium-LegierungsanlageMagnesium-Warmkammerofen | https://www.giessereilexikon.com/en/foundry-lexicon/Encyclopedia/show/magnesium-machine-furnace-4724/?cHash=51025942824d186096e9e5cff4f1e6c3 | https://www.giessereilexikon.com/giesserei-lexikon/Encyclopedia/show/magnesium-maschinenofen-1113/?cHash=51025942824d186096e9e5cff4f1e6c3
Magnesium low pressure casting plant | Plant used to produce magnesium castings with the low pressure gravity die casting process. In this new process, the mold is filled by a mechanical melt pump (Fig. 1) as the conventional low pressure gravity die casting process with gas pressurization (e.g. for aluminum alloys) is not very suitable for magnesium. The pump is controlled via pressure or time measurement so that the mold can be filled in the desired way - also with different filling speeds. These leads to the following advantages compared to conventional pressurization with gas: - The pump can be stopped immediately with an emergency shut-off function or due to fault detectors which prevents the liquid magnesium from being ejected or leaking. - The melt in the crucible and the (shielding) gas compartment above it do not have to be pressure-tight. This means that the seals for openings used for cleaning and loading which are difficult to handle and maintain are unnecessary. - As the crucible and its covers are not subjected to overpressure, the design can be made simpler: thinner walls, non-cambered walls and lid, simple lay out of measuring cables are then possible. While the melt solidifies in the mold, the shrinkage is compensated for by the final pressure of the melt pump. For particularly long solidification times - e.g. for thick-walled castings - the final pressure can also be applied using a specially designed cylinder with pistons. This process, for which a patent application has been submitted, enables the feeding of the melt into the form by the pump to be blocked by pushing the pistons forward and the desired final pressure to be created with the pistons.Additional references: Low pressure casting plantMagnesium melting and dosing furnace | Magnesium-Niederdruckgießanlage | Anlage zur Herstellung von Magnesium-Gussteilen mit dem Niederdruck-Kokillengießverfahren. Beim neuen Verfahren erfolgt die Befüllung der Form durch eine mechanische Schmelzepumpe (Bild 1), da das konventionelle Niederdruckgießverfahren mit Gasdruckbeaufschlagung (z. B. für Aluminiumlegierungen) für Magnesium wenig geeignet ist. Die Pumpe wird dabei über eine Druck- oder Zeitmessung so gesteuert, dass sie Formfüllung in der gewünschten Weise - auch mit unterschiedlichen Füllgeschwindigkeiten - erfolgen kann. Damit ergeben sich gegenüber der konventionellen Druckbeaufschlagung mit Gas folgende Vorteile: - Die Pumpe kann mittels Notaus-Betätigung oder aufgrund von Fehlerdetektoren augenblicklich angehalten werden, womit ein Herausschleudern oder Auslaufen von flüssigem Magnesium verhindert wird. - Die Schmelze im Tiegel und der darüber befindliche (Schutz-)Gasraum müssen nicht druckdicht abgeschlossen werden. Damit entfallen die aufwendig handzuhabenden und wartungsintensiven Verschlüsse für Reinigungs- und Chargieröffnungen. - Da der Tiegel und seine Abdeckungen keinem Überdruck ausgesetzt sind, kann die Ausführung vereinfacht werden: geringe Wandstärken, unbombierte Wände und Deckel, einfache Durchführungen von Messleitungen sind nun möglich. Während der Erstarrung der Schmelze in der Form wird die Schwindung durch den Nachdruck der Schmelzepumpe gespeist. Bei besonders langen Erstarrungszeiten - z. B. bei dickwandigen Gussteilen - kann der Nachdruck auch mittels eines speziell ausgelegten Zylinders mit Kolben aufgebracht werden. Dieses zum Patent angemeldete Verfahren erlaubt es, die Schmelzezufuhr von der Pumpe zur Form durch den Kolbenvorschub abzusperren und mit dem Kolben den gewünschten Nachdruck zu erzeugen.Weiterführende Stichworte:Niederdruck-GießanlageMagnesium-Schmelz- und Dosierofen | https://www.giessereilexikon.com/en/foundry-lexicon/Encyclopedia/show/magnesium-low-pressure-casting-plant-4326/?cHash=9f1b48c9c73770bde5dceae612970b60 | https://www.giessereilexikon.com/giesserei-lexikon/Encyclopedia/show/magnesium-niederdruckgiessanlage-714/?cHash=9f1b48c9c73770bde5dceae612970b60
Magnesium fading | The fading of magnesium is primarily a consequence of the oxidation and evaporation. Oxidation can be seen as oxygen contact. The causes for this include: - Lower oxides, i.e. instable towards magnesium, in the slag - Slag formations in the ladle - Oxygen in the pores of the refractory lining - Contact of the melt with the atmosphere etc. The reaction of the dispersed slag particles in the melt with atmospheric oxygen plays an important role in this. Typcial for such reactions is the formation of MgS. MgS particles rise to the bath surfaced where they react with oxygen from the air. MgO occurs, sulfur is released, diffuses back into the melt and triggers re-sulfurization. The released sulfur atoms bond with Mg to MgS and are oxidized back on the bath surface. The casting result can be optimized by the degree of pureness of the melt, correct choice of the refractory material and correct choice of the casting method (s. Magnesium treatment). Last but not least, this also has a significant influence on the stability of the magnesium adjustment and fading. The handling of treated melts can speed up magnesium fading. The following mechanisms can be made responsible for triggering this behavior: Turbulences occur during recasting which increase the contact surface between the melt and the atmosphere - they contribute to the coagulation and precipitation of non-metallic inclusions from the melt. According to I. Henych and K. Regitz, the magnesium losses measured in practice are between 0.007 and 0.1% Mg per process.Additional references:Fading effectMagnesium yieldMagnesium residual contentMagnesium treatment wire | Magnesiumabklingen | Das Abklingen von Magnesium ist vorwiegend eine Folge der Oxidation und der Verdampfung. Oxidation ist gleichzusetzen mit Sauerstoffkontakt. Die Ursachen dafür sind u. a.: - niedrigere, d.h. gegen Magnesium instabile Oxide in der Schlacke - Schlackenansätze in der Pfanne - Sauerstoff in den Poren der Feuerfestauskleidung - Kontakt der Schmelze mit der Atmosphäre etc. Die Reaktion der dispergierten Schlackenpartikel in der Schmelze mit atmosphärischem Sauerstoff spielt dabei eine große Rolle. Typisch für solche Reaktionen ist die Bildung von MgS. MgS-Partikel steigen an die Badoberfläche, wo sie mit Luftsauerstoff reagieren. Es entsteht MgO, Schwefel wird dabei frei, diffundiert zurück in die Schmelze und löst dabei eine Rückschwefelung aus. Dann verbinden sich die frei gewordenen Schwefelatome mit Mg zu MgS und werden wieder auf der Badoberfläche oxidiert. Durch den Reinheitsgrad der Schmelze, die richtige Wahl des Feuerfestmaterials und die richtige Wahl der Gießmethode (s. Magnesiumbehandlung) kann das Gießergebnis optimiert werden. Nicht zuletzt wird auf diese Weise auch die Stabilität der Magnesiumeinstellung und das Abklingen wesentlich beeinflusst. Das Handling behandelter Schmelzen kann eine Beschleunigung des Magnesiumabklingens hervorrufen. Als Auslöser für dieses Verhalten können folgende Wirkungsmechanismen verantwortlich gemacht werden: Beim Umgießen entstehen Turbulenzen, Turbulenzen vergrößern die Kontaktfläche zwischen Schmelze und Atmosphäre - sie tragen zur Koagulation und Ausscheidung nichtmetallischer Einschlüsse aus der Schmelze bei. Nach I. Henych und K. Regitz liegen die in der Praxis gemessenen Magnesiumverluste liegen zwischen 0,007 und 0,01 % Mg pro Vorgang.Weiterführende Stichworte:AbklingeffektMagnesiumausbringenMagnesiumrestgehaltMagnesiumbehandlungsdraht | https://www.giessereilexikon.com/en/foundry-lexicon/Encyclopedia/show/magnesium-fading-3963/?cHash=91044107f87103768e53a0abd10b909c | https://www.giessereilexikon.com/giesserei-lexikon/Encyclopedia/show/magnesiumabklingen-349/?cHash=91044107f87103768e53a0abd10b909c
Magnesium holding furnace | Machine furnace in single or double-chamber construction for hot chamber die casting for all leading die casting machine manufacturers (Fig. 1)An example of a magnesium machine furnace designed as a double-chamber crucible furnice is shown Fig. 2 (Ing. Rauch Fertigungstechnik GmbH). Due to the increased melting rate, long-life bayonet heaters which can be serviced without taking the crucible out are used in these furnaces. Furthermore, the heating elements have two separate zones. This means that the temperature in the melting chamber and goose-neck chamber can be regulated separately. The double-chamber construction also means that, during loading, no swirling takes place in the goose-neck chamber. The melt surface is covered in two separate atmospheres with shielding gas which can be set separately.The goose neck is adapted into the crucible cover plate with a ceramic sealing cord which makes dosing possible free from impurities. The machine furnace is either loaded manually or fully automatically using a magnesium pig heat-up device. | Magnesium-Warmkammerofen | Maschinenofen in Ein- oder Zweikammerbauweise für Warmkammerdruckguss für alle führenden Druckgießmaschinenhersteller.Bild 1 zeigt ein Ausführungsbeispiel für eine Magnesium Schmelzen und Dosierzelle der MELTEC Industrieofenbau GmbH. Beispielhaft wird ein Magnesium-Maschinenofen, in einer Ausführung als ein Zweikammer-Tiegelofen im Bild 2 (Ing. Rauch Fertigungstechnik GmbH) gezeigt. Aufgrund der erhöhten Schmelzleistung werden bei diesem Ofen langlebige Heizkerzen verwendet, welche ohne Ausbau des Tiegels gewartet werden können. Des Weiteren haben diese Heizelemente zwei getrennte Zonen. Dadurch können Schmelzkammer und Gießbehälterkammer getrennt voneinander temperaturgeregelt werden. Durch die Zweikammerbauweise entstehen auch während des Beschickens keine Verwirbelungen in der Gießbehälterkammer. Die Schmelzeoberfläche wird in zwei getrennten Atmosphären mit Schutzgas abgedeckt, welche getrennt einstellbar sind. Der Gießbehälter ist mittels einer Keramik-Dichtschnur luftdicht in die Tiegelabdeckplatte adaptiert, wodurch ein verunreinigungsfreies Dosieren ermöglicht wird. Beschickt wird der Maschinenofen entweder manuell, oder vollautomatisch mittels einer Magnesium-Masselvorwärmeinrichtung. | https://www.giessereilexikon.com/en/foundry-lexicon/Encyclopedia/show/magnesium-holding-furnace-4329/?cHash=13e23ef5d55b212954fee2ecadc6e5ba | https://www.giessereilexikon.com/giesserei-lexikon/Encyclopedia/show/magnesium-warmkammerofen-717/?cHash=13e23ef5d55b212954fee2ecadc6e5ba
Magnesium chip compactor | Pressing unit for thermal compaction of Mg chips (Fig. 1). Cumbersome storage of the chips is no longer necessary. The pellets can be safely stored, transported and remolten with high material yields. A crusher inside the storage hopper breaks down the chips to an even size, ensuring optimum thermal compaction. A screw conveyor then transports the chips to a rotary feeder used for even dosing. The chips are thermally compacted in a heated pressing chamber by means of a hydraulic piston and ejected. | Magnesium-Späneverdichtungsanlage | Pressanlage zum thermischen Verdichten von Mg-Spänen (Bild 1). Dadurch entfällt eine aufwendige Lagerung der Späne. Die Presslinge können gefahrlos gelagert, transportiert und mit höchster Materialausbringung rückgeschmolzen werden. Ein Zerkleinerer im Speichertrichter bringt die Späne auf einheitliche Größe und ermöglicht damit eine optimale thermische Verdichtung. Über eine Förderschnecke gelangen die Späne in eine Zellenradschleuse, die zur gleichmäßigen Portionierung dient. Mittels eines hydraulisch betätigten Kolbens werden die Späne über eine beheizte Presskammer thermisch verdichtet und ausgestoßen. | https://www.giessereilexikon.com/en/foundry-lexicon/Encyclopedia/show/magnesium-chip-compactor-4328/?cHash=2b2418f470415bd9371ce0f6d84453b6 | https://www.giessereilexikon.com/giesserei-lexikon/Encyclopedia/show/magnesium-spaeneverdichtungsanlage-716/?cHash=2b2418f470415bd9371ce0f6d84453b6
Magnesium alloys | Entry currently in process. | Magnesium-Legierungen | Beitrag derzeit in Bearbeitung. | https://www.giessereilexikon.com/en/foundry-lexicon/Encyclopedia/show/magnesium-alloys-4439/?cHash=1f84c6fa9b7b1b113731b3144e802093 | https://www.giessereilexikon.com/giesserei-lexikon/Encyclopedia/show/magnesium-legierungen-827/?cHash=1f84c6fa9b7b1b113731b3144e802093
Magnesite mass | Refractory mass produced from sintering or melting magnesia (s. Magnesia).Additional references:MagnesiteMagnesia brickMagnesia-chrome brickRefractory materialsLining | Magnesitmasse | Aus Sinter- oder Schmelzmagnesia hergestellte feuerfeste Masse (s. Magnesia).Weiterführende Stichworte:MagnesitMagnesiasteinMagnesiachromsteinFeuerfeste ErzeugnisseZustellung | https://www.giessereilexikon.com/en/foundry-lexicon/Encyclopedia/show/magnesite-mass-3961/?cHash=c887936ddfb191788c8bc4a5ea25b091 | https://www.giessereilexikon.com/giesserei-lexikon/Encyclopedia/show/magnesitmasse-347/?cHash=c887936ddfb191788c8bc4a5ea25b091
Magnesium alloying system | Alloying system for the salt-free or salt-assisted melting and alloying of magnesium alloys (Fig. 1).In the alloying system, alloying components can be easily and safely introduced with previous and subsequent material testing, melting quality being obtained and assured by means of salt -and gas-based cleaning or only gas-based cleaning. Final cleaning of the magnesium alloy takes place in a holding furnace. The alloying process can be recorded completely or documented batchwise. The alloying furnaces and systems can be readily extended in a modular manner and therefore easily adapted to the required capacities. | Magnesium-Legierungsanlage | Legierungsanlage zum salzfreien oder salzgestützten Aufschmelzen und Auflegieren von Magnesium-Legierungen (Bild 1). In der Legierungsanlage lassen sich die Legierungsbestandteile, mit vorausgehender und anschließender Materialprüfung, einfach und sicher einbringen, wobei die die Herstellung und Sicherung der Schmelzequalität über Salz- und Gasreinigung oder ausschließlich Gasreinigung erfolgen kann. Die finale Reinigung der Magnesium-Legierung erfolgt in einem Warmhalteofen. Der Legierungsprozess kann vollständig aufgezeichnet und batchweise dokumentiert werden. Die Legierungsöfen und Anlagen können modular erweitert werden und können damit einfach an die benötigte Kapazität angepasst werden. | https://www.giessereilexikon.com/en/foundry-lexicon/Encyclopedia/show/magnesium-alloying-system-4602/?cHash=e170d0ad0143b6f49a2987848613264d | https://www.giessereilexikon.com/giesserei-lexikon/Encyclopedia/show/magnesium-legierungsanlage-991/?cHash=e170d0ad0143b6f49a2987848613264d
Magnesium | Silvery white light metal with a high degree of oxygen affinity which immediately forms an invisible protective oxide layer in air and is thus very stable. Symbol Mg Ordnungszahl 12 Atomgewicht 24,32 spezifisches Gewicht bei 20° C 1,74 g/cm3 Schmelzpunkt 650° C Siedepunkt 1105° C Schmelzwärme 268 kJ/kg Magnesium is primarily obtained by means of fused-salt electrolysis of magnesium chloride or water-free carnallite (potassium-magnesium chloride). Magnesium in the steelMagnesium is insoluble in solid iron; the solubility of iron in magnesium is 0.026% at 650°C. Although magnesium is a very efficient deoxidizer it is not used diretly as as a metal in steel manufacture as it causes an explosive reaction when added to the steelbath. Magnesium is added to heat-resistantnickel-chrome alloys for complete deoxidation and desulfurization. The deoxidation of these alloys with magnesium improves the mechanical properties and the hot forming; magnesium contents of 0.1% are already sufficient to bind the sulfur. By injection of a mixture of magnesium and lime powder into the steelbath the sulfur content in the alkaline arc furnace could be reduced to 0.007%. Calcium-silicon-magnesium and ferro-silicon-magnesium have equally proven effective although these alloys should not contain more than 8% Mg in order to make adding to the steelbath easier. In connection with calcium, silicone, and iron magnesium can be used for deoxidation of steel which improves the macro and micro structure of the steel blocks and thus leads to improved mechanical properties. Additions of magnesium or cerium alloys should refine the grain of non-corroding austenitic steels and improve their hot formability. Addition of magnesium-containing ferrosilicon together with cerium alloys also has a favorable influence. Magnesium in the cast ironMagnesium dissolved in the gray cast iron significantly promotes chill. However, this influence can be largely eliminated by means of inoculants. If the cast iron has a magnesium content of approximately 0.04% or more, this leads to the formation of nodular graphite.Magnesium has a very high affinity to sulfur. The magnesium added first bonds with the sulfur to form magnesium sulfide which is released as slag at the bath surface. Therefore, the magnesium addition must be sufficient and take the quantity bonded by the sulfur into account. Magnesium can be added in form of a nickel-magnesium alloy containing up to 20% Mg. Alternatively, it is also possible to add magnesium-containing ferro-silicon, nickel-silicone-magnesium alloys or pure magnesium metal. | Magnesium | Silberweißes Leichtmetall mit hoher Sauerstoffaffinität, das an der Luft sofort eine unsichtbare Oxidschutzschicht bildet und daher sehr beständig ist. Symbol Mg Ordnungszahl 12 Atomgewicht 24,32 spezifisches Gewicht bei 20° C 1,74 g/cm3 Schmelzpunkt 650° C Siedepunkt 1105° CSchmelzwärme 268 kJ/kg Die Gewinnung des Magnesiums geschieht vorwiegend durch Schmelzflusselektrolyse von Magnesiumchlorid oder wasserfreiem Carnallit (Kalium-Magnesiumchlorid). Magnesium im StahlMagnesium ist unlöslich in festem Eisen; die Löslichkeit von Eisen in Magnesium beträgt 0,026% bei 650°C. Magnesium ist ein sehr wirksames Desoxidationsmittel, unmittelbar als Metall wird es bei der Stahlherstellung jedoch nicht angewendet, da es bei Zugabe in das Stahlbad explosionsartig reagiert. Magnesium wird hitzebeständigen Nickel-Chrom-Legierungen zur vollständigen Desoxidation und Entschwefelung zugegeben. Die Desoxidation dieser Legierungen mit Magnesium verbessert die mechanischen Eigenschaften und die Warmformgebung; Magnesiumgehalte von 0,1 % genügen bereits, um den Schwefel zu binden. Durch Einblasen eines Gemisches von Magnesium- und Kalkpulver in das Stahlbad konnte der Schwefelgehalt im basischen Lichtbogenofen auf 0,007% erniedrigt werden. Calcium-Silizium-Magnesium und Ferro-Silizium-Magnesium haben sich ebenfalls als wirksam erwiesen, obwohl diese Legierungen nicht mehr als 8% Mg enthalten sollten, um die Zugabe in das Stahlbad zu erleichtern.Magnesium kann in Verbindung mit Calcium, Silizium und Eisen zur Desoxidation von Stahl verwendet werden, wobei das Makro- und Mikrogefüge der Stahlblöcke verbessert wird und demzufolge auch bessere mechanische Eigenschaften erreicht werden. Zugaben von Magnesium- oder Cerlegierungen sollen das Korn nichtrostender austenitischer Stähle verfeinern und ihre Warmverformbarkeit verbessern. Ein Zusatz von magnesiumhaltigem Ferrosilizium zusammen mit Cerlegierungen hat ebenfalls günstigen Einfluss. Magnesium im Gusseisen Das im grauen Gusseisen gelöste Magnesium fördert stark die Weißerstarrung. Dieser Einfluss kann jedoch mit Hilfe von Impfmitteln weitgehend aufgehoben werden. Weist das Gusseisen einen Magnesiumgehalt von etwa 0,04% oder mehr auf, so kommt es zur Ausbildung von kugelförmigem Graphit.Magnesium hat eine sehr große Affinität zu Schwefel. Das zuerst zugegebene Magnesium verbindet sich mit dem Schwefel unter Bildung von Magnesiumsulfid, das sich als Schlacke an der Badoberfläche abscheidet. Deshalb muss der Magnesiumzusatz ausreichend sein und die vom Schwefel abgebundene Menge berücksichtigen. Die Magnesiumzugabe kann in Form einer Nickel-Magnesium-Legierung erfolgen, die bis zu 20% Mg enthält. Stattdessen kann man auch magnesiumhaltiges Ferrosilizium, Nickel-Silizium-Magnesium-Legierungen oder reines Magnesiummetall zusetzen. | https://www.giessereilexikon.com/en/foundry-lexicon/Encyclopedia/show/magnesium-3962/?cHash=3ee4b5627be7eaac4f5b68a87caac328 | https://www.giessereilexikon.com/giesserei-lexikon/Encyclopedia/show/magnesium-348/?cHash=3ee4b5627be7eaac4f5b68a87caac328
Magnesia-chrome brick | Refractory brick produced from magnesia and chromite with a composition of 55 to 80% MgO and up to 20% Cr2O3. Additional references:Basic liningLimestoneMagnesia brickMagnesite massLining | Magnesiachromstein | Aus Magnesia und Chromerz hergestellter feuerfester Stein mit einer Zusammensetzung von 55 bis 80 % MgO und bis zu 20 % Cr2O3. Weiterführende Stichworte:Basische ZustellungKalksteinMagnesiasteinMagnesitmasseZustellung | https://www.giessereilexikon.com/en/foundry-lexicon/Encyclopedia/show/magnesia-chrome-brick-3958/?cHash=e1e3e8526de89ab68d38d765642d8e16 | https://www.giessereilexikon.com/giesserei-lexikon/Encyclopedia/show/magnesiachromstein-344/?cHash=e1e3e8526de89ab68d38d765642d8e16
Magnesite | Technical term for magnesiumcarbonate, MgCO3.Magnesite is the raw material for production of magnesia and the magnesite bricks and masses used as refractory materials. Their density is 3.037g/cm3Additional references:Basic liningLimestoneMagnesia-chrome brickMagnesia brickMagnesite massLining | Magnesit | Fachsprachlicher Ausdruck für Magnesiumkarbonat, MgCO3.Magnesit ist der Rohstoff zur Herstellung von Magnesia und die als Feuerfestmaterial verwendeten Magnesitsteine und -massen. Ihr Dichte beträgt 3,037 g/cm3.Weiterführende Stichworte:Basische ZustellungKalksteinMagnesiachromsteinMagnesiasteinMagnesitmasseZustellung | https://www.giessereilexikon.com/en/foundry-lexicon/Encyclopedia/show/magnesite-3960/?cHash=3e5fe74a082c6b2d95f0bbd33113e96d | https://www.giessereilexikon.com/giesserei-lexikon/Encyclopedia/show/magnesit-346/?cHash=3e5fe74a082c6b2d95f0bbd33113e96d
Magnesia brick | Refractory brick produced from sintering or melting magnesia (s. Magnesia). Additional references:Basic liningLimestoneMagnesia-chrome brickMagnesia brickMagnesite massLining | Magnesiastein | Aus Sinter- oder Schmelzmagnesia hergestellter feuerfester Stein (s. Magnesia).Weiterführende Stichworte: - Basische Zustellung - Kalkstein - Magnesiachromstein - Magnesiastein - Magnesitmasse - Zustellung | https://www.giessereilexikon.com/en/foundry-lexicon/Encyclopedia/show/magnesia-brick-3959/?cHash=5fe7b89382d82afdd72ca5e19833f12b | https://www.giessereilexikon.com/giesserei-lexikon/Encyclopedia/show/magnesiastein-345/?cHash=5fe7b89382d82afdd72ca5e19833f12b
Magnesia | Magnesium oxide (MgO) derived from magnesite (MgCO3) or magnesium hydroxide (Mg(OH)2) by melting or sintering. This highly refractory material is the main component of the magnesia bricks and magnesite masses. | Magnesia | Aus Magnesit (MgCO3) oder Magnesiumhydroxid (Mg(OH)2) durch Schmelzen oder Sintern gewonnenes Magnesiumoxid (MgO). Dieser hochfeuerfeste Stoff bildet den Hauptbestandteil der Magnesiasteine und Magnesitmassen. | https://www.giessereilexikon.com/en/foundry-lexicon/Encyclopedia/show/magnesia-3957/?cHash=a4c092bfcdb7bee265e777614e6928f0 | https://www.giessereilexikon.com/giesserei-lexikon/Encyclopedia/show/magnesia-343/?cHash=a4c092bfcdb7bee265e777614e6928f0
Macro hardness testing machine | Equipment for measuring the hardness of the macro structure by conventional (for example, according to Brinell, Vickers, Rockwell) hardness testing (Fig. 1 and 2, see also Macro hardness). The test loads may range between 1 and 3,000 kg. An important factor for the accuracy of the test result is the measurement of the test impression. Exact results can only be ensured by perfectly visible test impressions with optimum contrast and ideal light conditions. In modern machines, the electronic system of the camera controls the image ratios independently from the operator and ensures optimum visibility. Particularly for tests of unpolished surfaces, these functions are required for automatic, operator-independent impression detection (Fig.3 and 4). The automatic focus is based on the principle of direct force measurement at which the integrated load cell registers exactly when the indentor comes into contact with the surface. This way, the focusing plane is already detected during the test sequence. In fully automatic test cycles, the measurement starts directly after clamping of the workpiece. After the measurement, the workpiece is automatically released. This is particularly important for series tests as it enables enormous time savings. Optional extension of the test bench enables secure clamping of heavy parts for testing of points on the very edges (Fig. 5). The testing machine illustrated in Fig. 2 supports several test methods. Fig. 6 illustrates an example of 3 different attached enlarging objective lenses with the respective indentors for Brinell, Vickers or Rockwell hardness testing.Additional references:Hardness comparative tableHardness stressMicro hardnessRelative hardnessuneven hardnessTensile strength/Hardness quotient | Makrohärte-Prüfmaschine | Prüfmaschine, welche durch normale Härteprüfung (beispielsweise nach Brinell, Vickers, Rockwell) die Härte des Makrogefüges misst (Bilder 1 und 2, siehe auch Stichwort Makrohärte). Die Prüflastbereiche können zwischen 1 und 3.000 kg liegen. Ein wichtiger Faktor für die Genauigkeit des Prüfergebnisses ist die Vermessung des Prüfeindrucks. Exakte Ergebnisse können nur auf eindeutig erkennbaren Prüfeindrücken mit optimalem Kontrast und besten Helligkeitsverhältnissen gewährleistet werden. Bei modernen Maschinen regelt die Kameraelektronik unabhängig vom Bediener die Bildverhältnisse und sorgt somit für optimale Erkennbarkeit. Besonders bei der Prüfung nicht polierter Oberflächen bildet diese Funktion die Voraussetzung für eine automatische, bedienerunabhängige Eindruckerkennung (Bilder 3 und 4). Der Autofokus basiert auf dem Prinzip der direkten Kraftmessung, bei welchem die integrierte Wägezelle exakt registriert, wann der Eindringkörper die Oberfläche berührt. Die Fokussierebene wird somit bereits während des Prüfablaufs erkannt. Bei vollautomatischen Prüfzyklen startet die Messung unmittelbar nach dem Verspannen des Werkstückes. Nach der Messung erfolgt die automatische Entspannung. Dies ist besonders bei der Serienprüfung von Bedeutung, da hierbei eine enorme Zeitersparnis zu verzeichnen ist. Eine mögliche Prüftischerweiterung gewährleistet stabilen Halt für schwere Teile, so dass auch weit außen liegende Punkte geprüft werden können (Bild 5). Bei der in Bild 2 gezeigten Prüfmaschine ist die Möglichkeit vorhanden, mehrere Testmethoden durchzuführen. Bild 6 zeigt beispielsweise eine Bestückung mit 3 verschiedenen Vergrößerungs-Objektiven und den dazugehörigen Eindringköpern für Brinell, Vickers oder Rockwell.Weiterführende Stichworte:HärtevergleichstabelleHärtespannungMikrohärteRelative Härteungleichmäßige HärteZugfestigkeit/Härte-Quotient | https://www.giessereilexikon.com/en/foundry-lexicon/Encyclopedia/show/macro-hardness-testing-machine-4753/?cHash=ec57626faab16d91ca3b2be0e8e54832 | https://www.giessereilexikon.com/giesserei-lexikon/Encyclopedia/show/makrohaerte-pruefmaschine-1142/?cHash=ec57626faab16d91ca3b2be0e8e54832
Machine capability | Machine capability is the measure of the actual quality of a machine with respect to its specifications (abbreviation: cm: c stands for capability and m for machine). The capability of a machine or process to fulfill the defined requirements is often specified by characteristic values. Machine and process capability are principally identical indications. They mainly differ due to the conditions under which they are determined. The terms process capability and machine capability come from the automotive industry. The objective was to create a uniform tool to secure the quality capability of processes. In order to achieve high characteristic capability values, it is necessary to invest in safe and controlled production processes instead of test processes. For this reason, the general idea can be described as follows: It is better to prevent errors than correcting them. Specifically, machine capability as well as other characteristic capability values focus on - checking of existing machines, - objective arguments in case of machine defects, - findings for target specifications when buying a machine. Machine capability and critical machine capability are calculated according to the following equations 1 and 2:Eq. 1:Glg. 2: UTL Upper tolerance limitLTL Lower tolerance limitσ Standard deviation of the sample (mathematically correct, it would be referred to with s), Δcrit. Minimum of ¦LTL-μ¦ or ¦UTL-μ¦, where μ refers to the arithmetic average value of the sample (i.e. the difference between the average value and the next tolerance limit) Fig. 1 illustrates the connection between the machine capability and the standard deviation for a normally distributed sample.The minimum requirement of the machine capability is a distribution of x ± 3σ within the specifications (cm = 1). This means, at least 99.73 % of the produced parts should lie within the tolerance limits (this corresponds to exactly 2699 defective parts for one million produced parts). A minimum value of 1.33 refers to a distribution of x ± 4σ. This means, 99.9934 % of the produced parts lie within the specification limits or 66 NOK parts at 1,000,000 produced parts. Nowadays, minimum requirements of cm > 1.67 are common, this is almost a zero-error rate. The objective of machine capability is determination of the short-term distribution behavior of the processing result of a machine under framework conditions that are as constant as possible. Concrete framework conditions include a machine at operating temperature, a tool, a batch of raw components, no external interferences and acceptance at the machine manufacturer or after commissioning. Phrased more exactly: The influences human, material, measuring process, machine temperature and production process must not or only slightly change. This means: - Human: The operating person of the machine during the check must not change. - Material: The same material has to be used (e.g. material of one manufacturer from one consignment). - Measuring process: The measuring device must not be changed during the check. - Machine temperature: The temperature of the machine should not fluctuate, i.e. all systems of the machine are on operating temperature. - Production process: Always the same production process is applied. The process to determine the machine capability is as follows: - At least 50 parts are subsequently produced. - The characteristics are measured and the results reported in the original data charts. - The results are tested for stability - Standard deviations and average values are determined. - The capability indices cm and cmk are determined. Figure 2 illustrates the evaluation of the machine capability of a die casting dosing furnace, whereas the residual pressing thickness was applied as characteristic value.The easiest way to increase the process capability of a defined process is to loosen the specification limits: The larger the difference between UTL and LTL, i.e. the tolerance range, the more standard deviations may occur. Respectively, no specification limits would result in infinite process capability. For proper evaluation of the machine capability, the process owner should not have the possibility to adjust the specification limits.Additional references:EfficiencyAvailabilityOverall Equipment Effectiveness (OEE) | Maschinenfähigkeit | Die Maschinenfähigkeit ist das Maß der tatsächlichen Güte einer Maschine, bezogen auf die Spezifikationen (Kurzzeichen cm: aus dem engl., c steht für capability und m für machine).Die Fähigkeit einer Maschine oder eines Prozesses, die gestellten Anforderungen zu erfüllen, wird oft mit Kennzahlen erfasst. Die Maschinen- und Prozessfähigkeit sind vom Prinzip her identische Indizes, sie unterscheiden sich hauptsächlich durch die Bedingungen, unter denen sie ermittelt werden.Die Begriffe Prozessfähigkeit und Maschinenfähigkeit stammen aus der Automobilindustrie. Ziel war es, ein einheitliches Werkzeug für die Sicherung der Qualitätsfähigkeit von Prozessen zu schaffen. Für das Erreichen hoher Fähigkeitskennwerte ist es notwendig in sichere und beherrschte Produktionsprozesse und nicht in Prüfprozesse zu investieren. Die Grundidee kann daher wie folgt beschrieben werden: Es ist besser Fehler zu vermeiden als Fehler zu beseitigen.Konkret geht es bei der Maschinenfähigkeit wie bei anderen Fähigkeitskennzahlen um die Überprüfung bestehender Maschinen, eine objektive Argumentation bei Maschinenfehlverhalten, Erkenntnisse für ein Pflichtenheft beim Maschinenkauf. Die Maschinenfähigkeit und die kritische Maschinenfähigkeit werden nach folgenden Gleichungen 1 und 2 berechnet:Glg. 1:Maschinenfähigkeit: Glg. 2: Kritische Maschinenfähigkeit: OTGObere ToleranzgrenzeUTGUntere ToleranzgrenzeσStandardabweichung der Stichprobe (mathematisch korrekt würde diese mit s bezeichnet), berechnet als Δkrit.Minimum von ¦UTG-μ¦ oder ¦OTG-μ¦, worin μ der arithmetische Mittelwert der Stichprobe ist (d.h. der Abstand vom Mittelwert zur nahesten Toleranzgrenze) Bild 1 veranschaulicht den Zusammenhang der Maschinenfähigkeit mit der Standardabweichung im Falle einer normalverteilten Stichprobe. Die Mindestanforderung an die Maschinenfähigkeit ist eine Streuung, die mit x ± 3σ innerhalb der Spezifikation liegen muss (cm = 1). D. h. 99,73 % der gefertigten Teile sollten mindestens innerhalb der Toleranzgrenzen liegen (entspricht bei einer Million produzierten Teilen exakt 2699 fehlerhaften Teilen). Ein Mindestwert von 1,33 bedeutet eine Streubreite von x ± 4σ, d. h. 99,9934 % der gefertigten Teile liegen innerhalb der Spezifikationsgrenzen bzw. 66 Fehlerteilen bei 1.000.000 produzierten Teilen.Üblich ist heute jedoch eine Mindestforderung von cm > 1,67, was nahe der Nullfehlerquote liegt.Ziel der Maschinenfähigkeit ist die Erfassung des kurzzeitigen Streuverhaltens des Bearbeitungsergebnisses einer Maschine unter möglichst gleichbleibenden Randbedingungen.Konkrete Randbedingungen sind eine betriebswarme Maschine, ein Werkzeug, eine Rohteilcharge, keine äußeren Störeinflüsse und eine Abnahme meist beim Maschinenhersteller oder nach Inbetriebnahme. Etwas exakter formuliert: Die Einflüsse Mensch, Material, Messmethode, Maschinentemperatur und Fertigungsmethode dürfen sich nicht bzw. nur gering ändern, d. h.: - Mensch: Dieselbe Person muss die Maschine während der Untersuchung bedienen. - Material: Es muss das gleiche Material verwendet werden (z. B. Material eines Herstellers aus einer Lieferung). - Messmethode: Während der Untersuchungsdauer wird mit demselben Messgerät gemessen. - Maschinentemperatur: Die Temperatur der Maschine soll nicht schwanken, d. h. alle Systeme der Maschine sind auf Betriebstemperatur. - Fertigungsmethode: Es wird immer die gleiche Fertigungsmethode (Verfahren) angewendet. Die Vorgehensweise zur Bestimmung der Maschinenfähigkeit läuft folgenderweise ab: - Es werden mindestens 50 Teile hintereinander gefertigt. - Die Merkmale werden gemessen und Ergebnisse in Urwertkarten festgehalten. - Die Ergebnisse werden auf Stabilität geprüft. - Standardabweichung und Mittelwert werden berechnet. - Die Fähigkeitsindizes cm und cmk werden bestimmt. Bild 2 zeigt die Auswertung der Maschinenfähigkeit eines Druckguss-Dosierofens, wobei als Merkmalswert die Pressrestdicke herangezogen wurde. Das einfachste Mittel, um die Prozessfähigkeit eines gegebenen Prozesses zu steigern, besteht darin, die Spezifikationsgrenzen zu lockern: Je größer die Differenz zwischen OTG und UTG, also die Toleranzbreite, umso mehr Standard-Abweichungen lassen sich darin unterbringen. Durch den Wegfall von Spezifikationsgrenzen würde daher eine unendliche Prozessfähigkeit erreicht. Für eine sinnvolle Auswertung der Maschinenfähigkeit sollten daher die Spezifikationsgrenzen in keinem Fall vom Prozesseigner beeinflussbar sein. Weiterführende Stichworte:NutzungsgradVerfügbarkeitOverall Equipment Effectiveness (OEE) bzw. Gesamtanlagenverfügbarkeit (GAE) | https://www.giessereilexikon.com/en/foundry-lexicon/Encyclopedia/show/machine-capability-4799/?cHash=add691665138a2dc49a339effc02fa6f | https://www.giessereilexikon.com/giesserei-lexikon/Encyclopedia/show/maschinenfaehigkeit-1188/?cHash=add691665138a2dc49a339effc02fa6f
Macro hardness | Hardness of the macro structure measured by conventional hardness testing (according to Brinell, Vickers, Rockwell). Conversely, the hardness of the individual structural constituents is referred to as micro hardness.Additional references:Macro hardness testing machine | Makrohärte | Die durch normale Härteprüfung (nach Brinell, Vickers, Rockwell) gemessene Härte des Makrogefüges. Die Härte der einzelnen Gefügebestandteile dagegen wird mit Mikrohärte bezeichnet.Weiterführende Stichworte:Makrohärte-Prüfmaschine | https://www.giessereilexikon.com/en/foundry-lexicon/Encyclopedia/show/macro-hardness-3969/?cHash=d4eff1dbbe91214753bedaa0ff2e1cc7 | https://www.giessereilexikon.com/giesserei-lexikon/Encyclopedia/show/makrohaerte-355/?cHash=d4eff1dbbe91214753bedaa0ff2e1cc7
Machining allowance | Material allowance on the raw casting which is removed during machining. This refers to those allowances required on surfaces to be machined in order to remove casting-related inclusions in the casting skin or due to the effects of surface roughness and geometrical inaccuracies and to correct production-related dimensional variations. Machining allowances are standardized, e.g. in DIN ISO 8062 “General tolerances and machining allowances” for GJL and GJS. The standard comprises 10 degrees of required machining allowances (A-K). Unless otherwise indicated, the required machining allowance applies to the entire raw casting, i.e. only one value is defined for all surfaces to be machined. This value must be chosen from the relevant dimensional range according to the largest overall dimension of the finished casting after finishing. The necessary machining allowances (for information only) for machine moldings made of flake graphite cast iron (EN-GJL) and nodular graphite cast iron (EN-GJS) are represented by the classes E–G. Generally, cast iron requires minimum machining allowances of 2.5mm due to technical reasons. In addition, the height of the allowance depends on the material, the largest nominal dimension of the casting and the type of machining. | Bearbeitungszugabe | Werkstoffzugabe am Rohgussstück, die bei der spanenden Bearbeitung abgetragen wird. Man versteht hierunter jene Zuschläge, die an spanend zu bearbeitenden Flächen zur Beseitigung gießtechnisch bedingter Einschlüsse innerhalb der Gusshaut oder infolge der Wirkung von Oberflächenrauheit und Formungenauigkeiten sowie zur Überarbeitung fertigungsbedingter Maßabweichungen erforderlich sind. Die Bearbeitungszugaben sind genormt, beispielsweise in DIN ISO 8062 „Allgemeintoleranzen und Bearbeitungszugaben“ für GJL und GJS. Die Norm beinhaltet 10 Grade für erforderliche Bearbeitungszugaben (A-K). Soweit nicht anders festgelegt, gilt die erforderliche Bearbeitungszugabe für das gesamte Rohgussstück, d. h. nur ein Wert ist für alle zu bearbeitenden Flachen festgelegt. Dieser Wert muss aus dem entsprechenden Maßbereich nach der größten Gesamtabmessung des fertig bearbeiteten Gussstückes nach der Endbearbeitung gewählt werden. Erforderliche Bearbeitungszugaben (nur informativ) für Maschinenformteile aus Gusseisen mit Lamellengrafit (EN-GJL) und Gusseisen mit Kugelgrafit (EN-GJS) sind die Klassen E-G vorgesehen. Generell sind bei Eisenguss Mindestbearbeitungszugaben von 2,5 mm technisch notwendig. Außerdem ist die Höhe des Aufmaßes ist vom Werkstoff, vom größten Nennmaß des Gussstückes sowie von der Art der Bearbeitung abhängig. | https://www.giessereilexikon.com/en/foundry-lexicon/Encyclopedia/show/machining-allowance-4655/?cHash=18fc2deda427a49ee8336f567d880f7d | https://www.giessereilexikon.com/giesserei-lexikon/Encyclopedia/show/bearbeitungszugabe-1044/?cHash=18fc2deda427a49ee8336f567d880f7d
Lustrous carbon | Organic additives in mold materials (carbon) and binders for molds and cores (synthetic resins) develop volatile and hydrocarbon-containing materials due to the heat when being cast which are cracked in reducing atmosphere. This results in lustrous carbon which coats sand grains of the molding material at the metal/mold boundary surface and prevents a wetting through liquid casting material. The use of a lustrous carbon former is based on its high carbon content in the structure and its capability to release this carbon by thermal decomposition in the form of gaseous, volatile, organic components through contact with liquid metal. Parts of the carbon in the gas phase initially reacts with the oxygen contained in the mold so that this oxygen is not available for reactions with liquid iron. This results in a reducing atmosphere which is supersaturated with oxygen. Under certain conditions, pure carbon is deposited from this atmosphere on the hot molding sand at the metal bounding surface. This pyrolytic graphite layer causes a reduced wettability by liquid iron and thus prevents reactions with the molding sand. Burn-on and fusions are prevented (see burnt-on sand). Another often described function is the development of a gas blanket which also prevents the penetration of liquid iron in the pore volume of the molding sand. However, the theory of a gas blanket development has been contested since the beginning of the 60s. In addition to the tasks described above, organic additives also cause a cushioning of the quartz extension in the molding sand. Depending on type and quality, lustrous carbon former soften in a certain temperature interval which should be identical with the one of the quartz extension in order to create space for the quartz grain extension (see also sand extension). At the same time, they counteract the drying shrinkage of the binder caused by temperature and thus result in an improved unpacking behavior. During casting, the mold surface is quickly heated up to temperatures of approx. 1000 °C, where at the same time the following reacionts take place: - Due to degassing of substances contained in the sand with volatile hydrocarbons, a reducing atmosphere develops. - Lustrous carbon disassociates from these volatile materials during thermal decomposition which coats sand grains with a thin membrane close to the boundary layer. - The substance containing carbon (such as carbon dust) is expanded, at the same time behaves in a quasi-plastic way and grows into the sand pores due to its large dilation where it is turned into semi-coke. The reducing atmosphere enables the development of lustrous carbon, which according to its atomic order comes between coke and graphite, and protects it from oxidation. Due to its bad wettability is prevents that molten metal can get into the molding sand pores and also prevents a reaction with the quartz grain. This results e.g. in positive effects of the carbon dust additive in the mold material on the casting surface. Due to its typical softening characteristics the number of sand extension defects is also reduced (Table 1). Increasing additives of hard coal dust or other lustrous carbon formers and higher amounts of decompositions products (coke) in the worn mold material increase the water demand of the mold materials and reduce the gas permeability. In addition, the danger of lustrous carbon membrane development increases as does the danger of casting defects. This results in technological limit values for additives (Table 2). | Glanzkohlenstoff | Organische Zusatzstoffe in Formstoffen (Kohlenstoff) und Bindemittel für Formen und Kerne (Kunstharze) entwickeln in der Gießhitze kohlenwasserstoffhaltige, flüchtige Stoffe, die in der reduzierenden Atmosphäre verkrackt werden. Dabei entsteht Glanzkohlenstoff, der die Sandkörner des Formstoffes an der Grenzfläche Metall/Form einhüllt und eine Benetzung durch den flüssigen Gusswerkstoff verhindert. Basis für die Verwendung von Glanzkohlenstoffbildnern ist ihr hoher Gehalt an Kohlenstoff in der Struktur und ihr Vermögen, diesen Kohlenstoff bei der thermischen Zersetzung durch den Kontakt mit dem flüssigen Metall gasförmig, in Form von flüchtigen, organischen Bestandteilen freizusetzen. Ein Teil des Kohlenstoffes in der Gasphase reagiert dabei zunächst mit dem in der Form vorhandenen Sauerstoff, dieser Sauerstoff steht somit nicht mehr für Reaktionen mit dem flüssigen Eisen zur Verfügung. Es entsteht eine an Kohlenstoff übersättigte, reduzierende Atmosphäre. Aus dieser Atmosphäre heraus scheidet sich, unter bestimmten Vorrausetzungen, reiner Kohlenstoff auf dem heißen Formsand an der Grenzfläche zum Metall ab. Diese Schicht aus pyrolytischem Grafit sorgt für eine verminderte Benetzbarkeit durch das flüssige Eisen und verhindert somit Reaktionen mit dem Formsand, es werden Anbrand und Versinterungen vermieden (s. angebrannter Sand). Eine weitere, häufig beschriebene Funktion soll die Bildung eines Gaspolsters sein, welches zusätzlich das Eindringen von flüssigem Eisen in den Porenraum des Formsandes verhindern soll. Die Theorie der Gaspolsterbildung wurde jedoch schon zu Beginn der 60er Jahre angezweifelt. Zusätzlich zu den oben beschriebenen Aufgaben bewirken organische Zusätze im Formsand eine Abpufferung der Quarzausdehnung. Glanzkohlenstoffbildner erweichen abhängig von der Art und Qualität in einem mehr oder weniger breiten Temperaturintervall, der mit dem Intervall der Quarzausdehnung übereinstimmen sollte und so Raum für die Ausdehnung der Quarzkörner erzeugt (siehe auch Sandausdehnung). Gleichzeitig wirken sie der durch Temperatur bedingten Trockenschwindung des Binders entgegen und führen so zu einer Verbesserung des Auspackverhaltens. Beim Gießen wird die Formoberfläche in sehr kurzer Zeit auf Temperaturen von rund 1000 °C erhitzt, wobei praktisch gleichzeitig folgende Reaktionen ablaufen: - Durch Entgasen der im Sand vorhandenen Substanzen mit flüchtigen Kohlenwasserstoffen bildet sich eine reduzierende Atmosphäre. - Aus diesen flüchtigen Stoffen spaltet sich bei der thermischen Zersetzung Glanzkohlenstoff ab, der die Sandkörner nahe der Grenzschicht mit einer dünnen Haut überzieht. - Die kohlenstoffhaltige Substanz (z. B. Kohlenstaub) wird aufgebläht, verhält sich gleichzeitig quasi-plastisch und wächst infolge ihrer großen Dilatation in die Sandporen hinein, wobei sie zu Halbkoks umgewandelt wird. Die reduzierende Atmosphäre ermöglicht die Bildung von Glanzkohlenstoff, der nach seiner atomaren Ordnung zwischen Koks und Grafit steht, und schützt ihn vor Oxidation. Er behindert wegen seiner schlechten Benetzbarkeit das Eindringen der Metallschmelze in die Poren des Formsandes und unterbindet eine Reaktion mit dem Quarzkorn. Daraus ergeben sich z. B. die günstigen Auswirkungen des Kohlenstaubzusatzes im Formstoff auf die Gussoberfläche. Durch sein typisches Erweichungsverhalten werden außerdem Sandausdehnungsfehler verringert (Tabelle 1). Steigende Zusätze an Steinkohlenstaub oder anderer Glanzkohlenstoffbildner und höhere Anteile der Zersetzungsprodukte (Koks) im Altformstoff erhöhen den Wasserbedarf des Formstoffes und verringern die Gasdurchlässigkeit. Außerdem steigt die Gefahr der Bildung einer Glanzkohlenstoffhaut und damit die Gefahr von Gussfehlern. Daraus ergeben sich technologische Grenzwerte für die Zusätze ( Tabelle 2). | https://www.giessereilexikon.com/en/foundry-lexicon/Encyclopedia/show/lustrous-carbon-4488/?cHash=e7fbef6975d95518fdae7a2c9fbe1c86 | https://www.giessereilexikon.com/giesserei-lexikon/Encyclopedia/show/glanzkohlenstoff-877/?cHash=e7fbef6975d95518fdae7a2c9fbe1c86
Low-temperature toughness | Toughness at low temperatures. With all ferritic-pearlitic steel types, i.e. body-centered cubic materials, a transition from slide failure to cleavage failure takes place due to temperature drop, i.e. transition takes place from tough to brittle material properties.Additional references:Impact testImpact specimenFracture toughnessCrack toughness | Kaltzähigkeit | Zähigkeit bei tiefen Temperaturen. Bei allen ferritisch-perlitischen Stählen, also kubisch raumzentrierten Werkstoffen, findet bei Temperaturabsenkung ein Übergang vom Gleitbruch zum Spaltbruch statt, d. h. es findet ein Übergang vom zähen zum spröden Werkstoffverhalten statt.Weiterführende Stichworte:KerbschlagbiegeversuchKerbschlagbiegeprobeBruchzähigkeitRisszähigkeit | https://www.giessereilexikon.com/en/foundry-lexicon/Encyclopedia/show/low-temperature-toughness-3882/?cHash=63efe2cdb729f61c4586be385e947547 | https://www.giessereilexikon.com/giesserei-lexikon/Encyclopedia/show/kaltzaehigkeit-267/?cHash=63efe2cdb729f61c4586be385e947547
Low-pressure density test | Device and process to test a melt sample for its gas content (Fig. 1). A small melt quantity solidifies at a defined negative pressure (80 mbar) in such a way that the gases dissolved in the melt diffuse to form a more or less porous specimen. In aluminum alloys, the hydrogen content of the melt can be estimated according to a good approximation. The negative pressure density sample and the assessment of the density or the density index enable precise determination of the quality of the melt to ensure simply and fast quality monitoring. Decisive for the acceptance and the spread of this process has been the fact that the negative pressure density sample does not only record the hydrogen content but is also influenced by the oxides. Compact, flaked or simple oxide films lead to increased diffusion of hydrogen and contaminated melts increasingly tend to form gas pores in the negative pressure density sample. The measuring principle of negative pressure density testing is very simple. When checking the gas content and contamination, approx. 80 g of aluminum melt solidify in a coated steelcrucible in a vacuum chamber at a defined negative pressure of 80 mbar. The solidification time is between 4 and 6 minutes depending on the alloy. The solidified sample is afterwards immediately cooled in water and weighed, and its density (D80mbar) is determined by means of a hydrometer. Simultaneously, a second sample of the same quantity and the same aluminum melt is demolded at atmospheric pressure and its density is also determined immediately (Datm). The density difference between the two casting samples (atmospheric pressure to a negative pressure of 80 mbar) should not exceed a defined density index value (in %). The density index is calculated according toEq. 1 DI =((Datm-D80mbar)/Datm)x 100 % The smaller the density index the cleaner the aluminum melt and the less hydrogen it contains. However, if the hydrogen concentration is increased or if the melt is highly contaminated by oxides, the density index increases. Depending on the porosity requirements of the casting, the density index should be monitored and limited to a maximum value that must not be exceeded to release casting. Favorable density index values do not exceed 2 %. Modern devices enable recording the test cycle via an operational IT network with respective programs to create statistics and to identify trends. Traceability can thus be ensured for the final customer. Negative pressure density devices are often solid and designed to meet the requirements of casting applications. Apart from necessary subsequent face coating of the test crucibles, the devices require practically no maintenance and only minimum costs occur due to sampling. For the technical data of negative pressure density devices, refer to Table 1. More videos on Foundry-Skills | Unterdruck-Dichteprobe | Gerät und Verfahren zur Prüfung einer Schmelzeprobe auf ihren Gasgehalt (Bild 1). Dabei erstarrt eine kleine Schmelzemenge bei definiertem Unterdruck (80 mbar), so dass sich während der Erstarrung die in der Schmelze gelösten Gase ausscheiden und einen mehr oder weniger porösen Probekörper ausbilden. Bei Aluminium-Legierungen kann in guter Näherung somit der Wasserstoffgehalt der Schmelze bestimmt werden. Die Unterdruckdichteprobe und die Auswertung der Dichte bzw. des Dichte-Index erlauben dem Gießer seine Schmelzequalität aussagekräftig zu bestimmen und eine einfache und schnelle Qualitätsüberwachung durchzuführen. Maßgeblich für die Akzeptanz und Verbreitung dieses Verfahrens war und ist dabei, dass die Unterdruckdichteprobe nicht nur den Wasserstoffgehalt erfasst, sondern auch von den Oxiden beeinflusst wird. Sowohl die kompakten, die flockigen oder einfachen Oxidhäute dienen dabei als Keime für ein vermehrtes Ausscheiden des Wasserstoffes und verunreinigte Schmelzen zeigen damit eine erhöhte Neigung zur Bildung von Gasporen in der Unterdruckdichteprobe. Das Messprinzip der Unterdruckdichteprüfung ist dabei sehr einfach. Bei einer Kontrolle des Gasgehaltes und der Verunreinigung erstarrt eine Aluminium-Schmelzmenge von ca. 80 g in einem geschlichteten Stahltiegel in einer Vakuumkammer bei einem definierten Unterdruck von 80 mbar. Die Erstarrungszeit dieser Probe ist legierungsabhängig und liegt bei 4 bis 6 Minuten. Die erstarrte Probe wird anschließend sofort in Wasser abgekühlt, ausgewogen und deren Dichte (D80mbar)- mittels einer Dichtewaage - bestimmt. Gleichzeitig wird zu dieser Probe eine zweite Probe gleicher Menge und gleicher Aluminium-Schmelze aber unter atmosphärischem Druck abgegossen und ebenfalls sofort deren Dichte (Datm) bestimmt. Der Dichteunterschied zwischen den beiden Gießproben (Atmosphärendruck zu einem Unterdruck von 80 mbar) sollte einen bestimmten Dichteindexwert (in %) nicht überschreiten. D.h. der Dichte-Index errechnet sich nachGlg.1 DI =((Datm-D80mbar)/Datm)x 100 % Je kleiner der Dichte-Index ausfällt, desto sauberer und wasserstoffärmer ist die Aluminiumschmelze. Liegt jedoch eine erhöhte Wasserstoffkonzentration vor bzw. ist die Schmelze stark durch Oxide verunreinigt, so nimmt der Dichte-Index zu. Je nach Anforerung des Gussteiles an die Porosität sollte daher der Dichte-Index überprüft und mit einem Maximalwert versehen werden, unter dem eine Gießfreigabe erfolgt. Gute Dichte-Index-Werte sind Werte unter 2 %. Moderne Geräte erlauben es, den Prüfzyklus über das betriebliche EDV-Netz mit entsprechenden Programmen aufzuzeichnen und damit Statistiken zu erstellen und Trends zu erkennen. Eine Rückverfolgbarkeit für den Endkunden kann damit garantiert werden. Die Unterdruckdichtegeräte sind meist robust und gießereitauglich ausgeführt. Bis auf das notwendige Nachschlichten der Prüftiegel sind die Gerät praktisch wartungsfrei und somit fallen nur geringste Kosten der Probenahme an, die technischen Daten eines Unterdruckdichte-Gerätes gehen aus Tabelle 1 hervor. Weitere Videos auf Foundry-Skills | https://www.giessereilexikon.com/en/foundry-lexicon/Encyclopedia/show/low-pressure-density-test-4232/?cHash=4edd5b1800c6e11e8d2ea049b5c1bca4 | https://www.giessereilexikon.com/giesserei-lexikon/Encyclopedia/show/unterdruck-dichteprobe-619/?cHash=4edd5b1800c6e11e8d2ea049b5c1bca4
Low-alloyed ductile iron | The mechanical properties of ductile iron defined in standards and regulations is based on evaluations of unalloyed iron without any heat treatment, except thick walled castings of the grades GJS-700 and GJS-800 (the Pearlitic matrix can just be achieved by alloying elements). Therefore it is a relative unknown fact that alloying achieves substantially more favorable combinations of strength, toughness and, above all, of the 0.2% offsetyield strength. This can be applied as-cast, as well as heat treated. Besides this, the toughness of such cast iron does not need to decrease in the Pearlitic state, while alloyed ferritic iron with optimized compositions can achieve good values of impact strength. The suitability of the cast iron for certain applications can be improved by the addition of alloying elements, i.e. by the desired influencing of the matrix and its hardness. This presupposes that the nodularity of the graphite, the nodule count and the content of non-metallic inclusions meet the requirements.Alloying elements essentially influence the chill tendency and carbide formation. It has to be mentioned first that most alloying elements shift the eutectic temperature of the stable iron-graphite system and consequently obtain a change of the carbon equivalent which directly influences the chill. In addition, the alloying elements change the equilibrium solidus temperature of the iron-graphite-eutecticum (stable system) and of the iron-carbide-eutecticum (metastable system) as given in fig 1. Because the alloying elements influence both eutectic temperatures, they affect the range of the interval between both eutectic temperatures and subsequently the supercooling intensity which is still admissible for chill avoidance. With regard to the chill the effect of the alloying elements is equal to or greater than the effect on the carbon equivalent.The effect of alloying elements on ductile iron properties is based on its influence on the ferrite/pearlite ratio of the matrix and on the work-hardening of ferrite and pearlite. Alloying elements increase the ferrite strength, above all by solid solution strengthening, as well as the hardness of the pearlite by decreasing the lamellar spacing between cementite and ferrite. The ferrite/pearlite ratio is influenced by various processes; among others the influence on the eutectic transformation temperature and the transformation kinetics.The extent of work-hardening by alloying elements depends upon the matrix formation, based on the different work-hardening processes of ferrite and pearlite. The extent of the work-hardening of an iron matrix, consisting of ferrite and pearlite, depends upon the ferrite/pearlite ratio. By adding silicon for example to a Pearlitic iron the strength decreases, because of the increasing ferrite content of the matrix. In case of a ferritic iron increasing strength can be observed by solid solution hardening of the ferrite.The addition of copper and manganese yields a considerable increase of strength for ferritic iron. In addition to the solid solution hardening of the ferrite and pearlite both increase the pearlite content of the matrix. For cast iron, already having a Pearlitic matrix, increasing manganese and copper content result in increased strength by the work-hardening of the pearlite, but the gradient is flatter than that of the Pearlitic/Ferritic structures. Charting the strength against the content of alloying elements in a diagram, two sections are obvious: one section with steep rising strength by increasing content of alloying elements and a second section with a more flat gradient (fig. 2). The transition from the first to the second section is the point at which a total Pearlitic matrix exists. Additional references:FerriteCementiteStructureStructural matrixStructure formation of cast ironMetal matrix of cast ironMaurer diagram | Niedrig legiertes Gusseisen mit Kugelgraphit | Die in Normen und Regelwerken festgeschriebenen mechanischen Eigenschaften von Gusseisen mit Kugelgraphit beruhen auf Werten, die an unlegierten (Ausnahme bilden dickwandige Teile aus GJS-700 und GJS-800, dessen perlitische Matrix nur mit Hilfe entsprechender Legierungselemente erreichbar ist) und nicht wärmebehandelten Eisen ermittelt werden. Daher ist nur wenig bekannt, dass sich durch Legieren, sei es im Gusszustand oder nach einer Wärmebehandlung, wesentlich günstigere Kombinationen von Festigkeit und Zähigkeit und vor allem sehr gute Werte für die 0,2%-Dehngrenze erzielen lassen. Dabei braucht die Zähigkeit solcher Gusseisen im perlitischen Zustand nicht vermindert zu werden, während legierte ferritische Eisen mit optimierten Zusammensetzungen sehr gute Werte der Kerbschlagzähigkeit aufweisen können. Durch Zusatz von Legierungselementen, d. h. durch gewünschte Beeinflussung der Grundmasse und ihrer Härte, kann also die Eignung des Gusseisens für bestimmte Anwendungen verbessert werden. Voraussetzung dabei ist, dass die Nodularität des Graphits, die Kugelzahl und der Gehalt an nichtmetallischen Einschlüssen den Anforderungen entsprechen.Legierungselemente können die Neigung zur Weißerstarrung und Karbidbildung wesentlich beeinflussen. Als erstes sei erwähnt, dass die meisten Legierungselemente die eutektische Temperatur des stabilen Systems Eisen-Graphit verschieben, somit eine Änderung im Kohlenstoffäquivalent herbeiführen, und damit einen direkten Einfluss auf die Weißerstarrung nehmen. Hinzu kommt, dass Legierungselemente die Gleichgewichts-Solidustemperaturen für das Eisen-Graphit-Eutektikum (stabiles System) und für das Eisen-Carbid-Eutektikum (metastabiles System) nach Bild 1 verändern.Da die Legierungselemente beide eutektische Temperaturen beeinflussen, wirken sie sich praktisch auf die Breite des Intervalls zwischen diesen zwei eutektischen Temperaturen und folglich auf die Höhe der Unterkühlung, die zur Vermeidung von Weißerstarrung noch zulässig ist, aus. Dieser Legierungseffekt ist hinsichtlich der Weißerstarrung gleich oder größer als jener auf das Kohlenstoffäquivalent.Die Wirkung von Legierungselementen auf die Eigenschaften von Gusseisen mit Kugelgraphit beruht auf ihrem Einfluss auf das Ferrit-Perlit-Verhältnis in der Grundmasse und ihrem Einfluss auf die Verfestigung von Ferrit und Perlit. Legierungselemente steigern sowohl die Festigkeit des Ferrits, vor allem durch Mischkristallverfestigung, als auch die Härte von Perlit durch Verringerung des Lamellenabstandes zwischen Zementit und Ferrit. Das Ferrit-Perlit-Verhältnis beeinflussen sie über mehrere Mechanismen, darunter durch den Einfluss auf die eutektoide Umwandlungstemperatur und Kinetik der Umwandlung.Das Ausmaß der durch Legierungselemente erreichten Verfestigung hängt von der Ausbildung der Grundmasse ab. Dies beruht darauf, dass in Ferrit und Perlit unterschiedliche Verfestigungsmechanismen wirken. In Eisen mit Grundmassen aus Ferrit und Perlit hängt das Ausmaß der Verfestigung vom Ferrit-Perlit-Verhältnis ab. Wenn z. B. einem perlitischenGusseisen Silizium zugesetzt wird, kommt es zu einem Abfall der Festigkeit, da Silizium den Ferritgehalt der Grundmasse erhöht. In einem ferritischen Gusseisen wird dagegen die Festigkeit aufgrund der Mischkristallverfestigung des Ferrits erhöht. Eine erhebliche Festigkeitssteigerung kann man beim ferritischen Eisen durch Zusatz von Kupfer und Mangan erhalten, da beide zusätzlich zu ihrer Mischkristallverfestigung von Ferrit und Perlit den Perlitgehalt der Grundmasse erhöhen.In Gusseisen dagegen, die bereits eine weitgehend perlitische Grundmasse besitzen, führen steigende Mangan- und Kupfergehalte durch die Verfestigung des Perlits ebenfalls zu einer Festigkeitssteigerung, aber der Anstieg ist flacher als in Eisen mit perlitisch-ferritischemGefüge. Wenn man daher die Festigkeit gegen den Gehalt an Legierungselementen aufträgt, kann man zwei Bereiche erkennen: einen Bereich, in dem die Festigkeit mit dem Legierungsgehalt steil ansteigt und einen zweiten mit flacherem Anstieg (Bild 2). Der Übergang vom ersten in den zweiten Bereich liegt beim Übergang zu einer vollperlitischen Grundmasse. Weiterführende Stichworte:FerritPerlitZementitGefügeGefügegrundmasseGefügeausbildung von GusseisenMetallische Grundmasse von GusseisenMaurer-Diagramm | https://www.giessereilexikon.com/en/foundry-lexicon/Encyclopedia/show/low-alloyed-ductile-iron-4931/?cHash=9af074b5f16d068e1a791a6562b6ddd9 | https://www.giessereilexikon.com/giesserei-lexikon/Encyclopedia/show/niedrig-legiertes-gusseisen-mit-kugelgraphit-4930/?cHash=9af074b5f16d068e1a791a6562b6ddd9
Low pressure gravity die casting process | Casting process in which the melt is poured from a pressurized pouring furnace via a riser tube into a permanent mold (die). This process is mainly used in the production of light metal castings, particularly those made from aluminum casting alloys (see Low pressure casting plant) but also those made of magnesium alloys (magnesium low pressure casting plant) with a casting weight of around 1 to approx. 70kg. However, there are also plants for heavy metal casting (brass casting).This process is widely used in the production of aluminum wheels. The production of castings with complex designs is possible using the low pressure casting process, examples are: crankcases, cylinder heads, pump casing and chassis parts.Design and principleThe metal die is on the top of the holding furnace and pouring furnace which is closed and air-tight and is connected to the furnace via a riser tube. Fig. 1 shows the design of a low pressure gravity die casting unit.By pressurizing the furnace with air or an inert gas with relatively low overpressure (usually from 200 to 1000mbar), the melt rises up in the riser tube and fills the mold cavity from underneath. The overpressure is maintained until the casting has solidified or the solidification in the gate nozzle is complete (pressure pattern in Fig. 2). The length of the solidification time is dependent on the casting and must be determined on a case-by-case basis through suitable measurements with temperature sensors near to the location in which the casting finally solidifies or the solidification time can be estimated relatively precisely with a solidification simulation.The particular advantage of this process lies in the fact that the riser on the casting becomes completely unnecessary in places as, theoretically, the filling pressure is maintained until the finished solidification. However, this requires the melt to be separated from the solidified sprue in exactly the right place. In order to ensure sufficient reliability, the riser tube is fitted with a conical narrowing in the upper area and, through additional heating of the part of the riser tube underneath this narrow part, it is ensured that the solidification does not progress downwards and block the riser tube. Usually, in addition to this, the gate area of the die above the upper end of the riser tube is cooled (Fig. 3).The liquid metal flows back into the furnace after the pressure is reduced. The bath level must be continuously monitored or compensated for with a computer, as the casting conditions change due to the sinking of the metal level and the correction of the filling pressure is therefore necessary (initial pressure, Fig. 4).The dies are usually mechanized and fitted with pneumatic of hydraulic mold closing and core pull units and also contain mold coolers (water or compressed air, spray cooling) and temperature sensors. It is necessary to prepare the molds thoroughly through cleaning and coating. Before the first casting, the dies must be heated to the operating temperature, which must be carried out multiple times through gas heating using gas burners. In modern low pressure casting machines, the upper mold fixing plate can be swiveled. This makes it easier to clean the die and apply the coating (see Low pressure casting plant)Due to the principle of the process, the use of dies whose main parting planes are horizontal is particularly appropriate. The casting table serves as a fixed fixing plate for the lower half of the die on the side where the sprue is and is part of the closing unit. The upper, movable half of the die is fixed to the movable driving plate and is applied and removed hydraulically by the closing cylinder. The casting is ejected from the upper die by the ejector mechanism and falls onto a table which can be swiveled between both halves of the mold. The entire closing unit can be titled hydraulically in most machines and this makes it easier to access the holdingcrucible and riser tube (Fig. 5). An entire low pressure casting plant is shown in Fig. 6. Variations of the low pressure die casting process are the counterpressure casting process and the precocast process.Advantages of the process - Through the increased and smooth filling of the mold, oxide and gas inclusions can be largely avoided, as long as the ventilation is designed correctly. Ventilation is carried out via the clearance in the mold inserts and the mold parting, the ejectors, the cores and sliders and through the use of air vents. - If attention is paid to controlled solidification in the constructive design of the casting and the die, risers are not necessary. The low pressure gravity die casting procedure therefore achieves a high material utilization rate which can reach values over 90% in many cases. - The use of coated sand cores is possible due to the low overpressures and, through the combination of a die and sand cores, it is possible to design complex shapes. - The entire casting process can be automated well. Literature references:Fachkunde für gießereitechnische Berufe, Verlag Europa-Lehrmittel, Nourney, Vollmer GmbH & Co. KG, Haan Gruiten | Niederdruck-Kokillengießverfahren | Gießverfahren, bei dem die Schmelze aus einem druckbeaufschlagten Gießofen über ein Steigrohr eine metallische Dauerform (Kokille) befüllt.Das Verfahren wird vor allem zur Herstellung von Leichtmetallgussteilen, insbesondere aus Aluminiumgusslegierungen (siehe Niederdruck-Gießanlage) aber auch aus Magnesiumlegierungen (Magnesium-Niederdruckgießanlage), mit einem Stückgewicht von etwa 1 bis rd. 70 kg angewendet. Es gibt aber auch Anlagen für den Schwermetallguss (Messingguss).Sehr verbreitet ist dieses Verfahren in der Herstellung von Aluminiumrädern. Die Herstellung kompliziert gestalteter Gussstücke im Niederdruckgießverfahren ist möglich, beispielhaft seien genannt: Kurbelgehäuse, Zylinderköpfe, Pumpengehäuse und Fahrwerksteile.Aufbau und PrinzipDie Metallkokille befindet sich an der Oberseite des nach außen luftdicht abgeschlossenen Warmhalte- und Gießofens und ist mit dem Ofen über ein Steigrohr verbunden. Bild 1 zeigt den Aufbau einer Niederdruck-Kokillengießeinrichtung.Durch Beaufschlagung des Ofenraums mit Luft oder einem inerten Gas mit relativ geringem Überdruck (i. d. R. von 200 bis 1000 mbar) steigt die Schmelze im Steigrohr hoch und füllt von unten den Formhohlraum. Der Überdruck wird solange aufrechterhalten, bis das Gussteil erstarrt ist bzw. die Erstarrung im Angussmundstück abgeschlossen ist (Druckverlauf in Bild 2). Die Dauer der Erstarrungszeit ist teileabhängig und muss im Einzelfall durch geeignete Messungen mit Temperaturfühlern in der Nähe der Stelle, an der das Gussstück zuletzt erstarrt, ermittelt werden bzw. lässt sich die Erstarrungszeit mit einer Erstarrungssimulation relativ genau abschätzen. Der besondere Vorteil dieses Verfahrens besteht darin, dass teilweise auf Speiser am Gussstück vollständig verzichtet werden kann, weil der Fülldruck theoretisch bis zur beendigten Erstarrung des Gussstücks aufrecht erhalten bleibt. Dies setzt allerdings voraus, dass die Trennung der Schmelze vom erstarrten Eingusszapfen im Steigrohr genau an der richtigen Stelle erfolgt. Zur Erzielung einer ausreichenden Betriebssicherheit wird das Steigrohr im oberen Bereich mit einer konischen Verengung versehen, und durch eine zusätzliche Beheizung des unter dieser Engstelle liegenden Steigrohrabschnittes wird dafür gesorgt, dass die Erstarrung nicht nach unten fortschreitet und das Steigrohr blockiert. In der Regel wird zusätzlich der Anschnittbereich der Kokille über dem oberen Steigrohrende gekühlt (Bild 3).Das flüssige Metall läuft nach Ablassen des Druckes in den Ofen zurück. Die Badspiegelhöhe muss laufend überprüft oder rechnerisch kompensiert werden, da sich durch das Absinken des Metallspiegels die Gießbedingungen verändern und deshalb die Korrektur des Fülldruckes notwendig ist (Vordruck, Bild 4). Die Kokillen sind meist mechanisiert und mit pneumatischen oder hydraulischen Formschließ- und Kernzugeinrichtungen ausgerüstet und beinhalten auch die Formkühlung (Wasser- oder Druckluft-, Sprühnebelkühlung) und Thermofühler. Eine gründliche Formenvorbereitung durch Reinigen und Schlichten ist notwendig. Vor dem ersten Abguss müssen die Kokillen auf Betriebstemperatur erwärmt werden, was vielfach durch Gasbeheizung mittels Gasbrennern vorgenommen wird. Bei modernen Niederdruck-Gießmaschinen ist die obere Formaufspannplatte schwenkbar ausgeführt. Dies erleichtert das Reinigen der Kokille und das Auftragen der Schlichte (siehe Niederdruck-Gießanlage)Auf Grund des Verfahrensprinzips bietet sich vor allem die Verwendung von Kokillen mit waagerechter Hauptteilungsebene an. Der Gießtisch dient als feste Aufspannplatte für die untere, eingussseitige Kokillenhälfte und ist Bestandteil der Schließeinheit. Die obere, bewegliche Kokillenhälfte wird an der beweglichen Fahrplatte befestigt und vom hydraulischen Schließzylinder auf- und zugefahren. Das Gussstück wird durch die Auswerfeinrichtung aus der oberen Kokille ausgestoßen und fällt auf einen zwischen den beiden Formhälften einschwenkbaren Tisch. Die gesamte Schließeinheit ist bei den meisten Maschinen hydraulisch kippbar, und dies erleichtert den Zugang zum Warmhaltetiegel und Steigrohr (Bild 5). Eine gesamte Niederdruck-Gießanlage ist in Bild 6 dargestellt. Varianten des Niederdruck-Kokillengießverfahrens sind das Gegendruck-Gießverfahren bzw. das Precocast-Verfahren. Vorteile des Verfahrens - Durch die steigende und ruhige Formfüllung lassen sich Oxid- und Gaseinschlüsse weitestgehend verhindern, sofern die Entlüftung korrekt ausgelegt wird. Die Entlüftung erfolgt über die Spiele bei den Formeinsätzen und die Formteilung, den Auswerfern, den Kernen und Schiebern und durch das Einsetzen von Entlüftungsdüsen. - Wird bei der konstruktiven Gestaltung des Gussteiles und der Kokille auf eine gelenkte Erstarrung geachtet, so können Speiser entfallen. Das Niederdruck-Kokillengießverfahren erreicht somit einen hohen Materialausnutzungsgrad, der in vielen Fällen Werte über 90 % erreichen kann. - Der Einsatz von geschlichteten Sandkernen ist aufgrund der geringen Überdrücke möglich und durch die Kombination von Kokille und Sandkernen ist die Gestaltung komplexer Geometrien möglich. - Der gesamte Gießablauf lässt sich gut automatisieren. Literatur:Fachkunde für gießereitechnische Berufe, Verlag Europa-Lehrmittel, Nourney, Vollmer GmbH & Co. KG, Haan Gruiten | https://www.giessereilexikon.com/en/foundry-lexicon/Encyclopedia/show/low-pressure-gravity-die-casting-process-4419/?cHash=599987707d30146d1846096272777bbc | https://www.giessereilexikon.com/giesserei-lexikon/Encyclopedia/show/niederdruck-kokillengiessverfahren-807/?cHash=599987707d30146d1846096272777bbc
Low pressure gravity die casting | Castings which are produced in the low pressure gravity die casting process (Fig.1, Gauss Automazione srl.) . Mainly aluminum alloys are cast with this process, however, there are also low pressure die castings made of brass and magnesium.Further references:Low pressure gravity die casting plantTilting gravity die casting machineTilting gravity die casting processMagnesium low pressure casting plant | Niederdruck-Kokillenguss | Gusserzeugnisse, die im Niederdruck-Kokillengießverfahren (Bild 1, Gauss Automazione srl.) hergestellt werden. Überwiegend werden Aluminiumlegierungen mit diesem Verfahren vergossen, es gibt jedoch auch Niederdruckgussteile aus Messing und Magnesium.Weiterführende Stichworte:Niederdruck-GießanlageKippkokillengießmaschineKippkokillengießverfahrenMagnesium-Niederdruckgießanlage | https://www.giessereilexikon.com/en/foundry-lexicon/Encyclopedia/show/low-pressure-gravity-die-casting-4421/?cHash=c09c3c7a7db79011442cbc15ff459fd8 | https://www.giessereilexikon.com/giesserei-lexikon/Encyclopedia/show/niederdruck-kokillenguss-809/?cHash=c09c3c7a7db79011442cbc15ff459fd8
Lustrous carbon film | This defect pattern (Bilder 1 bis 3) predominantly occurs in cast iron materials (cast iron with flake graphite, nodular and vermicular graphite, melleable cast iron) but has also been observed in cast steel. This defect mainly occurs in core-intensive castings produced in organically or inorganically bound sand molds. In nodular graphite cast iron, this defect is frequently found in combination with oxide andslag inclusion. It is characterized by clearly limited, graphitic rippled, wrinkled, thin skins of lustrous carbon (EDX analysis in Figure 4), which are visible at the casting surface due to their pitted or scarred appearance (more distinct at unblasted parts) and which separate the material cohesion in the interior of castings and thus have a negative effect on mechanical and dynamic properties of the casting. Organic additives in mold materials (carbon) and binders for molds and cores (synthetic resins) develop volatile and hydrocarbon-containing materials due to the heat when being cast which are cracked in the reducing atmosphere of the mold cavity. This results in lustrous carbon which coats sand grains of the molding material at the metal/mold boundary surface and prevents a wetting through liquid casting material. During casting, the mold surface is quickly heated up to temperatures of approx. 1000 °C, where at the same time the following reactions take place: - Due to degassing of substances contained in the sand with volatile hydrocarbons, a reducing atmosphere develops. - Lustrous carbon disassociates from these volatile materials during thermal decomposition which coats sand grains with a thin membrane close to the boundary layer. - The substance containing carbon (such as carbon dust) is expanded, at the same time behaves in a quasi-plastic way and grows into the sand pores due to its large dilation where it is turned into semi-coke. The reducing atmosphere enables the development of lustrous carbon, which according to its atomic order comes between coke and graphite, and protects it from oxidation. Due to its bad wettability is prevents that molten metal can get into the molding sand pores and also prevents a reaction with the quartz grain. This results e.g. in positive effects of the carbon dust additive in the mold material on the casting surface. Due to its typical softening characteristics the number of sand expansion defects is also reduced. If the sum of lustrous carbon-forming additives (s. Lustrous carbon former) is too high, the lustrous carbon films may be detached due to occurring gas pressure and through turbulent mold filling and may pile up at the casting surface due to density differences or within the structure during solidification. If cold box cores or Croning cores are inserted into bentonite-bound, carbon dust-containing molds (mold and core forming materials for these processes produce significant amounts of lustrous carbon), oversupply of lustrous carbon may be available so that the lustrous carbon films formed are inevitably detached. Excessive proportions of reclaimed material in the core mold material (used core sand) may also promote occurrence of this defect. In most cases oversupply can be identified from the fact that the surfaces are extremely smooth, similar to cold casting (cold shuts), although cold casting methods are actually not used, which can be seen from parting line burrs, for example. In thick-walled castings produced of cast iron materials in evaporative patterncasting processes (lost-foam method) this defect can also be observed. In this scenario, the cause of the defect is the rigid polystyrene foam that is used for the patterns and which evaporates during casting. In addition to hydrogen and carbon oxides these pyrolysis gasses contain hydrocarbons, which may lead to lustrous carbon oversupply upon long-term thermal loads. Measures for prevention (acc. to S. Hasse, FT&E): 1. Reduction of lustrous carbon formation in mold sand, i.g. reduction of the addition quantities of coal dust < 4 % or utilization of other carbon carriers with lower lustrous carbon forming capacity. 2. Reducing the quantity of coresand added to bentonite-bound mold material, particularly core residues with no or little thermal loads (core prints, sand cake/lumps). 3. Reduction of the quantity of binder added for core-making or drawing on binders with lower lustrous carbon-forming capacities. 4. Reduction of the proportion of reclaimed material in the core molding material. 5. Venting core cases through core prints and the mold parting line(s). 6. Application of a facing coat or adjustment of a thicker facing coat; no facing coat on core prints, or check core prints for facing coat residues. 7. Improvement of the permeability to gas of the molding material, if required reduce the compacting pressure of the molding machinery. 8. Increase in casting temperature, fast casting with laminar flow. 9. For pattern-making in lost-foam casting methods only use special hard foam materials that generate less hydrocarbons during casting (e.g. polymethyl methacrylate PMMA). | Glanzkohlenstoffhaut | Das Fehlerbild (Bilder 1 bis 3) tritt vorwiegend bei Eisengusswerkstoffen (Gusseisen mit Lamellen-, Kugel- und Vermiculargrafit, Temperguss) auf, ist aber auch bei Stahlguss schon beobachtet worden. Dieser Fehler tritt hauptsächlich bei kernintensivem Guss auf, der in organisch oder anorganisch gebundenen Sandform gefertigt wird. Bei Gusseisen mit Kugelgrafit tritt der Fehler häufig in Verbindung mit Oxid- und Schlackeneinschlüssen auf. Er stellt sich durch scharf begrenzte, grafitisch faltige, runzelige, dünne Häutchen aus Glanzkohlenstoff (EDX-Analyse in Bild 4) dar, welche an der Gussteiloberfläche durch narbenähnliches Aussehen sichtbar sind (deutlicher an ungestrahlten Teilen) und im Gussteilinneren den Werkstoffzusammenhang trennen und somit die mechanischen und dynamischen Eigenschaften des Gussstückes negativ beeinflussen. Organische Zusatzstoffe in Formstoffen (Kohlenstoff) und Bindemittel für Formen und Kerne (Kunstharze) entwickeln in der Gießhitze kohlenwasserstoffhaltige, flüchtige Stoffe, die in der reduzierenden Atmosphäre des Formholraumes verkrackt werden. Dabei entsteht Glanzkohlenstoff, der die Sandkörner des Formstoffes an der Grenzfläche Metall/Form einhüllt und eine Benetzung durch den flüssigen Gusswerkstoff verhindert. Beim Gießen wird die Formoberfläche in sehr kurzer Zeit auf Temperaturen von rund 1000°C erhitzt, wobei praktisch gleichzeitig folgende Reaktionen ablaufen: Durch Entgasen der im Sand vorhandenen Substanzen mit flüchtigen Kohlenwasserstoffen bildet sich eine reduzierende Atmosphäre Aus diesen flüchtigen Stoffen spaltet sich bei der thermischen Zersetzung Glanzkohlenstoff ab, der die Sandkörner nahe der Grenzschicht mit einer dünnen Haut überzieht Die kohlenstoffhaltige Substanz (z. B. Kohlenstaub) wird aufgebläht, verhält sich gleichzeitig quasi-plastisch und wächst infolge ihrer großen Dilatation in die Sandporen hinein, wobei sie zu Halbkoks umgewandelt wird Die reduzierende Atmosphäre ermöglicht die Bildung von Glanzkohlenstoff, der nach seiner atomaren Ordnung zwischen Koks und Grafit steht, und schützt ihn vor Oxidation. Er behindert wegen seiner schlechten Benetzbarkeit das Eindringen der Metallschmelze in die Poren des Formsandes und unterbindet eine Reaktion mit dem Quarzkorn. Daraus ergeben sich z. B. die günstigen Auswirkungen des Kohlenstaubzusatzes im Formstoff auf die Gussoberfläche. Durch sein typisches Erweichungsverhalten werden außerdem Sandausdehnungsfehler verringert.Ist die Summe der Glanzkohlenstoff bildenden Zusätze (s. Glanzkohlenstoffbildner) nun zu groß, so können durch den auftretenden Gasdruck und durch turbulente Formfüllung diese Glanzkohlenstoffhäutchen abgelöst werden und sich auf Grund der Dichteunterschiede an der Gussoberfläche oder auch während der Erstarrung im Gefüge abbilden. Werden in bentonitgebundene, kohlenstaubhaltige Formen für Eisenguss Cold-Box- oder Croning-Kerne eingelegt (Form- und Kernformstoffe dieser Verfahren bilden erhebliche Mengen Glanzkohlenstoff), so kann ein Überangebot an Glanzkohle vorliegen, so dass es zum Ablösen von Glanzkohlenstoffhäutchen kommen muss.Auch hohe Regeneratanteile im Kernformstoff (Kernaltsand) können diesen Fehler fördern. Dieses Überangebot ist auch in den meisten Fällen daraus ersichtlich, dass die Oberflächen äußerst glatt sind, ähnlich wie bei Kaltguss (Kaltlauf), welcher aber tatsächlich nicht vorliegt, weil beispielsweise Teilungsgrat ausgelaufen ist.Auch in dickwandigen Gussstücken aus Gusseisenwerkstoffen, die nach dem Vollformgießverfahren (Loast-Foam Prozess) hergestellt wurden, ist dieser Fehler beobachtet worden. Ursache ist hier der für die Modelle verwendete Polystyrol-Hartschaum, der beim Gießen vergast. Diese Pyrolysegase enthalten neben Wasserstoff und Kohlenoxiden auch Kohlenwasserstoffe, aus denen bei längerer thermischer Beanspruchung Glanzkohlenstoffüberschuss entstehen kann.Maßnahmen zur Vermeidung (nach S. Hasse, FT&E)1. Glanzkohlenstoffbildung im Formsand reduzieren, d. h. Absenkung der Zugabemengen an Steinkohlenstaub < 4 % oder Einsatz anderer Kohlenstoffträger mit geringerem Glanzkohlenstoffbildungsvermögen.2. Kernsandzulauf zum bentonitgebundenen Formstoff, vor allem thermisch wenig bis unbelastete Kernreste (Kernmarken, Knollen) reduzieren.3. Reduzierung der Binderzugabe bei der Kernherstellung oder auf Binder mit geringerem Glanzkohlenstoffbildungsvermögen umstellen.4. Verringerung des Regeneratanteils im Kernformstoff anstreben.5. Kerngase über Kernmarken und Formteilung ableiten.6. Kerneschlichten oder Schlichteschicht dicker einstellen; Kernmarken nicht schlichten bzw. auf Schlichtereste überprüfen.7. Gasdurchlässigkeit des Formstoffes verbessern, evtl. Verdichtungsdruck der Formanlage reduzieren.8. Gießtemperatur erhöhen, schnelles Gießen mit laminarer Strömung.9. Für die Modellherstellung beim Vollformgießen nur solche speziellen Hartschaumstoffe verwenden, die beim Gießen weniger Kohlenwasserstoffe bilden (z.B. Polymethylmetacrylat PMMA). | https://www.giessereilexikon.com/en/foundry-lexicon/Encyclopedia/show/lustrous-carbon-film-3796/?cHash=050c6583c9c614927660569e861151bf | https://www.giessereilexikon.com/giesserei-lexikon/Encyclopedia/show/glanzkohlenstoffhaut-181/?cHash=050c6583c9c614927660569e861151bf
Lustrous carbon former | Substances of mainly organic nature containing C-H compounds that volatilize under the effect of the casting temperature. The resulting gas atmosphere is oversaturated with carbon and has a reducing effect. Eventually, the oversaturation with C becomes so high that pyrolitic carbon is diffused on the surface of the solid material in the form of lustrous carbon. They are added to the bentonite bonded molding material in the form of C carriers. (s. Lustrous carbon). More videos on Foundry-Skills | Glanzkohlenstoffbildner | Überwiegend Stoffe organischer Natur welche C-H-Verbindungen enthalten, die sich unter Einwirkung der Gießtemperatur verflüchtigen. Die entstandene Gasatmosphäre ist mit Kohlenstoff übersättigt und besitzt eine reduzierende Wirkung. Die Übersättigung mit C wird letztlich so groß, dass sich pyrolitischer Kohlenstoff in Form von Glanzkohlenstoff auf der Feststoffoberfläche abscheidet. Sie werden in Form von C-Trägern dem bentonitgebundenen Formstoff zugemischt. (s. Glanzkohlenstoff). Weitere Videos auf Foundry-Skills | https://www.giessereilexikon.com/en/foundry-lexicon/Encyclopedia/show/lustrous-carbon-former-3813/?cHash=9f92b312b4047d4db6176b306c1d8f79 | https://www.giessereilexikon.com/giesserei-lexikon/Encyclopedia/show/glanzkohlenstoffbildner-198/?cHash=9f92b312b4047d4db6176b306c1d8f79
Low-pressure casting plant | Casting machine for the production of castings according to the low-pressure gravity die casting method. Fig. 1 shows an exemplary design of a state-of-the-art low-pressure casting plant with the technical data given in Table 1. Based on the principle of the process (for a detailed description, see under Low-pressure gravity die casting process or the animation in Video 1), the use of dies whose main parting planes are horizontal is particularly appropriate. Structure The casting table serves as a fixed fixing plate for the lower half of the die on the side where the downsprue is and is part of the closing unit. The upper, movable half of the die is fixed to the movable driving plate and is applied and removed by the hydraulic closing cylinder; it can be swiveled out from the system shown in Fig. 1 for cleaning and subsequent face coating. The casting is ejected from the upper die by the ejector mechanism and falls onto a table which can be swiveled between both halves of the mold. Today’s dies are usually mechanized and fitted with pneumatic or hydraulic mold closing and core pull units and also contain mold coolers (water or compressed air, spray cooling) and temperature sensors to record the die temperature. It is necessary to thoroughly prepare the molds for this process through cleaning and face coating. Moreover, in modern low-pressure casting machines, the upper mold fixing plate can also be swiveled (Fig. 2), considerably facilitating die cleaning and application of the face coating.Advantages - Clean, low-turbulence casting - High productivity thanks to high travel speeds - Production with multiple dies possible - Low-strain closing of the upper carriage even with asymmetrical tool arrangements - Optimum ergonomics for die cleaning - Ease of maintenance All Figures Fill GmbH niederdruck-anlage-video Video 1: Principle of the low-pressure gravity die casting process, animation by Les Fondeurs de France and CTIF | Niederdruck-Gießanlage | Gießmaschine zur Erzeugung von Gussteilen nach dem Niederdruck-Kokillengießverfahren.Bild 1 zeigt ein Ausführungsbeispiel einer modernen Niederdruck-Gießanlage, deren technische Daten sind in Tabelle 1 angeführt. Auf Grund des Verfahrensprinzips (ausführlich beschrieben unter dem Stichwort Niederdruck-Kokillengießverfahren bzw. im Film 1 als Animation) bietet sich vor allem die Verwendung von Kokillen mit waagerechter Hauptteilungsebene an. Der Gießtisch dient als feste Aufspannplatte für die untere, eingussseitige Kokillenhälfte und ist Bestandteil der Schließeinheit. Die obere, bewegliche Kokillenhälfte wird an der beweglichen Fahrplatte befestigt und vom hydraulischen Schließzylinder auf- und zugefahren, und kann bei der Anlage in Bild 1 zur Reinigung und dem Nachschlichten ausgeschwenkt werden. Das Gussstück wird durch die Auswerfeinrichtung aus der oberen Kokille ausgestoßen und fällt auf einen zwischen den beiden Formhälften einschwenkbaren Tisch. Die Kokillen sind heute meist mechanisiert und mit pneumatischen oder hydraulischen Formschließ- und Kernzugeinrichtungen ausgerüstet und beinhalten auch die Formkühlung (Wasser- oder Druckluft-, Sprühnebelkühlung) und die Thermofühler zur Aufzeichnung der Kokillentemperatur. Eine gründliche Formenvorbereitung durch Reinigen und Schlichten ist für dieses Verfahren notwendig. Dazu ist bei modernen Niederdruck-Gießmaschinen die obere Formaufspannplatte schwenkbar ausgeführt (Bild 2), wodurch das Reinigen der Kokille und das Auftragen der Schlichte wesentlich erleichtert werden.Vorteile - Turbulenzarmes, sauberes Gießen - Hohe Produktivität durch hohe Verfahrgeschwindigkeiten - Produktion mit mehreren Kokillen möglich - Verspannungsarmes Schließen des oberen Verfahrwagens auch bei asymmetrischer Werkzeugbestückung - Ergonomie-optimiertes Reinigen der Kokille - Wartungsfreundlichkeit Alle Bilder Fill GmbH | https://www.giessereilexikon.com/en/foundry-lexicon/Encyclopedia/show/low-pressure-casting-plant-4580/?cHash=5a4f79d95e4dba9fb7c498789d5b5efc | https://www.giessereilexikon.com/giesserei-lexikon/Encyclopedia/show/niederdruck-giessanlage-969/?cHash=5a4f79d95e4dba9fb7c498789d5b5efc
Long-term inoculant | Inoculants for molten cast iron which maintain the inoculating effect for a longer period; they are less subjected to the fading effect of conventional inoculants. Thus the nucleation state obtained by inoculation can be maintained over longer periods of quieting and at higher temperatures. Long-term inoculants contain approx. 45 to 55% of silicon, approx. 10% of carbon and other elements effective for inoculation. These inoculants are usually protected by patent and are added in amounts of 0.1 to 0.3% depending on furnace type, melting process, oxygen supply and the required mechanical properties of the material.Additional references:Mold inoculationInoculation wireInoculationInoculation bodyInoculant inclusions | Langzeitimpfmittel | Impfmittel für Gusseisenschmelzen, welche die Impfwirkung länger anhalten und nicht so deutlich dem Abklingeffekt von konventionellen Impfmitteln unterliegen. Somit wird der durch die Impfung erzielte Keimzustand über längere Abstehzeiten und auch bei hohen Temperaturen aufrechterhalten. Langzeitimpfmittel enthalten ca. 45 bis 55 % Silizium, rund 10 % Kohlenstoff und der Rest sind weitere impfwirksame Elemente. Diese Impfmittel sind in der Regel patentrechtlich geschützt und werden je nach Ofentyp, Schmelzführung, Sauerstoffangebot und den zu erreichenden mechanischen Eigenschaften des Werkstoffes in Mengen von 0,1 bis 0,3 % zugesetzt.Weiterführende Stichworte:FormimpfungImpfdrahtImpfenImpfkörperImpfmitteleinschlüsse | https://www.giessereilexikon.com/en/foundry-lexicon/Encyclopedia/show/long-term-inoculant-3920/?cHash=702cef65c95bd9f6bbc0b6d0a2b74e50 | https://www.giessereilexikon.com/giesserei-lexikon/Encyclopedia/show/langzeitimpfmittel-305/?cHash=702cef65c95bd9f6bbc0b6d0a2b74e50
Locating core | Is used for correct location and mutual guiding of mold and core parts. From the parting plane (s. Mold joint) they protrude into the parts to be guided and located in the form of cones or trunkated pyramids. This prevents offset of the mold. The corresponding core locations are established by means of core prinst that are incorporated in pattern plates or at core box levels.Additional references:Core assemblyCore location clearanceCore print clearance | Führungskern | Dient zum gegenseitigen Führen von Form und Kernteilen. Von der Teilungsfläche (s. Formteilung) ragen sie in Form eines Kegels oder Pyramidenstumpfes in die zu führenden Teile hinein. Damit wird ein Formversatz vermieden. Die entsprechenden Kernlager werden durch Kernmarken, die an Modellplatten oder Kernkastenebenen anzubringen sind, ausgebildet.Weiterführende Stichworte:KernmontageKernlagerspielKernmarkenspiel | https://www.giessereilexikon.com/en/foundry-lexicon/Encyclopedia/show/locating-core-3785/?cHash=997a180be007883df2de9260a7307b35 | https://www.giessereilexikon.com/giesserei-lexikon/Encyclopedia/show/fuehrungskern-170/?cHash=997a180be007883df2de9260a7307b35
Live riser | Ordinary riser without the use of an insulating or exothermic riser sleeve. The riser is made of or shaped from the same mold material as the whole mold. Live risers should be covered with exothermiccovering powder so that they can maintain their feeding power for a long time. | Naturspeiser | Der Speiser wird aus dem gleichen Formstoff wie die gesamte Form ohne Verwendung isolierender oder exothermer Speisereinsätze hergestellt bzw. daraus ausgeformt. Naturspeiser sollten mit exothermen Abdeckpulver abgedeckt werden, damit sie ihre Speisungsvermögen lange aufrecht erhalten können. | https://www.giessereilexikon.com/en/foundry-lexicon/Encyclopedia/show/live-riser-4374/?cHash=8ddaefd25f70ccd01300fabe6c38c1f6 | https://www.giessereilexikon.com/giesserei-lexikon/Encyclopedia/show/naturspeiser-762/?cHash=8ddaefd25f70ccd01300fabe6c38c1f6
Loose piece | Loose piece of a pattern which is attached to the pattern during molding, remains in the mold during lift-off and is only then removed separately.It is used for undercuts if the mold joint cannot be positioned in this cross section. A good loose piece has a dovetail guide; its precise position can also be secured by means of screws or pins depending on the size and grade of the pattern.Disadvantages of loose pieces include the additional work for the molder, possible damage to the mold during lift-off, jamming of the guide, premature wear and possible ramming errors during molding. Therefore, loose pieces should be avoided, e.g. by using outer cores.In the same way, attachments are used for gravity dies and pressure dies. They are used for demolding undercuts. | Losteil | Loses Modellteil, das beim Einformen an das Modell angesteckt wird, nach dem Abheben des Modells in der Form bleibt und erst dann gesondert herausgezogen wird. Es kommt also bei Hinterschneidungen zum Einsatz wenn die Formteilung nicht durch diesen Querschnitt gelegt werden kann. Ein gutes Losteil besitzt eine Schwalbenschwanzführung, seine genaue Lage kann auch je nach Modellgröße und -güte durch Schrauben, Ansteckstifte gewährleistet werden.Nachteile von Losteilen sind die erforderliche zusätzliche Formerarbeit, eine mögliche Beschädigung der Form beim Ausheben, ein Klemmen der Führung, früher Verschleiß und ein mögliches Verstampfen beim Formen. Deshalb sollten Losteile beispielsweise durch Außenkerne vermieden werden. In gleicher Weise werden Ansteckteile auch bei Kokillen und Druckgießform verwendet. Sie dienen zum Ausformen von Hinterschneidungen. | https://www.giessereilexikon.com/en/foundry-lexicon/Encyclopedia/show/loose-piece-4652/?cHash=1b17f165d17fad48afa6bf5a31b2f1f1 | https://www.giessereilexikon.com/giesserei-lexikon/Encyclopedia/show/losteil-1041/?cHash=1b17f165d17fad48afa6bf5a31b2f1f1
Local melting | Exceeding the solidus temperature and melting of metallic materials. Particularly at too high operating temperatures or too high temperatures duringheat treatment, local melting points may occur in the structure. This occurs mostly in low-melting phases and eutectics and in the structural range around the grain boundaries. The grain boundaries are potential subject to segregation during solidification and often have a lower solidus temperature than the matrix material or the structural matrix. | Aufschmelzung | Fachbegriff bei Überschreiten der Solidustemperatur, wobei metallische Werkstoff zu schmelzen beginnen. Insbesondere bei zu hoher Betriebstemperatur oder zu hoher Temperatur im Zuge einer Wärmebehandlung können im Gefüge lokale Aufschmelzungen (Anschmelzungen) auftreten. Davon betroffen sind vor allem niedrig schmelzende Phasen und Eutektika und die Gefügebereiche um die Korngrenzen. Die Korngrenzen sind bevorzugte Seigerungszonen während der Erstarrung und weisen oft eine geringere Solidustemperatur als der Matrixwerkstoff bzw. die Gefügegrundmasse auf. | https://www.giessereilexikon.com/en/foundry-lexicon/Encyclopedia/show/local-melting-4220/?cHash=f95486a80bef79e20653ac01088a9cee | https://www.giessereilexikon.com/giesserei-lexikon/Encyclopedia/show/aufschmelzung-606/?cHash=f95486a80bef79e20653ac01088a9cee
Liquidus line | Line in the phase diagram of an alloy system connecting all liquidus temperatures and delimiting the temperature range in which the melt is only present in the liquid state.Additional references:Solidification intervalSolidus lineSolidus temperature | Liquiduslinie | Linie im Zustandsschaubild eines Legierungssystems, die alle Liquidustemperaturen verbindet und den Temperaturbereich des ausschließlich flüssigen Zustandes (der Schmelze) abgrenzt.Weiterführende Stichworte:ErstarrungsintervallSoliduslinieSolidustemperatur | https://www.giessereilexikon.com/en/foundry-lexicon/Encyclopedia/show/liquidus-line-4369/?cHash=35f6257324c1d30002f6f8aaeba354a9 | https://www.giessereilexikon.com/giesserei-lexikon/Encyclopedia/show/liquiduslinie-757/?cHash=35f6257324c1d30002f6f8aaeba354a9
Liquidus temperature | The temperature of alloys below which the melt starts solidifying (liquidus line not reached) which is completed once the lower solidus temperature (or solidus line) has been reached (see also Solidification, Solidification interval).The liquidus and solidus temperature for pure metals (the liquidus temperature corresponds to the melting point) and eutectically composed alloys (see eutectic alloys) are identical. | Liquidustemperatur | Temperatur einer Legierung, bei deren Unterschreitung die Schmelze zu erstarren beginnt (Unterschreitung der Liquiduslinie), die dann bei Erreichen der tiefer gelegenen Solidustemperatur (bzw. bei der Soliduslinie) beendet ist (siehe auch Erstarrung, Erstarrungsintervall). Bei reinen Metallen (hier entspricht die Liquidustemperatur dem Schmelzpunkt) und eutektisch zusammengesetzten Legierungen (s. eutektische Legierung) sind Liquidus- und Solidustemperatur identisch. | https://www.giessereilexikon.com/en/foundry-lexicon/Encyclopedia/show/liquidus-temperature-3921/?cHash=61ecdfb52f493ec3eb999c0f13676602 | https://www.giessereilexikon.com/giesserei-lexikon/Encyclopedia/show/liquidustemperatur-306/?cHash=61ecdfb52f493ec3eb999c0f13676602
Lining | Refractory coating for melting and casting equipment which is essentially available as a basic, acidic or neutral lining.Primarily, dry masses are used that are pre-mixed with sintering agents and ready to use without requiring prior mixing.Basic liningCoating of furnaces, ladles, casting vessels and the like with refractories (ramming masses, bricks: see Magnesite mass, Magnesia brick) which mainly consist of basic metal oxides such as magnesite, chrome-magnesite, magnesite-chrome (see Magnesia-chrome brick), chromite, dolomite or forsterite or limestone. They contain approx. 88% MgO, up to 10% Al2O3 and approx. 2% SiO2.Basic masses have a normal application temperature of 1650°C, with a maximum temperature load of 1800°C being possible for short durations.Acidic liningCoating of furnaces, ladles, casting vessels and the like with refractories (ramming masses, bricks) which mainly consist of acidic oxides such as quartzite (SiO2) or quartz sand.Acidic masses contain approx. 98.5% SiO2 and their application temperatures are usually around 1600°C, while a maximum of 1700°C can be achieved over short durations.Neutral liningCoating of furnaces, ladles, casting vessels and the like with refractories which are neither basic nor acidic, i.e. with a basicity or acidity = 1.0. Neutral masses contain approx. 84.5% Al2O3 and up to 13% MgO.For neutral masses, the normal application temperature is 1650°C and may rise to a maximum of 1750°C for short durations. | Zustellung | Feuerfeste Auskleidung von Schmelz- und Gießeinrichtungen welche im Wesentlichen als basische, saure oder neutrale Zustellung ausgeführt wird. Es werden vorwiegend trockene Massen verwendet die gebrauchsfertig mit Sintermittel versehen sind und nicht mehr angemischt werden müssen.Basische Zustellung Auskleidung von Öfen, Pfannen, Gießgefäßen und dergleichen mit Feuerfeststoffen (Stampfmassen, Steine: s. Magnesitmasse, Magnesiastein), die vorwiegend aus basischen Metalloxiden wie Magnesit, Chrommagnesit, Magnesitchrom (s. Magnesiachromstein), Chromit, Dolomit oder Forsterit bzw. Kalkstein bestehen. Sie enthalten ca. 88 % MgO, bis 10 % Al2O3 und ca. 2 % SiO2. Basische Massen haben eine normale Anwendungstemperatur von 1650 °C, kurzfristig ist eine maximale Temperaturbelastung bis 1800 °C möglich.Saure Zustellung Auskleidung von Öfen, Pfannen, Gießgefäßen und dergleichen mit Feuerfeststoffen (Stampfmassen, Steine), die vorwiegend aus sauren Oxiden bestehen, z. B. Quarzit (SiO2) bzw. Quarzsand. Saure Massen enthalten ca. 98,5 % SiO2 und deren Anwendungstemperaturen liegen normal bei 1600 °C, kurzfristig können maximal 1700 °C erreicht werden.Neutrale Zustellung Auskleidung von Öfen, Pfannen, Gießgefäßen und dergleichen mit Feuerfeststoffen die weder basisch noch sauer sind, d. h. deren Basizität oder Azidität = 1,0 ist. Neutrale Massen enthalten ca. 84,5 % Al2O3 und bis zu 13 % MgO. Bei den neutralen Massen liegt die normale Anwendungstemperatur bei 1650 °C und kann kurzfristig bei maximal 1750 °C liegen. | https://www.giessereilexikon.com/en/foundry-lexicon/Encyclopedia/show/lining-4665/?cHash=25fc74e53130de3b35a0741a4b5c1058 | https://www.giessereilexikon.com/giesserei-lexikon/Encyclopedia/show/zustellung-1054/?cHash=25fc74e53130de3b35a0741a4b5c1058
A-elongation at failure | Letter symbol for elongation at failure in tensile testing acc. to EN ISO 6892-1 (DIN EN 10002-1). Moreover, it is the designation for magnesium alloys. Ultimately, A is the letter sympol for age-proof steel used in abbreviation names; an it is the letter symobol for Ampere. | A-Bruchdehnung | Kurzzeichen für Bruchdehnung im Zugversuch nach EN ISO 6892-1 (DIN EN 10002-1). Außerdem Bezeichnung für Magnesiumlegierungen. Letzlich ist A die Bezeichnung für alterungsbeständigen Stahl und für Ampere. | https://www.giessereilexikon.com/en/foundry-lexicon/Encyclopedia/show/a-elongation-at-failure-3628/?cHash=4cc6ffd8a3894c5f3ebbfda6d72d0f6c | https://www.giessereilexikon.com/giesserei-lexikon/Encyclopedia/show/a-bruchdehnung-10/?cHash=4cc6ffd8a3894c5f3ebbfda6d72d0f6c
Liquid transportation | Automated loading of zinc or magnesium machine furnaces in hot chamber machines through liquid transportation or the transportation of an aluminum melt in transportation pans in a HGV.The use of a liquid metal transportation system in a magnesium or zinc foundry or in magnesium recycling plants is an energy and rationalization concept which is setting trends for the future and which provides crucial economic advantages.Application for magnesium die castingThe melt is pumped into the electrically heated magnesium transportation containers by a transfer pump. The transportation container is brought to the users with a fork-lift truck (Figure 1). The dosing furnace in the die casting machine is simply fitted with a holding facility if the liquid transportation concept is used.The main advantages of the concept are: - little space needed - low supply amounts for the die casting machine - considerable reduction of manual work - constant melting level in the dosing furnace - uniform melting temperature in the dosing furnace - centralized melting of the entire amount of material in a melting plant Application in zinc die castingZinc liquid transportation devices with overhead rails (Figure 2) enable zinc machine furnaces to be supplied with liquid zinc from a pre-melting furnace or a remelting furnace in a fully automated way.A transportation trolley with an electric drive for the longitudinal movement and the lifting motion picks up a zinc melt container (Figure 3). The transportation trolley is equipped with a weighing device in order to determine how much melt remains in the melt container. The filling of the transportation container and the transfer into the machine furnace is done with a two-channel system.Additional references:Magnesium melting and dosing furnaceMagnesium hot chamber furnace | Flüssigtransport | Automatisierte Beschickung durch Flüssigtransport von Zink- oder Magnesium-Maschinenöfen an Warmkammermaschinen bzw. auch Transport einer Aluminium-Schmelze auf LKW in Transportpfannen.Der Einsatz eines Flüssigmetalltransportsystems in der Magnesium- oder Zink-Druckgießerei oder an Magnesium-Recycling Anlagen entspricht der Umsetzung eines zukunftsweisenden Energie- und Rationalisierungskonzeptes und eröffnet entscheidende wirtschaftliche Vorteile. Anwendung für Magnesium-DruckgussDie Schmelze wird durch eine Transferpumpe in den elektrisch beheizten Magnesium-Transportbehälter gepumpt. Der Transportbehälter wird mittels Transportstapler zu den Verbrauchern gebracht (Bild 1). Der Dosierofen an der Druckgießmaschine wird bei Einsatz des Flüssigtransportkonzeptes lediglich mit Warmhalteleistung ausgestattet. Die wesentlichen Vorteile des Konzeptes sind: - wenig Platzbedarf - geringe Versorgungsleistungen an der Druckgießmaschine - deutliche Reduktion manueller Tätigkeiten - konstantes Schmelzeniveau im Dosierofen - gleichmäßige Schmelzetemperatur im Dosierofen - zentrales Schmelzen der gesamten Materialmenge in einem Schmelzwerk﻿ Anwendung im Zink-DruckgussZink-Flüssigtransport-Hängebahnen (Bild 2) ermöglichen die vollautomatische Versorgung von Zinkmaschinenöfen mit flüssigem Zink aus einem Vor- oder Rückschmelzofen. Ein Transportwagen mit elektromotorischen Antrieben für das Längsfahren und die Hubbewegung nimmt einen Zinkschmelzenbehälter (Bild 3) auf. Der Transportwagen ist mit einer Wiegeeinrichtung zur Feststellung der im Schmelzenbehälter verbliebenen Schmelze ausgestattet. Die Befüllung des Transportbehälters und Übergabe in den Maschinenofen erfolgt mittels eines Doppelrinnensystems. Weiterführende Stichworte:Magnesium-Schmelz- und DosierofenMagnesium-Warmkammerofen | https://www.giessereilexikon.com/en/foundry-lexicon/Encyclopedia/show/liquid-transportation-4321/?cHash=d08c63557c5ab1d171afaf377e0dffbe | https://www.giessereilexikon.com/giesserei-lexikon/Encyclopedia/show/fluessigtransport-709/?cHash=d08c63557c5ab1d171afaf377e0dffbe
Linear accelerator | Device used for accelerating particles. In the context of casting inspections, linear accelerators are used to generate X-rays with typical peak energies of> 1 MeV (mega-electron volt).Electrons are accelerated between drift elements in linear arrangement and under alternating voltage to give off the energy at a target in the form of X-rays similar to the the principle of an X-ray tube.Additional references:Energy dispersive x-ray spectrometryWave-length dispersive x-ray spectrometryComputed tomography2D computed tomography3D computed tomography | Linearbeschleuniger | Vorrichtung zum Beschleunigen von Teilchen. Im Zusammenhang mit der Gussteilprüfung werden Linearbeschleuniger zur Erzeugung von Röntgenstrahlungen mit Grenzenergien von üblicherweise> 1 MeV (Megaelektronenvolt) eingesetzt.Elektronen werden zwischen linear angeordneten, mit Wechselspannung beaufschlagten Driftelementen beschleunigt, um dann an einem Target die Energie analog zur Röntgenröhre als Röntgenstrahlung abzugeben.Weiterführende Stichworte:Energiedispersive RöntgenspektrometrieWellenlängendispersive RöntgenspektrometrieComputertomographie2D-Computertomographie3D-Computertomographie | https://www.giessereilexikon.com/en/foundry-lexicon/Encyclopedia/show/linear-accelerator-4379/?cHash=fa23a314582063b3ee765f98dd783b58 | https://www.giessereilexikon.com/giesserei-lexikon/Encyclopedia/show/linearbeschleuniger-767/?cHash=fa23a314582063b3ee765f98dd783b58
Limestone | Calciumcarbonate (CaCO3) Limestone is added when melting in a cupola furnace for adjustment of the respective slag. In this process, unhydrated lime (calcium oxide CaO) is reduced and a uniform slag flow is achieved. As a general rule, between 20 and 30 % of limestone is added. The coke ash, the sand adhering to the charge material and burnt particles of the furnace lining are neutralized by the lime from their acid condition so that slag (s. Neutral slag) with a low melting point is obtained. | Kalkstein | Kalziumkarbonat (CaCO3) Kalkstein wird beim Schmelzen im Kupolofen zur Einstellung der jeweiligen Schlacke hinzugegeben. Bei diesem Vorgang wird es zu gebranntem Kalk (CaO) reduziert und ein gleichmäßiger Schlackefluss wird erreicht. In der Regel werden zwischen 20 und 30 % Kalkstein zugegeben. Die Koksasche, der anhaftende Sand am Einsatzmaterial und der Abbrand des Ofenfutters werden durch den Kalk vom sauren Zustand neutralisiert, so dass Schlacke (s. Neutrale Schlacke) mit einem niedrigen Schmelzpunkt anfällt. | https://www.giessereilexikon.com/en/foundry-lexicon/Encyclopedia/show/limestone-3872/?cHash=6e488c3839b97e4fcdcd8bc10158f47b | https://www.giessereilexikon.com/giesserei-lexikon/Encyclopedia/show/kalkstein-257/?cHash=6e488c3839b97e4fcdcd8bc10158f47b
Lifting force | Buoyancy of the melt on the cope box or lifting force of the core due to displaced melt.In melting, the casting pressure propagates equally on all sides (“hydrostatic paradox”). In horizontally parted molds, such as the mold boxes in machine molding, this puts pressure on the upper half of the mold. The lifting force FA against the cope box for a rising casting according to Figure 1 is given in Eq. 1:Eq. 1:Here, Ap is the area of the casting in the mold parting projected against the cope box, h is the height of the cope box, ρl the density of the melt and g is the acceleration due to gravity. The mold boxes must therefore be weighted during casting (s. Weighting iron).The pressure against the cope box is increased even further for castings with cores due to their buoyancy (core buoyancy). Each core which is submerged in the melt is subjected to an upward vertical lifting force according to the Archimedes’ principle. The corelifting force FK corresponds exactly to the weight force of the melt volume which is displaced through the core and is usually fed into the upper half of the mold through the core prints (Eq. 2). The density of the core material does not play a role here.Eq. 2: In Figure 2, the corelifting force FK is calculated for a sleeve.The core volume VK which is effective for the lifting is calculated according to Eq. 3.Eq. 3: This means that the volume is the sum of both cylinder volumes without the core print which allows the exact positioning of the core in the shaped upper and lower mold halves. The lifting force according to Eq. 4 is triggered for horizontally parted molds via both core prints in the cope box.Eq. 4: The core prints in Figure 2 are adapted in length to suit the core strength. If the walls are too thin or the core prints are too short, there is a risk that the core will float or shear during solidification.In horizontally parted molds, casting and uninterrupted solidification is only possible if the casting pressure and the buoyancy are intercepted by weighting or clamping the cope box with the drag box (Figure 3). In vertically parted sand molds, the casting pressure on the sides, as shown in Figure 4, must be intercepted by clamping, gluing and/or with the help of additional backfill, e.g. the mold halves can be supported with mold material, cut steel shot or casting gravel.In the permanent mold process, the die locking force of the die halves is so large that this measure is usually unnecessary. | Auftriebskraft | Auftrieb der Schmelze auf den Oberkasten bzw. Auftriebskraft der Kerne durch die verdrängte Schmelze.In Schmelzen pflanzt sich der Gießdruck nach allen Seiten gleichmäßig fort („hydrostatisches Paradoxon“). Bei horizontal geteilten Formen, wie z. B. bei den Formkästen der Maschinenformerei, wird dadurch die obere Formhälfte druckbeaufschlagt. Die Auftriebskraft FA gegen den Oberkasten gemäß Bild 1 bei steigendem Guss beträgt nach Glg. 1:Glg. 1:Hierbei ist Ap die in der Formteilung gegen den Oberkasten projizierte Fläche des Gussstücks, h die Oberkastenhöhe, ρl die Dichte der Schmelze, g die Fallbeschleunigung und h die Höhe des Oberkastens. Die Formkästen müssen daher beim Gießen beschwert werden (s. Beschwereisen). Der Druck gegen den Oberkasten wird bei Gussstücken mit Kernen durch deren Auftrieb (Kernauftrieb) noch zusätzlich erhöht. Jeder in eine Schmelze eintauchende Kern erfährt nach dem Archimedischen Prinzip eine senkrecht nach oben gerichtete Auftriebskraft. Diese Kernauftriebskraft FK entspricht exakt der Gewichtskraft des durch den Kern verdrängten Schmelzevolumens und wird über die Kernlager in der Regel ebenfalls in die obere Formhälfte eingeleitet (Glg. 2). Die Dichte des Kernmaterials spielt dabei keine Rolle.Glg. 2: Nach Bild 2 wir die Kernauftriebskraft FK für eine Büchse berechnet. Das für den Auftrieb wirksame Kernvolumen VK wird nach Glg. 3 berechnet.Glg. 3: D. h. das Volumen ist die Summe beider Zylindervolumen ohne die Kernlager, die in den ausgeformten Kernmarken der Ober- und Unterformhälften die maßgenaue Lagerung des Kerns ermöglichen. Die Auftriebskraft nach Glg. 4 wird bei horizontal geteilten Formen über die beiden Kernlager in den Oberkasten eingeleitet.Glg. 4: Die Kernlager in Bild 2 sind in ihrer Länge auf die Kernfestigkeit abgestimmt worden. Bei zu geringer Wanddicke oder zu kurzen Kernlagern besteht die Gefahr des Aufschwimmens bzw. Abscherens des Kerns während der Erstarrung.In horizontal geteilten Formen ist ein Gießen und ungestörtes Erstarren nur dann möglich, wenn der Gießdruck und der Auftrieb durch das Beschweren oder das Verklammern des Oberkastens mit dem Unterkasten (Bild 3) abgefangen werden. In senkrecht geteilten Sandformen muss der seitlich wirksame Gießdruck, wie in Bild 4 gezeigt, durch ein Verklammern, Verkleben und/oder mit Hilfe von zusätzlichem Hinterfüllen, d. h. Abstützen der Formhälften mit Formstoff, Drahtkorn oder Gusskies, abgefangen werden.Bei den Dauerformverfahren ist die Formzuhaltekraft der Kokillenhälften i. d. R. so groß, dass diese Maßnahmen entfallen können. | https://www.giessereilexikon.com/en/foundry-lexicon/Encyclopedia/show/lifting-force-4466/?cHash=c2b1b19401caa5e5b3f06f1d8ce777be | https://www.giessereilexikon.com/giesserei-lexikon/Encyclopedia/show/auftriebskraft-854/?cHash=c2b1b19401caa5e5b3f06f1d8ce777be
Lid ladle | Ladle with refractory lining and pivoted or removable lid, for the transport of molten metal or in casting facilities to minimize radiation losses. | Deckelpfanne | Feuerfest ausgekleidete und mit schwenkbarem oder abnehmbarem Deckel versehene Pfanne zum Transport von Schmelzen oder in Vergießeinrichtungen zur Minimierung der Strahlungsverluste. | https://www.giessereilexikon.com/en/foundry-lexicon/Encyclopedia/show/lid-ladle-4189/?cHash=217c88b7e32d42ba3fe044ee20477e9b | https://www.giessereilexikon.com/giesserei-lexikon/Encyclopedia/show/deckelpfanne-575/?cHash=217c88b7e32d42ba3fe044ee20477e9b
Lean sand | Technical term for bentonite-bonded mold sandor also natural sandwith a relatively low bentonite or clay content. Additional references:Mold sand-based casting defectMold sand testingBentonite sandWater-free mold sand | Magerer Sand | Fachspezifischer Begriff für bentonitgebundenenFormsand oder auch Natursand mit relativ niedrigem Bentonit- bzw. Tongehalt.Weiterführende Stichworte:Formsandbedingte GussfehlerFormsandprüfungBentonitsandWasserfreier Formsand | https://www.giessereilexikon.com/en/foundry-lexicon/Encyclopedia/show/lean-sand-3956/?cHash=fe9af8c6f1795dcea2a405cd38284513 | https://www.giessereilexikon.com/giesserei-lexikon/Encyclopedia/show/magerer-sand-342/?cHash=fe9af8c6f1795dcea2a405cd38284513
Leak test | Process for testing the impermeability of castings. Essentially, according to the type of process and the testing medium, a distinction is made between: - Water bath test - Differential pressure test - Overpressure test - Crack detection | Dichtheitsprüfung | Verfahren zur Prüfung der Dichtheit von Gussteilen. Grundsätzlich wird nach Art des Verfahrens und des Prüfmediums unterschieden in: - Wasserbadprüfung - Differenzdruckprüfung - Ueberdruckprüfung - Rissprüfung | https://www.giessereilexikon.com/en/foundry-lexicon/Encyclopedia/show/leak-test-4279/?cHash=7cd0e23e682aaf263562c598d9174991 | https://www.giessereilexikon.com/giesserei-lexikon/Encyclopedia/show/dichtheitspruefung-666/?cHash=7cd0e23e682aaf263562c598d9174991
Lattice defects | In contrast to ideal, faultless crystal lattices (the atoms are on fixed lattice positions), the lattices of the real crystals have irregularities.These types of lattice defects occurring during solidification of the melt but even more through cold forming and diffusion processes, have a great influence on the reforming properties and cause cold solidification.Usually, the distinction is made between zero-dimensional lattice defects (Fig. 1) or point defects (foreign atoms or gaps), one-dimensional lattice defects (Fig. 2) or line defects (dislocations) and two-dimensional lattice or spatial defects (Fig. 3) (grain boundary or stacking defects).Additional references:MonocrystalCrystallite | Gitterfehler | Die Raumgitter der Realkristalle weisen im Gegensatz zu einem idealen, fehlerfreien Kristallgitter (die Atome befinden sich hier auf festgelegten Gitterplätzen) Unregelmäßigkeiten auf.Diese beim Erstarren der Schmelze, in stärkerem Maße aber nach Kaltverformung und Ausscheidungsvorgängen (Alterung) entstehenden Gitterstörungen beeinflussen die Umformbarkeit und verursachen die Kaltverfestigung.In der Regel wird zwischen nulldimensionalen Gitterfehlern (Bild 1) oder Punktfehler (Fremdatome oder Leerstellen), eindimensionalen Gitterfehlern (Bild 2) oder Linienfehler (Versetzungen) und zweidimensionalen Gitter-oder Flächenfehler (Bild 3) (Korngrenzen- oder Stapelfehler) unterschieden.Weiterführende Stichworte:EinkristallKristallit | https://www.giessereilexikon.com/en/foundry-lexicon/Encyclopedia/show/lattice-defects-4783/?cHash=a426b24c1c64584228d6d405524eddee | https://www.giessereilexikon.com/giesserei-lexikon/Encyclopedia/show/gitterfehler-1172/?cHash=a426b24c1c64584228d6d405524eddee
Lift-off | a) Lifting (separating) the pattern from the mold by means of:direct separation from the production system or an upstream turning operation (turning and separating, e.g. in a roll-over molding machine). The mold box is lifted off the pattern using lifting pins or a lifting frame upon prior vibrating. Fig. 1 shows a schematic representation of the lift-off principle based on lifting pins.b) Lifting the core from the core box. The core box is opened mechanically or hydraulically, lifting off the core via lifters contained in the core box.c) Ejection of the casting from the die casting mold by means of stripping plates or ejector pins. | Abheben | a) Abheben (Trennen) von Modell und Form durch:direktes Trennen aus der Herstellungslage oder durch einen vorgeschlteter Wendevorgang (Wenden und Trennen z. B. bei einer Umrollformmaschine). Hierbei wird der Formkasten nach vorherigem vibrieren durch Abhebestifte oder durch einen Abheberahmen vom Modell abgehoben. Bild 1 zeigt schematisch das Prinzip des Abhebens mittels Abhebestiften.b) Ausheben des Kerns aus dem Kernkasten. Der Kernkasten (KK) wird mechanisch oder hydraulisch geöffnet und dadurch der Kern durch im KK vorhandene Ausheber abgehoben.c) Auswerfen des Gussstücks aus der Druckgießform durch Abstreifer oder Auswerferstifte. | https://www.giessereilexikon.com/en/foundry-lexicon/Encyclopedia/show/lift-off-4584/?cHash=051e48f7db4c9fc05f53ece4ed2ca38f | https://www.giessereilexikon.com/giesserei-lexikon/Encyclopedia/show/abheben-973/?cHash=051e48f7db4c9fc05f53ece4ed2ca38f
Lath ferrite | Ferrite which is oversaturated in carbon and is characterized by a lath-like shape. Lath ferrite frequently occurs in ADI (s. Bainitic cast iron, Austempered nodular graphite cast iron, Ausferritic cast iron). In this stable structure, areas with stabilized austenite are located between the lath ferrite which can contain up to 2% of carbon (Fig. 1). As the bainitic transformation temperature sinks, the thickness of the lath ferrite decreases. | Lattenferrit | Ferrit, welcher an Kohlenstoff übersättigt ist und sich in lattenartiger Form darstellt.Lattenferrit kommt häufig bei ADI (s. bainitisches Gusseisen, zwischenstufenvergütetesGusseisen, ausferritischesGusseisen) vor. Bei diesem stabilen Gefüge liegen zwischen dem Lattenferrit Bereiche mit stabilisiertem Austenit vor, der bis zu 2 % Kohlenstoff enthalten kann (Bild 1). Mit sinkender Zwischenstufen-Umwandlungstemperatur nimmt die Dicke des Lattenferrits ab. | https://www.giessereilexikon.com/en/foundry-lexicon/Encyclopedia/show/lath-ferrite-3916/?cHash=09457dbe6ae39c1088488fc72ae5ae6e | https://www.giessereilexikon.com/giesserei-lexikon/Encyclopedia/show/lattenferrit-301/?cHash=09457dbe6ae39c1088488fc72ae5ae6e
Laser hardening | Surface hardening using laser beams. The surface of the workpiece is is heated up to austenitization temperature at a temperature increase rate of > 1000 K/sec. This process is performed in a controlled manner until the melting point is approached but not actually reached. The hold time may range between 10-3 to 10 sec. The cooling rate defined by the heat dissipation into the workpiece; Normally, the process takes place under atmospheric conditions. The workpiece and casting areas underneath the surface remain cold so that self-hardening of the surface occurs without the need for quenching. For this reason, hardnessdistortion (see Hardness stress) is largely prevented; And what is more, reworking is generally not required.The thin oxide layer that forms through the process is insignificant and can be easily removed uppon requirement. In contrast to other hardening methods (s. Hardening), with laser hardening the structure is considerably more fine-grained, the hardness values are in the upper range of hardnesses that can be achieved through martensite formation. The maximum hardness depths that can be achieved depend on the material and may reach up to 1.5 mm. Video 1:Laser hardening, source ALOtec GmbH, DresdenAdditional references::Flame hardeningCase hardeningElectron beam hardeningTorch hardeningInduction hardeningNitridingImmersion hardeningHot-bath hardening | Laserhärten | Oberflächenhärtung mit dem Laserstrahl.Die Werkstückoberfläche wird mit einer Temperaturanstiegsgeschwindigkeit von > 1000 K/s auf Austenitisierungstemperatur erwärmt. Dies erfolgt kontrolliert bis nahe an den Schmelzpunkt ohne ihn jedoch zu erreichen. Die Haltezeit beträgt dabei 10-3 bis 10s. Die Abkühlungsgeschwindigkeit wird durch die Wärmeableitung in das Werkstück bestimmt, wobei im Normalfall unter atmosphärischen Bedingungen gearbeitet wird. Die tiefer gelegenen Werk- oder Gussstückbereiche bleiben kalt, so dass an der aufgeheizten Oberfläche Selbsthärtung ohne Notwendigkeit des Abschreckens eintritt. Aus diesem Grund lässt sich Härteverzug (siehe Härtespannung) weitestgehend vermeiden, auch ist in der Regel keine Nachbearbeitung mehr erforderlich.Die sich bildende geringe Oxidschicht ist unbedeutend und kann bei Bedarf leicht entfernt werden. Das Gefüge ist beim Laserhärten im Vergleich zu anderen Härtungsverfahren (s. Härten) deutlich feinkörniger ausgebildet, die Härtewerte liegen an der Obergrenze der durch Martensitbildung erzielbaren Härten. Die maximal erzielbaren Härtungstiefen sind materialabhängig und bis ca. 1,5 mm möglich. Film 1:Laserhärten, Quelle: ALOtec GmbH, DresdenWeiterführende Stichworte:BrennhärtenEinsatzhärtenElektronenstrahlhärtungFlammhärtenInduktionshärtenNitrierhärtenTauchhärtenWarmbadhärten | https://www.giessereilexikon.com/en/foundry-lexicon/Encyclopedia/show/laser-hardening-4662/?cHash=004b2e8d409799d4700773924adbfa3b | https://www.giessereilexikon.com/giesserei-lexikon/Encyclopedia/show/laserhaerten-1051/?cHash=004b2e8d409799d4700773924adbfa3b
Laplanche diagram | This diagram (Fig. 1) represents the cast ironstructure (s. Structure formation of cast iron) as a function of the carbon and silicone content of the alloy, similar to the Maurer diagram. The course of the boundary lines is determined by a factor which captures the tendency for graphitization (s. Graphitization) and whose interdependence with the carbon and silicone content can be expressed by a mathematic formula (eq. 1): Eq. 1: The individual boundary lines of the structure fields correspond to different factor values. Table 1 shows how the factors are changed by different cooling conditions. | Laplanche-Diagramm | Dieses Diagramm (Bild 1) stellt das Gusseisengefüge (s. Gefügeausbildung von Gusseisen) ähnlich wie das Maurer-Diagramm in Abhängigkeit vom Kohlenstoff- und Siliziumgehalt der Legierung dar. Der Verlauf der Grenzlinien ist durch einen Faktor festgelegt, der die Grafitisierungsneigung (s. Grafitisierung) erfasst und dessen Abhängigkeit vom Kohlenstoff- und Siliziumgehalt mathematisch formuliert werden kann (Glg. 1): Glg. 1:Die einzelnen Grenzlinien der Gefügefelder entsprechen unterschiedlichen Faktorenwerten. Die Tabelle 1 zeigt wie die Faktoren durch unterschiedliche Abkühlungsbedingungen verändert werden. | https://www.giessereilexikon.com/en/foundry-lexicon/Encyclopedia/show/laplanche-diagram-3913/?cHash=1fd386ab2bb76c2378ec7a2687a8e8b7 | https://www.giessereilexikon.com/giesserei-lexikon/Encyclopedia/show/laplanche-diagramm-298/?cHash=1fd386ab2bb76c2378ec7a2687a8e8b7
Large core print | Prism- or cylinder-shaped core print that additionally secures the core against twisting and unseating. The so-named collar core print has a larger diameter at the end of the print than the rest of the cylinder-shaped core print so that the core is protected against horizontal twisting. Additional references:Core location clearanceCore print clearanceCore assemblyCore assembly jig | Hammerkernmarke | Prismatisch oder zylindrisch ausgebildete Kernmarke die den Kern gegen ein zusätzliches Verdrehen sichert. Bei der Bundkernmarke ist der Bund am Ende der Marke im Durchmesser größer als die zylindrische Kernmarke selbst und schützt so gegen horizontales Verdrehen. Weiterführende Stichworte:KernlagerspielKernmarkenspielKernmontageKernmontagelehre | https://www.giessereilexikon.com/en/foundry-lexicon/Encyclopedia/show/large-core-print-3901/?cHash=ea83ca7020ff549caf1eb93af64879e6 | https://www.giessereilexikon.com/giesserei-lexikon/Encyclopedia/show/hammerkernmarke-286/?cHash=ea83ca7020ff549caf1eb93af64879e6
lamellar | Lamellar or laminated structural components which have this appearance in the micrograph. Typical examples are flake graphite cast iron or lamellarpearlite in cast iron. In non-ferrous alloys, for example, lamellar silicone may occur in Al-Si alloys. | lamellar | Streifig, lammellenförmige oder geblätterte Gefügebestandteile welche im Schliffbild dieses Aussehen zeigen. Typische Vertreter sind Gusseisen mit Lamellengrafit oder auch lamellarer Perlit im Gusseisen. Bei Nichteisenlegierungen findet man beispielsweise auch lamellares Silizium in Al-Si-Legierungen. | https://www.giessereilexikon.com/en/foundry-lexicon/Encyclopedia/show/lamellar-3911/?cHash=6c96893a33193ab8c52dc1f79fdaafe9 | https://www.giessereilexikon.com/giesserei-lexikon/Encyclopedia/show/lamellar-296/?cHash=6c96893a33193ab8c52dc1f79fdaafe9
Ladle | Steel vessel lined with a refractory lining (Fig. 1) for receiving the liquid melt from the furnace (tapping ladle), for transporting the liquid material to the pouring stations (transport ladle) and for pouring (pouring ladle). In addition, special constructions such as ladles with porous stoppers for stirring the melt or treatment ladle (tea-pot treatment ladle, lid ladle, plug ladle) are used for metallurgical work. Additional references:Pouring ladlePlug ladleRefractory products | Pfanne | Mit einer feuerfesten Zustellung ausgekleidetes Stahlgefäß (Bild 1) zur Aufnahme der flüssigen Schmelze aus dem Ofen (Abstichpfanne), zum Transport des flüssigen Materials an die Gießplätze (Transportpfanne) sowie zum Gießen (Gießpfanne). Außerdem werden für metallurgische Arbeiten Sonderkonstruktionen wie beispielsweise Pfannen mit porösem Stopfen zum Rühren der Schmelze oder auch Behandlungspfannen (Tea-Pot- Behandlungspfanne, Deckelpfanne, Stopfenpfanne) verwendet. Weiterführende Stichworte:GießpfanneStopfenpfanneFeuerfeste Erzeugnisse | https://www.giessereilexikon.com/en/foundry-lexicon/Encyclopedia/show/ladle-5244/?cHash=50cd040060a2b2b31566a3072e90d435 | https://www.giessereilexikon.com/giesserei-lexikon/Encyclopedia/show/pfanne-5243/?cHash=50cd040060a2b2b31566a3072e90d435
Lead | Bluish-gray, flat-lustrous, relatively soft heavy metal with a low melting point. SymbolPbAtomic number82Atomic weight207.21Specific weight at 20 °C111.3 g/cm3Melting point327 °CBoiling point1740 °CMelting heat1090 kJ/kgSpecific thermal capacity at 20 °C0.13 kJ/(kg·K)Thermal conductivity35 kJ/(m·K)Therm. coefficient for linear expansion Coefficient for linear expansion29·10-6/K Lead is used for production of accumulator plates and soft solders or as material for bearings and for type metals and cable sheaths.Lead vapor and lead-containing dust is toxic. Lead in steelLead is insoluble in molten iron and usually does not bond with the accompanying and alloy elements present in steel, either. In the solid materials, lead is present in the form of metal particles of sub-microscopic size and finest distribution. The most types of iron ore only contain very low quantities of lead. Usually, the contents in steel are less than 0.01 %. However, lead is frequently used for steel production to achieve improvement of the material’s machinability at high cutting speeds. The element is added in metal form in quantities of around 0.25% during casting of the steel into ingots. The addition of lead improves the workability of unalloyed or low-alloyed steels even if the machinability of such types of steel is already very good due to relatively high sulfur and phosphorous contents. The improved machinability properties are attributed to the fact that the finely distributed lead particles have a chip-breaking effect. This prevents excessive generation of heat, which would otherwise develop due to friction between the cutting tool and the long, spiral-shaped chips. Steels treated with lead can be processed at cutting speeds that are around 30% higher than for lead-free steels. These types of free-cutting steels can be soldered and welded without problems and are perfectly suitable for heat treatment and surface finishing By the addition of lead, hardenability is slightly decreased, while it has hardly any influence on mechanical properties, for example. The latter is in contrast with sulfur- and phosphorous-containing free-cutting steels, with which improved machinability entails embrittlement. Lead in cast iron Solubility of lead in cast iron is very low; however, some types of pig iron may contain up to 0.003 % Pb. Due to lead-containing raw materials in the furnace charge, the lead content may be increased to 0.02 %.Lead contents of more than 0.003 % in nodular graphite cast iron cause formation of Widmanstätten graphite and drastically reduce resistance against formation of cracks. Lead contents of this extent stabilize the pearlite phase (see also Pearlite stabilization). If only magnesium is added to cast iron to promote the formation of nodular graphite (s. Nodular graphite cast iron), lead contents of more than 0.003 % have a rather negative effect. However, this effect is reversed if low Cer quantities are added together with the magnesium. | Blei | Blau-grau, mattglänzendes, relativ weiches, niedrigschmelzendes Schwermetall. SymbolPbOrdnungszahl82Atomgewicht207,21spezifisches Gewicht bei 20 °C111,3 g/cm3Schmelzpunkt327 °CSiedepunkt1740 °CSchmelzwärme1090 kJ/kgspezifische Wärmekapazität bei 20 °C0,13 kJ/(kg·K)Wärmeleitfähigkeit35 kJ/(m·K)therm. Längenausdehnungskoeffizient29·10-6/K Blei wird zur Herstellung von Akkumulatorenplatten und Weichloten oder als Lagerwerkstoff sowie für Schriftmetalle und Kabelmäntel verwendet. Bleidampf und bleihaltiger Staub sind giftig. Blei im StahlBlei ist in schmelzflüssigem Eisen unlöslich und geht auch mit den im Stahl üblicherweise vorhandenen Begleit- und Legierungselementen keine Verbindung ein. Im festen Werkstoff liegt es in Form submikroskopisch kleiner metallischer Teilchen in feinster Verteilung vor. Die meisten Eisenerze enthalten nur sehr geringe Mengen an Blei. Gewöhnlich liegen die Gehalte im Stahl unter 0,01 %.Blei findet ausgedehnte Anwendung im Stahl zur Verbesserung der Zerspanbarkeit bei hohen Schnittgeschwindigkeiten. Das Element wird in metallischer Form in Mengen von etwa 0,25 % beim Gießen des Stahles in die Kokille zugesetzt. Die Bearbeitbarkeit so behandelter unlegierter und niedrig legierter Stähle ist selbst dann besser, wenn die Zerspanungseigenschaften jener Stähle allein schon auf Grund relativ hoher Schwefel- und Phosphorgehalte günstig sind. Die bessere Zerspanbarkeit wird darauf zurückgeführt, dass die feinverteilten Bleiteilchen spanbrechend wirken, wodurch die zu starke Erhitzung vermieden wird, die sonst infolge der Reibung zwischen Drehstahl und den langen spiralförmigen Spänen entsteht. Die mit Blei behandelten Stähle können mit rd. 30 % höheren Schnittgeschwindigkeiten als bleifreie Stähle bearbeitet werden. Diese Automatenstähle können nach gewohnter Art gelötet, geschweißt sowie wärme- und oberflächenbehandelt werden. Durch Bleizugabe wird die Härtbarkeit leicht herabgesetzt, während beispielsweise die mechanischen Eigenschaften kaum beeinflusst werden. Letzteres steht im Gegensatz zu den schwefel- und phosphorhaltigen Automatenstählen, bei denen mit der verbesserten Bearbeitbarkeit eine Versprödung einhergeht. Blei im Gusseisen Die Löslichkeit von Blei im Gusseisen ist sehr niedrig; einige Roheisensorten können jedoch bis 0,003 % Pb enthalten. Durch bleihaltige Rohstoffe in der Ofenbeschickung kann der Bleigehalt bis auf 0,02 % ansteigen. Ein Bleigehalt von mehr als 0,003 % im Gusseisen mit Lamellengrafit bewirkt die Ausbildung der Widmanstättenschen Grafitform, welche die Festigkeit und den Widerstand gegen Rissbildung stark herabsetzt. Bleigehalte dieser Größenordnung stabilisieren den Perlit (siehe auch Perlistabilisierung). Wenn nur Magnesium zur Förderung der Kugelgrafitbildung dem Gusseisen (s. Gusseisen mit Kugelgrafit) zugesetzt wird, so wirkt ein Bleigehalt über 0,003 % sehr störend. Ein geringer Cer-Zusatz zusammen mit Magnesium hebt diese Wirkung auf. | https://www.giessereilexikon.com/en/foundry-lexicon/Encyclopedia/show/lead-3690/?cHash=1f56e0995f7c2ade81f0d15b7282e0cf | https://www.giessereilexikon.com/giesserei-lexikon/Encyclopedia/show/blei-73/?cHash=1f56e0995f7c2ade81f0d15b7282e0cf
Kish graphite | According to EN ISO 945-1 also referred to C graphite or primary graphite that crystallizes directly from the melt in predominantly hypereutectic cast iron. The prerequisite for formation of kish graphite is solidification without supercooling. This applies for both the initial phase of solidification and for hypereutectic composition, i.e. degree of saturation > 1. Within the structure, kish graphite mainly occurs in two forms. With rather slow cooling, in thick-walled castings, that is, very coarse, straight lamellae can be observed, as is illustrated in Fig. 1. These can be clearly differenciated from the finer flakes of the eutectic. Naturally, these large graphite lamellae decrease the strength properties of the material. In most cases, presence of such lamellae is indicative of faults in the charge make-up or of incorrect cast iron qualities with degree of saturation above 1 selected for a thick-walled casting. With silicon-alloyed cast iron types, the risk of kish graphite formation is particularly high since silicon largely shifts the eutectic point to the left in the iron-carbon phase diagram. With silicon contents of 6 % this point is at 2.25 % carbon. This shows that kish graphite already occurs at relatively low carbon contents. For thinn-walled castings, it is required to use hypereutectic cast iron grades to prevent white solidification, which entails great hardness and rigidity. In these types of castings, kish graphite forms spidery structures as is illustrated in Figure 2. Upon tapping of the iron melt, the primarily diffused graphite rises to the top of the ladle due to its low density and forms a graphite layer at the surface of the melt, which can be skimmed off. This behavior has lead to the name of “kish” graphite. | Garschaumgrafit | Auch als C-Grafit nach EN ISO 945-1 oder Primärgrafit bezeichnet, welcher vorwiegend in übereutektischen Gusseisen direkt aus der Schmelze kristallisiert. Voraussetzung zur Bildung von Garschaumgrafit ist eine Erstarrung ohne Unterkühlung. Das gilt für das Anfangsstadium der Erstarrung und bei übereutektischer Zusammensetzung, d. h. Sättigungsgrad > 1. Im Gefüge kann man den Garschaumgrafit hauptsächlich in zwei Formen beobachten. Bei einer langsamen Abkühlung, also bei dickwandigen Gussstücken, treten sehr grobe, geradlinig ausgebildete Lamellen auf, die sich, wie aus Bild 1 hervorgeht, deutlich von den feineren des Eutektikums unterscheiden. Derartige grobe Grafitlamellen erniedrigen natürlich die Festigkeitseigenschaften. Ihr Vorhandensein deutet meist an, dass ein Gattierungsfehler vorliegt oder dass eine für ein dickwandiges Gussstück ungeeignete Gusseisenqualität mit einem Sättigungsgrad über 1 gewählt worden ist. Bei Silizium legierten Gusseisensorten ist die Gefahr der Bildung des Garschaumgrafits besonders groß, da Silizium den eutektischen Punkt im Eisen-Kohlenstoff-Zustandsschaubild stark nach links verschiebt. So liegt dieser Punkt bei Siliziumgehalten von 6 % bei 2,25 % Kohlenstoff. Es tritt hier also schon bei verhältnismäßig niedrigen Kohlenstoffgehalten Garschaumgrafit auf. Für dünnwandige Gussstücke müssen übereutektische Gusseisensorten verwendet werden, um eine Weißerstarrung und eine damit verbundene hohe Härte und Sprödigkeit zu vermeiden. In solchen Gussstücken bildet der Garschaumgrafit spinnenförmige Gebilde, wie sie aus Bild 2 ersichtlich sind. Wegen seiner geringen Dichte steigt der primär ausgeschiedene Grafit beim Abstehen der Eisenschmelze in der Pfanne nach oben und bildet auf der Oberfläche der Schmelze eine Grafitschicht, die abgeschöpft werden kann. Von diesem Verhalten leitet sich der Name Garschaumgrafit ab. | https://www.giessereilexikon.com/en/foundry-lexicon/Encyclopedia/show/kish-graphite-3788/?cHash=e005810453f33c8e186a28517ae4120d | https://www.giessereilexikon.com/giesserei-lexikon/Encyclopedia/show/garschaumgrafit-173/?cHash=e005810453f33c8e186a28517ae4120d
Kerphalite | Kerphalite™ KF (Hüttenes-Albertus Chemische Werke GmbH) is a natural material based on Andalusite. Andalusite was first identified in 1798 and named after the Spanish province, Andalusia, though later this location turned out to be untypical for the mineral. In terms of its chemistry, Andalusite is an aluminium silicate (Al2SiO5), which crystallizes in the orthorhombic crystal system and usually develops elongated, prismatic crystals with a square cross-section (Fig. 1 and 2). Kerphalite KF has a low density (similar to silica sand) and can be used in pure form or as blend with silica sand, as required. When blended, the share of Kerphalite KF should be between 30 and 100 percent. In this way, the user is able to adjust the sand blend to be both cost-effective and process efficient. The special moulding material is easily processable with all common binder systems. It is suitable for the Cold-Box (Fig. 3) as well as for the shell moulding process or the furan resin processes, in iron as well as in steel castings. Kerphalite KF has also been used for 3D printing cores for over ten years. Properties of Kerphalite™ KF: | Kerphalite | Bei Kerphalite™ KF (Hüttenes-Albertus Chemische Werke GmbH) handelt es sich um ein natürliches Mineral auf der Basis von Andalusit. Andalusit wurde 1798 erstmals beschrieben und nach seinem ersten, später je-doch als untypisch erkannten Fundort in der spanischen Provinz Andalusien benannt. Chemisch betrachtet, ist Andalusit ein Aluminiumsilikat (Al2SiO5), welches im orthorhombischen Kristallsystem kristallisiert und meist längliche prismatische Kristalle mit quadratischem Querschnitt entwickelt (Bilder 1 und 2).Kerphalite™ KF hat eine niedrige Dichte (ähnlich Quarzsand) und kann mit Quarzsand je nach Bedarf in Reinform oder in Mischung verwendet werden. Bei einer Mischung sollte der Anteil an Kerphalite™ KF zwischen 30 und 100 Prozent betragen. So kann der Anwender die jeweils kostengünstigste, aber dennoch wirksame Sandmischung einstellen. Der Spezialformstoff lässt sich problemlos mit allen üblichen Binder-Systemen verarbeiten. Er eignet sich für den Cold-Box-Prozess (Bild 3) ebenso wie für das Maskenformverfahren oder das Furanharz Verfahren, sowohl im Eisen, als auch im Stahlguss. Auch beim 3D-Druck von Kernen kommt Kerphalite™ KF seit über zehn Jahren zum Einsatz.Charakterisierung: | https://www.giessereilexikon.com/en/foundry-lexicon/Encyclopedia/show/kerphalite-4946/?cHash=f3a8a723c50fc98f1a3b4e8007a03adf | https://www.giessereilexikon.com/giesserei-lexikon/Encyclopedia/show/kerphalite-4945/?cHash=f3a8a723c50fc98f1a3b4e8007a03adf
Kelvin | Kelvin is mainly used in thermodynamics, heat transmission and generally in science and engineering for specification of temperatures and temperature differences. It is the SI unit for thermodynamic temperature and simultaneously official unit of temperature. For conversion from degrees Celsius to Kelvin the following equation is used Eq. 1:Eq. 1: Y = temperature in Kelvin X = temperature in°C | Kelvin | Das Kelvin wird vor allem in der Thermodynamik, Wärmeübertragung und allgemein in Naturwissenschaft und Technik zur Angabe von Temperaturen und Temperaturdifferenzen verwendet. Es ist die SI-Basiseinheit der thermodynamischen Temperatur und zugleich gesetzliche Temperatureinheit.Die Umrechnung von Grad Celsius in Kelvin erfolg nach folgender Glg. 1:Glg. 1: Y = Temperatur in KelvinX = Temperatur in °C | https://www.giessereilexikon.com/en/foundry-lexicon/Encyclopedia/show/kelvin-3892/?cHash=3fead74893fe97231cbfed484665eee9 | https://www.giessereilexikon.com/giesserei-lexikon/Encyclopedia/show/kelvin-277/?cHash=3fead74893fe97231cbfed484665eee9
Kaolinite | Double-layer mineral (clay mineral) whose layer package comprising a combination of an octahedron and a tetrahedron layer. These layers are permanently bonded through bridging oxygen atoms. Kaolinite is the the most frequently used double-layer mineral in engineering with a theoretical composition of 39.49 % SiO2, 46.55 % Al2O3 and 13.96 % H2O. The average particle diameter is 0.3 to 4.0 µm and particle thickness is 0.05 to 2.0 µm. Due to the low bonding capacity (low swelling capacity, see Swelling) of the double-layer minerals, in the foundry industry they are mainly used as refractory clays. However, kaolinite is also used as additive for inorganic binder systems.Additional references:Three-layer mineralSmectitesMontmorilloniteRefractory materials | Kaolinit | Zweischichtmineral (Tonmineral), dessen Schichtpaket aus der Kombination einer Oktaeder- mit einer Tetraederschicht besteht. Diese Schichten sind über Brückensauerstoffatome fest miteinander verbunden.Kaolinit ist das technisch bedeutendste Zweischichtmineral dessen theoretische Zusammensetzung mit 39,49 % SiO2, 46,55 % Al2O3 und 13,96 % H2O angegeben wird. Der mittlere Durchmesser der Teilchen beträgt 0,3 bis 4,0 µm und die Teilchendicke 0,05 bis 2,0 µm. Aufgrund der geringen Bindefähigkeit (geringes Quellvermögen, siehe Quellung) der Zweischichtminerale werden sie in der Gießerei vorwiegend als feuerfeste Tone verwendet. Kaolinit wird aber auch als Zusatzstoff bei anorganischen Bindersystemen verwendet.Weiterführende Stichworte:DreischichtmineralSmektiteMontmorillonitFeuerfeste Erzeugnisse | https://www.giessereilexikon.com/en/foundry-lexicon/Encyclopedia/show/kaolinite-3884/?cHash=5f0ce12e29f9de90e4b0bea2ebb6efa2 | https://www.giessereilexikon.com/giesserei-lexikon/Encyclopedia/show/kaolinit-269/?cHash=5f0ce12e29f9de90e4b0bea2ebb6efa2
K potassium | Chemical symbol for potassium and symbol for the temperature unit Kelvin. | K-Kalium | Chemisches Symbol für Kalium und Symbol für die Temperaturbezeichnung in Kelvin. | https://www.giessereilexikon.com/en/foundry-lexicon/Encyclopedia/show/k-potassium-3868/?cHash=34374dc65cd60c39a88ad4865c9a826f | https://www.giessereilexikon.com/giesserei-lexikon/Encyclopedia/show/k-kalium-253/?cHash=34374dc65cd60c39a88ad4865c9a826f
Joule‘s Law | Joule's law (according to James Prescott Joule) says that in an electrical resistor, the heat generated is proportional to the electrical power and time converted there If a current of strength I flows through a resistor R when voltage U is applied during time t, then the current work W = U ∙l ∙ t = l2 ∙ R ∙ t converted into heat. | Joulesches Gesetz | Das Joulesche Gesetz (nach James Prescott Joule) sagt, dass in einem elektrischen Widerstand die erzeugte Wärme proportional der dort umgesetzten elektrischen Leistung und der Zeit ist. Fließt durch einen Widerstand R beim Anlegen der Spannung U während der Zeit t ein Strom der Stärke I, so wird die Stromarbeit W = U ∙l ∙ t = l2 ∙ R ∙ t in Wärme umgewandelt. | https://www.giessereilexikon.com/en/foundry-lexicon/Encyclopedia/show/joules-law-5176/?cHash=b2fd2c4409cf9dd48e01fdb3d10277e5 | https://www.giessereilexikon.com/giesserei-lexikon/Encyclopedia/show/joulesches-gesetz-5175/?cHash=b2fd2c4409cf9dd48e01fdb3d10277e5
Jominy specimen | Test piece for determining hardenability by means of the end-quench test according to W. E. Jominy (DIN EN ISO 642). The Jominy test is a standardized test procedure for assessing the hardness of a material. It consists of heating a standardized specimen having a diameter of ø 25mm and a length of 100mm to the austenitization temperature of 980–1010°C and then cooling it using a standardized water jet directed at one end (end-quench test). After cooling, hardness is measured starting from the quenched end (Fig. 1). This is primarily based on the HRC and HV 30 test methods (see Hardness test). The differences in hardness along the test surface result from the various micro-structures produced by the differing cooling rates during the end-quench test. The cooling rate increases as the distance to the end surface decreases. | Jominy-Probe | Teststück für die Ermittlung der Einhärtbarkeit im Stirnabschreckversuch nach W. E. Jominy (DIN EN ISO 642). Die Jominy-Prüfung ist ein standardisierter Prüfablauf, um die Härte eines Materials zu ermitteln. Dabei wird eine standardisierte Probe mit einem Durchmesser von ø 25 mm und einer Länge von 100 mm auf die Austenitisierungstemperatur von 980 – 1010 °C erhitzt und dann mittels eines standardisierten Wasserstrahls an einer Stirnseite abgekühlt (Stirnabschreckversuch). Nach dem Abkühlen wird die Härte in Abständen, beginnend von der abgeschreckten Stirnseite, ermittelt (Bild 1). Hierbei werden vor allem die Prüfmethoden HRC und HV 30 benutzt (siehe Härteprüfung). Die Härteunterschiede entlang der Prüffläche resultieren durch die unterschiedlichen Mikrogefüge, die durch die unterschiedlichen Abkühlungsgeschwindigkeiten während des Stirnabschreckversuches erzeugt werden. Die Abkühlgeschwindigkeit nimmt mit größerem Abstand zur Stirnfläche ab. | https://www.giessereilexikon.com/en/foundry-lexicon/Encyclopedia/show/jominy-specimen-4688/?cHash=eca0094899e1bc2cfe21d86e62fd0485 | https://www.giessereilexikon.com/giesserei-lexikon/Encyclopedia/show/jominy-probe-1077/?cHash=eca0094899e1bc2cfe21d86e62fd0485
J-integral theory | Many materials are subject to plastic deformation, i.e. they show elasto-plastic behavior so that there is no guaranteed linear correlation between stresses and elongation. Recently, this has resulted in the development of elasto-plastic fracture mechanics and ductile fracture mechanics. The most important of these methods are: - COD: measurement of the crack opening displacement, - Determination of the J-integral (as the path-independent line integral around a crack tip), and - Establishing the crack resistance curves and the rupture modulus. These methods allow better conclusions to be made regarding the material behavior in components than this was previously possible. The material characteristics obtained by means of the COD and J-integral method can be converted to KIc values. When describing the temperature dependence of fracture toughness for ductile materials, it has been common to indicate KIc values in the lower temperature range and KJc or KQ values (COD) in the upper temperature range, without separating the two (Fig. 1). The fracturing properties of high-graphite cast iron materials are considerably influenced by the quantity, form (see Graphite form) and size of the graphite particles, by the structure formation and also by the chemical composition of the metal matrix. The following values are indicated for the behavior at room temperature: for cast steel, up to 5000 N/mm3/2, for nodular graphite cast iron up to 3350 N/mm3/2, for malleable cast iron up to 1800 N/mm3/2, for compacted graphite iron up to 1575 N/mm3/2 and for flake graphite cast iron up to 630 N/mm3/2. | J-Integralkonzept | Viele Werkstoffe unterliegen einer plastischen Verformung, d.h. sie verhalten sich elasto-plastisch, so dass kein linearer Zusammenhang zwischen Spannung und Dehnung gewährleistet ist. Dies führte in jüngster Zeit zur Entwicklung der elasto-plastischen Bruchmechanik und zur Fließbruchmechanik. Die wichtigsten dieser Verfahren sind: - COD (Crack Opening Displacement: Messung der Rissspitzenöffnungsverschiebung), - Bestimmung des J-lntegrals (als wegunabhängiges Linienintegral um eine Rissspitze) sowie die - Ermittlung der Risswiderstandskurven und des Zerreißmoduls. Diese Verfahren gestatten besser als bisher, Schlüsse auf das Werkstoffverhalten in Bauteilen zu ziehen. Die nach dem COD- und J-Jntegralverfahren erhaltenen Werkstoffkennwerte lassen sich in KIc-Werte umrechnen. Bei der Darstellung der Temperaturabhängigkeit der Bruchzähigkeit ist es bei duktilen Werkstoffen üblich, im unteren Temperaturbereich KIc-Werte und im oberen Temperaturbereich KJc- bzw. KQ-Werte (COD) zu bestimmen, ohne dies getrennt auszuweisen (Bild 1). Das Bruchverhalten von grafithaltigen Gusseisenwerkstoffen wird durch Menge, Ausbildungsform (siehe Grafitform) und Größe der Grafitteilchen, durch die Gefügeausbildung und letztlich durch die chemische Zusammensetzung der Metallische Grundmasse deutlich beeinflusst. Bei Raumtemperatur werden für Stahlguss Kennwerte bis 5000 N/mm3/2, für Gusseisen mit Kugelgrafit bis 3350 N/mm3/2, für Temperguss bis 1800 N/mm3/2, für Gusseisen mit Vermiculargrafit bis 1 575 N/mm3/2 und für Gusseisen mit Lamellengrafit bis 630 N/mm3/2 angegeben. | https://www.giessereilexikon.com/en/foundry-lexicon/Encyclopedia/show/j-integral-theory-4718/?cHash=d07c08ffef68373a3ac2f151d4b00907 | https://www.giessereilexikon.com/giesserei-lexikon/Encyclopedia/show/j-integralkonzept-1107/?cHash=d07c08ffef68373a3ac2f151d4b00907
J-Alloy | Trade name for a niobium-alloyed nodular graphite cast iron. For the application of niobium. Only offers low solubility in the cast iron matrix and low tendency to integrate other alloy elements into its carbide. Even very low niobium contents are sufficient to diffuse niobium carbide from the melt, predominantly in compact form. The carbide neither influences the solidification of the cast iron nor the transformation processes in solid state. For application for piston rings, the following composition is tried and tested:3.5 to 4.1 % C2.4 to 2.9 % Si0.2 to 0.8 % Mn0.40 to 0.60 % Nb0.02 to 0.07 % Mgrest Fe. | J-Alloy | Handelsname für ein nioblegiertes Gusseisen mit Kugelgrafit. Zur Verwendung für Niob hat nur geringe Löslichkeit in der Grundmasse des Gusseisens und nur wenig Neigung, andere Legierungselemente in sein Karbid einzubauen. Schon sehr niedrige Niobgehalte genügen zur Ausscheidung von Niobkarbid aus der Schmelze, vorzugsweise in kompakter Form. Das Karbid beeinflusst weder die Erstarrung des Gusseisens noch die Umwandlungsvorgänge im festen Zustand. Zu Verwendung für Kolbenringe bewährt sich folgende Zusammensetzung: 3,5 bis 4,1 % C2,4 bis 2,9 % Si0,2 bis 0,8 % Mn0,40 bis 0,60 % Nb0,02 bis 0,07% MgRest Fe. | https://www.giessereilexikon.com/en/foundry-lexicon/Encyclopedia/show/j-alloy-4738/?cHash=7bb65288d9cfb0bd30cc16f6be60266c | https://www.giessereilexikon.com/giesserei-lexikon/Encyclopedia/show/j-alloy-1127/?cHash=7bb65288d9cfb0bd30cc16f6be60266c
Iron-carbon phase diagram | Phase diagram for the binary system iron-carbon (Fe-C).General construction The phase composition depending on the temperature and the carbon content can be read off this dual diagram in which the stable system iron-graphite (dotted lines) and the meta-stable system iron-carbide (solid lines) are shown together, (Figure 1). The closeness of the equilibrium lines which correspond to one another indicates that the difference in the stability of carbide and graphite in the alloys is not large. Therefore, the carbon may be dissolved in the iron after solidification or, however, may precipitate in the form of graphite. Furthermore, it can also occur in the structure in a bound form as iron carbide (Fe3C) and is dissolved in the α and γ solid solution in both systems. The eutectic temperature of the iron-graphite reaction is considerably higher than that of the iron-cementite reaction (Figure 2).In the case of slower cooling, mainly graphite forms, in the case of accelerated heat dissipation, on the other hand, mainly cementite. During annealing, graphite may form, reducing the cementite content. The tendency for graphite to form from cementite shows that iron or iron-rich solid solutions only form a stable equilibrium with free carbon (graphite). In the case of pure iron, more transformations take place during the heating and cooling in the solid state. It has become standard practice to label the which correspond to the transformations with A and to distinguish between them with numbers (s. A1, A2, A3, A4). The types of crystal which are resistant in the different temperature ranges are labeled with Greek letters. On cooling curves, the halts are usually found at lower temperatures than on heating curves; the halts on the cooling curve are labeled as Ar points (r = refroidissement), those on the heating curve are labeled as Ac points (c = chauffage). The temperature difference between the respective halt temperatures during heating and cooling, the so-called hysteresis, is increased with faster temperature change. With very slow cooling, the positions of the halts become nearer according to the values given in the following as the equilibrium temperature: - 1536°C: Solidification temperature (melting point), δ iron (Delta iron) - 1392°C: A4 point, γ iron (Gamma iron) - 911°C: A3 point, non-magnetic α iron - 769°C: A2 point, ferromagnetic α iron - 723°C: A1 point, pearlite point (eutectoid transformation, eutectoid temperature) The cubic face-centered γ lattice can be described as a close sphere packing, the body-centered lattice of the δ and α iron is less closely packed (s. Delta iron). Accordingly, the volume of iron becomes smaller in the transformation α → γ, i.e. during heating at the A3 point; however, it increases again dramatically in the transformation γ → δ, i.e. during heating at the A4 point.The solvating power of iron for carbon depends on the type of lattice and the temperature. The face-centered γ iron has a must higher solvating power than the body-centered α iron.The iron carbide (iron cementite) systemIron carbide (cementite, Fe3C) is unstable at all temperatures. Depending on the temperature, annealing can cause a disintegration of its austenite or ferrite, on the one hand, and graphite, on the other (austenite = γ solid solution; ferrite = α solid solution). This is the basis for the production of blackheart malleable cast iron and the softening and ferritizing annealing. The cementite is extraordinarily resistant at room temperature. The eutectic temperature of the meta-stable system is 1147°C and the eutectic composition is 4.26% C or 64% Fe3C. This eutectic is also known as ledeburite; it consists of a set mixture of cementite and austenite (Figure 3). During further cooling, the austenite precipitates out of the then secondary cementite which accumulates on the cementite which is already present and which can hardly be distinguished in the micrograph. The eutectoid transformation of the austenite into pearlite happens at 723°C. Consequently, the pearlite is made of α solid solution (ferrite) and cementite (Figures 4 to 7).The iron-graphite system All of the carbon is precipitated as graphite during solidification, whereby the eutectic is called graphite eutectic here. During further cooling, the secondary graphite precipitates out of the austenite which accumulates on the graphite lamellae and which cannot be distinguished. The austenite also undergoes eutectoid decomposition here, specifically into ferrite and graphite. In ferritic cast iron, the structure consists of a purely ferritic metal matrix with graphite embedded in it. Generally, a gray solidification of cast ion can be forced according to the stable system. A eutectoid transformation into purely ferrite and graphite, on the other hand, is more difficult, as with progressive cooling, the inertia of the graphite crystallization increases considerably. Therefore, the eutectoid decomposition of the austenite rapidly changes in the meta-stable system, whereby pearlite is formed which is then reflected in a pearlitic metal matrix with flake graphite surrounded by ferrite borders. Pearlite-stabilizing additives in cast iron enable the achievement of a purely pearlitic structure (s. Ferritic cast iron, Ferrite border).The transformations during cooling The above described transformations of the austenite under equilibrium conditions only occur during slow cooling. By increasing the cooling rate, the transformations are deferred to lower temperatures. Due to under-cooling, they then often occur in temperature ranges in which the diffusion processes required to create the equilibrium can only happen incompletely or not at all. The transformation then occurs via meta-stable intermediate states, i.e. states which do not correspond to the equilibrium and which only have a more or less large stability at low temperatures. At the same time, very substantial changes occur in the process of the transformation and in the formation of the structure which forms. With an increasing cooling rate, the melt is more and more under-cooled and when a certain critical cooling rate is exceeded, the stable system changes into the meta-stable system and chill occurs in cast iron (Figures 8 and 9). The eutecticsolidification of a cast iron melt and the austenitic transformation represent a separation of a homogeneous phase into two phases: into austenite + graphite or cementite. The chill begins at the moment when, in a temperature range, the crystallization speed of the austenite-graphite eutectic is low than that of the austenite-cementiteeutectic. The chill can be prevented principally by the targeted addition of nuclei for the graphite, particularly by the addition of silicon (s. Inoculation). The presence of silicon means that the solidification favors the stable system (austenite/graphite) because the equilibrium temperature for the meta-stable system is reduced. The gray solidification according to the stable system can be encouraged by slow cooling and by additives in the cast iron melt which have a graphitizing effect which increase the temperature range between the stable and meta-stable eutecticsolidification and reduce the carbon solubility (silicon Si, aluminum Al, copper Cu, nickel Ni). Carbide-forming elements such as manganese Mn, chromium Cr, molybdenum Mo, tungsten W, tantalum Ta, vanadium V and niobiumNb, on the other hand, increase the solubility of the carbon and increase the tendency to chill, whereby, at the same time, the number of eutectic grains decreases (s. Eutectic grain, Eutectic grain count). In addition, however, there are also melt additives which have a graphitzing effect during solidification but have the opposite effect during austenitic transformation, i.e. pearlitizing, such as copper and nickel (Figure 10). For the given casting wall thickness (constant cooling rate), by choosing a suitable composition and melt treatment, a chilled, mottled or gray cast iron with a ferritic or pearlitic metal matrix can be obtained (s. Metal matrix of cast iron). The solidification process of cast iron is also dependent on the number of nuclei in the melt and the growth rate of the eutectic grains (s. Balance of nuclei). | Eisen-Kohlenstoff-Zustandsschaubild | Gleichgewichtsschaubild für das binäre System Eisen-Kohlenstoff (Fe-C).Allgemeiner Aufbau In diesem Doppeldiagramm in dem das stabile System Eisen-Grafit (gestrichelte Linien) und das metastabile System Eisen-Karbid (ausgezogene Linien) gemeinsam dargestellt sind, lässt sich in Abhängigkeit der Temperatur und des Kohlenstoffgehaltes die Phasenzusammensetzung ablesen (Bild 1). Die nahe benachbarte Lage der einander entsprechenden Gleichgewichtslinien weist darauf hin, dass der Stabilitätsunterschied zwischen Karbid und Grafit in den Legierungen nicht groß ist. Demzufolge kann der Kohlenstoff nach der Erstarrung im Eisen gelöst sein oder sich aber in Form von Grafit ausscheiden. Außerdem kann er auch in gebundener Form als Eisenkarbid (Fe3C) im Gefüge auftreten und ist in beiden Systemen im α- und γ-Mischkristall gelöst. Die eutektische Temperatur der Eisen-Grafit-Reaktion liegt um einiges höher als die der Eisen-Zementit-Reaktion (Bild 2). Bei langsamer Abkühlung bildet sich bevorzugt Grafit, bei beschleunigter Wärmeableitung dagegen Zementit. Beim Glühen kann sich unter Verringerung des Zementitgehaltes Grafit bilden. Die Neigung zur Bildung von Grafit aus Zementit zeigt an, dass Eisen oder eisenreiche Mischkristalle nur mit freiem Kohlenstoff (Grafit) ein stabiles Gleichgewicht bilden. Beim reinen Eisen treten während der Erwärmung und Abkühlung im festen Zustand mehrere Umwandlungen ein. Es hat sich eingebürgert, die den Umwandlungen entsprechenden Haltepunkte (s. ZTU-Schaubild) mit A zu bezeichnen und durch Zahlenindizes zu unterscheiden (s. A1, A2, A3, A4). Die in den verschiedenen Temperaturbereichen beständigen Kristallarten werden mit griechischen Buchstaben benannt. Auf Abkühlungskurven findet man die Haltepunkte im Allgemeinen bei tieferer Temperatur als auf Erhitzungskurven; die Haltepunkte auf der Abkühlungskurve werden als Ar-Punkte (r = refroidissement), die auf der Erhitzungskurve als Ac-Punkte (c = chauffage) bezeichnet. Der Temperaturunterschied zwischen den beim Erwärmen und Abkühlen gefundenen Temperaturen der Haltepunkte, die so genannte Hysteresis, ist umso größer, je schneller sich die Temperatur ändert wird. Bei sehr langsamer Abkühlung nähert sich die Lage der Haltepunkte entsprechend den im Folgenden als Gleichgewichtstemperatur angegebenen Werten: - 1536 °C: Erstarrungstemperatur (Schmelzpunkt), δ-Eisen (Delta-Eisen) - 1392 °C: A4-Punkt, γ-Eisen (Gamma-Eisen) - 911 °C: A3-Punkt, unmagnetisches α-Eisen - 769 °C: A2-Punkt, ferromagnetisches α-Eisen - 723 °C: A1-Punkt, Perlitpunkt (eutektoide Umwandlung, Eutektoide Temperatur) Das kubisch-flächenzentrierte γ-Gitter kann als dichte Kugelpackung beschrieben werden, das raumzentrierte Gitter des δ- und α-Eisens ist weniger dicht gepackt (s. Delta-Eisen). Dementsprechend verkleinert sich das Volumen des Eisens bei der Umwandlung α → γ also beim Erhitzen am A3-Punkt, es vergrößert sich jedoch wieder sprunghaft bei der Umwandlung γ → δ, also beim Erhitzen am A4-Punkt. Das Lösungsvermögen des Eisens für Kohlenstoff hängt von der Gitterform und der Temperatur ab. Das flächenzentrierte γ-Eisen hat ein weit größeres Lösungsvermögen als das raumzentrierte α-Eisen.Das System Eisen-Eisenkarbid (Eisen-Zementit)Eisenkarbid (Zementit, Fe3C) ist bei allen Temperaturen instabil. Durch Glühen kann er, je nach Temperatur, zum Zerfall in Austenit oder Ferrit einerseits und Grafit andererseits gebracht werden (Austenit = γ-Mischkristall; Ferrit = α-Mischkristall). Dies ist die Grundlage zur Herstellung von schwarzem Temperguss und des Weich- bzw. Ferritisierungsglühens. Bei Raumtemperatur ist der Zementit außerordentlich beständig. Die eutektische Temperatur des metastabilen Systems beträgt 1147 °C und die eutektische Zusammensetzung 4,26 % C oder 64 % Fe3C. Dieses Eutektikum wird auch als Ledeburit bezeichnet; es besteht aus einem festen Gemenge von Zementit und Austenit (Bild 3). Bei weiterer Abkühlung scheidet sich aus dem Austenit dann Sekundär-Zementit aus, der sich an den schon vorhandenen Zementit anlagert und im Schliffbild kaum zu unterscheiden ist. Die eutektoide Umwandlung des Austenits in Perlit erfolgt bei 723 °C. Demzufolge besteht der Perlit aus α-Mischkristall (Ferrit) und Zementit (Bild 4 bis 7).Das System Eisen-Grafit Der gesamte Kohlenstoff wird bei der Erstarrung als Grafit ausgeschieden, wobei hier wird das Eutektikum als Grafiteutektikum bezeichnet wird. Bei weiterer Abkühlung scheidet sich Sekundärgrafit aus dem Austenit aus, der sich an die Grafitlamellen des Eutektikums anlagert und von diesen nicht zu unterscheiden ist. Der Austenit unterliegt auch hier einem eutektoiden Zerfall, und zwar in Ferrit und Grafit. Bei ferritischemGusseisen besteht das Gefüge aus rein ferritischer Grundmasse mit eingebettetem Grafit. Generell lässt sich bei Gusseisen eine Grauerstarrung nach dem stabilen System erzwingen. Eine eutektoide Umwandlung ausschließlich in Ferrit und Grafit ist dagegen schon schwieriger, da mit fortschreitender Abkühlung die Trägheit der Grafitkristallisation erheblich zunimmt. Somit schlägt der eutektoide Zerfall des Austenits rasch in das metastabile System um, wobei Perlit gebildet wird was sich dann in einer perlitischen Grundmasse mit Lamellengrafit umgeben von Ferritsäumen widerspiegelt. Durch und perlitstabilisierende Zusätze zum Gusseisen lässt sich ein rein perlitischesGefüge erzielen (s. ferritischesGusseisen, Ferrithof).Die Umwandlungen bei der Abkühlung Die eben beschriebenen Umwandlungen des Austenits unter Gleichgewichtsbedingungen stellen sich nur bei langsamer Abkühlung ein. Durch erhöhte Abkühlungsgeschwindigkeit werden die Umwandlungen zu tieferer Temperatur verschoben. Sie treten dann infolge der Unterkühlung vielfach in Temperaturgebieten auf, in denen die für die Einstellung des Gleichgewichtes erforderlichen Diffusionsvorgänge nur unvollständig oder überhaupt nicht mehr ablaufen können. Die Umwandlung verläuft dann über metastabile Zwischenzustände d. h. Zustände, die nicht dem Gleichgewicht entsprechen und die nur bei niedrigen Temperaturen eine mehr oder weniger große Beständigkeit haben. Dabei ergeben sich sehr beträchtliche Änderungen im Ablauf der Umwandlung und in der Ausbildung der entstehenden Gefüge. Mit zunehmender Abkühlungsgeschwindigkeit wird die Schmelze immer stärker unterkühlt und bei Überschreiten einer bestimmten kritischen Abkühlungsgeschwindigkeit schlägt das stabile System in das metastabile um und es tritt bei Gusseisen eine Weißerstarrung auf (Bilder 8 und 9). Die eutektischeErstarrung einer Gusseisenschmelze stellt ebenso wie die Austenitumwandlung eine Entmischung einer homogenen Phase in zwei Phasen dar: in Austenit + Grafit oder Zementit. Die Weißerstarrung beginnt in dem Augenblick, wenn in einem Temperaturbereich die Kristallisationsgeschwindigkeit des EutektikumsAustenit-Grafit geringer ist als jene des EutektikumsAustenit-Zementit. Die Weißerstarrung lässt sich in erster Linie durch gezielten Zusatz von Keimen für den Grafit vermeiden, so insbesondere durch Zugabe von Silizium (s. Impfen) Durch die Anwesenheit von Silizium wird so die Erstarrung nach dem stabilen System (Austenit/Grafit) begünstigt, weil die Gleichgewichtstemperatur für das metastabile System herabgesetzt wird. Die Grauerstarrung nach dem stabilen System kann durch langsame Abkühlung und durch grafitisierend wirkende Zusätze zur Gusseisenschmelze gefördert werden, die den Temperaturbereich zwischen der stabilen und der metastabilen eutektischen Erstarrung erweitern und die Kohlenstofflöslichkeit vermindern (Silizium Si, Aluminium Al, Kupfer Cu, Nickel Ni). Karbidbildende Elemente, wie Mangan Mn, Chrom Cr, Molybdän Mo, Wolfram W, Tantal Ta, Vanadium V und NiobNb, erhöhen dagegen die Löslichkeit des Kohlenstoffes und vermehren die Neigung zur Weißerstarrung, wobei gleichzeitig die Zahl der eutektischen Körner abnimmt (s. Eutektisches Korn, Eutektische Kornzahl). Außerdem gibt es aber auch solche Schmelzzusätze, die zwar bei der Erstarrung grafitisierend wirken, bei der Austenitumwandlung aber entgegengesetzt, also perlitisierend, wie beispielsweise Kupfer und Nickel (Bild 10). Bei gegebener Gussstückwanddicke (konstante Abkühlungsgeschwindigkeit) kann man durch eine geeignete Wahl der Zusammensetzung und Schmelzebehandlung ein weißes, meliertes oder grau erstarrtes Gusseisen mit ferritischem oder perlitischem Grundgefüge erhalten (s. Metallische Grundmasse von Gusseisen). Der Erstarrungsverlauf des Gusseisens ist darüber hinaus von der Zahl der Keime in der Schmelze und von der Wachstumsgeschwindigkeit der eutektischen Körner abhängig (s. Keimhaushalt) | https://www.giessereilexikon.com/en/foundry-lexicon/Encyclopedia/show/iron-carbon-phase-diagram-4283/?cHash=a0427277d5037a18fa0c3db8c06c573f | https://www.giessereilexikon.com/giesserei-lexikon/Encyclopedia/show/eisen-kohlenstoff-zustandsschaubild-671/?cHash=a0427277d5037a18fa0c3db8c06c573f
Iron needles | Intermetallic phase (compound) of the type Al5FeSi (also known as β-Al5FeSi or β-AlFeSi) occurring in Al-Si alloys (see Aluminum casting) and containing ferrous impurities.Three-dimensionally, this phase has a flake-like structure which, however, is usually ground in transverse direction in the metallographic specimen, therefore appearing needle-like (Fig. 1). Thus, iron needles are always understood to be the flake-like β-Al5FeSi phases.Iron is contained in many aluminum alloys as an impurity. As early as in 1926, D. Stockdale and I. Wilkinson found that the ferrous phases forming in the Al-Si alloy during solidification have a highly negative impact on mechanical properties. Today, we know that the flake-like β-Al5FeSi phases have a much more disadvantageous effect on properties than the usually accompanying α-Al15(Fe,Mn)3Si2 phase (often also referred to as α-AlFeMnSi phase, see Fig. 2) which exhibits a script-like morphology. Especially at high Fe levels, iron needles are present as a structural anomaly. However, stray and small needles are indeed typical in the structure of die casting alloys containing iron (Fig. 2).The formation of the ferrous phases and their morphology are mainly dependent on the chemical composition and solidification kinetics (see Solidification rate). It is known that the addition of manganese promotes formation of ferrous phases in the shape of script-like or polyhedral structures which is particularly influenced by the correct Fe/Mn ratio (see also comparison between Fig. 4a with 1% Fe and Fig. 4b with 1% Fe + 0.5% Mn).Since classic die casting alloys have a rather high iron content (to reduce the soldering tendency) and solidification occurs relatively fast, the formation of iron needles cannot be prevented. Generally, from Fe levels of 0.9%, increasing amounts of iron needles are present in the structure, having a negative effect especially on the elongation at failure. The reason for this is the formation of a ternary Al-Si-Al5FeSi eutectic instead of the otherwise binary Al-Si eutectic. Large needles preferably form as a proeutectic, while smaller needles are rather present as a co-eutectic. Fig. 3 shows the phases forming during solidification of AlSiCuFe alloys, the time and temperature of their formation and their morphology. At long holding times and insufficient holding temperature, the Fe can set in polygonal AlFeMn phases called gravitational segregations (see Segregation factor).The fact that the β-Al5FeSi phases are three-dimensionally present as a cross-linked flake structure has been described by C. M. Dinnis et al. and recorded by removing layers from metallographic specimens and then performing a 3-D reconstruction of the sectional images (Figs. 4 to 6).In sand and gravity die casting alloys (see Aluminum gravity die casting alloys), the iron content is usually very limited so that they hardly contain any ferrous phases. For use in pressure die casting, a number of low-iron alloys have been developed (e.g. the Al Si9MnMg die casting alloy) in which the Mn level has been increased in particular. From a level of 0.6% Mn, the soldering tendency also decreases; due to the lack of iron needles in the structure, it is then also possible to achieve very high elongations at failure and good ductility for pressure die castings.Additional references:Intermetallic phaseHard spotsSegregation factorGravitational segregationSegregation factorSegregationCrystal segregationMicro segregationLiterature references:Stockdale D., Wilkinson I., Properties of modified aluminum-silicon alloys, J. Inst. Met., 1926.Dinnis C. M., Taylor J. A., Dahle A. K., As-cast morphology of iron-intermetallics in Al-Si foundry alloys, Scripta Materialia 53 (2005) 955-958.Shabestari S. G., The effect of iron and manganese on the formation of intermetallic compounds in aluminum-silicon alloys, Mat. Science & Eng. A 383 (2004) 289-298. | Eisennadeln | Intermetallische Phase (Verbindung) vom Typ Al5FeSi (auch β-Al5FeSi bzw. β-AlFeSi bezeichnet), auftretend in Al-Si-Legierungen (siehe Aluminiumguss), die Eisen als Verunreinigung enthalten.Diese Phase weist dreidimensional betrachtet plattenförmige Strukturen auf, die jedoch im metallografischen Schliff meist quer angeschliffen werden und deshalb im Gefüge nadelförmig erscheinen (Bild 1). Als Eisennadeln werden daher immer die plattenförmigen β-Al5FeSi-Phasen verstanden.Eisen ist als Verunreinigung in vielen Aluminiumlegierungen enthalten. Bereits 1926 stellten D. Stockdale und I. Wilkinson fest, dass die in Al-Si-Legierungen sich bei der Erstarrung ausbildenden eisenhältigen Phasen in hohem Maße die mechanischen Eigenschaften negativ beeinflussen. Es ist mittlerweile bekannt, dass die plattenförmigen β-Al5FeSi-Phasen sich dabei weit ungünstiger auf die Eigenschaften auswirken, als die meist zugleich vorkommende aber schriftförmig ausgebildete α-Al15(Fe,Mn)3Si2-Phase (oft auch auch α-AlFeMnSi-Phase bezeichnet, siehe Bild 2). Insbesondere Bei höheren Fe-Gehalten treten die Eisennadeln gehäuft als Gefügeanomalie auf. Vereinzeltes Auftreten und kleinere Nadeln sind aber durchaus charakteristisch im Gefüge von eisenhältigen Druckgusslegierungen (Bild 2).Die Bildung der eisenhältigen Phasen und deren Morphologie sind vor allem von der chemischen Zusammensetzung und der Erstarrungskinetik (s. Erstarrungsgeschwindigkeit) abhängig. Es ist bekannt, dass Zusätze von Mangan die Form und Ausbildung der eisenhältigen Phasen in Richtung schriftförmiger oder polyhedraler Strukturen begünstigen, insbesondere ist dabei auf ein korrektes Fe/Mn-Verhältnis zu achten (siehe auch Vergleich zwischen Bild 4a mit 1 % Fe und Bild 4b mit 1 % Fe + 0,5 % Mn).Da klassische Druckgusslegierungen relativ viel Eisen enthalten (zur Reduktion der Klebeneigung) und die Erstarrung relativ rasch erfolgt, kann die Bildung von Eisennadeln dabei jedoch nicht verhindert werden. Grundsätzlich treten bei Fe-Gehalten über 0,9 % verstärkt Eisennadeln im Gefüge auf, was sich vor allem negativ auf die Bruchdehnung auswirkt. Der Grund liegt in der Bildung eines ternären Al-Si-Al5FeSi-Eutektikums ggü. dem sonst binären Al-Si-Eutektikum. Die großen Nadeln bilden sich dabei bevorzugt voreutektisch, während kleinere Nadeln eher koeutektisch auftreten. Bild 3 gibt die bei der Erstarrung von AlSiCuFe-Legierungen entstehenden Phasen, deren Bildungszeitpunkt und Bildungstemperatur und Morphologie wieder. Bei langen Haltezeiten und zu geringer Warmhaltetemperatur kann das Fe in polygonalen AlFeMn-Phasen abgebunden werden, die als Schwereseigerungen bezeichnet werden (siehe Seigerfaktor).Dass die β-Al5FeSi-Phasen dreidimensional als vernetzte Plattenstruktur vorliegt, haben C. M. Dinnis u.a. beschrieben und durch schichtweises Abtragen von Schliffen und die nachfolgende 3D-Rekonstruktion der Schichtaufnahmen festgehalten (Bilder 4 bis 6).Bei Sand- und Kokillengusslegierungen (s. Aluminium-Kokillengusslegierungen) ist der Eisengehalt in der Regel stark eingeschränkt, so dass kaum eisenhaltige Phasen auftreten. Für die Anwendung im Druckguss wurde eine Reihe eisenarmer Legierungen entwickelt (z. B. die Al Si9MnMg-Druckgusslegierung), bei denen vor allem der Mn-Gehalt erhöht wurde. Ab einem Gehalt von 0,6 % Mn nimmt auch die Klebeneigung ab, durch das Fehlen von Eisennadeln im Gefüge können auch mit Druckgussbauteilen dann sehr hohe Bruchdehnungen und eine gute Duktilität erzielt werden.Weiterführende Literatur:Intermetallische PhaseHarte StellenSeigerfaktorSchwereseigerungSeigerungsfaktorSeigerungKristallseigerungMikroseigerungLiteratur:Stockdale D., Wilkinson I., Properties of modified aluminum-silicon alloya, J. Inst. Met., 1926.Dinnis C. M., Taylor J. A., Dahle A. K., As-cast morphology of iron-intermetallics in Al-Si foundry alloys, Scripta Materialia 53 (2005) 955-958.Shabestari S. G., The effect of iron and manganese on the formation of intermetallic compounds in aluminum-silicon alloys, Mat. Science & Eng. A 383 (2004) 289-298. | https://www.giessereilexikon.com/en/foundry-lexicon/Encyclopedia/show/iron-needles-4566/?cHash=18fdafd18c220026813b92874e8152fd | https://www.giessereilexikon.com/giesserei-lexikon/Encyclopedia/show/eisennadeln-955/?cHash=18fdafd18c220026813b92874e8152fd
Iron carbide | Chemical compound of iron and carbon (Fig. 1) at a ratio of 3:1 (Fe3C).The metallographic designation of this structure component with a mass content of 6.7 % C is cementite. In iron and steel alloys, an increasing carbon content also leads to an increasing content of iron carbide in the structure. Hardness and strength of a material are respectively increased, flexibility, toughness and forming properties are reduced.The distribution of the iron carbide has an additional influence on the mechanical properties in the material structure (fig. 2).Additional references:Iron-carbon phase diagramStructure formation of cast ironCarbideCarbide formerCarbidic cast ironTitanium carbide | Eisenkarbid | Chemische Verbindung aus Eisen und Kohlenstoff (Bild 1) im Verhältnis 3:1 (Fe3C).Die metallographische Bezeichnung dieses Gefügebestandteiles mit einem Massenanteil von 6,7 % C lautet Zementit. Bei Eisen- und Stahllegierungen nimmt mit steigendem Kohlenstoff auch der Anteil des Eisenkarbids im Gefüge zu. Folglich werden Härte und Festigkeit eines Werkstoffes erhöht, die Dehnung, Zähigkeit und Umformbarkeit nehmen ab.Von zusätzlichem Einfluss auf die mechanischen Eigenschaften im Gefüge des Werkstoffes ist die Verteilung von Eisenkarbid (Bild 2).Weiterführende Stichworte:Eisen-Kohlenstoff-ZustandsdiagrammGefügeausbildung von GusseisenKarbidKarbidbildnerKarbidisches GusseisenTitankarbid | https://www.giessereilexikon.com/en/foundry-lexicon/Encyclopedia/show/iron-carbide-4777/?cHash=5b0ac25bb6a32dd0abf2547435b69997 | https://www.giessereilexikon.com/giesserei-lexikon/Encyclopedia/show/eisenkarbid-1166/?cHash=5b0ac25bb6a32dd0abf2547435b69997
Inverse chill | Inverse chill can occur in gray cast iron alloys, namely in flake and nodular graphite cast iron, preferably in the core of thick-walled castings, independent of the molding process. These structural anomalies are crucial when assessing the finished product as they significantly deteriorate the dynamic material characteristics. In addition, this defect leads to massive treatment problems during drilling. Particularly at risk of this defect are cylindrical and spherical designs. The fracture or specimen structure of the cast iron materials mentioned above shows a normal gray structure in the boundary zone, which is otherwise at risk of carbide formation. The core, however, is either white solidified (see Edge hardness, Inverse chill), shows white patches, or is coarsely mottled (Fig. 1). In any case, this defect only occurs in thick-walled, round or spheroidally structured castings requiring long solidification times. Alloyed materials have an increased risk of this defect. The defect is clearly visible with the naked eye on the fracture or specimen structure, more precise statements about the element distribution in the area of the defect are possible by means of EDX analyses (Figures 2 to 6). The most likely causes of these structural degenerations are segregation-related accumulations (segregation) of carbide-forming as well as oxide- and sulfide-forming alloying elements in the center of thick-walled, mostly spheroidal or round casting designs. These areas are generally depleted in silicone. The impairment of the nucleation state of the melt is caused by severe supercooling of the eutecticsolidification temperature where the temperature falls below the temperature of the meta-stable eutectic. Thus, the occurrence of inverse chill in gray cast iron alloys appears to be linked to certain geometries and dimensions, like those prevailing in the cylindrical sample in Fig. 1, for example. The depletion of the residual melt in silicone, but also the enrichment in carbide-forming, oxygen-affine elements, whose precipitation in form of oxidic inclusions leads to the depletion of the residual melt in dissolved oxygen, impairs the nucleation state of the solidifying melt and thus cause meta-stable solidification with formation of carbides. The direct cause for the formation of white solidified core zones in the otherwise gray solidified cast iron is probably the phenomenon that in cylindrical and spherical castings, the cooling rate significantly increases as the crystallization front approaches the castingcore. If and when the changeover from stable to meta-stable solidification takes place is ultimately due to the depletion of the residual melt in graphitizing elements, its enrichment in carbide stabilizer, and the formation of diffusion barriers in the area of the solidification front. The carbide stabilizer chromium, manganese, titanium, and magnesium are obviously present in excessive concentrations in the area of the carbides opposite the gray solidified boundary sections. The graphitizing elements silicone and nickel are depleted this area (s. Graphitization).Acicular carbide has proven to be particularly low in silicone. The silicone content is only a few tenth of a percent. A significant chromium accumulation was proven in the area of the white solidified core zones, with chromium being preferably concentrated in acicular carbide. The chromium contents determined are here up to five times higher than the metallic matrix. Extremely high chromium contents occur at the cell borders. Titanium accumulations in the inverse chill were up to 2 to 6 times higher than the titanium content of the matrix. Even higher titanium contents were registered at the cell borders and at the transition from gray to white solidfication. Titanium contents of up to 0.3% with an average titanium content of 0.02% were measured in the area of the cell borders. Depletion in titanium in the ferite compared to the pearlite Measures for prevention: 1. Reducing the contents of oxygen-affine elements, checking the charge materials for accompanying and trace elements in this respect. 2. Improving the nucleation state through optimum, possibly late mold inoculation or stream inoculation. 3. Influencing the solidification process through casting-related measures such as shortening the solidification time, ensuring even cooling, where possible. 4. Ensuring directional solidification, where possible. 5. Review of the magnesium treatment method and/or checking the treatment alloy for sulfur and phosphorus contents and rare earths. 6. Avoiding extensive magnesium excess; taking the Mg/S proportion into account. 7. Avoiding oxygen and/or hydrogen absorption, for example, due to moist charge material or insufficiently dried ladles and melting tools. 8. Pointing out the possible risks of a round, spheroidal geometry already during casting design and avoiding them, where possible. 9. Performing annealing for carbide disintegration (diffusion compensation), as necessary. | Umgekehrte Weißeinstrahlung | Umgekehrte Weißeinstrahlung (Inverse Chill, umgekehrter Hartguss) kann bei grauen Eisengusslegierungen, also bei Gusseisen mit Lamellen- und Kugelgrafit, vorzugsweise im Kern dickwandiger Gussteile, unabhängig vom Formverfahren entstehen. Diese Gefügeanomalien sind für eine Bewertung des Fertigproduktes von entscheidender Bedeutung, da sie die dynamischen Werkstoffkennwerte erheblich mindern. Außerdem führt dieser Fehler zu massiven Bearbeitungsproblemen beim Bohren.Besonders gefährdet gegenüber diesem Fehler sind zylindrische und kugelförmige Konstruktionen.Das Bruch- oder Schliffgefüge eines der oben erwähnten Gusseisenwerkstoffe zeigt in der ansonsten, hinsichtlich Karbidbildung, gefährdeten Randzone normales graues Gefüge. Der Kern aber ist entweder mit scharfen Abgrenzungen weiß erstarrt (siehe Kantenhärte, Weißeinstrahlung) , zeigt weiße Flecken, oder ist grobmeliert (Bild 1). In jedem Fall tritt dieser Fehler nur in dickwandigen, runden oder kugelähnlich konstruierten Gussteilen auf, die lange Erstarrungszeiten benötigen. Legierte Werkstoffe sind diesbezüglich stärker gefährdet. Der Fehler ist am Bruch- bzw. Schliffgefüge mit freiem Auge zu erkennen, genaue Aussagen zur Elementeverteilung im Fehlerbereich sind mit Hilfe von EDX-Analysen am Rasterelektronenmikroskop möglich (Bilder 2 bis 6). Wahrscheinliche Ursachen dieser Gefügeentartungen sind seigerungsbedingte Anreicherungen (Seigerung) von karbidstabilisierenden sowie oxid- und sulfidbildenden Legierungselementen im Zentrum dickwandiger, meist kugelähnlicher oder runder Gusskonstruktionen. Diese Bereiche sind in der Regel an Silizium verarmt. Die Beeinträchtigung des Keimzustandes der Schmelze bedingt eine große Unterkühlung der eutektischen Erstarrungstemperatur mit Unterschreitung der Temperatur des metastabilen Eutektikums. Somit scheint das Auftreten von Inverse Chill bei grauen Gusseisenlegierungen an bestimmte Geometrien und Abmessungen geknüpft, wie sie z. B. an der zylindrischen Probe in Bild 1 vorherrschen. Sowohl die Verarmung der Restschmelze an Silizium als auch die Anreicherung an karbidstabilisierenden, sauerstoffaffinen Elementen, deren Ausscheidung in Form von oxidischen Einschlüssen zur Verarmung der Restschmelze an gelöstem Sauerstoff führt, beeinträchtigen den Keimzustand der erstarrenden Schmelze und verursachen dadurch die metastabile Erstarrung mit Bildung von Karbiden.Als unmittelbare Ursache für die Bildung weißerstarrter Kernzonen im sonst grau erstarrten Gusseisen ist wahrscheinlich die Erscheinung anzusehen, dass bei zylindrischen und kugelförmigen Abgüssen die Abkühlungsgeschwindigkeit bei Annäherung der Kristallisationsfront an den Gussstückkern deutlich ansteigt. Ob und wann der Umschlag von der stabilen zur metastabilen Erstarrung erfolgt, entscheiden dann letztlich die Verarmung der Restschmelze an grafitisierenden Elementen, ihre Anreicherung an Karbidstabilisatoren und die Bildung von Diffusionsbarrieren im Bereich der Erstarrungsfront. Offensichtlich liegen im Bereich der Karbide gegenüber den grauerstarrten Randgebieten die Karbidstabilisatoren Chrom, Mangan, Titan und Magnesium in überhöhten Konzentrationen vor. Die grafitisierenden Elemente Silizium und Nickel sind dort verarmt (s. Grafitisierung).Als besonders siliziumarm erwiesen sich die Karbidnadeln. Hier beträgt der Siliziumgehalt nur Zehntelprozent. Im Bereich der weißerstarrten Kernzonen wurden erhebliche Chromanreicherungen nachgewiesen. Dabei wird Chrom bevorzugt in den Karbidnadeln konzentriert. Die ermittelten Chromgehalte betragen hier bis zum 5-fachen der metallischen Matrix. Extrem hohe Chromgehalte treten an den Zellgrenzen auf.Titananreicherungen im Inverse Chill erreichten das 2- bis 6-fache des Titangehaltes der Matrix. Noch höhere Titangehalte wurden an den Zellgrenzen und am Übergang von der Grau- zur Weißerstarrung registriert. Im Zellgrenzenbereich wurden dabei Titangehalte bis zu 0,3 % bei einem mittleren Titangehalt von 0,02 % gemessen. Die Titanverarmung im Ferrit gegenüber dem Perlit.Maßnahmen zur Vermeidung:1. Verminderung der Gehalte an sauerstoffaffinen Elementen, diesbezügliche Überprüfung der Einsatzstoffe auf Begleit- und Spurenelemente.2. Verbesserung des Keimzustandes durch optimale, möglichst späte Formimpfung oder Gießstrahlimpfung.3. Beeinflussung des Erstarrungsablaufes durch gießtechnische Maßnahmen wie Verkürzung der Erstarrungszeit, Gewährleistung einer möglichst gleichmäßigen Abkühlung.4. Gewährleistung einer möglichst gerichteten Erstarrung.5. Überprüfung der Magnesiumbehandlungsmethode bzw. der Behandlungslegierung auf Schwefel- und Phosphorgehalte sowie auf Seltene Erden.6. Vermeidung von größerem Magnesiumüberschuss; Mg/S-Verhältnis beachten.7. Vermeidung einer Sauerstoff- und/oder Wasserstoffaufnahme beispielsweise durch feuchtes Einsatzmaterial oder ungenügend getrocknete Pfannen und Schmelzwerkzeuge.8. Bereits bei der Gusskonstruktion auf die möglichen Gefahren einer runden, kugelähnlichen Geometrie hinweisen und diese möglichst vermeiden.9. Gegebenenfalls Durchführung einer Karbidzerfallsglühung (Diffusionsausgleich). | https://www.giessereilexikon.com/en/foundry-lexicon/Encyclopedia/show/inverse-chill-4045/?cHash=b64c8827e5a2769398b53eb08c640285 | https://www.giessereilexikon.com/giesserei-lexikon/Encyclopedia/show/umgekehrte-weisseinstrahlung-431/?cHash=b64c8827e5a2769398b53eb08c640285
Interstitial solid solution | Solid solution with interstitially dissolved atoms.Non-metal atoms having an atomic diameter d can be incorporated at interstitial sites of a host lattice consisting of metal atoms with a diameter D if the ratio of D/d is <0.41 (Fig. 1).As there are only few interstitial lattice sites which can be occupied, solubility is usually very low and less than 1%. Moreover, the ability to incorporate atoms is very limited due to lattice distortions and the associated stresses. For example, in the iron-carbon system, it is 0.10% (δ-solid solution), 2.06% (γ-solid solution) or 0.02% (α-solid solution) depending on the temperature. This means, for instance, that a maximum of 0.02% of carbon can be dissolved in an α-solid solution (at 723°C).Small atom species which can induce the formation of interstitial solid solutions, such as hydrogen, nitrogen, carbon and boron, are the elements of the highest technical importance. Diffusibility usually decreases heavily, as the temperature falls. If the lattice modification is altered upon rapid quenching such that the lattice structure has lower solubility for the incorporated element (such as with iron), this results in heavy lattice distortions, i.e. high hardness values. These processes play an essential role in transformation hardening (see also Strengthening mechanisms).Important examples of interstitial solid solutions include Fe-C, WC, Ti2H or Fe2N.Additional references:Solid solutionSubstitutional solid solutionLiterature references:www.wikichemie.de/web/band2_5-2-3-2.php | Einlagerungsmischkristall | Mischkristall mit interstitiell gelösten Atomen.Nichtmetallatome mit einem Atomdurchmesser d können in einem Wirtsgitter mit Metallatomen vom Durchmesser D bei einem Verhältnis von D/d < 0,41 in die Zwischengitterplätze eingelagert werden (Bild 1).Da nur wenige Zwischengitterplätze besetzt werden können, ist die Löslichkeit im Allgemeinen sehr gering und unter 1 %. Außerdem ist die Einlagerungsfähigkeit aufgrund der Gitterverzerrung und der damit verbundenen Spannungen stark begrenzt. Sie beträgt zum Beispiel bei der Verbindung Eisen-Kohlenstoff je nach Temperatur 0,10 % (δ-Mischkristall), 2,06 % (γ-Mischkristall) oder 0,02 % (α-Mischkristall). Das bedeutet, dass z.B. in einem α-Mischkristall maximal 0,02 % Kohlenstoff (bei 723 °C) gelöst werden können.Kleine Atome wie Wasserstoff, Stickstoff, Kohlenstoff und Bor sind die technisch wichtigsten Elemente, die einen Einlagerungsmischkristall hervorrufen. Die Diffusionsfähigkeit nimmt mit fallender Temperatur in der Regel sehr stark ab. Ändert sich beim schnellen Abkühlen die Gittermodifikation, so dass eine Gitterstruktur mit einer geringeren Löslichkeit für das eingelagerte Element besteht (wie z. B. beim Eisen), entstehen starke Gitterverzerrungen, d.h. hohe Härten. Diese Vorgänge spielen bei der Umwandlungshärtung (s. auch Verfestigungsmechanismen) eine entscheidende Rolle.Wichtige Vertreter der Einlagerungsmischkristalle sind Fe-C, WC, Ti2H oder Fe2N.Weiterführende Stichworte:MischkristallSubstitutionsmischkristallLiteratur:www.wikichemie.de/web/band2_5-2-3-2.php | https://www.giessereilexikon.com/en/foundry-lexicon/Encyclopedia/show/interstitial-solid-solution-4707/?cHash=31d099b8a9a908f447924ed24552ce52 | https://www.giessereilexikon.com/giesserei-lexikon/Encyclopedia/show/einlagerungsmischkristall-1096/?cHash=31d099b8a9a908f447924ed24552ce52
Interrupted quenching | At first, the cast steel part is quenched in water for so long until red heat has disappeared. Subsequently, quenching is continued to the end using a milder quenching agent, such as oil. Water bath quenching suppresses pearlite or bainite formation and makes it possible for further cooling to be performed at lower rates since martensite and thus the obtainable degree of hardness is not dependent on the cooling rate. However, hot-bath hardening is a better solution (q. v.).Additional references:Flame hardeningCase hardening Torch hardeningInduction hardening NitridingImmersion hardeningTTT diagram | Gebrochenes Härten | Das Stahlgussteil wird als erstes in Wasser so lang abgeschreckt, bis die Rotglut verschwunden ist. Anschließend wird in einem milderen Mittel, beispielsweise Öl, zu Ende gehärtet. Durch die Wasserabschreckung wird die Perlit- bzw. Bainitbildung unterdrückt und die weitere Abkühlung kann langsamer verlaufen, da die Martensit selbst und damit die erreichbare Härte unabhängig von der Abkühlungsgeschwindigkeit sind. Eine bessere Lösung ist allerdings das Warmbadhärten (s. d.).Weiterführende Stichworte:Brennhärten, EinsatzhärtenFlammhärtenInduktionshärtenNitrierhärtenTauchhärtenZTU-Schaubild | https://www.giessereilexikon.com/en/foundry-lexicon/Encyclopedia/show/interrupted-quenching-3808/?cHash=9410411be76c946da7c64a1fe7f9e47e | https://www.giessereilexikon.com/giesserei-lexikon/Encyclopedia/show/gebrochenes-haerten-193/?cHash=9410411be76c946da7c64a1fe7f9e47e
Internal stresses | Stresses that occur within the material itself, i.e. without the influence of any external force. Differentiation is made between internal stresses of the first, second, and third kind (Fig. 1). Stresses that occur subsequent to heat treatment during the cooling phase or through uneven reforming are referred to as internal stresses of the first kind (internal macro-sresses). Internal stresses of the second kind are found in the strain area between unevenly oriented grains and phases of equal strength (homogenous internal micro-stresses). Internal stresses of the third kind are stresses that occur in the areas around lattice defects (inhomogenous internal micro-stresses). Internal stresses in general cause anisotropy. | Eigenspannungen | Spannungen welche im Werkstoff selbst, also ohne eine von außen einwirkende Kraft, generiert werden. Man unterscheidet Eigenspannungen erster, zweiter und dritter Art (Bild 1). Spannungen, die im Anschluss an eine Wärmebehandlung während der Abkühlung oder durch ungleichmäßige Verformung entstehen bezeichnet man als Eigenspannungen erster Art (Makroeigenspannungen). Solche zweiter Art entstehen im Spannungsbereich zwischen ungleich orientierten Körnen und Phasen ungleicher Festigkeit (homogene Mikroeigenspannungen). Bei Eigenspannungen dritter Art handelt es sich um Spannungen, die um Gitterfehler herum entstehen (inhomogene Mikroeigenspannungen). Generell verursachen Eigenspannungen Anisotropie. | https://www.giessereilexikon.com/en/foundry-lexicon/Encyclopedia/show/internal-stresses-4776/?cHash=d5e1c808631d87ce80e8e9afb23201d2 | https://www.giessereilexikon.com/giesserei-lexikon/Encyclopedia/show/eigenspannungen-1165/?cHash=d5e1c808631d87ce80e8e9afb23201d2
Intermetallic phase | An intermetallic phase (also intermetallic compound) is a chemical compound consisting of two or more metals.In contrast to alloys, the intermetallic phase shows a lattice structure which is different from those of the component metals (so-called superstructures). The lattice bond of the various atomic species is a mixture of a predominantly metallic bond and lower fractions of other kinds of bonds (covalent bond, ionic bond), conferring special physical and mechanical properties to this phase.Very often, intermetallic compounds are hard, i.e. they exhibit high hardness, brittleness and strength and usually have a relatively high chemical resistance (good corrosion resistance). Moreover, they are characterized by a high melting point and high electrical conductance which is generally one order of magnitude greater than that of pure transition metals.There are intermetallic compounds with stoichiometric compositions according to the usual metal valencies and there are intermetallic phases having more or less extensive ranges of homogeneity in the phase diagram. A homogeneity range, also referred to as phase range, defines boundaries within which the quantity ratio of the individual metals may vary.The most important intermetallic phases are: - Laves phases (type AB2, e.g. CaMg2) - Heusler phases (ABC, A2BC, e.g. Cu2MnAl) - Zintl phases (type AB, between alkaline and alkaline-earth metals and electronegative elements of the 13th to 16th main group, e.g. NaSi) - Hum-Rothery phases, characterized by their fixed valency-electron concentration (α-, β-, ψ-, δ-brass, see Fig. 1) High-alloy bronze and also brass alloys are composed of intermetallic phases which can be present in different forms depending on the mixing ratio (e.g. Cu3Sn and Cu3Sn5). If the correct mixing ratio is not achieved exactly, this produces classic alloys which, however, consist of the various intermetallic phases nearest to the mixing ratio.Additional references:Iron needlesLiterature references:Gottstein G., Physikalische Grundlagen der Materialkunde, Springer-Verlag Berlin Heidelberg, 2007. | Intermetallische Phase | Eine intermetallische Phase (auch intermetallische Verbindung) ist eine chemische Verbindung aus zwei oder mehreren Metallen.Im Unterschied zu Legierungen zeigt die intermetallische Phase Gitterstrukturen, die sich von denen der konstituierenden Metalle unterscheiden (sog. Überstrukturen). Die Gitterbindung der unterschiedlichen Atomarten ist eine Mischform aus einer überwiegend metallischen Bindung und geringeren Anteilen anderer Bindungsarten (kovalente Bindung, Ionenbindung), wodurch diese Phasen besondere physikalische und mechanische Eigenschaften aufweisen.Intermetallische Verbindungen sind sehr häufig hart, d. h. sie weisen eine hohe Härte, Sprödigkeit und Festigkeit auf und sind in der Regel auch chemisch recht beständig (gute Korrosionsbeständigkeit). Des Weiteren zeichnen sie sich durch einen hohen Schmelzpunkt und ihren hohen elektrischer Widerstand aus, der ist meist eine Größenordnung höher liegt, als jener der reinen Übergangsmetalle.Es gibt intermetallische Verbindungen mit stöchiometrischer Zusammensetzung gemäß den üblichen Wertigkeiten der Metalle und es gibt intermetallische Phasen, die mehr oder weniger ausgedehnte Homogenitätsbereiche im Phasendiagramm (Zustandsschaubild) besitzen. Ein Homogenitätsbereich, auch Phasenbreite genannt, gibt dabei die Grenzen an, zwischen denen das Mengenverhältnis der verschiedenen Metalle variieren kann.Die wichtigsten intermetallischen Phasen sind: - Laves-Phasen (Typ AB2, z. B. CaMg2) - Heusler-Phasen (ABC, A2BC, z. B. Cu2MnAl) - Zintl-Phasen (Typ AB, zwischen Alkali- oder Erdalkalimetallen und elektronegativen Elementen der 13. Bis 16. Hauptgruppe, z. B. NaSi) - Hum-Rothery-Phasen, Charakteristikum ist die feste Valenzelektronenkonzentration (α-, β-, ψ-, δ-Messing, siehe Bild 1) Höherlegierte Bronze- und auch Messinglegierungen bestehen aus intermetallischen Phasen, die allerdings hier bei verschiedenen Mischungsverhältnissen in unterschiedlicher Ausprägung entstehen können (Beispielsweise Cu3Sn und Cu3Sn5). Wird das passende Mischungsverhältnis nicht exakt erreicht, so bilden sich klassische Legierungen, allerdings aus den verschiedenen intermetallischen Phasen, die dem Mischungsverhältnis am nächsten liegen.Weiterführende Literatur:EisennadelnLiteratur:Gottstein G., Physikalische Grundlagen der Materialkunde, Springer-Verlag Berlin Heidelberg, 2007. | https://www.giessereilexikon.com/en/foundry-lexicon/Encyclopedia/show/intermetallic-phase-4565/?cHash=fc50d9a4ec7a9ad5757902d9d229d24f | https://www.giessereilexikon.com/giesserei-lexikon/Encyclopedia/show/intermetallische-phase-954/?cHash=fc50d9a4ec7a9ad5757902d9d229d24f
Internal oxidation | Precipitation of oxides at a more or less large distance from the surface of acasting/workpiece due to diffusing oxygen (according to EN 10052 – oxidation, internal, term 84). Internal oxidation which may occur during carburization is often referred to as “edge oxidation”. In cast iron materials, oxidation already starts at 250°C but remains so insignificant up to temperatures of approx. 400°C that it can be neglected However, any further rise in temperature then results in a multiplication of the oxidation rate (Fig. 1) which increases very rapidly at even higher temperatures. The scaling resistance (see Scaling) of unalloyed nodular graphite cast iron is slightly higher than that of gray cast iron as the latter is subject to additional oxidation attacks along its graphite flakes which do not occur at the graphite nodules with their favorable volume/surface area ratio. Thus, a GJL 250 will exhibit double the amount of scaling compared to unalloyed nodular graphite cast iron when subject to a temperature in the range of 550°C for 32 weeks. However, this difference becomes smaller as the temperature increases. At temperatures of 500°C, ferritic nodular graphite cast iron has a slightly better scaling resistance than pearlitic grades, but here too, the difference disappears as the temperature rises. The oxidation resistance can be improved by means of alloy elements. Tin (Fig. 1) and, in particular, silicon (Fig. 2) each have a beneficial influence.Scaling-resistant nodular graphite cast iron is obtained with > 4% silicon (K. Röhrig) and can be used at temperatures of up to 800°C. When using a 5% silicon alloy, the operating temperature can be about 900°C, while a silicon content of 6% permits 950°C. When exceeding the temperature of ferrite/austenite conversion, this results in volume changes causing microcracks, considerably accelerating the oxidation attack. Generally, in gray cast iron, it is nearly only iron that is oxidized at temperatures of less than 700°C, whereas the graphite in the structure is burnt at temperatures above 700°C. Therefore, an oxide film is formed along the graphite flakes in the low temperature range (Figs. 3 and 4); this increases the propensity to cast irongrowth as oxide formation is connected to an increase in volume. The zone of internal oxidation is also called “subscale”. | Innere Oxidation | Ausscheidung von Oxiden in mehr oder wenig großem Abstand von der Oberfläche eines Guss-/Werkstückes infolge eindiffundierenden Sauerstoffs (nach EN 10052 – Oxidation, innere, Begriff 84). Für innere Oxidation die beim Aufkohlen entstehen kann wird auch häufig der Begriff „Randoxidation“ verwendet. Bei Gusseisenwerkstoffen beginnt eine Oxidation bereits bei 250 °C, welche jedoch bis zu Temperaturen von ca. 400 °C so unbedeutend ist, dass sie vernachlässigt werden kann. Eine weitere Temperatursteigerung führt dann aber zu einer Vervielfachung der Oxidationsrate (Bild 1), die bei noch höheren Temperaturen sehr schnell ansteigt. Die Zunderbeständigkeit (siehe Zundern) von unlegiertem Gusseisen mit Kugelgrafit ist etwas höher als die von Grauguss, weil hier entlang der Grafitlamellen ein zusätzlicher Oxidationsangriff erfolgt, der bei den Grafitkugeln mit ihrem vorteilhaften Volumen-Oberflächen-Verhältnis nicht eintritt. So ist ein GJL 250 im Temperaturbereich von 550 °C nach 32 Wochen etwa doppelt so stark verzundert wie unlegiertes Gusseisen mit Kugelgrafit. Dieser Unterschied wird allerdings mit steigender Temperatur geringer. Ferritisches Gusseisen mit Kugelgrafit hat bei Temperaturen um 500 °C eine etwas bessere Zunderbeständigkeit als perlitische Sorten, aber auch hier verschwindet der Unterschied mit steigenden Temperaturen. Die Oxidationsbeständigkeit kann durch Legierungselemente verbessert werden. Zinn (Bild 1) und besonders Silizium (Bild 2) üben einen günstigen Einfluss aus. Ein zunderbeständiges Gusseisen mit Kugelgrafit wird mit > 4% Silizium erreicht (K. Röhrig) und kann bei Temperaturen bis zu 800 °C eingesetzt werden. Wird mit 5% Silizium legiert, kann die Einsatztemperatur knapp 900 °C betragen, bei einem Siliziumgehalt von 6 % sind 950°C möglich. Wird die Temperatur der Ferrit-/Austenitumwandlung überschritten, treten Volumenänderungen auf, die Mikrorisse erzeugen und somit den Oxidationsangriff stark beschleunigen. Generell wird im grauen Gusseisen bei Temperaturen unter 700 °C hauptsächlich nur Eisen oxidiert, während bei Temperaturen über 700 °C vorzugsweise der Grafit im Gefüge verbrennt. Im niedrigeren Temperaturbereich bildet sich daher ein Oxidsaum entlang den Grafitlamellen (Bilder 3 und 4); dies verstärkt die Neigung zum Wachsen des Gusseisens, da die Oxidbildung mit einer Volumenvergrößerung verbunden ist. Die Zone innerer Oxidation wird auch „Unterzunder“ genannt. | https://www.giessereilexikon.com/en/foundry-lexicon/Encyclopedia/show/internal-oxidation-4674/?cHash=da5cb09087a572e42a76dc500158bfb5 | https://www.giessereilexikon.com/giesserei-lexikon/Encyclopedia/show/innere-oxidation-1063/?cHash=da5cb09087a572e42a76dc500158bfb5
Interfering element | In cast iron, trace elements influence the graphite precipitation shape, the ferrite/pearlite ratio and the tendency towards metastable solidification. In particular with nodular graphite cast iron, a number of trace elements lead to degeneration of the spheroidal graphite formation which is why these elements are referred to as “interfering elements”. Such interferences were shown in the presence of lead, bismuth, antimony, tin, arsenic, aluminum, cadmium, silver, uranium, gallium, zinc, tellurium, thallium, selenium, boron, indium, phosphorus, sulfur, oxygen, titanium, vanadium, zircon, magnesium, cerium, lanthanum, yttrium and thorium. When present at higher concentrations, copper (especially in combination with any of the above elements), manganese and nickel also result in graphite degeneration.The technically relevant trace elements, such as lead, bismuth, zinc, antimony, titanium, arsenic and aluminum, are categorized into direct- and indirect-acting elements. However, an additional classification of the direct-acting elements into traces practically insoluble in iron and those slightly soluble in iron is also necessary.The group of trace elements nearly insoluble in iron mainly includes lead and bismuth. A noticeable interference effect on graphite formation can already be detected at a concentration of these elements in the range of 1.10-3%. The interference effect starts with the occurrence of vermicular graphite inclusions in the immediate vicinity of ideally structured spherulites (Fig. 1). Once a certain concentration limit (interference threshold) has been exceeded, a sudden drop in the degree of nodule formation occurs. The graphite then precipitates either in a lamellarpattern with split processes or as compact inclusions structured like temper carbon (Fig. 2). The secondary graphite can preferably be seen in a Widmanstätten pattern (Fig. 3).The influence of the fraction of direct-acting interfering elements is low; however, the effects of lead and bismuth are additive. The interference threshold concentration is largely defined by the cooling rate (wall thickness, segregation).Direct-acting interfering elements having low solubility in austenite, which mainly includes antimony, zinc, arsenic, magnesium (and copper), progressively affect graphite formation as the level of interfering elements increases. The interference effects start with necking at the spherulite surface, proceeding to crab graphite, exploded graphite and spiky graphite at higher concentration (Figs. 4 to 6). The extent of the interference effect is not so much dependent on the cooling rate, but rather on the fraction of indirect-acting interfering elements. An additive effect of the elements in this group is probable.Only titanium can be definitely counted among the indirect-acting interfering elements. However, aluminum obviously also belongs to this group, even though this element also showed direct interferences. The degree of interference by titanium and aluminum is exceptionally dependent on the material’s trace element concentration and to a large extent on the cooling rate. The interference with graphite formation starts with increasing titanium and aluminum levels, being hardly detectable at first (partly, an improvement of graphite formation may even be seen). When certain concentrations are exceeded, titanium and aluminum result in a rapid drop in the degree of nodule formation, with the appearing graphite shapes (in particular flake graphite, partly in the vicinity of well-formed spherulites) being similar to interferences caused by lead and bismuth (Fig. 7).With aluminum-silicon casting alloys, phosphorus acts as an interfering element in the eutectic and hypoeutectic range with respect to the formation of a fine-grained eutectic, and sodium and strontium have a refining effect, whereas this relation is reversed in the hypereutectic alloy range with sodium being considered as an interfering element and phosphorus as a grain-refining agent. | Störelement | Spurenelemente beeinflussen im Gusseisen die Ausscheidungsform des Grafits, Ferrit-Perlit-Verhältnis und die Neigung zur metastabilen Erstarrung. Besonders beim Gusseisen mit Kugelgraphit führen eine Reihe von Spurenelementen zu Entartungen der kugeligen Grafitausbildung, so dass diese Elemente als „Störelemente“ bezeichnet werden. Solche Störeinflüsse wurden bei Anwesenheit von Blei, Wismut, Antimon, Zinn, Arsen, Aluminium, Cadmium, Silber, Uran, Gallium, Zink, Tellur, Thallium, Selen, Bor, Indium, Phosphor, Schwefel, Sauerstoff, Titan, Vanadium, Zirkon, Magnesium, Cer, Lanthan, Yttrium und Thorium nachgewiesen. Bei Anwesenheit höherer Konzentrationen fuhren auch Kupfer (vor allem in Verbindung mit den eben genannten Elementen), Mangan und auch Nickel zur Grafitentartung. Die technisch bedeutsamen Spurenelemente, wie Blei, Wismut, Zinn, Antimon, Titan, Arsen und Aluminium, werden nach in direkt und indirekt wirkende Elemente unterteilt. Darüber hinaus macht sich aber noch eine Unterteilung der direkt wirkenden Elemente in die im Eisen praktisch unlöslichen und in die darin nur gering löslichen Spuren notwendig.Zur Gruppe der im Eisen nahezu unlöslichen Spurenelemente gehören vor allem Blei und Wismut. Eine erkennbare Störwirkung der Grafitausbildung setzt bereits bei Konzentrationen dieser Elemente in Größenordnungen von 1.10-3 % ein. Die Störwirkung beginnt mit dem Auftreten von wurmförmigen Grafiteinschlüssen oft unmittelbar neben ideal aufgebauten Sphärolithen (Bild 1). Nach Überschreitung einer Grenzkonzentration (Störschwelle) erfolgt ein schlagartiger Abfall des Kugelausbildungsgrades. Der Grafit ist dann entweder lamellar mit gespaltenen Ausläufen oder als temperkohleartig aufgebaute Kompakteinschlüsse ausgeschieden (Bild 2). Der Sekundärgraphit ist bevorzugt in Widmanstättenscher Anordnung erkennbar (Bild 3). Der Einfluss des Anteils der indirekt wirkenden Störelemente ist gering, allerdings wirken Blei und Wismut additiv. Die Störschwellenkonzentration wird maßgeblich von der Abkühlungsgeschwindigkeit (Wanddicke, Seigerungen) bestimmt.Von den direkt wirkenden Störelementen mit geringer Löslichkeit im Austenit, zu ihnen gehören vor allem Antimon, Zinn, Arsen, Magnesium (und Kupfer), wird die Grafitausbildung mit steigendem Störelementegehalt allmählich beeinträchtigt. Die Störwirkungen beginnen mit Einschnürungen auf der Sphärolithenoberfläche und gehen bei höheren Konzentrationen zum Krabben-, Schneeflocken- und Seesterngrafit über (Bilder 4 bis 6). Der Umfang der Störwirkung ist geringer von der Abkühlungsgeschwindigkeit, dafür aber ausgeprägter vom Anteil indirekt wirkender Störelemente abhängig. Eine additive Wirkung der Elemente dieser Gruppe ist wahrscheinlich. Den indirekt wirkenden Störelementen ist eindeutig nur Titan zuzuordnen. Offenbar gehört aber auch Aluminium zu dieser Gruppe, obwohl bei diesem Element auch direkte Störungen beobachtet werden konnten. Der Störumfang von Titan und Aluminium ist außergewöhnlich vom Spurengehalt des Materials und ausgeprägt von der Abkühlungsgeschwindigkeit abhängig. Die Störungen der Grafitausbildung beginnen mit zunehmenden Titan- oder Aluminiumgehalten, zunächst kaum erkennbar (zum Teil kann sogar eine Verbesserung der Grafitausbildung beobachtet werden). Bei Überschreitung bestimmter Konzentrationen führen Titan und Aluminium zu einem raschen Abfall des Kugelausbildungsgrades, wobei die auftretenden Grafitformen (vornehmlich Lamellengrafit, z.T. neben gut ausgebildeten Sphärolithen) an von Blei und Wismut hervorgerufene Störungen erinnern (Bild 7). Bei Aluminium-Silizium-Gusslegierungen wirkt im eutektischen und untereutektischen Bereich Phosphor als Störelement in bezug auf die Ausbildung eines feinkörnigen Eutektikums und Natrium oder Strontium wirken veredelnd, während im übereutektischen Legierungsbereich die Verhältnisse umgekehrt liegen und Natrium als Störelement gilt, Phosphor aber als Kornfeinungsmittel dient. | https://www.giessereilexikon.com/en/foundry-lexicon/Encyclopedia/show/interfering-element-4605/?cHash=3802b0c1c84be283be004d683c66d64f | https://www.giessereilexikon.com/giesserei-lexikon/Encyclopedia/show/stoerelement-994/?cHash=3802b0c1c84be283be004d683c66d64f
Interference threshold | Limit above which graphite degeneration may occur. The effect of trace/interfering elements, in particular titanium, lead and bismuth, is generally enhanced as the wall thickness increases. Moreover, their effect is cumulative, i.e. low concentrations of several interfering elements which would be without effect if only one element were present have a detrimental effect on nodule formation. The interfering elements dissolved in the melt can only reach the graphite/melt phase boundary by diffusion which is a time-dependent process. If interfering element levels increase or the cooling rate decreases, the interfering elements will have enough time to diffuse to the boundary surface, and the diffusion paths will be reduced at higher interfering element levels, disrupting graphite cristallization. Fig. 1 shows the influence of various trace elements on the propensity for graphite degeneration. Below the curves, graphite is present in nodular form, and above the curves, other graphite shapes prevail. The example of titanium illustrates that the detrimental effect of trace elements is intensified if several of them are present simultaneously when the interference threshold concentration is exceeded. Estimating the permissible trace element concentration (interference threshold) is therefore difficult. | Störschwelle | Grenze, bei deren Überschreitung Grafitentartungen auftreten können. Die Wirkung von Spuren-/Störelementen, insbesondere die von Titan, Blei und Wismut, verstärkt sich in aller Regel mit zunehmender Wanddicke. Außerdem ist ihre Wirkung kumulativ, d. h. geringe Gehalte von mehreren Störelementen die bei Vorliegen nur eines Elementes keine Wirkung hätten, beeinflussen die Kugelausbildung nachteilig. Die in der Schmelze gelösten Störelemente können nur durch Diffusion an die Phasengrenzfläche Grafit-Schmelze gelangen, was ein zeitabhängiger Vorgang ist. Wird der Störelementepegel größer oder verlängert sich die Abkühlungsgeschwindigkeit, bleibt den Störelementen genügend Zeit an die Grenzfläche zu diffundieren, bzw. die Diffusionswege werden bei höheren Störelementepegel kürzer und die Graphitkristallisation wird somit gestört.Bild 1 zeigt den Einfluss verschiedener Spurenelemente auf die Neigung zur Grafitentartung. Unterhalb der Kurvenzüge liegen Kugelgrafit und oberhalb der Kurven andere Grafitformen vor. Am Beispiel von Titan wird deutlich, dass bei Überschreitung der Störschwellenkonzentration durch gleichzeitiges Vorhandensein mehrerer Spurenelemente deren schädliche Wirkung verstärkt wird. Die Einschätzung der zulässigen Spurenelemente-Konzentrationen (Störschwelle) ist deshalb schwierig. | https://www.giessereilexikon.com/en/foundry-lexicon/Encyclopedia/show/interference-threshold-4606/?cHash=2ea47d224824df6d046e67030691bfd6 | https://www.giessereilexikon.com/giesserei-lexikon/Encyclopedia/show/stoerschwelle-995/?cHash=2ea47d224824df6d046e67030691bfd6
interdendritic graphite | Supercooled graphite (Fig. 1) in cast iron, also referred to as D graphite (see Graphite form, Graphite classification chart). In cast iron with eutectic composition (see Eutectic cast iron), the graphite eutectic is diffued during gray solidification (austenite graphite). The eutectic grain increases spheroidally (Fig. 2) and the diffused graphite in the eutectic grain branches off in the shape of a dendritic structure. Shape and size of the eutectic grain and the graphite skeleton depend on the growth of the grain. This growth is mainly influenced by the composition of the cast iron, the number of nuclei in the melt, overheating and the cooling rate. The graphite form changes accordingly In the micrograph (see Specimen, Structure) the graphite skeleton appears in the form of graphite flakes after cutting. Consequently, it becomes clear that these elements are by no means independent and unconnected bodies but branching of the skeleton. Since every graphite skeleton develops from a crystal nucleus or crystallizer, many eutectic grains and graphite skeletons are generated when a large amount of nuclei is available. Under technical conditions, the eutectic gray solidification starts not immediately when reaching the equilibrium temperature, however, with more or less delay (= supercooling). Rapid solidification and/or a low number of effective nuclei for graphite crystallization may increase supercooling of the eutecticsolidification in such a way that it does not start before the temperature falls below the equilibrium temperature of white solidification leading to the feared edge hardness and poor processing properties of the entire casting (Fig. 3). In melts that have not undergone supercooling, coarse primary graphite (C graphite – hypereutectic graphite) is predominantly diffused in hypereutectic cast iron. Rosette graphite (B graphite) predominantly originates from melts with slight or medium supercooling while high supercooling leads to interdendritic graphite (D graphite and E graphite). Increasing superheating of the iron prior to casting and/or insufficient or missing inoculation, i.e. a very low nucleation of the iron, leads to a decrease in eutectic grain and increase in grain size. Depending on the cooling rate (wall thickness, see Wall thickness impact, Molding process), this results in dentritic solidification with very fine intermediate graphite eutectid. | interdendritischer Grafit | Unterkühlungsgrafit (Bild 1) im Gusseisen, auch D-Grafit genannt (s. Grafitform, Grafitrichtreihe). Im Gusseisen mit eutektischer Zusammensetzung (s. eutektisches Gusseisen) scheidet sich bei Grauerstarrung das Grafiteutektikum (Austenit - Grafit) aus. Das eutektisches Korn wächst in kugelähnlicher Form (Bild 2), und der darin ausgeschiedene Grafit verzweigt sich in Gestalt eines verästelten Skeletts. Form und Größe des eutektischen Korns und des Grafitskeletts hängen vom Wachstum des Korns ab. Dieses Wachstum wird hauptsächlich von der Zusammensetzung des Gusseisens, der Zahl der Keime in der Schmelze, der Überhitzung und der Abkühlungsgeschwindigkeit beeinflusst. Entsprechend ändert sich die Grafitform. Im Schliffgefüge (s. Schliff, Gefüge) erscheint das Grafitskelett, wenn es geschnitten wird, in Form von Grafitlamellen, die somit keineswegs selbständige, voneinander getrennte Körper sind, sondern eine Verästelung des Skelettes darstellen. Da sich jedes Grafitskelett von einem Kristallkeim oder Kristallisator aus entwickelt, entstehen bei einem großen Angebot von Keimen entsprechend viele eutektische Körner und Grafitskelette. Unter technischen Bedingungen beginnt die eutektische Grauerstarrung nicht sofort bei Erreichen der Gleichgewichtstemperatur, sondern mehr oder weniger verzögert (= Unterkühlung). Bei rascher Erstarrung und/oder geringer Anzahl von wirksamen Keimen für die Grafitkristallisation kann die Unterkühlung der eutektischen Erstarrung so stark werden, dass diese erst nach Unterschreiten der Gleichgewichtstemperatur der Weißerstarrung beginnt, was zur gefürchteten Kantenhärte und schlechter Bearbeitbarkeit des ganzen Gussstückes führt (Bild 3). Aus Schmelzen, bei denen keine Unterkühlung stattgefunden hat, scheidet sich grober Primärgrafit (Garschaumgrafit – C-Graphit) aus, und zwar vorwiegend in übereutektischen Gusseisen. Rosettengrafit (B-Grafit) entsteht vorzugsweise aus Schmelzen mit geringer bzw. mäßiger Unterkühlung, während bei starker Unterkühlunginterdendritischer Grafit (D-Grafit und E-Grafit) auftritt. Mit steigender Überhitzung des Eisens vor dem Gießen und/oder einer zu wenig wirksamen oder fehlenden Impfung, was einem sehr keimarmen Zustand des Eisens gleichkommt, nimmt die Zahl der eutektischen Körner ab und die Korngröße zu. In Abhängigkeit der Abkühlgeschwindigkeit (Wanddicke s. Wanddickeneinfluss, Formverfahren) resultiert daraus eine dendritischeErstarrung mit sehr feinem dazwischenliegendem Gafiteutektikum. | https://www.giessereilexikon.com/en/foundry-lexicon/Encyclopedia/show/interdendritic-graphite-4736/?cHash=d73c98fea2dfe48692559b133fc5d354 | https://www.giessereilexikon.com/giesserei-lexikon/Encyclopedia/show/interdendritischer-grafit-1125/?cHash=d73c98fea2dfe48692559b133fc5d354
Intercrystalline corrosion | Grain disintegration that may occur at non-corroding steels in a critical temperature range (400 to 900 °C).Intercrystalline corrosion refers to the mainly corrosive disintegration at the grain boundaries of the micro-structure of stainless steels (Fig. 1). It occurs mainly at and in the range of grain boundaries that are depleted due to heat treatment at chromium. In this process, the carbon that is dissolved in the stainless steel diffuses particularly quickly at the grain boundaries. It bonds with the reactive chromium and diffuses as chromium carbide. The free chromium depletes in this range (chrome depletion) and is no longer available to form a protective layer against corrosion. For austenitic steels, this process runs particularly quickly at temperatures around 475 °C (formation of the Chi phase) and in the range between 600 and 850 °C (formation of the Sigma phase). In general, the formation of instercrystalline corrosion can be lowered by the reduction of the carbon content in the chemical composition of stainless steel. This type of stainless steel is marked with an L (Low Carbon). As an alternative, however, reactive elements (titanium, niobium) can be added to bind the carbon by their high tendency to do so to prevent further reaction with the chromium.Additional references:Internal oxidationCorrosionSpongiosis | Interkristalline Korrosion | Kornzerfall, der bei nichtrostenden Stählen in einem kritischen Temperaturbereich (400 bis 900 °C) eintreten kann. Die interkristalline Korrosion bezeichnet den überwiegenden korrosiven Angriff an den Korngrenzen des mikrostrukturellen Gefüges von Edelstählen (Bild 1). Sie entsteht vor allem an und in der Umgebung von Korngrenzen, welche durch eine Wärmebehandlung an Chrom verarmt sind. Dabei diffundiert der im Edelstahl gelöste Kohlenstoff besonders schnell an den Korngrenzen. Er verbindet sich mit dem reaktiven Chrom und scheidet als Chromkarbid aus. Das freie Chrom verarmt in diesen Bereichen (Chromverarmung) und steht zur Bildung einer korrosiven Schutzschicht nicht mehr zur Verfügung. Für austenitische Stähle verläuft dieser Vorgang besonders schnell bei Temperaturen um 475 °C (Bildung der Chi-Phase) und im Bereich zwischen 600 und 850 °C (Bildung der Sigma-Phase). Allgemein kann die Entstehung der interkristallinen Korrosion durch Reduzierung des Kohlenstoffgehalts in der chemischen Zusammensetzung des Edelstahls herabgesetzt werden. Dieser Typ von Edelstählen wird mit einem L (Low Carbon) markiert. Alternativ können aber auch reaktive Elemente (Titan, Niob) zugefügt werden, welche durch ihre große Affinität zum Kohlenstoff diesen an sich binden und so eine weitere Reaktion mit dem Chrom unterbinden.Weiterführende Stichworte:Innere OxidationRostSpongiose | https://www.giessereilexikon.com/en/foundry-lexicon/Encyclopedia/show/intercrystalline-corrosion-4793/?cHash=b7df99fd3da6fe4c7fffddbded917641 | https://www.giessereilexikon.com/giesserei-lexikon/Encyclopedia/show/interkristalline-korrosion-1182/?cHash=b7df99fd3da6fe4c7fffddbded917641
Insulating riser sleeve | Pre-molded riser sleeve made of insulating compounds (Fig. 1, ASK Chemicals) to be inserted into the casting mold. Fig. 2, Insulating riser sleeve, (Foseco Foundry Division Vesuvius GmbH) When filling the mold, insulating risers first absorb heat from the liquid metal until reaching equilibrium temperature; from this moment on, they protect the liquid casting metal against further heat losses for a certain time. This permits risers of smaller dimensions, resulting in increased yields. Therefore, insulating risers delay the beginning of solidification and promote seal-feeding. They are different from exothermic risers made of exothermic compounds which self-heat as a result of an aluminothermic reaction (exothermic reaction). It is advantageous to fit the riser sleeves with a cover that is insulating as well in order to also prevent heat losses at the riser top. Moreover, closed insulating riser sleeves are used which are provided with a wedge molded into the top that acts as an air core (see Atmospheric riser). These insulating riser sleeves are also fitted with a breaker or knock-off core. | isolierender Speisereinsatz | Aus Isoliermassen vorgeformte Speiserumhüllung (Bild 1, ASK Chemicals), die in die Gießform eingesetzt wird. Bild 2, isolierender Speisereinsatz, (Foseco Foundry Division Vesuvius GmbH) Isolierende Speiser nehmen beim Abgießen der Form zuerst Wärme aus dem flüssigen Metall auf, bis sich ein Temperaturausgleich einstellt; von diesem Zeitpunkt an schützen sie das flüssige Gießmetall eine gewisse Zeit gegen weitere Wärmeverluste. Dadurch kann man mit kleiner bemessenen Speisern auskommen und somit das Ausbringen erhöhen. Isolierende Speiser verzögern somit den Erstarrungsbeginn und fördern die Dichtspeisung. Sie unterscheiden sich von exothermen Speisern, welche aus exothermen Massen hergestellt sind, die sich durch eine aluminothermische Reaktion (exotherme Reaktion) selbst erwärmen. Günstig ist es, die Speisereinsätze mit einem ebenfalls isolierenden Deckel zu versehen, um auch an der Speiseroberseite Wärmeverluste zu vermeiden. Außerdem werden geschlossene isolierende Speisereinsätze (Speiserkappen) verwendet, an deren Oberseite ein als Luftkern wirkender Keil eingeformt ist (s. atmosphärischer Speiser). Diese isolierenden Speisereinsätze werden auch mit Brech- oder Einschnürkern versehen. | https://www.giessereilexikon.com/en/foundry-lexicon/Encyclopedia/show/insulating-riser-sleeve-4675/?cHash=e7eb54ecc5f6127a1a624b4319546e6a | https://www.giessereilexikon.com/giesserei-lexikon/Encyclopedia/show/isolierender-speisereinsatz-1064/?cHash=e7eb54ecc5f6127a1a624b4319546e6a
Inspection representative | As defined in EN 1559-1:1997 (Founding – Technical conditions of delivery – Part 1: General), an inspection representative a is one or more individuals who is/are either - the inspector designated in the official regulations; - the manufacturer’s authorized representative, who is functionally independent of the production process, acting on behalf of the purchaser; - or the purchaser’s authorized representative. Under the new standard DIN EN 10204, inspection by the previous official inspector (former inspection certificate 3.1.A) or independent inspection by an expert commissioned by the purchaser (former 3.1.C) is covered by inspection certificate 3.2 (see Inspection document).Additional references:Factory certificateLiterature references:EN 1559-1:1997, Founding - Technical conditions of delivery - Part 1: GeneralDIN EN 10204:2004, Metallic products - “Types of inspection documents” | Abnahmebeauftragter | Ein Abnahmebeauftragter ist nach Definition der EN 1559-1:1997 (Gießereiwesen, Technische Lieferbedingungen, Teil 1: Allgemeines) eine oder mehrere Personen, und zwar entweder - der in den amtlichen Regelwerken angeführte und bezeichnete Abnahmebeauftragte, - der vom Hersteller ernannte und für den Käufer arbeitende Abnahmebeauftragte, der vom Herstellungsprozess funktionell unabhängig sein und agieren soll, - oder der vom Käufer benannte Abnahmebeauftragte. Die Abnahme durch den bisherigen amtlichen Abnehmer (früher Abnahmeprüfzeugnis 3.1.A) bzw. die freie Abnahme durch einen vom Besteller beauftragten Sachverständigen (früher 3.1.C) wird nach der neuen Norm DIN EN 10204 über das Abnahmeprüfzeugnis 3.2 abgedeckt (s. Prüfbescheinigung).Weiterführende Stichworte:WerkszeugnisLiteratur:EN 1559-1:1997, Gießereiwesen, Technische Lieferbedingungen, Teil 1: AllgemeinesDIN EN 10204:2004, Metallische Erzeugnisse – Arten von Prüfbescheinigungen | https://www.giessereilexikon.com/en/foundry-lexicon/Encyclopedia/show/inspection-representative-4570/?cHash=87ad65ab2cbc61bcafc10104c0ac4178 | https://www.giessereilexikon.com/giesserei-lexikon/Encyclopedia/show/abnahmebeauftragter-959/?cHash=87ad65ab2cbc61bcafc10104c0ac4178
Insulating compound | Moldable compound for making heat-insulating riser jackets (insulating riser sleeve) or insulating pads.In contrast to exothermic compounds (exothermic mixtures) which self-heat as a result of an aluminothermic reaction, insulating compounds first absorb heat from the liquid metal used to fill the mold until reaching equilibrium temperature; from this moment on, they protect the liquid casting metal against further heat losses for a certain time. Therefore, riser sleeves made of insulating compounds delay the beginning of solidification, promote seal-feeding and increase yields.Insulating compounds may also be used as a powder to cover risers. They are spread over the open risers, protecting the metal contained in the riser against heat emission.In addition, there are insulating compounds used for heat insulation at the back of furnaces. | Isoliermasse | Formbare Masse zur Herstellung von wärmeisolierenden Speiserumhüllungen (isolierender Speisereinsatz) oder Isolierkissen.Im Gegensatz zu exothermen Massen (exothermen Gemischen), die sich durch eine aluminothermische Reaktion selbst erwärmen, nehmen Isoliermassen beim Abgießen der Form zuerst Wärme aus dem flüssigen Metall auf, bis sich ein Temperaturausgleich einstellt; von diesem Zeitpunkt ab schützen sie das flüssige Gießmetall eine gewisse Zeit gegen weitere Wärmeverluste. Aus Isoliermassen geformte Speiserumhüllungen verzögern somit den Erstarrungsbeginn, fördern die Dichtspeisung und Erhöhen das Ausbringen.Isoliermassen können auch pulverförmig zum Abdecken von Speisern sein. Sie werden auf den offenen Speisern aufgestreut und schützen so das im Speiser befindliche Metall vor Wärmeabstrahlung.Letztlich spricht man von Isoliermasse welche für rückwärtige wärmedämmende Isolierungen von Öfen verwendet wird. | https://www.giessereilexikon.com/en/foundry-lexicon/Encyclopedia/show/insulating-compound-4676/?cHash=23212684dbc1b7230353535cc29366b4 | https://www.giessereilexikon.com/giesserei-lexikon/Encyclopedia/show/isoliermasse-1065/?cHash=23212684dbc1b7230353535cc29366b4
Inspection document | Proof according to DIN EN 10204 empowering for the issue of certain certificates on inspections carried out.The standard distinguishes between inspection documents on the basis of non-specific inspections and inspection documents on the basis of specific inspections. Table 1 provides an overview.Additional references:Inspection representativeAcceptance certificateFactory certificate | Prüfbescheinigung | Nachweis nach DIN EN 10204 zur Befähigung bestimmte Bestätigungen über durchgeführte Prüfungen auszustellen. Sie unterscheiden sich in der Norm nach Prüfbescheinigungen auf der Grundlage nichtspezifischer Prüfung und Prüfbescheinigungen auf der Grundlage spezifischer Prüfung. Die Tabelle 1 gibt eine Übersicht dazu. Weiterführende Stichworte:AbnahmebeauftragterAbnahmeprüfzeugnisWerkszeugnis | https://www.giessereilexikon.com/en/foundry-lexicon/Encyclopedia/show/inspection-document-4205/?cHash=465f557fecd939347d40d30bf20a1247 | https://www.giessereilexikon.com/giesserei-lexikon/Encyclopedia/show/pruefbescheinigung-591/?cHash=465f557fecd939347d40d30bf20a1247
Inspection certificate | This inspection document according to DIN EN 10204 issues the compliance with the order indicating the results of specific inspections carried out by thesupplier .The current inspection certificate 3.1 corresponds to the previous inspection certificate 3.1.B. The purpose of the inspection certificate is to confirm the inspection documents by the manufacturer or by the manufacturer and an independentinspection representative.It is mandatory that the inspections have been carried out on products supplied or on products of the inspection unit including the supplied products. The inspection unit is defined in the product standard, in official regulations and in the corresponding technical rules or in the order.Under DIN EN 10204, inspection by the previous official inspector (former 3.1.A) or independent inspection by an expert commissioned by the purchaser (former 3.1.C) is covered by inspection certificate 3.2 (see Inspection document).Additional references:Factory certificateLiterature references:DIN EN 10204, Metallic products - types of inspection documents, German version EN 10204:2004 | Abnahmeprüfzeugnis | In dieser Prüfbescheinigung nach DIN EN 10204 wird die Bestätigung der Übereinstimmung mit der Bestellung unter Angabe von Ergebnissen spezifischer Prüfungen durch den Hersteller ausgestellt. Das jetzige Abnahmeprüfzeugnis 3.1 entspricht dem früheren Abnahmeprüfzeugnis 3.1.B. Damit müssen Prüfbescheinigungen durch den Hersteller oder durch den Hersteller und den unabhängigen Abnahmebeauftragten bestätigt werden Die Prüfungen müssen an den gelieferten Erzeugnissen oder an Erzeugnissen der Prüfeinheit, von der die Lieferung ein Teil ist, durchgeführt worden sein. Die Prüfeinheit wird in der Produktnorm, in amtlichen Vorschriften und den dazugehörigen Technischen Regeln oder in der Bestellung festgelegt. Die Abnahme durch den bisherigen amtlichen Abnehmer (früher 3.1.A) bzw. die freie Abnahme durch einen vom Besteller beauftragten Sachverständigen (früher 3.1.C) wird über das Abnahmeprüfzeugnis 3.2 nach DIN EN 10204 abgedeckt (s. Prüfbescheinigung).Weiterführende Stichworte:Werkszeugnis Literatur:DIN EN 10204, Metallische Erzeugnisse - Arten von Prüfbescheinigungen, Deutsche Fassung EN 10204:2004 | https://www.giessereilexikon.com/en/foundry-lexicon/Encyclopedia/show/inspection-certificate-4213/?cHash=8f8a28bf19ae567cce9be249e04f9a8e | https://www.giessereilexikon.com/giesserei-lexikon/Encyclopedia/show/abnahmepruefzeugnis-599/?cHash=8f8a28bf19ae567cce9be249e04f9a8e
Inset core | Outer cores used for implementation of backdrafts at the model. This is a very specific and high-quality type of molding work and is predominantly used in art casting but partly also for mold production with large patterns. In the area of the back draft of the rammed up model, a cavity is cut out of the mold and in this negative section, the inset core is filled and rammed to obtain a proper mold profile. When stripping the model, the inset core is removed to the side together with the model and is subsequently re-inserted into the mold (Figure 1). | Kernstück | Außenkerne, die an Hinterschneidung des Modells hergestellt werden. Diese qualifizierte Formerarbeit wird vorwiegend bei Kunstguss, teilweise aber auch beim Formen mit Großmodellen angewendet. Dabei wird aus der Form im Bereich der Hinterschneidung des eingeformten Modells ein Hohlraum herausgeschnitten und in diesem Negativ das Kernstück aufgestampft. Beim Ziehen des Modells wird es zusammen mit diesem, seitlich weggezogen und wieder in die Form eingelegt (Bild 1). | https://www.giessereilexikon.com/en/foundry-lexicon/Encyclopedia/show/inset-core-3864/?cHash=0818049c73d04a77ace39242566a948e | https://www.giessereilexikon.com/giesserei-lexikon/Encyclopedia/show/kernstueck-249/?cHash=0818049c73d04a77ace39242566a948e
Inoculation wire | Hollow wire filled with inoculant for inoculating the casting head of the casting furnace or for wire inoculation into the ladle. The wire is sheathed with steel. The wall thicknesses of these wires are 0.25 and 0.4mm (Fig. 1, ASK Chemicals Metallurgy GmbH). The wires used have a diameter of 9 and 13mm. The cored wires are supplied in the form of coils. In order to support the coil and ensure proper extraction of the windings, a cage is mounted over the coil and fixed to the pallet (Fig. 2, ASK Chemicals Metallurgy GmbH). This cage can be designed differently depending on the requirements profile in the foundry. It is either designed as a basket with vertical wire extraction or as a basket with horizontal wire extraction. Instead of a basket, so-called alternating cages are available that can be reused for cost reduction. In this case, the customer purchases so-called free coils.Additional references:Mold inoculationStructure formation of cast ironInoculant bodyInoculant inclusionsLong-term inoculant | Impfdraht | Mit Impfmittel gefüllter Hohldraht für die Impfung in den Gießkopf des Vergießofens oder zur Drahtimpfung in die Pfanne. Der Mantel des Drahtes besteht aus Stahl. Die Wandstärken dieser Drähte sind 0,25 und 0,4 mm (Bild 1, ASK Chemicals Metallurgy GmbH). Zur Anwendung kommen Drähte mit 9 und 13 mm Durchmesser. Fülldrähte werden als Coils angeboten. Um das Coil zu stützen und um einen geordneten Abzug der Windungen zu gewährleisten, wird ein Käfig über das Coil montiert und fest mit der Palette verbunden (Bild 2, ASK Chemicals Metallurgy GmbH). Dieser Käfig kann je nach Anwendungserfordernis in der Gießerei unterschiedlich ausgeführt werden. Entweder wird er als Basket mit vertikalem Drahtabzug oder als Basket mit horizontalem Drahtabzug ausgeführt. An Stelle eines Baskets werden zur Kostenreduzierung auch sogenannte Wechselkäfige angeboten, die wiederverwendbar sind. In diesem Fall bezieht der Kunde sogenannte Freicoils.Weiterführende Stichworte:FormimpfungGefügeausbildung von GusseisenImpfkörperImpfmitteleinschlüsseLangzeitimpfmittel | https://www.giessereilexikon.com/en/foundry-lexicon/Encyclopedia/show/inoculation-wire-4691/?cHash=40956b89e22773c99d4764a97a567b27 | https://www.giessereilexikon.com/giesserei-lexikon/Encyclopedia/show/impfdraht-1080/?cHash=40956b89e22773c99d4764a97a567b27
Inorganic binder systems | Binding material for casting mold materials, consisting of chemical compounds of metals and/or non-metals, e.g. water glass (sodium silicate) Na2O · xSiO2 · yH2O, bentonite (montmorillonite) Al2O3 · 4SiO2 · H2O, kaolinite Al2O3 · 2SiO2 · 2H2O or cement (CaO)3 · SiO2.Water glass has a very long history as a binding material and is used successfully in many processes, whether in core production with CO2 or in the area of molding with esters as catalysts. However, cores and molds which are produced using this process possess properties which are not compatible with today’s process requirements: A low level of strength, low flowability, moderate disintegration properties and a limited degree of re-usability of the regenerated used sand are the main reasons why this system could not stand up to its organic competitors. Many of these disadvantages have now been removed by adjusting the mold material mixture and changing the process parameters (Hüttenes-Albertus Chemische Werke GmbH). In this way, through the addition of special additives (so-called promoters) and through thermal hardening instead of gassing with CO2, a level of strength is achieved which is comparable with the organic cores. An improved flowability of the binding material makes it possible to produce complicated shapes, such as delicate water jackets, whose casting without dimensional variations is ensured by the thermal stability of the binder. For example, in the INOTEC binding materials (Figure 1, trademark of ASK Chemicals), the promoter acts as an additional network-forming component. As shown in Figure 2, the promoter binds the individual particles together via the reactive groups and creates a silicate framework as a three-dimensional network. This means that the binder is then able to bind the grains of sand together very quickly and keep them in shape. Without the addition of the promoter, the network forms very slowly during the later hardening; the sand cores then display considerable disadvantages, such as lower immediate strength and a lower moisture stability. The process of thermal hardening is initiated via the introduction of heat through heatable core boxes and hot air flushing. In core production, a marginal shell is then formed on the core depending on the use of the hot tool. Through the use of hot scavenging air, both the water present in the binder as a solvent and the water which is released during the hardening at each stage of the reaction are expelled from the core. The chemical equilibrium is shifted towards molecule enlargement and the reaction is sped up overall. Depending on the cycle time and the flow rate of the scavenging air, there are areas inside the core which are not hardened which must be hardened later after the corehardening. By increasing the reaction temperature, both the immediate strengths and long-term strengths are increased. However, from a certain point, particularly in thin shapes, the opposite effect is observed. As shown in Figure 3, the strength values decrease again. Figure 4, Foseco Foundry Division Vesuvius GmbH This effect can already be observed in the water glass CO2process. Here, with increasing CO2gassing times, the strength values also increase initially; after a certain point these values sink again depending on the gassing time as the binder framework loses its gel structure and therefore its network properties. A similar phenomenon can be observed for any extension of the cycle time. The core binder no longer hardens after a certain point; the values of the long-term strength can even sink below the immediate strength. It is clear that the strength curve for the core binder and the storage stability of the sand cores are influenced significantly by the setting of the core production parameters.In contrast to this, see:Organic binder systemsFurther references:Mold production, Molding processWater glass, Na water glass, Water glassmodulusGassing device, Core shooting machine | Anorganische Bindersysteme | Bindemittel für Gießereiformstoffe, bestehend aus chemischen Verbindungen der Metalle und/oder Nichtmetalle, z. B. Wasserglas (Natriumsilikat) Na2O · xSiO2 · yH2O, Bentonit (Montmorillonit) Al2O3 · 4SiO2 · H2O, Kaolinit Al2O3 · 2SiO2 · 2H2O oder Zement (CaO)3 · SiO2.Wasserglas hat als Bindemittel eine sehr lange Historie und wird in vielen Prozessen erfolgreich eingesetzt, ob nun in der Kernherstellung mit CO2 oder im Formbereich mit Estern als Katalysator. Mit diesem Prozess hergestellte Kerne und Formen besitzen jedoch Eigenschaften, die mit den heutigen Prozessanforderungen häufig nicht vereinbar sind: Ein niedriges Festigkeitsniveau, geringe Fließfähigkeit, mäßige Zerfallseigenschaften und ein begrenzter Wiederverwendungsgrad der regenerierten Altsande sind die Hauptgründe, dass sich diese Systeme im Vergleich zu ihren organischen Konkurrenten nicht durchsetzen konnten. Viele dieser Nachteile konnten inzwischen durch die Anpassung der Formstoffmischung und Veränderung der Prozessparameter behoben werden (Hüttenes-Albertus Chemische Werke GmbH). So wird durch die Zugabe spezieller Additive (sogenannter Promotoren) und durch thermische Aushärtung anstelle der Begasung mit CO2 ein Festigkeitsniveau erreicht, das mit dem der organischen Kerne vergleichbar ist. Eine verbesserte Fließfähigkeit des Bindemittels ermöglicht die Herstellung von komplizierten Geometrien, wie etwa filigrane Wassermäntel, deren Abguss ohne Maßabweichungen durch eine erhöhte thermische Stabilität des Binders gewährleistet wird. Beispielsweise übernimmt in den INOTEC-Bindemitteln (Bild 1, Markenbezeichnung der ASK Chemicals) der Promotor die Aufgabe eines zusätzlichen Netzwerkbildners. Der Promotor verbindet, wie in Bild 2 dargestellt, über reaktive Gruppen die einzelnen Partikel miteinander und baut ein Silikatgerüst als dreidimensionales Netzwerk auf. Dadurch ist der Binder nun in der Lage, die Sandkörner sehr schnell miteinander zu verfestigen und in Form zu halten. Ohne Zusatz des Promotors bildet sich das Netzwerk sehr langsam im Laufe der Nachhärtung aus, die Sandkerne weisen dann entscheidende Nachteile wie z. B. niedrige Sofortfestigkeiten und eine geringe Feuchtestabilität auf. Der Prozess der thermischen Aushärtung wird über die Wärmezufuhr durch beheizbare Kernkästen und einer Heißluftspülung initiiert. In der Kernfertigung wird bedingt durch die Verwendung des heißen Werkzeuges zunächst eine Randschale am Kern gebildet. Durch den Einsatz von heißer Spülluft wird sowohl das als Lösungsmittel im Binder vorhandene Wasser als auch das Wasser, das im Zuge der Aushärtung bei jedem Reaktionsschritt freigesetzt wird, aus dem Kern getrieben. Das chemische Gleichgewicht wird in Richtung Molekülvergrößerung verschoben und die Reaktion wird insgesamt beschleunigt. In Abhängigkeit von der Taktzeit und des Spülluftdurchflusses gibt es nicht ausgehärtete Bereiche im Inneren des Kerns, die im Anschluss an die Kernfertigung nachhärten. Durch Erhöhung der Reaktionstemperatur steigen sowohl die Sofortfestigkeiten als auch die Langzeitfestigkeiten. Ab einem bestimmten Punkt ist speziell in dünnen Kerngeometrien jedoch ein gegenläufiger Effekt zu beobachten. Wie in Bild 3 gezeigt sinken die Festigkeitswerte wieder. Bild 4: Foseco Foundry Division Vesuvius GmbH Dieser Effekt konnte schon im Wasserglas-CO2-Prozess beobachtet werden. Mit steigender CO2-Begasungszeit steigen auch hier die Festigkeitswerte zunächst an, ab einem bestimmten Punkt sinken diese Werte bezogen auf die Begasungszeit wieder, da das Bindergerüst seine Gelstruktur und damit seine Netzwerkeigenschaften verliert. Ein ähnliches Verhalten kann bei beliebiger Verlängerung der Taktzeit beobachtet werden. Der Kernbinder härtet ab einem bestimmten Punkt nicht mehr nach, die Werte der Langzeitfestigkeiten können sogar unter die der Sofortfestigkeiten sinken. Es wird deutlich, dass der Festigkeitsverlauf des Kernbinders und die Lagerstabilität der Sandkerne durch die Einstellung der Kernherstellungsparameter entscheidend beeinflusst werden.Im Gegensatz dazu siehe:Organische BindersystemeWeiterführende Stichworte:Formherstellung, FormverfahrenWasserglas, Na-Wasserglas, WasserglasmodulBegasungsgerät, Kernschießmaschine | https://www.giessereilexikon.com/en/foundry-lexicon/Encyclopedia/show/inorganic-binder-systems-4684/?cHash=35dad88a3b1cd95e44fba73c64803143 | https://www.giessereilexikon.com/giesserei-lexikon/Encyclopedia/show/anorganische-bindersysteme-1073/?cHash=35dad88a3b1cd95e44fba73c64803143
Inoculation | Addition of an alloy that introduces heterogeneous nuclei into the molten metal for eutecticsolidification. This is preferably performed shortly before or during casting. In addition to the carefully directed graphite precipitation (number and size of spherolites, graphite form), adjustment of a favorable nucleation state also results in obtaining the required matrix (promotion of gray solidification and prevention of ledeburitic white solidification, s .a. Metal matrix of cast iron, Structure formation of cast iron) along with the desired properties. The inoculation additive primarily causes increase of the number of nuclei and thus proliferation of eutectic grains so that undercooling below the metastable equilibrium temperature and potential formation of supercooled graphite (see D graphite) and ledeburitic carbides is prevented (Figures 1a to 1d). In practice, inoculation is equal to late addition of a highly silicon-containing substance that quickly dissolves and results in great silicon concentration in the melt. To this end it is required to introduce the additive all at a time. Above all, inoculation causes an imbalance in silicon distribution within the melt, i.e. occurrence of a “Si cloud”, which additionally promotes formation of the austenite / graphite eutectic. Slow and even distribution of the “Si particle cloud” within the melt causes the quieting or fading effects in practical operation. These effects are manifested by reduction of the particle count on the one hand, and by the “Si particle cloud” disappearing as a result of diffusion, on the other hand, with the latter being the more important of the two consequences. The driving force for diffusion is virtually zero and the particles are (although present) ineffective due to their small sizes. Therefore it is particularly important for nodular graphite cast iron to carry out inoculation shortly before casting. The heterogeneous “Si particle cloud” must be maintained.Inoculation for nucleation comprises addition of an alloy that introduces heterogeneous nuclei into the molten metal for eutecticsolidification. In addition to silicon, these special alloys mostly contain elements with particularly high affinity for oxygen and nitrogen causing diffusion within the melt subsequent to addition. These alloys are the most effective if they are added at possibly low temperatures shortly before or during the casting process. While graphite, silicon, and al-free ferro-silicon have almost no effect if added as alloying elements, specially developed inoculation alloys are highly effective. The most common inoculants are all composed around a ferro-silicon (FeSi) basis and contain additions of elements with great affinity for oxygen and/or sulfur: Potassium, aluminum, barium, strontium, zircon, bismuth, cerium and rare earths. Some inoculation-effective components of the inoculants are “natural” constituents of FeSi, particularly Ca and Al, which are taken up into FeSi through the raw materials. “Inoculation-FeSi 75” is a FeSi75 substance with sufficiently high Ca and Al contents for inoculation. The complex alloyed “special inoculants" have higher contents or additional elements, such as Ba, Sr, Zr, Bi, RE (rare earths), whose composition is not only formulated with regard to inoculation effect but also in view or influencing the graphite form. There are also FeSi-based inoculants with graphite additives through which graphite nuclei are introduced into the melt in addition to the resulting oxides. The effect of the inoculation treatment is temperature-dependent and limited in time. In this way, the influences of the crystallization times also become clear. While the areas in series castings with conventional wall thicknesses from 8 to 25 mm solidify within minutes, crystallization of thick-walled, heavy castings with wall thicknesses from about 80 mm may take hours. These time differences imply more intense decay of the inoculation effect in large castings and consequently prevention of growth centers and longer crystallization time for eutectic grains. Both results in lower spherulite counts and larger eutectic grains present in large castings. With the late inoculation processes optimum inoculation results are achieved with minimum inoculant additions due to prevention of appreciable decay times and thanks to low temperatures. As a general rule, ladle inoculation is not capable of achieving the maximum effects obtained with late inoculation, since with late inoculation it is possible to produce thinnest casting walls free of carbide and with maximum spherulite counts. The most effective late inoculation processes utilized in practice are stream inoculation and mold inoculation. With these processes, the inoculant is blown into the stream during casting in a precisely dosed quantity, or similar to the inmold method, positioned into the mold and thus dissolved by the liquid iron. Influence on graphite formation Inoculation influences the number, size, and partly also the shape of graphite diffusions through the balance of nuclei in the cast iron melt. In principle, well inoculated iron has a higher spherulite count than poorly inoculated iron under otherwise equal cooling conditions (wall thickness) as is illustrated in Figure 2. However, it must be noted that with equal wall thickness and equal inoculant quantity, the specific spherulite count is not so much influenced by the addition quantity but mainly by the type of inoculant. FeSi-Bi produces the highest spherulite count, followed by FeSi-Al, FeSi-Zr, and FeSi-Ba. Figure 3 illustrates a comparison of spherulite counts for the various inoculants and addition quantities immediately subsequent to inoculation with casting wall thicknesses of 10 mm and Table 1 represents the summary of the comparison.Figure 4 shows the reduction in spherulite count over the decay period. With regard to spherulite count, the most significant decay effect can be observed within the first 3 minutes after inoculation; after that, there is a comparatively low decay in spherulite counts. With great melt masses, the decay effect takes place considerably slower. Differences among inoculants that are present immediately subsequent to inoculation are relatively low after the decay period. Only FeSi-Bi can be clearly distinguished from the other inoculants by that time.Figure 5 illustrates the influence of the wall thickness on the specific spherulite count by means of mean result values directly after inoculation. The specific spherulite count is always approx. 1.5 to 2 times higher with FeSi-Bi than with other products; however, in thick-walled parts FeSi-Bi is likely to influence nodularity. Influence on basic structure Due to its generally higher tendency towards supercooling and its Mg content nodular graphite cast iron would solidify to a mottled structure in non-inoculated condition. With GJS, gray solidification is only induced by inoculation; the specific spherulite count is increased and nodularity is improved. For clarification of the inoculation result subsequent to a 0.2% ladle inoculationfigure 6 shows a comparison between conditions after magnesium treatment during transfer into the casting ladle and conditions after additional mold inoculation of nodular graphite cast iron: The Y0 sample was mottled after ladle inoculation (approx. 30 % carbide), with a hardness of 240 to 290 HB. Additional mold inoculation has completely prevented carbide formation in the Y0 sample but the hardness is only 180 HB. Due to significant increase in the the specific spherulite count through mold inoculation the pearlite proportion was reduced from around 80% to approx. 35%. This and the prevention of carbide formation contributed to a significant increase in elongation at failure in the tensile test. What is more, late inoculation is also capable of significantly improving structure formation in medium- to thick-walled parts; to be precise, in thick-walled nodular graphite cast iron it practically is the last option (along with implementation of chills) to increase the specific spherulite count. High specific spherulite counts also minimize undesired segregation phenomena, grain boundary carbides, and graphite degeneration. Additional references:Inoculation wire, Inoculation body, Long-term inoculantInoculant inclusions | Impfen | Zusatz einer Legierung, die Fremdkeime für die eutektischeErstarrung in die Schmelze einbringt. Dies geschieht vorzugsweise kurz vor oder während des Gießens. Die Einstellung eines günstigen Keimzustandes bewirkt neben der gezielten Grafitausscheidung (Anzahl, Größe, Grafitform) auch die Einstellung des gewünschten Grundgefüges (Förderung der Grauerstarrung und Verhinderung einer ledeburitischen Weißeinstrahlung, s .a. Metallische Grundmasse von Gusseisen, Gefügeausbildung von Gusseisen) und damit der gewünschten Eigenschaften. Der Impfzusatz bewirkt in erster Linie eine Erhöhung der Keimzahl und damit eine Vermehrung der eutektischen Körner, so dass eine Unterkühlung unter die metastabile Gleichgewichtstemperatur und damit die Bildung von Unterkühlungsgrafit (siehe D-Grafit) und ledeburitischer Karbide unterbleibt (Bilder 1a bis 1d). Die Impfung ist in der Praxis gleichzusetzen mit einem Spätzusatz eines hochsiliziumhaltigen Stoffes, der sich rasch auflöst und lokal eine hohe Siliziumkonzentration in der Schmelze erzeugt. Dazu ist es notwendig, den Zusatz auf einmal einzuführen. Die Impfung bewirkt in erster Linie ein Ungleichgewicht in der Silizium-Verteilung der Schmelze, eine "Si-Wolke", welche zusätzlich die Ausbildung des Austenit-/Grafit-Eutektikums fördert. Die langsame gleichmäßige Verteilung der "Si-Partikelwolke" in der Schmelze verursacht im praktischen Betrieb die Absteh- oder Abklingeffekte (Fading). Er besteht darin, dass einerseits die Teilchenzahl verringert wird, aber viel wichtiger ist, dass die "Si-Partikelwolke" als Folge der Diffusion verschwindet. Die Triebkraft für die Ausscheidung geht gegen Null und die Teilchen sind, obwohl vorhanden, wegen ihrer zu geringen Größe unwirksam. Deshalb ist es auch bei Gusseisen mit Kugelgrafit besonders wichtig, die Impfung möglichst kurz vor dem Vergießen vorzunehmen. Die heterogene "Si-Partikelwolke" muss erhalten bleiben. Die keimwirksame Impfung besteht aus einem Zusatz einer Legierung, die Fremdkeime für die eutektischeErstarrung einbringt. Diese Speziallegierungen enthalten neben Silizium meist Elemente, die zu Sauerstoff und Stickstoff besonders hohe Affinitäten besitzen und nach dem Zusatz Ausscheidungen in der Schmelze bewirken. Diese Legierungen haben ihre größte Wirkung, wenn sie bei möglichst niedrigen Temperaturen kurz vor oder während des Gießvorganges zugegeben werden. Während Grafit, Silizium und Al-freies Ferrosilizium als Legierungselemente kaum Einfluss haben, sind speziell entwickelte Impflegierungen hoch wirksam. Die gebräuchlichsten Impfmittel sind durchwegs auf Ferrosilizium (FeSi) Basis aufgebaut und enthalten Beimengungen von Elementen mit hoher Affinität zu Sauerstoff und/oder Schwefel: Kalium, Aluminium, Barium, Strontium, Zirkon, Wismut, Cer und Seltene Erden. Einige impfwirksame Bestandteile der Impfmittel sind "natürliche" Bestandteile im FeSi, insbesondere das Ca und Al, welche durch die Rohstoffe in das FeSi gelangen. Das sog. "lmpf-FeSi 75" ist ein FeSi75 mit für eine lmpfwirkung ausreichend hohen Ca- und Al-Gehalten. Die komplex legierten "Spezialimpfmittel" enthalten höhere Gehalte oder zusätzliche Elemente, wie Ba, Sr, Zr, Bi, SE (Seltenerden), deren Zusammensetzung nicht nur hinsichtlich lmpfwirkung, sondern auch zur Beeinflussung der Grafitform formuliert ist. Es gibt auch lmpfmittel auf FeSi-Basis mit Grafitzusätzen, durch welche zusätzlich zu den entstehenden Oxiden, Grafitkeime in die Schmelze eingebracht werden. Die Wirkung der Impfbehandlung ist temperaturabhängig und zeitlich begrenzt. Damit werden auch die Einflüsse der Kristallisationszeiten verständlich. Während die üblichen Wanddickenbereiche von Seriengussteilen von 8 bis 25 mm in Minuten erstarren, kann die Kristallisation von dickwandigen schweren Gussstücken ab etwa 80 mm Wanddicke Stunden betragen. Diese Zeitunterschiede bedeuten bei den größeren Gussstücken ein stärkeres Abklingen des Impfeffektes und damit die Verminderung von wachstumsfähigen Zentren und eine größere Kristallisationszeit für die eutektischen Körner. Beides hat zur Folge, dass im Großguss geringere Kugelzahlen und größere eutektische Körner zu beobachten sind. Durch das Wegfallen nennenswerter Abklingzeiten und die niedrigere Schmelzetemperatur beim Spätimpfen liefern die Spätimpfverfahren ein optimales Impfergebnis bei gleichzeitig minimalen Impfmittelzusätzen. Die maximale Impfwirkung einer Spätimpfung ist in der Regel mit Pfannenimpfung nicht erreichbar, mittels Spätimpfung können auch dünnste Wanddicken karbidfrei mit maximaler Kugelzahl hergestellt werden. Die in der Praxis angewandten wirkungsvollsten Spätimpfverfahren sind die Gießstrahl- und die Formimpfung. Dabei wird das Impfmittel genau dosiert beim Abguss in den Gießstrahl geblasen oder - ähnlich wie beim Inmold-Verfahren - in die Form eingelegt und durch das flüssige Eisen aufgelöst.Einfluss auf die Grafitausbildung Die Impfung nimmt über den Keimhaushalt der Gusseisenschmelze Einfluss auf die Zahl, Größe und zum Teil auch die Form der Grafitausscheidungen. Bei gleichen Abkühlungsbedingungen (Wanddicke) hat gut geimpftes Eisen prinzipiell eine höhere Kugelzahl als schlecht geimpftes Eisen, wie in Bild 2 gezeigt wird. Allerdings muss bemerkt werden, dass bei gleicher Wanddicke und gleicher Impfmittelmenge die spezifische Kugelzahl weniger von der Zugabemenge, sondern hauptsächlich vom Impfmitteltyp bestimmt. FeSi-Bi ergibt die höchste Kugelzahl, gefolgt von FeSi-Al, FeSi-Zr, und FeSi-Ba. In Bild 3 sind die Kugelzahlen für die verschiedenen lmpfmittel und Zugabemengen sofort nach der Impfung bei Gussteilwanddicken von 10 mm verglichen und in der Tabelle 1 zusammengefasst.Bild 4 zeigt die Abnahme der Kugelzahl über die Abklingdauer. Hinsichtlich Kugelzahl findet der stärkste Abklingeffekt in den ersten 3 Minuten nach der Impfung statt, danach nehmen die Kugelzahlen nur noch vergleichsweise wenig ab. Bei hohen Schmelzgewichten wird der Abklingeffekt noch deutlich langsamer. Sofort nach der Impfung vorhandene Unterschiede zwischen den lmpfmitteln sind nach dem Abklingen nur noch verhältnismäßig gering. Nur FeSi-Bi hebt sich dann noch deutlich von den anderen Impfmitteln ab.Bild 5 zeigt den Wanddickeneinfluss auf die spezifische Kugelzahl anhand der Ergebnismittelwerte sofort nach der Impfung. Die spezifische Kugelzahl ist bei FeSi-Bi immer ca. 1,5 bis 2 Mal höher als bei den anderen Produkten, allerdings kann in dickwandigen Teilen FeSi-Bi die Nodularität beeinträchtigen. Einfluss auf das Grundgefüge Gusseisen mit Kugelgrafit würde, wegen seiner grundsätzlich stärkeren Unterkühlungsneigung durch den Mg-Gehalt im ungeimpften Zustand meist meliert erstarren. Bei GJS wird die Grauerstarrung erst durch die Impfung herbeigeführt, die spezifische Kugelzahl erhöht und die Nodularität verbessert. In Bild 6 ist zur Veranschaulichung das Impfergebnis nach einer 0,2 %-igen Pfannenimpfung nach der Magnesiumbehandlung während des Umschüttens in die Gießpfanne und nach einer zusätzlichen Formimpfung bei Gusseisen mit Kugelgrafit verglichen: Die Y0-Probe war nach der Pfannenimpfung meliert (ca. 30 % Karbide), mit einer Härte von 240 bis 290 HB. Die zusätzliche Formimpfung hat die Karbidbildung in der Y0-Probe völlig verhindert, die Härte beträgt nur mehr 180 HB. Durch die starke Erhöhung der spezifischen Kugelzahl durch die Formimpfung wurde der Perlitanteil von rd. 80 % auf ca. 35 % reduziert. Dadurch und durch die Verhinderung von Karbiden wurde die Bruchdehnung im Zugversuch deutlich erhöht. Aber auch in mittel- bis dickwandigen Teilen wird die Gefügeausbildung durch eine Spätimpfung maßgeblich verbessert, sie ist bei dickwandigen Gusseisen mit Kugelgrafit (neben Anlegen von Kühlkokillen) praktisch die einzige Möglichkeit, die spezifische Kugelzahl zu erhöhen. Durch eine hohe spezifische Kugelzahl werden auch unerwünschte Seigerungserscheinungen, Korngrenzenkarbide und Grafitentartungen minimiert. Weiterführende Stichworte:Impfdraht, Impfkörper, LangzeitimpfmittelImpfmitteleinschlüsse | https://www.giessereilexikon.com/en/foundry-lexicon/Encyclopedia/show/inoculation-3849/?cHash=bd27a9405630c3c802e28dc5d87cfac4 | https://www.giessereilexikon.com/giesserei-lexikon/Encyclopedia/show/impfen-234/?cHash=bd27a9405630c3c802e28dc5d87cfac4
Inoculant body | Part extruded or cast from an inoculation alloy which is fixed to the downsprue system or in the downsprue vessel (see downsprue) in suth a way that it continuously dissolves during the entire casting process without any residues.Additional references:Mold inoculationInoculation wireInoculationInoculantLong-term inoculantInoculant inclusions | Impfkörper | Aus einer Impflegierung gepresster oder gegossener Körper, welcher in das Eingusssystem bzw. beim Großguss im Eingussbassin (siehe Einguss) derart fixiert wird, dass er sich kontinuierlich während des gesamten Gießprozesses restlos auflöst.Weiterführende Stichworte:FormimpfungImpfdrahtImpfenImpfmittelLangzeitimpfmittelImpfmitteleinschlüsse | https://www.giessereilexikon.com/en/foundry-lexicon/Encyclopedia/show/inoculant-body-3851/?cHash=5c0fe5b7479c99bc9ba8a7bbea0866ec | https://www.giessereilexikon.com/giesserei-lexikon/Encyclopedia/show/impfkoerper-236/?cHash=5c0fe5b7479c99bc9ba8a7bbea0866ec
Inoculant inclusions | This defect occurs in all gray solidified casting materials. Due to the necessity of second, late inoculation to be performed shortly before or during casting of high-quality nodular graphite cast iron.The defect occurs on the inside of the casting, regardless of the molding process, and can be identified by metalographic cuts of the structure. Accurate quantification is performed by means of scanning electron microscopy and EDX analysis (Figures 1 to 3). According to their composition, inoculant inclusions are slags and/or hart spots (silicoferrite). They are present in streak-like shape and are often accompanied by graphite degeneration and gas blisters in their immediate proximity or pin holes underneath the surface. In some parts, these structural anomalies are also referred to as slag inclusions, similar to dross; however, EDX analyses reveal significant differences in composition. These inclusions weaken the structural bonds and thus may significantly impair the mechanical and dynamic properties of the material. The fact that this defect only becomes visible after processing or, in the worst case, after component damage makes it a problematic one. The following modes of formation are viable: Inoculation is generally defined as the addition of substances with an effect on nucleation to the melt directly in the mold in order to strategically influence the solidification behavior and structure formation in the as-cast condition in a targeted manner. Inoculation is predominantly performed for cast iron melts shortly before or during casting to promote gray solidification and prevent ledeburitic whithe solidification (edge hardness). The greatest effect is achieved by inoculation alloys when added at possibly low temperatures (this often also represents the main cause of origination of this defect).The inoculation additive primarily causes increase of the number of nuclei and thus proliferation of eutectic grains so that supercooling below the metastable equilibrium temperature and potential formation of supercooled graphite and ledeburitic carbides is prevented. In nodular graphite cast iron, inoculation also has another effect:Since the inoculation additives increase the number of nuclei, i.e. it creates as many nucleation centers as possible for graphite formation, many small graphite nodules of accordingly small diameter and rather uniform distribution are formed during solidification, which is an advantage with regard to mechanical properties. Inoculants generally are alloys, composites, or mixtures on silicon and/or carbon basis with special additives included depending on the desired effect. All constituents of the inoculants have in common that they have an affinity to oxygen and are capable of reducing carbon solubility in iron due to local oversaturation. With correct handling, the inoculants will evenly distribute within the melt, not change or manipulate the chemical composition of the melt, and not have any side effects, e.g. on graphite formation. The inoculation quantity permanently emitted by the inoculant is a function of the iron temperature, the inoculant quantity and the chemical composition which determines the melting interval or the melting interval of the inoculant and the heat tonality of the inoculant solution, e.g. its Al-, Sr-, Zr-contents, etc. Consequently and also owing to reoxidation processes, the inoculation effect is mainly time- and temperature-dependent so that type and quantity of inoculant, time of inoculation, temperature of the melt to be inoculated, and addition method must also be accurately adjusted to one another. Poor dissolving capacity (inoculant type), too low melt temperature, incorrect method of addition (uneven distribution), unsuitable casting system and too coarse grain size are frequent causes for occurrence of this defect. Also, excessive inobulation, slagging of the inoculant (inoculant type), and too early oxidation of the inoculant may be causes of this defect. Too high quantities of elements with oxygen affinity in the inoculant (e.g. Al, Mg, Ca, Zr, Ti), carbon monoxide formation (mainly in green sand molds in connection with moisture), and nitrogen composites in C-containing inoculants increase the tendency for pin holes and gas blister formation. Measures for prevention: 1. Ensure sufficiently high temperature of the melt to be inoculated; hot pouring causes immediate and fast dissolving of the inoculant. 2. Adjust inoculant quantity, casting weight and casting temperature to one another so that the inoculation effect prevails up to the last mold (with ladle inoculation) or the last iron quantity to be cast from the respective ladle (with mold inoculation). 3. Selection of the correct inoculant composition; product-specific effective additives have influence on dissolution rate (melting point and melting interval), among others. In this way, low silicon contents, for example, delay dissolving of mold inoculants and thus extend their “life span”. 4. Performance of multiple inoculation processes with smaller individual inoculation quantities to ensure reliable dissolving of the substances. Moreover, multiple inoculation may be required if final values or variables are required that are inherently contrary. Gray solidification, high grain count, no porosity. 5. Correct utilization and implementation of the inoculant and the inoculation method.as recommended by the manufacturer. | Impfmitteleinschlüsse | Der Fehler kommt bei allen grau erstarrenden Guswerkstoffen vor. Infolge der Notwendigkeit einer zweiten, späten, kurz vor oder während des Gießens durchzuführenden Impfung bei hochwertigen Gusseisen mit Kugelgrafit.Der Fehler tritt im Inneren des Gussstückes auf, unabhängig vom Formverfahren, und ist am metallographischen Schliff im Gefüge sichtbar. Eine genaue Quantifizierung erfolgt mit Rasterelektronenmikroskopie und EDX-Analyse (Bilder 1 bis 3). Impfmitteleinschlüsse sind ihrer Zusammensetzung nach Schlacken und/oder harte Stellen (Silicoferrit). Sie liegen in schlierenähnlicher Form vor, und in unmittelbarer Nähe können Grafitentartungen und Gasblase bzw. unter der Oberfläche auch Pinholes auftreten. Teilweise werden diese Gefügeanomalien auch als Schlackeneinschlüsse ähnlich dem Dross bezeichnet, EDX-Analysen zeigen aber deutliche Unterschiede in der Zusammensetzung.Diese Einschlüsse schwächen den Gefügeverbund und können damit die mechanischen und dynamischen Eigenschaften des Werkstoffes sehr stark verschlechtern. Problematisch erscheint bei diesem Fehler die Tatsache, dass er erst nach der Bearbeitung oder schlimmstenfalls nach einer Bauteilschädigung sichtbar wird.Folgende Entstehungsmechanismen sind denkbar:Unter Impfen versteht man im Allgemeinen einen Zusatz keimwirksamer Stoffe zur Schmelze, um das Erstarrungsverhalten bzw. die Gefügeausbildung im Gusszustand gezielt zu beeinflussen. Das Impfen wird vor allem bei Gusseisenschmelzen kurz vor oder während des Gießens zur Förderung der Grauerstarrung und Verhinderung einer ledeburitischen Weißeinstrahlung (Kantenhärte) vorgenommen. Die größte Wirkung haben Impflegierungen, wenn sie bei möglichst niedriger Temperatur zugegeben werden (hier liegt oft auch die hauptsächlichste Entstehungsursache des Fehlers).Der Impfzusatz bewirkt in erster Linie eine Erhöhung der Keimzahl und damit eine Vermehrung der eutektischer Körner, so dass eine Unterkühlung unter die metastabile Gleichgewichtstemperatur und damit die Bildung von Unterkühlungsgrafit und ledeburitischer Karbide unterbleibt.Bei Gusseisen mit Kugelgrafit hat der Impfzusatz noch eine weitere Bedeutung:Da er die Keimzahl erhöht, also möglichst viele Keimbildungszentren für die Grafitausbildung schafft, entstehen bei der Erstarrung viele kleine Grafitkugeln von entsprechend kleinem Durchmesser und ziemlich gleichmäßiger Verteilung, was hinsichtlich der mechanischen Eigenschaften von Vorteil ist.Sind in der Regel Legierungen, Verbindungen oder Gemische auf Siliziumbasis und/oder Kohlenstoff, wobei je nach Wirkrichtung bestimmte Zusatzstoffe zugegeben werden. Allen Bestandteilen der Impfmittel ist gemein, dass sie sauerstoffaffin sind und durch eine örtliche Übersättigung die Kohlenstofflöslichkeit im Eisen verringern können. Bei ordnungsgemäßer Handhabung sollen sich die Impfmittel gleichmäßig in der Schmelze verteilen, die chemische Zusammensetzung der Schmelze nicht verändern und keine Nebenwirkungen, z. B. auf die Grafitausbildung, haben.Die laufend vom Impfmittel abgegebene Impfmittelmenge ist eine Funktion der Eisentemperatur, der Impfmittelmenge und der chemischen Zusammensetzung, die den Schmelzpunkt bzw. das Schmelzintervall des Impfmittels und die Wärmetönung der Lösung des Impfmittels bestimmt, z. B. dessen Al-, Sr-, Zr-Gehalte usw. Demzufolge und auch infolge von Reoxidationsvorgängen ist die Impfwirkung vor allem zeit- und temperaturabhängig, so dass Impfmittelart, Impfmittelmenge, Zeitpunkt des Impfens, Temperatur der zu impfenden Schmelze und die Zugabetechnik des Impfmittels gut aufeinander abgestimmt sein müssen.Schlechtes Auflöseverhalten (Impfmittelart), zu niedrige Schmelzetemperatur, falsche Zugabetechnik (ungleichmäßige Verteilung), ungeeignetes Gießsystem, zu grobe Körnung sind häufige Ursachen für die Entstehung dieses Fehlers. Auch ein Überimpfen, Verschlackung des Impfmittels (Impfmittelart) und zu frühe Oxidation des Impfmittels können zu diesem Fehler führen.Zu starke Zusätze an sauerstoffaffinen Elementen im Impfmittel (z. B. Al, Mg, Ca, Zr, Ti), Kohlenmonoxidbildung (vor allem bei Grünsandformen in Verbindung mit Feuchtigkeit) und Stickstoffverbindungen in C-haltigen Impfmitteln verstärken die Neigung zu Pinholes und Gasblasenbildung.Maßnahmen zur Vermeidung:1. Ausreichend hohe Temperatur der zu impfenden Schmelze sicherstellen, heißes Gießen bewirkt eine sofortige und rasche Lösung des Impfmittels.2. Impfmittelmenge, Gießgewicht und Gießtemperatur aufeinander abstimmen, damit die Impfwirkung bis zur letzten zu gießenden Form (bei Pannenimpfung) oder bis zum letzten zu gießenden Eisen aus der jeweiligen Pfanne (bei Formimpfung).3. Auswahl der richtigen Impfmittelzusammensetzung, durch produktspezifisch wirksame Zusätze wird u. a. die Lösungsgeschwindigkeit (Schmelzpunkt und Schmelzintervall) beeinflusst. So verzögern beispielsweise niedrige Siliziumgehalte die Lösung von Formimpflingen und verlängern dadurch ihre "Lebensdauer".4. Durchführung von Mehrfachimpfungen, dadurch sind die jeweiligen Einzelimpfmengen kleiner, und ein sicheres Auflösen kann somit gewährleistet werden. Außerdem kann eine Mehrfachimpfung erforderlich werden, wenn Zielgrößen erreicht werden sollen, die an sich konträr sind: Grauerstarrung, hohe Kornzahl, Porositätsfreiheit.5. Sachgemäße, vom Hersteller empfohlene Anwendung des Impfmittels sowie der Impftechnik. | https://www.giessereilexikon.com/en/foundry-lexicon/Encyclopedia/show/inoculant-inclusions-3850/?cHash=2b656861c668cc5b0eee103bda39c17a | https://www.giessereilexikon.com/giesserei-lexikon/Encyclopedia/show/impfmitteleinschluesse-235/?cHash=2b656861c668cc5b0eee103bda39c17a
Inoculant | FeSi-based alloy for treating cast-iron melts in order to improve the balance of nuclei and reduce chilling propensity. There are numerous special inoculants available for the individual cast-iron materials that partly contain barium, cerium, lanthanum, strontium, titanium, aluminum and zirconium fractions, some of which are represented in Table 1 (ASK Chemicals Metallurgy GmbH). The effect of the individual inoculation alloys is not only determined by their composition but, to a significant extent, also by the way in which they are added at the relevant temperature of the liquid iron and the oxygen content present. (Fig.1, Inoculant - Foseco Foundry Division Vesuvius GmbH)Additional references:Mold inoculationInoculation wireInoculationInoculation bodyLong-term inoculantInoculant inclusions | Impfmittel | Auf FeSi-Basis zusammengesetzte Legierung zur Behandlung von Gusseisenschmelzen bezüglich Verbesserung des Keimhaushaltes und Verringerung der Neigung zur Weißerstarrung. Für die einzelnen Gusseisenwerkstoffe gibt es zahlreiche Spezialimpfmittel z. T. mit Barium-, Cer-, Lanthan-, Strontium-, Titan- Aluminium- und Zirkoniumgehalten welche auszugsweise in Tabelle 1 (ASK Chemicals Metallurgy GmbH) wiedergegeben sind. Die Wirkung der einzelnen Impflegierungen wird nicht nur durch ihre Zusammensetzung bestimmt, sondern ganz wesentlich auch durch die Art und Weise der Zugabe bei der jeweiligen Temperatur des Flüssigeisens und des vorherrschenden Sauerstoffgehaltes. (Bild 1, Impfmittel - Foseco Foundry Division Vesuvius GmbH) Weiterführende Stichworte:FormimpfungImpfdrahtImpfenImpfkörperLangzeitimpfmittelImpfmitteleinschlüsse | https://www.giessereilexikon.com/en/foundry-lexicon/Encyclopedia/show/inoculant-4692/?cHash=cc9530be75af9da683a22811209984a4 | https://www.giessereilexikon.com/giesserei-lexikon/Encyclopedia/show/impfmittel-1081/?cHash=cc9530be75af9da683a22811209984a4
Inner core | Sand core or metal core used for designing the inner casting contour. These types or cores are used for implementing cavities of any kind and shape into the casting. Inner cores are generally merele referred to as cores; usage of the expression “inner core” is only recommended if both an inner and an outer core is used for the same casting. | Innenkern | Sandkern oder Metallkern der zur Bildung der inneren Gussstückkontur dient.Mit ihnen werden Hohlräume verschiedenster Art und Gestalt ausgebildet. Im Allgemein werden Innenkerne als Kerne bezeichnet; die Verwendung des Begriffes Innenkern ist nur empfehlenswert, wenn bei ein und demselben Gussteil auch Außenkern verwendet werden. | https://www.giessereilexikon.com/en/foundry-lexicon/Encyclopedia/show/inner-core-3853/?cHash=8734b7cd914150f841445c2307f8049c | https://www.giessereilexikon.com/giesserei-lexikon/Encyclopedia/show/innenkern-238/?cHash=8734b7cd914150f841445c2307f8049c
Inline-Computertomographie | Unter Verwendung des „Leitfaden zur industriellen Röntgentechnik“ Fraunhofer Geschäftsbereich Vision, Beitrag Nr. 19: „Inline-Computertomographie in der Gussteilprüfung“ von Steven Oeckl Die dreidimensionale Röntgen-Computertomographie (3D-CT) hat sich mittlerweile auch als zerstörungsfreies Prüfverfahren zur Untersuchung von Prototypen im Laborbereich etabliert. Die 3D-CT ermöglicht die komplette Erfassung eines Objekts mit all seinen innenliegenden Strukturen. In Bild 1 (Fraunhofer Geschäftsbereich Vision) ist beispielsweise die 3D-Darstellung eines CT-Volumendatensatzes zu sehen. Sowohl die Form und die Größe als auch die Lage eines Defekts im Gussteil können mithilfe der 3D-CT sehr genau bestimmt werden. Bei der 3D-CT werden aus unterschiedlichen Richtungen mehrere Röntgenbilder, sogenannte Projektionen, erzeugt. Anders als bei CT-Geräten im medizinischen Bereich wird das Objekt bei industriellen CT-Systemen häufig auf einem Drehteller fixiert und zwischen Röntgenröhre und Detektor platziert. Während der Rotation des Objekts um die eigene Achse werden die Projektionen aufgenommen (Bild 2, Fraunhofer Geschäftsbereich Vision). Virtuell betrachtet, bewegen sich somit Röhre und Detektor auf einer Kreisbahn um das Objekt. Bewegt sich das Objekt während der Drehung um die eigene Achse zusätzlich in Richtung der Drehachse, entspricht dies einer helixförmigen Bahn von Röhre und Detektor um das Objekt (Bild 3, Fraunhofer Geschäftsbereich Vision). Diese sogenannte Helix-CT ist vor allem für Messaufgaben notwendig, da nur so eine hinreichend gute Datenqualität gewährleistet werden kann. Denn im Gegensatz zur CT mit einer kreisförmigen Abtastkurve werden bei der Helix-CT Projektionen aus allen Richtungen aufgenommen, die für ein mathematisch exaktes Rekonstruktionsverfahren notwendig sind. Es gibt derzeit nur sehr wenige Anbieter von Helix-CT-Systemen für den industriellen Einsatz. Mithilfe mathematischer Verfahren kann aus den gemessenen Projektionsdaten an jeder Stelle auf die Dichte im Objekt geschlossen werden. Die berechneten Dichtewerte können im Anschluss als 3D-Volumendatensatz visualisiert und ausgewertet werden. Ungänzen sind deutlich als Bereiche mit geringerer Dichte zu erkennen. In Bild 4, Fraunhofer Geschäftsbereich Vision, ist das Ergebnis einer automatischen Fehlerfindung zu sehen: Die detektierten Fehler werden farbig in ein transparent dargestelltes Objekt eingezeichnet. Durch diese Darstellung kann sehr schnell festgestellt werden, an welchen Stellen im Objekt sich die Fehler befinden. Aufgrund der 3D-Fehlerklassifikation kann durch ein solches System die Anzahl der fälschlicherweise aussortierten Gussteile erheblich reduziert werden. Die genaue Lagebestimmung der Defekte im Objekt führt auch zu einem besseren Verständnis des gesamten Gießprozesses. Eine automatische Rückkopplung der gewonnenen Informationen über das Gussteil in die Parametrierung und Optimierung des Gesamtprozesses wurde bislang nur als Vision wahrgenommen. Weiterführende Stichworte: Computertomographie RekonstruktionVoxel Digitaler Filter | Inline-Computertomographie | Unter Verwendung des „Leitfaden zur industriellen Röntgentechnik“ Fraunhofer Geschäftsbereich Vision, Beitrag Nr. 19: „Inline-Computertomographie in der Gussteilprüfung“ von Steven Oeckl Die dreidimensionale Röntgen-Computertomographie (3D-CT) hat sich mittlerweile auch als zerstörungsfreies Prüfverfahren zur Untersuchung von Prototypen im Laborbereich etabliert. Die 3D-CT ermöglicht die komplette Erfassung eines Objekts mit all seinen innenliegenden Strukturen. In Bild 1 (Fraunhofer Geschäftsbereich Vision) ist beispielsweise die 3D-Darstellung eines CT-Volumendatensatzes zu sehen. Sowohl die Form und die Größe als auch die Lage eines Defekts im Gussteil können mithilfe der 3D-CT sehr genau bestimmt werden. Bei der 3D-CT werden aus unterschiedlichen Richtungen mehrere Röntgenbilder, sogenannte Projektionen, erzeugt. Anders als bei CT-Geräten im medizinischen Bereich wird das Objekt bei industriellen CT-Systemen häufig auf einem Drehteller fixiert und zwischen Röntgenröhre und Detektor platziert. Während der Rotation des Objekts um die eigene Achse werden die Projektionen aufgenommen (Bild 2, Fraunhofer Geschäftsbereich Vision). Virtuell betrachtet, bewegen sich somit Röhre und Detektor auf einer Kreisbahn um das Objekt. Bewegt sich das Objekt während der Drehung um die eigene Achse zusätzlich in Richtung der Drehachse, entspricht dies einer helixförmigen Bahn von Röhre und Detektor um das Objekt (Bild 3, Fraunhofer Geschäftsbereich Vision). Diese sogenannte Helix-CT ist vor allem für Messaufgaben notwendig, da nur so eine hinreichend gute Datenqualität gewährleistet werden kann. Denn im Gegensatz zur CT mit einer kreisförmigen Abtastkurve werden bei der Helix-CT Projektionen aus allen Richtungen aufgenommen, die für ein mathematisch exaktes Rekonstruktionsverfahren notwendig sind. Es gibt derzeit nur sehr wenige Anbieter von Helix-CT-Systemen für den industriellen Einsatz. Mithilfe mathematischer Verfahren kann aus den gemessenen Projektionsdaten an jeder Stelle auf die Dichte im Objekt geschlossen werden. Die berechneten Dichtewerte können im Anschluss als 3D-Volumendatensatz visualisiert und ausgewertet werden. Ungänzen sind deutlich als Bereiche mit geringerer Dichte zu erkennen. In Bild 4, Fraunhofer Geschäftsbereich Vision, ist das Ergebnis einer automatischen Fehlerfindung zu sehen: Die detektierten Fehler werden farbig in ein transparent dargestelltes Objekt eingezeichnet. Durch diese Darstellung kann sehr schnell festgestellt werden, an welchen Stellen im Objekt sich die Fehler befinden. Aufgrund der 3D-Fehlerklassifikation kann durch ein solches System die Anzahl der fälschlicherweise aussortierten Gussteile erheblich reduziert werden. Die genaue Lagebestimmung der Defekte im Objekt führt auch zu einem besseren Verständnis des gesamten Gießprozesses. Eine automatische Rückkopplung der gewonnenen Informationen über das Gussteil in die Parametrierung und Optimierung des Gesamtprozesses wurde bislang nur als Vision wahrgenommen. Weiterführende Stichworte:ComputertomographieRekonstruktionVoxelDigitaler Filter | https://www.giessereilexikon.com/en/foundry-lexicon/Encyclopedia/show/inline-computertomographie-5215/?cHash=d4cb740a58f88510e11078dac4ecfac6 | https://www.giessereilexikon.com/giesserei-lexikon/Encyclopedia/show/inline-computertomographie-5041/?cHash=d4cb740a58f88510e11078dac4ecfac6
Injector | Equipment for the direct injection of solid substances into molten material using inert carrier gas. Among others, injectors are used to chargecarburization agents and desulphurization agents to molten cast iron and steel as well as to deoxidize and micro-alloy steel, to remove silicon, phosphor and sulfur from pig iron and to inject additives into other molten metals without any major losses. | Injektor | Ausrüstung zum direkten Einblasen fester Stoffe in Schmelzen mit einem inerten Trägergas. Injektoren werden u. a. für das Einbringen von Aufkohlungs- und Entschwefelungsmitteln bei Gusseisen- und Stahlschmelzen verwendet sowie zum Desoxidieren und Mikrolegieren von Stahl, zum Entfernen von Silizium, Phosphor und Schwefel aus dem Roheisen und zum verlustarmen Einblasen von Zusatzstoffen in andere Metallschmelzen. | https://www.giessereilexikon.com/en/foundry-lexicon/Encyclopedia/show/injector-4203/?cHash=51207f33c5a529152c8f6141a2cba2f0 | https://www.giessereilexikon.com/giesserei-lexikon/Encyclopedia/show/injektor-589/?cHash=51207f33c5a529152c8f6141a2cba2f0
Initial sample | According to the definition in EN 1559, an initial sample is a casting which is completely manufactured by means of the equipment and processes used for series production under the appropriate control conditions (in contrast to this, see Prototype).The initial sample is to furnish the proof that the manufacturer (the producer of the casting) is in the position to comply with the quality requirements requested by the purchaser concerning dimensional accuracy, material composition, material properties and function (see Initial sample testing).The supply of initial samples may be agreed between the purchaser and the manufacturer. If the limit values or tolerances agreed by the purchaser and the manufacturer are exceeded on the initial sample, and if the purchaser gives his approval for such deviations, new limit values or tolerances may be agreed. Preliminary agreement of acceptance criteria and conditions, as well as documentation of such agreements in the contract is recommended.Literature references:EN 1559-1, Founding – Technical conditions of delivery – Part 1: General | Erstmuster | Nach Definition in der EN 1559 ist ein Erstmuster ein Gussstück, welches vollständig unter der Verwendung von Einrichtungen und Verfahren unter geeigneten Bedingungen und unter Lenkung der Serienfertigung hergestellt wurde (im Gegensatz dazu siehe Vormuster).Mit einem Erstmuster soll der Beweis erbracht werden, dass der Hersteller (der Erzeuger des Gussteiles) in der Lage ist, die Qualitätsanforderungen bezüglich der Maßhaltigkeit, der Werkstoffzusammensetzung, der Werkstoffeigenschaften und der Funktion zu erfüllen (siehe Erstmusterprüfung).Die Lieferung von Erstmustern darf zwischen Käufer und Hersteller vereinbart werden. Falls die zwischen Käufer und Hersteller vereinbarten Grenzwerte oder Toleranzen am Erstmuster überschritten werden und wenn der Käufer sein Einverständnis für solche Abweichungen gibt, dürfen neue Grenzwerte und Toleranzen vereinbart werden. Es empfiehlt sich, die Annahmebedingungen vorweg vertraglich zu vereinbaren und zu dokumentieren.Literatur:EN 1559-1, Gießereiwesen, Technische Lieferbedingungen, Teil 1: Allgemeines | https://www.giessereilexikon.com/en/foundry-lexicon/Encyclopedia/show/initial-sample-4356/?cHash=a03d223a16bd72e6be833f85d58ac40b | https://www.giessereilexikon.com/giesserei-lexikon/Encyclopedia/show/erstmuster-744/?cHash=a03d223a16bd72e6be833f85d58ac40b
Initial sample testing | Definition 1:An initial sample is usually subject to complete testing in order to prevent defects already from the beginning of series production and/or to check whether the limit values and tolerances agreed by the purchaser and the manufacturer have been complied with.The procedure for initial sample testing is specified in the quality assurance agreement together with the supplier. If there already is a standardized report form, the supplier enters the target and actual values with the deviations of the parts tested. The inspector can then request or carry out further testing. For the inspector, initial sample testing is the first opportunity to inspect the quality of the castings.Definition 2:According to another common definition, initial samples are those products completely manufactured by means of the equipment, resources and processes used for series production under series production conditions. Sampling by means of initial samples is then referred to as initial sample testing. The sampling carried out for the purpose of production process and product approval has to use and be based on initial samples.A positive evaluation of the initial sample (incl. all the required, comprehensive documentation) by the customer usually results in the approval of the supplier’s series production processes.Essential characteristics of initial sampling:An essential characteristic of initial sample testing included in both definitions is the first-time production of the goods to be sampled under realistic series production conditions. However, both definitions do not expressly specify whether the production process itself needs to be subject to a process capability test or is to be inspected by means of any other test method.The second essential characteristic of initial sample testing also included in both definitions is the subsequent testing of the produced initial sample with respect to the casting properties requested by and agreed with the purchaser. Here, too, the definition is unspecific as to the test method.Differences in the interpretation of both definitions:The first definition is based on the assumption that the initial sample testing is solely carried out on the basis of a quality assurance agreement which is not necessarily the case in practice. In fact, the obligation to perform initial sample testing can also be the subject of another contractual agreement (e.g. a purchase contract, delivery contract, master supply agreement or non-disclosure agreement).The second definition contains two additional essential characteristics of initial sample testing, namely the requirement to provide documentation and approval of the supplier by the customer upon successful initial sample testing.(For further information, see, e.g., “Initial sampling in the automotive industry” under Sampling.) | Erstmusterprüfung | Definition 1:Ein Erstmuster wird in der Regel einer Vollprüfung unterzogen, um Fehler von Serienbeginn an vorzubeugen bzw. um zu überprüfen, ob Vereinbarungen zwischen dem Käufer und dem Hersteller bezüglich der Grenzwerte und Toleranzen eingehalten wurden.Das Verfahren für die Erstmusterprüfung wird mit dem Lieferanten in der Qualitätssicherungsvereinbarung festgelegt. Liegt bereits ein standardisiertes Berichtsformular vor, so trägt der Lieferant die Soll- und Istwerte mit den Abweichungen der geprüften Teile ein. Der Abnehmer kann anschließend weitere Prüfungen verlangen oder selbst vornehmen. Für den Abnehmer ist die Erstmusterprüfung die erste Gelegenheit, die Qualität der Gussteile zu überprüfen.Definition 2:Laut einer anderen, gängigen Definition sind Erstmuster jene Produkte, die vollständig mit serienmäßigen Einrichtungen, Betriebsmitteln, unter Verwendung serienmäßiger Verfahren und unter serienmäßigen Bedingungen hergestellt wurden. Eine Bemusterung mit Erstmustern wird dabei Erstmusterprüfung genannt. Die Bemusterung zur Produktionsprozess- und Produktfreigabe muss mit Erstmustern erfolgen und durchgeführt werden.Die kundenseitige positive Bewertung der Erstmuster (inkl. der dazu notwendigen, umfangreichen Dokumentation) hat i. d. R. die Freigabe des Lieferanten-Serienprozesses zur Folge.Wesentliche Merkmale einer Erstbemusterung:Ein wesentliches Merkmal einer Erstmusterprüfung, das beide Definitionen beinhalten, ist die erstmalige Produktion der zu bemusternden Güter unter den realistischen Bedingungen einer Serienfertigung. Beide Definitionen lassen jedoch offen, ob der Produktionsprozess selbst dabei einer Prozessfähigkeitsuntersuchung zu unterwerfen oder mittels eines sonstigen Prüfverfahrens zu untersuchen ist.Zweites wesentliches Merkmal einer Erstmusterprüfung, das ebenfalls in beiden Definitionen enthalten ist, ist die anschließende Prüfung der produzierten Erstmuster hinsichtlich der vom Käufer geforderten und vereinbarten Eigenschaften des Gussteiles. Auch hier wird dabei die Definition der Prüfverfahren offen gelassen.Interpretationsunterschiede der beiden Definitionen:Die erste Definition geht davon aus, dass Erstmusterprüfungen ausschließlich auf Basis einer Qualitätssicherungsvereinbarung stattfinden, was in der Praxis nicht zwingend der Fall sein muss. Die Verpflichtung zur Erstmusterprüfung kann durchaus auch Gegenstand einer sonstigen, vertraglichen Vereinbarung (z. B. eines Kaufvertrages, Liefervertrages, Rahmenliefervertrages, oder einer Geheimhaltungsvereinbarung) sein.In der zweiten Definition finden sich zwei weitere, wesentliche Merkmale von Erstmusterprüfungen, nämlich die Notwendigkeit einer Dokumentation und die Freigabe des Lieferanten seitens des Kunden bei bestandener Erstmusterprüfung.(Weiterführendes z.B. "Erstbemusterung in der Automobilindustrie" findet sich unter dem Stichwort Bemusterung). | https://www.giessereilexikon.com/en/foundry-lexicon/Encyclopedia/show/initial-sample-testing-4357/?cHash=a4c5d814673028758691d1222d6ad3fa | https://www.giessereilexikon.com/giesserei-lexikon/Encyclopedia/show/erstmusterpruefung-745/?cHash=a4c5d814673028758691d1222d6ad3fa
Ingot segregation | Unmixing phenomenon (macro segregation) occurring in large, thick-walled castings. The main cause for this is unmixing of the still liquid residual melt (solubility of individual elements or impurities is lower than in a solidified body). Therefore, the zone to solidify last is oversaturated with such elements and possibly also their oxides, sulfides, nitrides, etc. This segregation phenomenon often occurs in unkilled cast steel in such a manner that the steel crystallites push the impurities contained in steel alloys, such as sulfur, phosphorous, and carbon, towards the center so that they accumulate in the inside of the ingot. The cooling conditions also have significant influence on this process; The degree of segregation increases with larger ingot cross sections. Thereby it is possible for sulfur to reach concentration levels of around 300 %, phosphorous of around 200 %, carbon of around 100 %, and manganese of around 50%. In unkilled steel, segregation takes place in the entire ingot in contrast to killed steel, in which it is generally restricted to the ingot head, i.e. the upper third of the ingot. Reverse ingot segregation may occur in copper and aluminum alloys. | Blockseigerung | Entmischungserscheinung (Makroseigerung) in großen, dickwandigen Gussstücken. Ursachen sind vor allem, Entmischungen in der noch flüssigen Restschmelze (Löslichkeit von einzelnen Elementen oder Verunreinigungen ist hier geringer als im erstarrten Körper). Somit ist der zuletzt erstarrende Bereich übersättigt mit deratigen Elementen und möglicherweise auch ihren Oxiden, Sulfiden, Nitriden usw. Diese Entmischungserscheinung tritt oft bei unberuhigtem Stahlguss in der Form auf, dass die Stahlkristallite die in Stahllegierungen stets enthaltenen Verunreinigungen wie Schwefel, Phosphor und Kohlenstoff vor sich herschieben und diese sich dadurch im Blockinneren anreichern. Die Abkühlungsbedingungen üben ebenfalls einen beachtlichen Einfluss aus; die Stärke der Seigerung nimmt mit steigendem Blockquerschnitt zu. Schwefel kann sich dabei im Kern um rund 300 %, Phosphor um rund 200 %, Kohlenstoff um rund 100 % und Mangan um rund 50 % anreichern. Bei unberuhigtem Stahl erfolgt die Seigerung im gesamten Block, im Gegensatz zum beruhigten Stahl wo sie im Wesentlichen auf den Blockkopf, das ist etwa das obere Blockdrittel, beschränkt ist. Eine umgekehrte Blockseigerung kann Kupfer- und Aluminiumlegierungen auftreten. | https://www.giessereilexikon.com/en/foundry-lexicon/Encyclopedia/show/ingot-segregation-3691/?cHash=42d9290844543bd77dd477873a6d60d8 | https://www.giessereilexikon.com/giesserei-lexikon/Encyclopedia/show/blockseigerung-74/?cHash=42d9290844543bd77dd477873a6d60d8
Ingot | Raw material (e.g. forged or rolled ingots) used for reshaping into semi-finished products. For raw material used in foundries (i.e. for remolding), the expression pig iron is more common. | Barren | Zur Umformung in Halbzeuge dienendes Vormaterial (z. B. Schmiede - oder Walzbarren). Für die Bezeichnung des Vormaterials in Gießereien ist der Begriff Massel gebräuchlicher. | https://www.giessereilexikon.com/en/foundry-lexicon/Encyclopedia/show/ingot-3674/?cHash=517c150ead4ff69ce4f0b16cf118b9dd | https://www.giessereilexikon.com/giesserei-lexikon/Encyclopedia/show/barren-57/?cHash=517c150ead4ff69ce4f0b16cf118b9dd
Ingot metal | Metals and alloys that are available in the form of ingots or pigs and thus in a suitable shape for use in melting furnaces (e.g. shaft furnaces) (Fig. 1). Ingot metals or alloyed metals in the form of pigs are standardized to some extent with regard to their classification to make sure that the cast parts made of those metals comply with the standardized analysis regulation for castings, taking into account the metal loss (s. Weight loss by oxidation, Smelting loss percentage, Metal loss by oxidation) that usually occurrs during melting due to impurities.The ingot metal for aluminum alloys is specified in EN 1676:1996 (Aluminum and aluminum alloyes, alloyed aluminum in pigs, specifications). An excerpt of the standard is shwon in Table 1. In contrast to that, cast parts that are made of ingot metal, are standardized in EN 1706:1998 (Aluminum and aluminum alloys, castings, chemical composition and mechanical properties). | Blockmetall | Metalle und Legierungen, die in Form von Blöcken oder Masseln vorliegen und damit, in geeigneter Form, zum Einsatz im Schmelzofen (z. B. Schachtschmelzofen) verwendet werden (Bild 1). Blockmetalle bzw. legierte Metalle in Masseln sind z. T. hinsichtlich ihrer Zusammenfassung genormt, damit die daraus hergestellten Gussstücke unter Berücksichtigung des beim Schmelzen üblicherweise entstehenden Metallabbrandes (s. Abbrand, Abbrandsatz, Abbrandverlust), der entstehenden Verunreinigungen der genormten Analysenvorschrift für Gussstücke entsprechen. Das Blockmetall für Aluminiumlegierungen ist in der EN 1676:1996 (Aluminium und Aluminiumlegierungen, Legiertes Aluminium in Masseln, Spezifikationen) spezifiziert. Ein Auszug daraus gibt Tabelle 1 wieder. Gussstücke, die aus Blockmetall hergestellt wurden, sind dagegen in der EN 1706:1998 (Aluminium und Aluminiumlegierungen, Gussstücke, Chemische Zusammensetzung und mechanische Eigenschaften) genormt. | https://www.giessereilexikon.com/en/foundry-lexicon/Encyclopedia/show/ingot-metal-4348/?cHash=e0641caca3b973489ee68c6635d89aa4 | https://www.giessereilexikon.com/giesserei-lexikon/Encyclopedia/show/blockmetall-736/?cHash=e0641caca3b973489ee68c6635d89aa4
Ingate | Casting channel, which opens directly into the mold cavity. The ingates have the task of guiding the metal from the (slag) runner to the actual mold cavities. Most advantageous are flat ingates, that means those with a wide, flat flow cross-section. In the ingate system usually the runner in the cope site and the ingates are arranged in the drag site of molding boxes. On the other hand, in non-ferrous metal casting, you will often find the runner in the drag and the ingates in the cope site of boxes. The design of the ingate system and its dimensioning shall be carried out in accordance with the laws of hydromechanics and with particular reference to the specific casting characteristics of the casting materials concerned and the particular casting method used. The ingate cross-section is dependent on the mass and the desired casting time of the casting and is dimensioned individually, taking into account the casting performance in the mold filling and the given casting geometry. The ingate is only part of the entire casting system (see figure). The flow cross-sections for the sprue, runner and ingates must be in the correct ratio to each other (see ingate calculation). | Anschnitt | Gießkanal, der unmittelbar in den Formhohlraum mündet. Die Anschnitte haben die Aufgabe, das Metall vom (Schlacken)- Lauf zu den eigentlichen Formhohlräumen zu führen. Am vorteilhaftesten sind Flachanschnitte, d. h. solche mit breitem, flachem Durchflussquerschnitt. Im Eisengusssystem werden üblicherweise der Lauf im Oberkasten und die Anschnitte im Unterkasten angeordnet. Hingegen findet man im NE-Metallguss häufig auch den Lauf im Unterkasten und die Anschnitte im Oberkasten. Die Gestaltung des Anschnittsystems und seine Dimensionierung müssen in Übereinstimmung mit den Gesetzen der Hydromechanik sowie unter besonderer Berücksichtigung der speziellen Gießeigenschaften der betreffenden Gießwerkstoffe und der jeweils angewandten Gießverfahren vorgenommen werden. Der Anschnittquerschnitt ist abhängig von der Masse und der gewünschten Gießzeit des Gussstückes und wird jeweils individuell unter Beachtung der Gießleistung bei der Formfüllung und der gegebenen Gussteilgeometrie dimensioniert. Der Anschnitt ist nur ein Teil des gesamten Gießsystems (Bild). Die Strömungsquerschnitte für Einguss, Lauf und Anschnitte müssen im richtigen Verhältnis zueinander stehen (s. Anschnittberechnung). | https://www.giessereilexikon.com/en/foundry-lexicon/Encyclopedia/show/ingate-5013/?cHash=21236c2258c375def684100c5f2c38a5 | https://www.giessereilexikon.com/giesserei-lexikon/Encyclopedia/show/anschnitt-5012/?cHash=21236c2258c375def684100c5f2c38a5
Influence of wall thickness | How mechanical properties depend on the wall thickness of the casting.The slower the cooling speed, i.e. the thicker the casting wall, the larger the grain and the lower tensile strength.Especially in flake graphite cast iron (GJL), there is a significant influence of wall thickness. (Figure 1). The structure and thus the mechanical properties of the casting are not only determined by the chemical composition of the alloy but very much of the wall thickness. The influence of the wall thickness is defined in DIN EN 1561. Within the casting as well, thinner cross-sections have a higher tensile strength and hardness than massive cross-sections. In this case, however, the influence of adjacent casting parts on each other reduces the influence of the wall thickness on the material properties.All castings produced from the same iron belong to the same material type, irrespective of the properties prevailing in the casting. Thin-walled parts have higher strength and thick-walled part have lower strength compared to the nominal strength of the according type.The different properties based on geometry influencing the E-module and the machining properties must be taken into account for construction (see Design of castings, Favorable casting design, Favorable casting engineering).If the wall thickness is too thin for the given chemical composition, or if the cooling speed is increased too much by the quickly cooling mold material or by using chills, carbon cannot completely or not at all crystallize to form graphite but only iron carbide (Fe3C, cementite) is formed. | Wanddickeneinfluss | Abhängigkeit der mechanischen Eigenschaften von der Gussstückwanddicke. Je langsamer die Abkühlungsgeschwindigkeit, d. h. je größer die Gussstückwanddicke ist, desto größer wird auch das Korn und umso geringer die Festigkeit. Vor allem bei Gusseisen mit Lamellengrafit (GJL) ist ein deutlicher Wanddickeneinfluss erkennbar (Bild 1). Das Gefüge und damit die mechanischen Eigenschaften werden nicht nur von der chemischen Zusammensetzung der Legierung bestimmt, sondern maßgeblich von der jeweiligen Wanddicke. Der Wanddickeneinfluss ist in DIN EN 1561 berücksichtigt. Auch innerhalb eines Gussstückes besitzen dünnere Querschnitte eine höhere Festigkeit und Härte als massivere. Allerdings wird hierbei durch die gegenseitige Beeinflussung benachbarter Gussteilpartien die Wanddickenabhängigkeit der Eigenschaften gemildert. Alle Gussteile, die aus demselben Eisen gegossen werden, gehören zur selben Werkstoffsorte, unabhängig von den im Gussstück anzutreffenden Eigenschaften. Dünnwandige Teile weisen eine höhere, dickwandige eine niedrigere Festigkeit auf als die jeweilige Nominalfestigkeit der betreffenden Sorte. Die geometriebedingten Eigenschaftsunterschiede, die sich auch auf den E-Modul und die Bearbeitbarkeit auswirken, müssen bei der Konstruktion berücksichtigt werden (siehe Gestaltung von Gussteilen, Gießgerechte Gestaltung, Gießgerechtes Konstruieren). Ist die Wanddicke bei gegebener chemischer Zusammensetzung zu gering oder wird die Abkühlgeschwindigkeit durch zu schnell abkühlenden Formstoff oder durch Verwendung von Kühlkokillen zu stark erhöht, dann kann der Kohlenstoff während des Erstarrens der Schmelze nicht oder nicht mehr vollständig als Grafit auskristallisieren, sondern es bildet sich Eisenkarbid (Fe3C, Zementit). | https://www.giessereilexikon.com/en/foundry-lexicon/Encyclopedia/show/influence-of-wall-thickness-4143/?cHash=7396a36402eb2e9390b26c0511172565 | https://www.giessereilexikon.com/giesserei-lexikon/Encyclopedia/show/wanddickeneinfluss-529/?cHash=7396a36402eb2e9390b26c0511172565
Induction melting furnace | Plant for inductive melting of metals. Eddy currents are induced in an alternating electromagnetic field in the metal insert to be melted, which then heats it up due to its electrical resistance and causes it to melt. The induction crucible furnace, operated at mains or medium frequency, is the most frequently used today. Fig. 1 shows the principle of inductive melting schematically. | Induktionsschmelzofen | Anlage zum induktiven Schmelzen von Metallen. Dabei werden in einem elektromagnetisches Wechselfeld Wirbelströme in dem zu schmelzenden Metalleinsatz induziert, die dieses dann auf Grund seines elektrischen Widerstandes erwärmen und zum Schmelzen bringen. Dafür ist heute der Induktionstiegelofen, betrieben mit Netz- oder Mittelfrequenz der am häufigsten benutzte. Bild 1 zeigt das Prinzip des induktiven Schmelzens schematisch. | https://www.giessereilexikon.com/en/foundry-lexicon/Encyclopedia/show/induction-melting-furnace-5168/?cHash=32895b360d23e7b80494286f8e2671e8 | https://www.giessereilexikon.com/giesserei-lexikon/Encyclopedia/show/induktionsschmelzofen-5167/?cHash=32895b360d23e7b80494286f8e2671e8
Induction holding furnace | Plant for the inductive heating of molten metals. Eddy currents, which are generated by an alternating electromagnetic field, are induced in the molten metal to be kept warm and thus keep it warm due to its electrical resistance. The basic furnace type in the foundries is the induction channel furnace. Fig. 1 (FOMET) shows the operating principle of this type of furnace. | Induktionswarmhalteofen | Anlage zum induktiven Warmhalten von geschmolzenen Metallen. Dabei werden Wirbelströme, welche durch ein elektromagnetisches Wechselfeld erzeugt werden in dem warmzuhaltenden geschmolzenen Metall induziert und es somit auf Grund seines elektrischen Widerstandes warmhalten. Der grundsätzliche Ofentypen in den Gießereien ist dabei der Induktionsrinnenofen. Bild 1 (FOMET) zeigt das Funktionsprinzip diesen Ofentyps. | https://www.giessereilexikon.com/en/foundry-lexicon/Encyclopedia/show/induction-holding-furnace-5166/?cHash=8f8eb52a82c96b3ee0349ec3959334fc | https://www.giessereilexikon.com/giesserei-lexikon/Encyclopedia/show/induktionswarmhalteofen-5163/?cHash=8f8eb52a82c96b3ee0349ec3959334fc
Induktionsthermographie | Unter Verwendung des „Leitfaden zur Wärmefluss-Thermographie“ Fraunhofer Geschäftsbereich Vision Beitrag Nr. 12: „Rissnachweis in metallischen Bauteilen mit Induktionsthermographie als Alternative zur Farbeindring- oder Magnetpulverprüfung“ von Udo Netzelmann, Günter Walle und Bernd Valeske Induktiv angeregte dynamische Thermographie. Sie stellt ein berührungsloses, großflächiges und schnell arbeitendes Verfahren dar. Es wird für den Nachweis von oberflächennahen Defekten bei elektrisch leitenden Werkstoffen eingesetzt. Über eine Induktionsspule werden, ähnlich wie beim Induktionshärten, nahe der Oberfläche des Prüfobjekts Wirbelströme induziert. Diese haben eine Wechselwirkung mit dem Fehler, indem Umwege genommen werden müssen oder indem zusätzliche stromdurchflossene Flächen entstehen (Bild 1, Fraunhofer Geschäftsbereich Vision. Dadurch wird die Heizwärme anders verteilt und der Fehler wird durch eine geänderte Temperaturverteilung an der Prüfobjektoberfläche für eine Infrarot-Kamera sichtbar. In der Anwendung unterscheidet man nicht-magnetische Metalle, bei denen die Eindringtiefe der Induktionsströme (»Skintiefe«) oft größer als die nachzuweisende Risstiefe ist, und magnetische Metalle, die nur eine etwa 50 µm dünne stromdurchflossene Haut aufweisen. Der Unterschied rührt von der stark unterschiedlichen magnetischen Permeabilität her. Er führt auch zu qualitativ unterschiedlichen thermischen Kontrasten, mit denen der Riss im Thermographie Bild erscheint. Bei den nicht magnetischen Werkstoffen entstehen zunächst ein Temperaturminimum entlang des Risses und Maxima an den Rissspitzen (rosa markierte Bereiche in Bild 1). Bei den magnetischen Werkstoffen dagegen erscheint ein Temperaturmaximum parallel zum Riss (orange markierte Bereiche in Bild 1). Dies bestätigt sich in umfangreichen numerischen Simulationen und Modellexperimenten. Im Gegensatz zum Induktionshärten wird bei der Prüfung mit kurzen Heizpulsen gearbeitet, die die Probe kurzzeitig um maximal einige zehn Kelvin erwärmen. Zur Anregung werden selbstentwickelte, für die jeweilige Anwendung optimierte Spulensysteme verwendet. Typische Anregungsfrequenzen liegen bisher bei 100 bis 300 kHz. Die auszuwertenden Fehlerkontraste betragen einige Kelvin und können mit modernen Kameras gut detektiert werden. Ein Steuerrechner löst Anregungspulse aus und zieht Bildsequenzen der Infrarot-Kamera ein. Zur Fehlererkennung aus den Infrarot-Bildsequenzen wird unter Berücksichtigung des Zeitverlaufs der Temperaturkontraste eine geeignete Aufbereitung der Daten vorgenommen. Bild 2 (Fraunhofer Geschäftsbereich Vision) zeigt ein typisches Prüfsystem. Die Prüfung aus einer Bauteilansicht dauert nur 150 bis 500 ms. Bei komplizierten Geometrien ist der Einsatz eines Roboters sinnvoll. In Bild 3 (Fraunhofer Geschäftsbereich Vision) ist eine Rissanzeige an einem geschmiedeten Kolben dargestellt, die anschließend durch eine metallographische Untersuchung verifiziert wurde. Bild 4 (Fraunhofer Geschäftsbereich Vision) zeigt eine lange Rissanzeige in der Hohlkehle eines Stirnrads. Die grundsätzlichen Nachweismöglichkeiten für Oberflächenfehler sind in Bild 5 (Fraunhofer Geschäftsbereich Vision) dargestellt. Im Gegensatz zur Wirbelstromprüftechnik werden oberflächenparallele Risse über die Wechselwirkung mit dem Wärmepuls nachgewiesen, wenn sie nicht zu tief liegen. Bei Überdeckungen über senkrechten Rissen muss der Fehler innerhalb der halben Skintiefe liegen. Die derzeitigen Nachweisgrenzen sind in der Tabelle (Fraunhofer Geschäftsbereich Vision) aufgeführt. Weiterführende Stichworte: Induktionshärten Skineffekt Riss | Induktionsthermographie | Unter Verwendung des „Leitfaden zur Wärmefluss-Thermographie“ Fraunhofer Geschäftsbereich Vision Beitrag Nr. 12: „Rissnachweis in metallischen Bauteilen mit Induktionsthermographie als Alternative zur Farbeindring- oder Magnetpulverprüfung“ von Udo Netzelmann, Günter Walle und Bernd Valeske Induktiv angeregte dynamische Thermographie. Sie stellt ein berührungsloses, großflächiges und schnell arbeitendes Verfahren dar. Es wird für den Nachweis von oberflächennahen Defekten bei elektrisch leitenden Werkstoffen eingesetzt. Über eine Induktionsspule werden, ähnlich wie beim Induktionshärten, nahe der Oberfläche des Prüfobjekts Wirbelströme induziert. Diese haben eine Wechselwirkung mit dem Fehler, indem Umwege genommen werden müssen oder indem zusätzliche stromdurchflossene Flächen entstehen (Bild 1, Fraunhofer Geschäftsbereich Vision. Dadurch wird die Heizwärme anders verteilt und der Fehler wird durch eine geänderte Temperaturverteilung an der Prüfobjektoberfläche für eine Infrarot-Kamera sichtbar. In der Anwendung unterscheidet man nicht-magnetische Metalle, bei denen die Eindringtiefe der Induktionsströme (»Skintiefe«) oft größer als die nachzuweisende Risstiefe ist, und magnetische Metalle, die nur eine etwa 50 µm dünne stromdurchflossene Haut aufweisen. Der Unterschied rührt von der stark unterschiedlichen magnetischen Permeabilität her. Er führt auch zu qualitativ unterschiedlichen thermischen Kontrasten, mit denen der Riss im Thermographie Bild erscheint. Bei den nicht magnetischen Werkstoffen entstehen zunächst ein Temperaturminimum entlang des Risses und Maxima an den Rissspitzen (rosa markierte Bereiche in Bild 1). Bei den magnetischen Werkstoffen dagegen erscheint ein Temperaturmaximum parallel zum Riss (orange markierte Bereiche in Bild 1). Dies bestätigt sich in umfangreichen numerischen Simulationen und Modellexperimenten. Im Gegensatz zum Induktionshärten wird bei der Prüfung mit kurzen Heizpulsen gearbeitet, die die Probe kurzzeitig um maximal einige zehn Kelvin erwärmen. Zur Anregung werden selbstentwickelte, für die jeweilige Anwendung optimierte Spulensysteme verwendet. Typische Anregungsfrequenzen liegen bisher bei 100 bis 300 kHz. Die auszuwertenden Fehlerkontraste betragen einige Kelvin und können mit modernen Kameras gut detektiert werden. Ein Steuerrechner löst Anregungspulse aus und zieht Bildsequenzen der Infrarot-Kamera ein. Zur Fehlererkennung aus den Infrarot-Bildsequenzen wird unter Berücksichtigung des Zeitverlaufs der Temperaturkontraste eine geeignete Aufbereitung der Daten vorgenommen. Bild 2 (Fraunhofer Geschäftsbereich Vision) zeigt ein typisches Prüfsystem. Die Prüfung aus einer Bauteilansicht dauert nur 150 bis 500 ms. Bei komplizierten Geometrien ist der Einsatz eines Roboters sinnvoll. In Bild 3 (Fraunhofer Geschäftsbereich Vision) ist eine Rissanzeige an einem geschmiedeten Kolben dargestellt, die anschließend durch eine metallographische Untersuchung verifiziert wurde. Bild 4 (Fraunhofer Geschäftsbereich Vision) zeigt eine lange Rissanzeige in der Hohlkehle eines Stirnrads. Die grundsätzlichen Nachweismöglichkeiten für Oberflächenfehler sind in Bild 5 (Fraunhofer Geschäftsbereich Vision) dargestellt. Im Gegensatz zur Wirbelstromprüftechnik werden oberflächenparallele Risse über die Wechselwirkung mit dem Wärmepuls nachgewiesen, wenn sie nicht zu tief liegen. Bei Überdeckungen über senkrechten Rissen muss der Fehler innerhalb der halben Skintiefe liegen. Die derzeitigen Nachweisgrenzen sind in der Tabelle (Fraunhofer Geschäftsbereich Vision) aufgeführt. Weiterführende Stichworte:InduktionshärtenSkineffektRiss | https://www.giessereilexikon.com/en/foundry-lexicon/Encyclopedia/show/induktionsthermographie-5250/?cHash=4aabf688d2d637203858170ba4945b94 | https://www.giessereilexikon.com/giesserei-lexikon/Encyclopedia/show/induktionsthermographie-5034/?cHash=4aabf688d2d637203858170ba4945b94
Induction hardening | The resistance of components to wear or to local pressure can be significantly improved by induction hardening. The aim of these processes is to generate wear-resistant casting surfaces with high hardness while allowing the castingcore to keep its good tensile properties. Another important characteristic is that these kinds of measures generate internal compressive stresses within the surface layers, which increase the fatigue strength in the casting.Induction hardening is based on induction of an eddy current into the surface layers of castings by having alternating current flow through a coil. With increasing frequency, the current penetration depth and thus the achievable hardnesspenetration depths are decreased. Moreover, the hardnesspenetration depth and the surface hardness are determined by the heat-up time (Figures 1 and 2). In addition to induction hardening, laser hardening takes on more significance. Here, the material is heated up to austenitization temperature by energy supply through a laser beam. Intrinsic quenching due to the steep temperature gradient towards the inside of the material and the resulting high cooling rate causes formation of a martensitic structure with great hardness. Additional references:Flame hardeningCase hardeningElectron beam hardening Torch hardeningInterrupted quenching Nitriding, Immersion hardeningHot-bath hardening Hardness test | Induktionshärten | Der Widerstand von Bauteilen gegenüber Verschleiß oder gegen örtliche Pressung kann durch Induktionshärten entscheidend verbessert werden. Ein Ziel dieser Verfahren ist es, verschleißbeständige Gussstückoberflächen mit hoher Härte zu erzeugen, während der Gussstückkern seine guten Zähigkeitseigenschaften beibehält. Ein weiteres wichtiges Merkmal ist, dass durch derartige Maßnahmen Druckeigenspannungen in der Randschicht erzeugt werden, welche die Dauerschwingfestigkeit erhöhen. Das Induktionshärten basiert auf der Induzierung eines Wirbelstromes in den Randschichtenbereichen von Gussteilen mit Hilfe einer von Wechselstrom durchflossenen Spule. Mit steigender Frequenz nehmen die Stromeindringtiefe und damit die erreichbaren Einhärtetiefen ab. Weiterhin werden die Einhärtetiefe und die Oberflächenhärte von der Erhitzungszeit bestimmt (Bilder 1 und 2). Neben dem Induktionshärten gewinnt die Laserhärtung zunehmend an Bedeutung. Durch Zuführung von Energie durch einen Laserstrahl wird auch hier auf Austenitisierungstemperatur erhitzt. Durch Selbstabschreckung aufgrund des steilen Temperaturgradienten zum Werkstoffinneren und der dadurch gegebenen hohen Abkühlungsgeschwindigkeit bildet sich ein martensitischesGefüge hoher Härte. Weiterführende Stichworte:Brennhärten, EinsatzhärtenElektronenstrahlhärtungFlammhärtenGebrochenes HärtenNitrierhärtenTauchhärtenWarmbadhärtenHärteprüfung | https://www.giessereilexikon.com/en/foundry-lexicon/Encyclopedia/show/induction-hardening-3852/?cHash=a748274ed06014371c46ff0566b8ff34 | https://www.giessereilexikon.com/giesserei-lexikon/Encyclopedia/show/induktionshaerten-237/?cHash=a748274ed06014371c46ff0566b8ff34
Inconel | Nickel-chrome alloy with high resistance against oxidization at high temperatures and resistance against stress corrosion in combination with chloride ions as well as against corrosion in high-purity water and alkaline media with the following initial composition:80 % Ni15 % Cr5 % Fe They are used for industrial furnaces, heat treatment plants, petrochemical and other process plants as well as for the components of gas turbines.Additional references:Incoloy | Inconel | Eine Nickel-Chrom-Legierung mit guter Oxydationsbeständigkeit bei hohen Temperaturen und Beständigkeit gegen Spannungsrisskorrosion in Anwesenheit von Chlorid-Ionen, sowie gegen Korrosion in hochreinem Wasser und alkalischen Medien mit folgender Grundzusammensetzung:80 % Ni15 % Cr5 % Fe Sie findet Verwendung für Industrieöfen, Wärmebehandlungsanlagen, für petrochemische und andere verfahrenstechnische Anlagen, sowie für Gasturbinenbauteile.Weiterführende Stichworte:Incoloy | https://www.giessereilexikon.com/en/foundry-lexicon/Encyclopedia/show/inconel-4735/?cHash=85660c7ef1eb3e2bf4d1d5c545458363 | https://www.giessereilexikon.com/giesserei-lexikon/Encyclopedia/show/inconel-1124/?cHash=85660c7ef1eb3e2bf4d1d5c545458363
In-mold process | Magnesium treatment method for cast iron melts developed by International Meehanite-Metal Co. Ltd., Reigate (England). In this process, the magnesium treatment is performed directly in the casting mold in contrast to other common methods. The magnesium master alloy required for treatment is a granular powder or raw mold which contains magnesium along with calcium and silicon and therefore not only induces the formation of nodular graphite but also acts as an inoculum for mold inoculation. Thus, separate inoculation treatment is not necessary. The treatment alloy is inserted into a treatment chamber formed in the runner section between the downsprue and gate. The relevant dosing quantity depends on parameters such as the casting weight, casting time, solution factor of the used treatment alloy and the required residual magnesium content in the casting. This treatment process only requires small amounts of magnesium (residual magnesium content > 0.035%) and uses untreated iron up to casting; there is no fading effect and virtually no environmental impact due to magnesium fumes. Disadvantages of this method include that a uniform distribution of the incorporated quantity of nodulizing agents must be ensured and that the generated reaction products, especially MgS, must be removed carefully and completely. However, the most severe disadvantage is that the successful Mg treatment must be verified for all castings. This is the reason why this process is rarely used today.Additional references:Nodular graphite cast ironStructure formation of cast ironMetal matrix of cast iron | Inmold-Verfahren | Von der International Meehanite-Metal Co. Ltd., Reigate (England), entwickeltes Magnesiumbehandlungs-Verfahren von Gusseisen-Schmelzen. Dabei erfolgt die Magnesiumbehandlung im Gegensatz zu den sonst gebräuchlichen Verfahren unmittelbar in der Gießform. Die zur Behandlung erforderliche Magnesiumvorlegierung ist ein körniges Pulver oder ein Formling, das neben Magnesium auch Kalzium und Silizium enthält und somit nicht nur die Kugelgrafitbildung auslöst, sondern gleichzeitig auch als Impfmittel im Sinne einer Formimpfung. Eine gesonderte Impfbehandlung ist daher nicht erforderlich. Die Behandlungslegierung wird in eine in den Gießlaufbereich zwischen Einguss und Anschnitt eingeformte Behandlungskammer gelegt. Gussstückgewicht, Gießzeit, Lösungsfaktor der verwendeten Behandlungslegierung und dem erforderlichen Restmagnesiumgehalt im Gussstück sind Parameter von denen die jeweilige Dosiermenge abhängt. Beim diesem Behandlungsverfahren ist der Magnesiumbedarf gering (Magnesiumrestgehalt > 0,035%), bis zum Gießen wird unbehandeltes Eisen verwendet, es tritt kein Abklingeffekt (Fading) und praktisch keine Umweltbelastung durch Magnesiumrauch auf. Die Nachteile dieses Verfahrens bestehen darin eine gleichmäßige Verteilung der eingebrachten Menge an Kugelgrafitbildnern zu gewährleisten und die sich bildenden Reaktionsprodukte, vor allem MgS, gut und sauber abzuscheiden. Der gravierendste Nachteil besteht jedoch in einer notwendigen 100 %igen Kontrolle der Gussteile zum Nachweis der erfolgreichen Mg-Behandlung. Dadurch wird das Verfahren heute auch selten angewandt.Weiterführende Literatur:Gusseisen mit KugelgrafitGefügeausbildung von GusseisenMetallische Grundmasse von Gusseisen | https://www.giessereilexikon.com/en/foundry-lexicon/Encyclopedia/show/in-mold-process-4672/?cHash=2818d83a189da8b169786a6c1d003aeb | https://www.giessereilexikon.com/giesserei-lexikon/Encyclopedia/show/inmold-verfahren-1061/?cHash=2818d83a189da8b169786a6c1d003aeb
Incoloy | Heat-resistantnickel-chrome alloy with the following composition: 0.1 % C1.5 % Mn30 to 34 % Ni19 to 22 % Crrest Fe (max. 0.5 % Cu, 1 % Si, 0.03 % S)This allow offers high stability as well as outstanding resistance against oxidization and carburization at high temperatures and in humid environments. The Incoloy allow is used in chemical and petrochemical process technology, for superheaters and reheating tubes in power plants, in industrial furnaces and for heat treatment systems.Additional references:Inconel | Incoloy | Hitzebeständige Nickel-Chrom-Legierung folgender Zusammensetzung: 0,1 % C1,5 % Mn30 bis 34 % Ni19 bis 22 % CrRest Fe (max. 0,5 % Cu, 1 % Si, 0,03 % S)Diese Legierung weist sowohl eine gute Festigkeit als auch eine unter hohen Temperaturen und feuchten Umgebungen ausgezeichnete Beständigkeit gegenüber Oxidierung und Aufkohlung auf. Verwendung findet die Legierung Incoloy in der chemischen und petrochemischen Verfahrenstechnik, in Kraftwerken für Überhitzer und Wiedererhitzungsrohre, in Industrieöfen und für Wärmebehandlungseinrichtungen.Weiterführende Stichworte:Inconel | https://www.giessereilexikon.com/en/foundry-lexicon/Encyclopedia/show/incoloy-4734/?cHash=064a512096bd15b9415677ec01dead56 | https://www.giessereilexikon.com/giesserei-lexikon/Encyclopedia/show/incoloy-1123/?cHash=064a512096bd15b9415677ec01dead56
In-cell recycling | In-cell recycling means directly melting down the clean runners and returns at the casting cell and recirculating them to the casting process. In many cases, in-cell recycling offers significant cost benefits. In addition, quality requirements for castings can generally be met without any restrictions. Application for magnesium (pressure die casting, hot-chamber and cold-chamber machines):In-cell recycling is particularly beneficial when using a common magnesium premelting furnace for the new and the recirculated material. From this premelting furnace, the melt flows via a transfer pipe (passively by siphon or actively by a pump) into the magnesiumholding and casting furnace (see Magnesium holding furnace, Magnesium melting and dosing furnace) from where it is pumped into the shot sleeve. Separating the premelting and holding/casting functions has the following advantages: - Flexibility regarding floor space and equipment - Easier maintenance - Lower downtimes - Improved quality of the melt in the casting furnace | In-Cell-Recycling | In-Cell-Recycling bedeutet, die sauberen Angüsse und die Rückläufe direkt an der Gießzelle einzuschmelzen und dem Gießprozess wieder zuzuführen. In vielen Fällen bietet das In-Cell-Recycling wesentliche Kostenvorteile. Auch die Qualitätsanforderungen an die Gussteile können im Allgemeinen ohne Einschränkung erfüllt werden. Anwendung für Magnesium (Druckguss, Warmkammer- und Kaltkammermaschinen): Besonders vorteilhaft erfolgt das In-Cell-Recycling durch die Verwendung eines gemeinsamen Magnesium-Vorschmelzofens für das Neumaterial und für den Rücklauf. Aus diesem Vorschmelzofen gelangt die Schmelze über ein Transferrohr (passiv, mittels Siphon, oder aktiv, mittels Pumpe) in den Magnesium-Warmhalte- und Gießofen (siehe Magnesium-Warmkammerofen, Magnesium-Schmelz- und Dosierofen), aus dem die Schmelze zur Gießkammer gepumpt wird. Die Trennung der Funktionen Vorschmelzen und Warmhalten/Gießen bietet folgende Vorteile: - Räumliche und apparative Flexibilität - Einfachere Wartung - Geringere Stillstandszeiten - Bessere Schmelzequalität im Gießofen | https://www.giessereilexikon.com/en/foundry-lexicon/Encyclopedia/show/in-cell-recycling-4324/?cHash=cc94130311bfb4a01346f6d1039722b1 | https://www.giessereilexikon.com/giesserei-lexikon/Encyclopedia/show/in-cell-recycling-712/?cHash=cc94130311bfb4a01346f6d1039722b1
Induction crucible furnace | In addition to the cupola furnace, the induction crucible furnace is the most important melting unit for the foundry. The following principle works: An AC current flows through a coil, creating a magnetic field. This penetrates the conductive insert material inside the coil and generates eddy currents according to Joule's law. These eddy currents then cause the feed material to heat up. If enough energy is supplied, the feed material melts. Since the magnetic flux generated by the coil current runs both through the melt, but largely through the crucible wall between the coil and the melt, heating of the entire furnace structure and an impermissibly high magnetic stray field outside the furnace must be avoided. This is done by the outer laminated cores, which prevent magnetic inference. The formation of electromagnetic fields leads to the generation of electromagnetic forces, which lead to the formation of the characteristic bath movement in the induction crucible furnace. This creates a dome-shaped bath surface (Fig. 1). The strength of the bath movement (height of the bath top) is determined by the frequency of the alternating current, the electrical power and by the furnace geometry. It can be set specifically because it is technologically very important. The bath movement facilitates the homogenization of the melt and optimizes the stirring in of additives. If the crucible materials and the feed materials do not specify a limit, any temperature can be reached by inductive heating. Induction crucible furnaces can be operated with mains and medium frequencies. The type of frequency conversion, the specific furnace power and the type of start-up form the basis of different characteristics and areas of application. Frequency conversion Mains frequency furnaces do not require a frequency conversion device because the electrical supply network feeds the furnace directly via a transformer. Medium-frequency furnaces operate at 200 to 10000 Hz, depending on the size and performance of the furnace, the feed and the required bath movement. A frequency converter (thyristor converter) is installed between the transformer and the furnace. Specific furnace output The permissible bath movement and the controllability of power and voltage limit the power that can be installed in an induction furnace. The intensity of the bath movement becomes smaller with a higher frequency. For example, a medium-frequency furnace can be equipped with approximately three times the power compared to a mains frequency furnace with the same bath movement (applies to furnaces with a capacity of up to one ton). In the case of larger furnaces, the power limits are set by the controllability of current and voltage in the induction coil, so that the specific outputs of these furnaces are approximately twice as high as the outputs of mains frequency furnaces of the same size. The maximum power in high-performance medium frequency furnaces is not only determined by the bath movement (metal ejection, heavy washing of the crucible), but also by maximum current and voltage values and the coil cooling. Fig. 2 shows a nomogram for system dimensioning. According to this, for example, an oven with a capacity of 8 tons should have a minimum nominal output of 800 - 1000 kW (source: Otto Junker GmbH) Starting operation The inductive power consumption of fixed feed material in a crucible furnace without a sump depends on the size of the feedstock D and the penetration depth d of the induced current, which decreases with increasing frequency. For economical melting, the ratio D / d should be> 6. Due to the penetration depth, which decreases with increasing frequency, the minimum size of the inserts for starting a medium frequency furnace is significantly smaller than that for the mains frequency furnace. In practice, this means that medium frequency furnaces can work as batch furnaces without sump without loss of performance. Mains frequency ovens, on the other hand, only work economically if they are operated with a sump of 50 to 70%. System design The following components belong to a powerful induction furnace melting system (according to Otto Junker GmbH) Melting unit: - Furnace body with coil - Furnace chair - Hydraulic unit - Control panel Electrical supply: - Power converter transformer - frequency converter - Capacitor rack - Power lines Process control technology: - Weighing device - Control cabinet - Melting processor Auxiliary units: - Charge make up facility - Recooling system - Dedusting system Figures 3 and 4 show the structure of such an efficient melting plant. The furnace body consists of the cylindrical furnace coil, which surrounds the ceramic crucible. Furthermore, the yokes consisting of transformer sheet metal packages for guiding the electromagnetic field and the load-bearing steelstructure. The furnace itself is stored in the furnace chair and can be tilted hydraulically (Fig. 5). The water-cooled coil generates the magnetic field and absorbs the crucible's radial forces. The entire furnace is completed by the furnace lid and suction hood, weighing device and crucible monitoring system as well as the emergency collection pit. More videos on Foundry-Skills | Induktionstiegelofen | Der Induktionstiegelofen ist neben dem Kupolofen das für die Gießerei wichtigste Schmelzaggregat. Folgendes Wirkprinzip liegt zugrunde: Eine Spule wird von Wechselstrom durchflossen und erzeugt dadurch ein magnetisches Feld. Dieses durchdringt das leitfähige Einsatzmaterial im Inneren der Spule und erzeugt Wirbelströme (Joulesches Gesetz). Diese Wirbelströme bewirken dann eine Erwärmung des Einsatzmaterials. Ist genügend Energie zugeführt kommt es zum Schmelzen des Einsatzmaterials. Da der vom Spulenstrom erzeugte magnetische Fluss sowohl durch die Schmelze, aber zum großen Teil durch die zwischen Spule und Schmelze liegende Tiegelwand verläuft muss eine Erwärmung der gesamten Ofenkonstruktion und ein unzulässig hohes magnetische Streufeld außerhalb des Ofens vermieden werde. Dies geschieht durch die äußeren Blechpakete, welche einen magnetischen Rückschluss verhindern. Die Ausbildung elektromagnetischer Felder führt zur Entstehung elektromagnetischer Kräfte, welche im Induktionstiegelofen zur Ausbildung der charakteristischen Badbewegung führen. Dabei bildet sich eine kuppelförmige Badoberfläche (Bild 1). Die Stärke der Badbewegung (Höhe der Badkuppe)werden durch die Frequenz des Wechselstromes, die elektrische Leistung und durch die Ofengeometrie bestimmt. Sie kann gezielt eingestellt werden da sie technologische sehr wichtig ist. Die Badbewegung erleichtert die Homogenisierung der Schmelze und optimiert das Einrühren von Zusatzstoffen. Wenn die Tiegelwerkstoffe und die Einsatzstoffe keine Begrenzung vorgeben, kann durch induktive Erwärmung jede beliebig hohe Temperatur erreicht werden. Induktionstiegelöfen können mit Netz- und Mittelfrequenz betrieben werden. Dabei bilden die Art der Frequenzumwandlung, die spezifische Ofenleistung und die Art des Anfahrbetriebes die Grundlage unterschiedlicher Merkmale und Einsatzgebiete. Frequenzumwandlung Netzfrequenzöfen erfordern keine Einrichtung zur Frequenzumwandlung, weil das elektrische Versorgungsnetz über einen Transformator den Ofen unmittelbar speist. Mittelfrequenzöfen arbeiten mit 200 bis 10000 Hz, je nach Ofengröße und -leistung, Einsatzgut sowie erforderlicher Badbewegung. Zwischen Transformator und Ofen wird ein Frequenzumwandler (Thyristor-Umrichter)installiert. spezifische Ofenleistung Die zulässige Badbewegung sowie die Beherrschbarkeit von Strom und Spannung begrenzen die in einem Induktionsofen installierbare Leistung. Die Intensität der Badbewegung wird mit höherer Frequenz kleiner. So kann beispielsweise ein Mittelfrequenzofen gegenüber einem Netzfrequenzofen bei gleicher Badbewegung mit etwa der dreifachen Leistung ausgerüstet werden (gilt für Öfen bis zu einer Tonne Fassungsvermögen). Bei größeren Öfen werden die Leistungsgrenzen durch die Beherrschbarkeit von Strom und Spannung in der Induktionsspule festgesetzt, so dass die spezifischen Leistungen dieser Öfen etwa das Zweifache gegenüber den Leistungen gleich großer Netzfrequenzöfen betragen. Die Grenzleistung bei Hochleistungsmittelfrequenzöfen wird dabei nicht nur durch die Badbewegung (Metallauswurf, starkes Auswaschen des Tiegels),sondern auch durch maximale Strom- und Spannungswerte sowie die Spulenkühlung bestimmt. Bild 2 zeigt ein Nomogramm zur Anlagendimensionierung. Danach sollte beispielsweise ein Ofen mit 8 Tonnen Fassungsvermögen eine Mindestnennleistung von 800 – 1000 kW aufweisen (Quelle: Otto Junker GmbH) Anfahrbetrieb Die induktive Leistungsaufnahme fester Einsatzstücke in einem Tiegelofen ohne Sumpf hängt ab von der Größe der Einsatzstücke D sowie der Eindringtiefe d des induzierten Stromes, die mit steigender Frequenz abnimmt. Zum wirtschaftlichen Einschmelzen sollte das Verhältnis D/d > 6 sein. Durch die mit steigender Frequenz abnehmende Eindringtiefe, ist die Mindestgröße der Einsatzstücke für das Anfahren eines Mittelfrequenzofens wesentlich kleiner als die für den Netzfrequenzofen. Für die Praxis bedeutet dies, dass Mittelfrequenzöfen ohne Leistungseinbuße als Chargenöfen ohne Sumpf arbeiten können. Netzfrequenzöfen dagegen arbeiten nur dann wirtschaftlich, wenn sie mit einem Sumpf von 50 bis 70 % betrieben werden. Anlagenaufbau Zu einer leistungsfähigen Induktionsofen Schmelzanlage gehören folgende Komponenten (nach Otto Junker GmbH): Schmelzaggregat: - Ofenkörper mit Spule - Ofenstuhl - Hydraulikeinheit - Bedienpult Elektrische Versorgung: - Stromrichter-Transformator - Frequenzumrichter - Kondensatorgestell - Stromleitungen Prozessleittechnik: - Wiegeeinrichtung - Bedienschrank - Schmelzprozessor Hilfs- und Nebenaggregate: - Chargiereinrichtung - Rückkühlanlage - Entstaubungsanlage Den Aufbau solch einer leistungsfähigen Schmelzanlage zeigen die Bilder 3 und 4. Der Ofenkörper besteht aus der zylindrischen Ofenspule, welche den keramischen Tiegel umschließt. Weiterhin den aus Trafo-Blechpaketen bestehenden Jochen zur Führung des elektromagnetischen Feldes und der tragenden Stahlkonstruktion. Der Ofen selbst ist im Ofenstuhl gelagert und kann hydraulisch gekippt werden (Bild 5). Die wassergekühlte Spule erzeugt das magnetische Feld und nimmt die radialen Kräfte des Tiegels auf. Komplettiert wird der gesamte Ofen durch Ofendeckel und Absaughaube, Wiegeeinrichtung und Tiegelüberwachungssystem sowie der Notauffanggrube. Weitere Videos auf Foundry-Skills | https://www.giessereilexikon.com/en/foundry-lexicon/Encyclopedia/show/induction-crucible-furnace-5179/?cHash=ecb05a8499e0c9a0a7d5a7bf775666d2 | https://www.giessereilexikon.com/giesserei-lexikon/Encyclopedia/show/induktionstiegelofen-5177/?cHash=ecb05a8499e0c9a0a7d5a7bf775666d2
Impregnation chamber | In the impregnation chamber (also autoclave, pressure or vacuum container), the air is sucked out of the porosity of the workpiece by means of a deep vacuum. The workpiece is then completely covered with a sealant and, under the action of pressure, the sealant penetrates into the airless leakage paths and fills them up. It takes more energy to penetrate the porosity with the sealant than to evacuate the air. | Imprägnierkammer | In der Imprägnierkammer(auch Autoklav, Druck- oder Vakuumbehälter) wird die Luft aus den Porositäten des Werkstücks mittels eines tiefen Vakuums herausgesaugt. Das Werkstück wird dann vollständig mit einem Dichtungsmittel überzogen und unter der Einwirkung von Druck dringt das Dichtungsmittel in die luftleeren Leckagepfade ein und füllt sie aus. Dabei wird mehr Energie benötigt, die Porositäten mit dem Dichtungsmittel zu penetrieren, als die Luft zu evakuieren. | https://www.giessereilexikon.com/en/foundry-lexicon/Encyclopedia/show/impregnation-chamber-5111/?cHash=8a379331c6a3d59868783342ac121172 | https://www.giessereilexikon.com/giesserei-lexikon/Encyclopedia/show/impraegnierkammer-5098/?cHash=8a379331c6a3d59868783342ac121172
Impregnating agent | In modern cast part impregnation, impregnation agents based on (meth) acrylates are predominantly used today. There are still technologies based on water glass (sodium silicate) as well as on epoxy and polyester, which are hardly used anymore. Water glass is actually only used there when it comes to workpieces that are exposed to very high temperatures (> 400 ° C) and thus the modern (meth) acrylate-based impregnating agents can no longer be used due to their temperature resistance. All impregnating agents are based on similar basic monomers. There are two main groups that can be differentiated based on their curing method: - Anaerobic curing and - Thermal curing impregnating agent Anaerobic impregnation agent These impregnating agents harden at room temperature, which happens relatively slowly. Workpieces impregnated in this way can therefore only be pressure-tested after 48 hours. It is usually used in simple, small wet vacuum systems (WV) and in some systems a type of "accelerator bath" is used, which can shorten the curing process. This technology is less used in the field of cast part impregnation, since here the workpieces often have to be checked for leaks immediately after impregnation. The basic performance of the anaerobic impregnating agents is in no way inferior to the better-known thermosetting resins. Thermal curing impregnation agent In contrast to the anaerobic impregnation agents, the hardening is forced by the external supply of energy.Hardening is based on the decomposition of initiators under the influence of heat (usually 90 degrees Celsius) The heat is mostly supplied by a hot water bath, since this ensures very good energy storage and heat transfer. As soon as the workpiece - and thus also the infiltrated impregnating agent - reaches a certain temperature, curing begins. The required temperature can be set using the concentration and / or selection of the catalysts. In this way you can vary both the starting point of the hardening and the gel time. The required system technology is basically identical for all thermosetting resin types and consists of the autoclave, a recovery unit, a washing station and a curing station. The impregnated workpieces can then be checked for leaks immediately. Additional references:VacuumimpregnationImpregnation chamberImpregnation system | Imprägniermittel | In der modernen Gussteil-Imprägnierung werden heute überwiegend Imprägniermittel auf der Basis von (Meth-)Acrylaten eingesetzt. Es gibt noch Technologien auf Basis von Wasserglas (Natrium Silikat) sowie auf Epoxy- und Polyester-Basis, welche jedoch kaum noch Verwendung finden. Wasserglas wird eigentlich nur noch dort angewendet, wenn es um Werkstücke geht, die sehr hohen Temperaturen (> 400°C) ausgesetzt sind und somit die modernen (Meth-)Acrylate-basierenden Imprägniermittel aufgrund ihrer Temperaturbeständigkeit nicht mehr verwendet werden können. Alle Imprägniermittel bauen auf ähnlichen Grundmonomeren auf. So gibt es zwei Hauptgruppen, die man anhand ihrer Aushärtungsmethode unterscheidet: - Anaerob aushärtende und - Thermisch aushärtende Imprägniermittel Anaerobe Imprägniermittel Diese Imprägniermittelhärten bei Raumtemperatur aus, was relativ langsam geschieht. Somit können so imprägnierte Werkstücke erst nach 48 Stunden druckgeprüft werden. Die Verwendung erfolgt meist in einfachen, kleinen Nassvakuum-Systemen (WV) und in einigen Anlagen verwendet man eine Art „Beschleunigerbad“, wodurch die Aushärtung verkürzt werden kann. Im Bereich der Gussteilimprägnierung wird auf diese Technologie weniger zurückgegriffen, da hier vielfach die Werkstücke direkt nach der Imprägnierung auf Dichtigkeit überprüft werden müssen. Die grundsätzliche Performance der anaeroben Imprägniermittel steht aber den besser bekannten thermisch-aushärtenden Harzen in nichts nach. Thermisch-aushärtende Imprägniermittel Im Gegensatz zu den anaeroben Imprägniermitteln wird hier die Aushärtung quasi durch die externe Zufuhr von Energie erzwungen. Die Aushärtung beruht auf der Zersetzung von Initiatoren unter Einwirkung von Wärme (meist 90 Grad Celsius) Die Wärmezufuhr erfolgt meistens durch ein Heißwasser-Bad, da dieses eine sehr gute Energiespeicherung und einen sehr guten Wärmetransfer gewährleistet. Sobald das Werkstück – und somit auch das infiltrierte Imprägniermittel – eine gewisse Temperatur erreicht, beginnt die Aushärtung. Die benötigte Temperatur kann man mit Hilfe der Konzentration und/oder Auswahl der Katalysatoren einstellen. Auf diese Weise kann man sowohl den Startpunkt der Aushärtung als auch die Gelzeit variieren. Die benötigte Anlagentechnologie ist grundsätzlich bei allen thermisch-aushärtenden Harztypen identisch und besteht aus dem Autoklaven, einer Rückgewinnungseinheit, einer Waschstation und einer Aushärtestation. Die imprägnierten Werkstücke können direkt im Anschluss auf Dichtigkeit geprüft werden. Weiterführende Stichworte: Vakuum-ImprägnierenImprägnierkammer Imprägnieranlage | https://www.giessereilexikon.com/en/foundry-lexicon/Encyclopedia/show/impregnating-agent-5113/?cHash=06fa047fbb61737c61b07f3f6eb751d8 | https://www.giessereilexikon.com/giesserei-lexikon/Encyclopedia/show/impraegniermittel-5112/?cHash=06fa047fbb61737c61b07f3f6eb751d8
Impregnation | Removal of porosity defects (microporosity, shrinkage porosity) in castings by means of sealing. Compared to forced-flow treatment, the treatment under vacuum or pressure has proven to be particularly effective. Among the sealants used for impregnation, such as water glass, ammonium chloride, epoxy resins, phenolic resins and plastic polyester-based resins, some of the latter group have shown particular suitability both from a purely technical point of view and in economical respects. Anaerobic liquid plastics are also used: they remain liquid as long as they are exposed to oxygen; hardening only starts once oxygen is no longer available. Impregnation is preferably performed by means of vacuum systems. The negative pressure causes the impregnating liquid to be sucked into the pores of the parts to be treated. Figs. 1 and 2 (Maldaner GmbH) show examples of impregnation systems. An impregnation of porous castings is generally only permissible if casting methods are used in which porosity defects cannot be avoided based on the current state of the art. This usually only concerns pressure-die-cast products; however, in this area, there are also methods available to produce castings of low or zero porosity (Vacural process, vacuum-assisted pressure casting, application of the multi-stage vacuum process). Here you can see the animation of the impregnation process (Maldaner GmbH). | Imprägnieren | Beseitigung von Porositätsfehlern (Mikroporosität, Schwindungsporosität) in Gussstücken durch Abdichten. Die Behandlung im Vakuum und unter Druck hat sich dabei im Gegensatz zur Behandlung mit erzwungener Durchströmung als besonders wirksam erwiesen. Von den zur Imprägnierung verwendeten Abdichtungsmitteln, wie Wasserglas, Ammoniumchlorid, Epoxidharze, Phenolharze und plastische Harze auf Polyesterbasis, haben sich einige der zuletzt genannten Gruppe sowohl in rein technologischer als auch in wirtschaftlicher Sicht als besonders geeignet bewährt. Auch anaerobe Flüssigkunststoffe werden verwendet: Sie bleiben flüssig, solange Sauerstoff Zutritt hat; erst wenn Sauerstoff fehlt, beginnt die Härtung. Zur Imprägnierung werden vorzugsweise Vakuumanlagen benutzt. Der Unterdruck bewirkt, dass die Imprägnierflüssigkeit in die Poren der zu behandelnden Teile eingesaugt wird. Die Bilder 1 und 2 (Maldaner GmbH) zeigen Beispiele von Imprägnieranlagen. Eine Imprägnierung undichter Gussstücke ist im Allgemeinen nur dann zulässig, wenn zur Gussherstellung Verfahren angewandt werden, bei denen sich Porositätsfehler nach dem heutigen Stand der Technik nicht vermeiden lassen. Dies trifft in der Regel nur bei Druckgusserzeugnissen zu, doch gibt es auch hier Verfahren, welche die Herstellung porenarmer oder nahezu porenfreier Gusstücke ermöglichen (Vacural-Verfahren, Vakuumunterstütztes Druckgießen). Somit sollte das Imprägnieren in erster Linie vorsorglich angewandt werden, um zu sicher zu stellen, dass Gussteile, die druckdicht sein sollen, diese Funktion auch erfüllen. Hinsichtlich der Produkthaftung muss das Imprägnieren von Gusstücken jeweils mit dem Kunden vereinbart sein. Sehen sie hier die Animation des Imprägnierprozesses (Maldaner GmbH). | https://www.giessereilexikon.com/en/foundry-lexicon/Encyclopedia/show/impregnation-4668/?cHash=4da28ac218f125c813d98fcfe62268a5 | https://www.giessereilexikon.com/giesserei-lexikon/Encyclopedia/show/impraegnieren-1057/?cHash=4da28ac218f125c813d98fcfe62268a5
Impact test | Material test according to DIN EN 10045 to determine the toughness of a material specimen under a sudden impact and the existing notch effect. This test method is used for all metal materials and is one of the most commonly used mechanical material tests in addition to the hardness test and tensile strength test (see Tensile test). The specimen, also called impact specimen, of the material to be examined is notched on one side (V- or K-notch) and is tested in the cooled or heated state. In the test, a pendulum impact tester (Fig. 1) is used to strike the unnotched back of the specimen with a pendulum hammer at a certain kinetic energy which results in the deformation or destruction of the specimen. Notching the specimen greatly intensifies the test conditions due to the increase in stresses within the notch base. The sharper the notch, the larger the increase in stresses. The deformation is concentrated in the small area inside the notch base. The impact work values determined for different specimen shapes deviate from each other. Therefore, the specimen shape must be indicated in any case. One fraction of the kinetic energy applied by the pendulum hammer is consumed when the specimen is crushed or deformed. The energy consumption varies depending on material and temperature, causing the pendulum hammer to swing upwards at the other side. If the material is tough, it swings less high than with brittle material. The toughness measure used for the material or material state to be tested is the work needed to break the impact specimen. Therefore, according to eq. 1, the impact work to be determined isEq. 1: W = impact work in Joule m = pendulum hammer mass in kg g = gravitational acceleration (9.81 m/s2) h’- h = swinging height of the pendulum hammer (Fig. 2) The value used for quantifying toughness is usually the energy absorption or deformation until fracture. In addition, the so-called transition temperature is used for identifying toughness. This is the temperature at which transition from tough to brittle behavior occurs. The test method is especially suitable for testing the material behavior depending on temperature, thus determining the transition from tough (ductile) to brittle behavior as a function of temperature. The work values established at different temperatures for the same material are entered into a DBTT diagram based on the temperature (Fig. 3).Face-centered cubic materials (austenitic steels, nickel, copper, aluminum) are tough even at low temperatures: they only break upon previous plastic deformation (Fig. 3, upper shelf).Cast iron or hardened steels exhibit a brittle material behavior over the entire temperature range; they break with a brittle fracture (Fig. 3, lower shelf).Body-centered cubic materials (all non- and low-alloy steels, chrome, molybdenum) and partly materials with a hexagonal lattice exhibit good toughness with only low spread at high temperatures (upper shelf, ductile fracture). At low temperatures, they are brittle and show no significant spread (lower shelf, brittle fracture). Between the lower and upper shelf, there is a steep transition with heavily spread work values, as shown in Fig. 3. The position of the steep transition section is marked by the transition temperature TT. Due to the large spread range in the steep transition section, there is no generally valid definition of the transition temperature. The fracture faces shown in Fig. 4 represent the three different types of fractures in impact specimens made of the same material but impacted at different temperatures.As an example, ductile, highly tough nodular graphite cast iron shows a pronounced upper shelf/transition/lower shelf behavior, the characteristic S curve representing the transition from ductile to brittle. The transition temperature is dependent on the chemical composition, in particular on the silicon and phosphorus content. It rises with increasing silicon content (Fig. 5), increasing phosphorus content and increasing pearlite content. The embrittling effect of phosphorus in the nodular graphite cast iron is the cause for the negative influence this element has on impact strength. For nodular graphite cast iron with low-temperature toughness, it is therefore necessary to not only adjust the silicon content but also the phosphorus content to <0.1%. The transition temperature of ferritic nodular graphite cast iron rises proportionally with an increase in 0.2% yield strength. A comparison of various impact strength-temperature curves of ductile cast iron grades is summarized in Fig. 6.Additional references: S. Hasse, Duktiles Gusseisen, Handbuch für Gusserzeuger und Gussverwender, Schiele und Schön, Berlin 1996; DIN EN 10045 | Kerbschlagbiegeversuch | Eine Werkstoffprüfung nach DIN EN 10045 bei der die Zähigkeit einer Materialprobe bei schlagartiger Beanspruchung und vorhandener Kerbwirkung ermittelt wird. Zur Anwendung gelangt dies Prüfmethode bei allen metallischen Werkstoffen und ist neben der Härteprüfung und der Prüfung der Zugfestigkeit (siehe Zugversuch) eine der am häufigsten angewandten mechanischen Werkstoffprüfungen. Der Probekörper, die Kerbschlagbiegeprobe, des zu untersuchenden Werkstoffes ist einseitig gekerbt (V- oder U-Kerbe) und wird im temperierten Zustand (gekühlt oder erwärmt) geprüft. Dabei trifft mit Hilfe eines Pendelschlagwerkes (Bild 1) ein Pendelhammer mit einer bestimmten kinetischen Energie auf die ungekerbte Rückseite der Probe, wobei diese dabei verformt oder zerschlagen wird. Durch das Anbringen der Kerbe an der Probe werden die Prüfbedingungen zunächst wegen der Spannungserhöhung im Kerbgrund wesentlich verschärft. Je schärfer die Kerbe ist, desto größer ist die Spannungserhöhung. Die Verformung konzentriert sich auf einen kleineren Bereich im Kerbgrund. Die an verschiedenen Probenformen ermittelten Kerbschlagarbeitswerte weichen voneinander ab. Deshalb ist es unbedingt erforderlich die Probenform anzugeben. Ein Teil der kinetischen Energie des Pendelhammers wird bei Zerschlagen oder Verformen der Probe verbraucht. Der Energieverbrauch ist je nach Material und Temperatur unterschiedlich und dementsprechend schwingt der Pendelhammer auf der anderen Seite hoch. Ist das Material zäh, schwingt er weniger hoch als bei sprödem Material. Als Zähigkeitsmaß des zu prüfenden Werkstoffes bzw. Werkstoffzustandes wird die Arbeit angesehen, die zum Bruch der Kerbschlagbiegeprobe notwendig ist. Somit ist nach Glg.1 die zu ermittelnde Kerbschlagarbeit Glg. 1: W = Kerbschlagarbeit in Joule m = Masse des Pendelhammers in kg g = Fallbeschleunigung (9,81 m/s2) h´- h = Steighöhe des Pendelhammers (Bild 2) Als Maßzahl zur Quantifizierung der Zähigkeit dient zumeist die Energie- oder Arbeitsaufnahme oder die Verformung bis zum Bruch. Andererseits wird zur Kennzeichnung der Zähigkeit auch die sogenannte Übergangstemperatur angegeben. Dies ist die Temperatur, bei der der Übergang vom zähen zum spröden Verhalten erfolgt. Das Prüfverfahren ist besonders geeignet, das Werkstoffverhalten in Abhängigkeit von der Temperatur zu untersuchen und so den Übergang vom zähen (duktilen) zum sprödem Verhalten in Abhängigkeit von der Temperatur festzustellen. Die bei verschiedenen Temperaturen an gleichem Werkstoff ermittelten Arbeitswerte werden über der Temperatur in einem K - T - Schaubild aufgetragen (Bild 3). Kubisch-flächenzentrierte Werkstoffe (austenitische Stähle, Nickel, Kupfer, Aluminium) sind auch bei tiefen Temperaturen zäh: sie versagen erst nach vorangegangener plastischer Verformung (Bild 3, Hochlage). Gusseisen oder gehärtete Stähle weisen im gesamten Temperaturbereich sprödes Werkstoffverhalten auf, sie versagen spröde durch Trennbruch (Bild 3, Tieflage). Kubisch-raumzentrierte Werkstoffe (alle un- und niedriglegierten Stähle, Chrom, Molybdän) und z. T. Werkstoffe mit hexagonalem Gitter zeigen bei höheren Temperaturen gute Zähigkeit mit nur geringer Streuung (Hochlage, Verformungsbruch). Bei tiefen Temperaturen sind sie spröde, ohne nennenswerte Streuung (Tieflage, Trennbruch). Zwischen Tief- und Hochlage liegt der in Bild 3 dargestellte Steilabfall mit stark streuenden Arbeitswerten. Die Lage des Steilabfalls wird durch die Übergangstemperatur Tü gekennzeichnet. Wegen des großen Streuungsbereiches des Steilabfalls gibt es keine allgemein gültige Definition der Übergangstemperatur. Die in Bild 4 gezeigten Bruchflächen stellen die drei verschiedenen Brucharten von Kerbschlagproben aus dem gleichen Werkstoff dar, die bei unterschiedlichen Temperaturen geschlagen wurden. Duktiles, hochzähes Gusseisen mit Kugelgrafit zeigt beispielsweise ein ausgeprägtes Hochlage-Übergangs-Tieflageverhalten, wobei die charakteristische S-Kurve den Übergang von zäh zu spröd darstellt. Die Übergangstemperatur ist von der chemischen Zusammensetzung, insbesondere vom Silizium- und Phosphorgehalt abhängig. Sie steigt mit zunehmendem Siliziumgehalt (Bild 5) mit zunehmendem Phosphorgehalt und mit zunehmendem Perlitanteil. Die versprödende Wirkung des Phosphors im Gusseisen mit Kugelgrafit ist Ursache für die negative Beeinflussung der Kerbschlagzähigkeit durch dieses Element. Für Kaltzähes Gusseisen mit Kugelgrafit gilt daher die Forderung neben der Begrenzung des Siliziumgehaltes, auch den Phosphorgehalt <0,1 % einzustellen. Die Übergangstemperatur von Ferritischem Gusseisen mit Kugelgrafit nimmt proportional mit der Erhöhung der 0,2 %-Dehngrenze zu. Einen Vergleich verschiedener Kerbschlagzähigkeit-Temperatur-Kurven duktiler Gusseisenqualitäten zeigt zusammenfassend Bild 6. Weiterführende Literatur: S. Hasse, Duktiles Gusseisen, Handbuch für Gusserzeuger und Gussverwender, Schiele und Schön, Berlin 1996; DIN EN 10045 | https://www.giessereilexikon.com/en/foundry-lexicon/Encyclopedia/show/impact-test-4702/?cHash=f3970f0c076c0d5f6268c48612fd1c0a | https://www.giessereilexikon.com/giesserei-lexikon/Encyclopedia/show/kerbschlagbiegeversuch-1091/?cHash=f3970f0c076c0d5f6268c48612fd1c0a
Impact specimen | Test piece for the impact test in order to determine impact strength, according to DIN EN 10045 (Fig. 1). | Kerbschlagbiegeprobe | Probestück für den Kerbschlagbiegeversuch zur Ermittlung der Kerbschlagzähigkeit, nach DIN EN 10045 (Bild 1). | https://www.giessereilexikon.com/en/foundry-lexicon/Encyclopedia/show/impact-specimen-4721/?cHash=c74436bb3e38b535dd952e51ef0acdbf | https://www.giessereilexikon.com/giesserei-lexikon/Encyclopedia/show/kerbschlagbiegeprobe-1110/?cHash=c74436bb3e38b535dd952e51ef0acdbf
Immersion bell | Bell-shaped or pear-shaped body made of graphite or refractory mass which is mounted to a pole and emerged into liquid metal in order to add melt treatment agents (e.g. magnesium master alloy) or alloy additives. The immersion bell is provided with perforations to allow for the quick discharge of treatment agents. The actual treatment agent is appropriately fixated in the immersion bell. Immersion bells are used if the melt treatment agent would float when adding it to the melt. | Tauchglocke | Glocken- oder birnenförmiger aus Grafit oder feuerfester Masse bestehender Körper, der an einer Stange befestigt ist und zum Einbringen von Schmelzebehandlungsmitteln (z. B. Magnesiumvorlegierung) oder Legierungszusätzen in das flüssige Metall getaucht wird. Die Tauchglocke ist mit Durchbrüchen versehen um eine schnelles Entweichen der jeweiligen Behandlungsmittel zu ermöglichen. Das eigentliche Behandlungsmittel wird in der Tauchglocke in entsprechender Weise fixiert. Tauchglocken werden immer dann verwendet, wenn das Schmelzebehandlungsmittel normalerweise bei Einbringen in die Schmelze aufschwimmt. | https://www.giessereilexikon.com/en/foundry-lexicon/Encyclopedia/show/immersion-bell-4120/?cHash=42c4877e4891f56fdb0a6390575e3f6d | https://www.giessereilexikon.com/giesserei-lexikon/Encyclopedia/show/tauchglocke-506/?cHash=42c4877e4891f56fdb0a6390575e3f6d
Illite | Clay mica is a three layer mineral with important properties for casting like swelling capacity (see Swelling), thixotropy and ion exchange capacity. The medium layer consists of (AlO6) octahedrons and at each side, there is a layer of (SiO4) tetrahedrons. The layers are not rigidly connected and can swell as a result of the storage of water. When illite is heated, it loses its crystal water at 100 - 200 °C and 500 - 600 °C. The crystal lattice further expands at 810 °C and is then destroyed under the formation of spinel. Besides illite, montmorillonite is the most important three layer mineral.The uniform crystallographic structure of clay minerals (tetrahedron – octahedron) offers the possibility to combine various layer packages to regular or irregular crystallites. This type of structures is referred to as mixed layer minerals. The montmorillonite-illite mixed layer mineral can be frequently found.Additional references:Active bentonite BetoniteCalcium bentoniteSodium bentoniteSmectites | Illit | Tonglimmer, gehört in die Gruppe der Dreischichtminerale mit den für die Gießerei bedeutsamen Eigenschaften wie beispielsweise Quellvermögen (siehe Quellung), Thixotropie und Ionenaustauschvermögen. Die Mittelschicht besteht aus (AlO6)-Oktaedern, an den Außenseiten liegt je eine Schicht aus (SiO4)-Tetraedern. Diese Schichten sind nicht starr miteinander verbunden und können durch Wassereinlagerung aufquellen. Beim Erhitzen verliert Illit sein Kristallwasser bei 100 - 200 °C und bei 500 - 600 °C. Das Kristallgitter dehnt sich bei 810 °C ständig aus und wird dann unter Bildung von Spinell zerstört. Neben Illit ist das wichtigste Dreischichtmineral der Montmorillonit.Durch die Gleichmäßigkeit des kristallographischen Aufbaus der Tonminerale (Tetraeder – Oktaeder) besteht die Möglichkeit, dass sich verschiedene Schichtpakete zu regelmäßig oder unregelmäßig aufgebauten Kristalliten zusammenfügen. Solche Strukturen bezeichnet man als Wechsellagerungsminerale. Häufig anzutreffen ist das Montmorillonit-Illit-mixed-layer-Mineral.Weiterführende Stichworte:AktivbentonitBentonitKalziumbentonitNatriumbentonitSmektite | https://www.giessereilexikon.com/en/foundry-lexicon/Encyclopedia/show/illite-4732/?cHash=0283b30bccf3819aca5011fb3fd51540 | https://www.giessereilexikon.com/giesserei-lexikon/Encyclopedia/show/illit-1121/?cHash=0283b30bccf3819aca5011fb3fd51540
Immersion hardening | In this process, the casting to be hardened is temporarily heated near the surface by submerging it into a high-temperature liquid bath (metal or salt bath). The minimum bath temperature must be at least 150 to 200 °C above the Ac3 temperature (see A1-A4) of the steel to be hardened. The heating process must be accomplished fast enough that the heat flow into the surface is higher than the heat flow dissipated to the core by thermal conduction. Thus, heat is accumulated in the outer edge zone. Immersion hardening is always used as a process for rim layer hardening if torch hardening and induction hardening or other processes cannot be used for technical or economical reasons. This process is primarily used for hardening the shell or the face of cylindrical parts. Additional references:Case hardeningElectron beam hardeningHardness testLaser hardeningSalt bath furnaceHot bathhardening | Tauchhärten | Dabei wird das zu härtende Gussteil durch Eintauchen in ein hocherhitztes Flüssigkeitsbad (Metall- oder Salzbad) kurzeitig oberflächennah erwärmt. Die Badtemperatur muss dabei mindestens 150 bis 200 °C über der Ac3-Temperatur (siehe A1-A4) des zu härtenden Stahles liegen. Die Erwärmung muss derart rasch durchgeführt werden, dass der in der Oberfläche eintretende Wärmestrom größer ist als der durch Wärmeleitung in den Kern abgeführte Wärmestrom. Somit kommt es zu einem Wärmestau in der äußersten Randzone. Das Tauchhärten findet immer dann als Verfahren zum Randschichtenhärten Verwendung, wenn Flammhärten und Induktionshärten oder sonstige Verfahren aus technischen oder wirtschaftlichen Gründen nicht nutzbar sind. Vorrangige Anwendung findet das Verfahren bei zylindrischen Teilen, die an der Mantel- oder Stirnfläche zu härten sind.Weiterführende Stichworte:EinsatzhärtenElektronenstrahlhärtungHärteprüfungLaserhärtungSalzbadofenWarmbadhärten | https://www.giessereilexikon.com/en/foundry-lexicon/Encyclopedia/show/immersion-hardening-4121/?cHash=072e1616656f750b78602edf94ae3483 | https://www.giessereilexikon.com/giesserei-lexikon/Encyclopedia/show/tauchhaerten-507/?cHash=072e1616656f750b78602edf94ae3483
Imconod process | Magnesium treatment process developed and patented by Meehanite for the production of nodular graphite cast iron. The treatment is carried out by means of a master alloy by passing the iron through a treatment vessel and can either be carried out directly during tapping at the furnace or with an intermediate ladle. This makes this treatment technology very flexible and enables treatment of iron volumes between 150 and 3,000 kg. The relatively short treatment times range between 35 seconds for 500 kg iron and 100 seconds for 3,000 kg iron. Particular advantages are the safety of the process and simple operation, quick sequence of operations at low temperature loss, no pouring or covering of the master alloy, clean pouring ladles and respectively clean iron with a magnesium yield of approx. 60 - 70 %It is recommended to applied master alloys with 3 to 5 % Mg. The basic iron may have a sulfur content of up to 0.020 %. Treatment temperatures of 1450 – 1460 °C ensure minimum development of smoke. A vented chamber is not required. The temperature loss at the treatment ranges between 60 and 80 °C.Additional references:Magnesium fadingMagnesium treatment wireMagnesium residual content | Imconod-Verfahren | Magnesiumbehandlungsverfahren zur Herstellung von Gusseisen mit Kugelgraphit, welches von der Meehanite-Gesellschaft entwickelt und patentiert wurde. Die Behandlung erfolgt mittels einer Magnesiumvorlegierung beim Durchlaufen des Eisens durch ein Behandlungsgefäß und kann entweder direkt während des Abstiches am Ofen oder über eine Zwischenpfanne vorgenommen werden. Dadurch ist diese Behandlungstechnik sehr flexibel und es können Eisenmengen zwischen 150 und 3.000 kg behandelt werden. Die relativ kurzen Behandlungszeiten liegen zwischen 35 Sekunden für 500 kg Eisen bzw. 100 Sekunden für 3.000 kg Eisen. Besondere Vorteile sind der sichere Arbeitsablauf und die einfache Bedienung, rasche Arbeitsfolge bei geringem Temperaturverlust, kein Umschütten und kein Abdecken der Vorlegierung, saubere Gießpfannen und damit sauberes Eisen bei einem Magnesiumausbringen von ca. 60 - 70%.Es wird empfohlen, Magnesiumvorlegierung mit 3 bis 5% Mg anzuwenden Die Schwefelgehalte im Basiseisen dürfen bis zu 0,020 % betragen. Bei einer Behandlungstemperatur zwischen 1450 – 1460 °C ist die Rauchentwicklung minimal. Eine abgesaugte Kabine ist nicht erforderlich. Die Temperaturverluste bei der Behandlung liegen zwischen 60 und 80 °C.Weiterführende Stcihworte:MagnesiumabklingenMagnesiumbehandlungsdrahtMagnesiumrestgehalt | https://www.giessereilexikon.com/en/foundry-lexicon/Encyclopedia/show/imconod-process-4733/?cHash=4d12011ace473088b6a9228784e633fd | https://www.giessereilexikon.com/giesserei-lexikon/Encyclopedia/show/imconod-verfahren-1122/?cHash=4d12011ace473088b6a9228784e633fd
Hysteresis | The difference occurring in opposite directions when a physical process is performed. For example, the temperature for a phase transition in a specific material is different, depending on whether it is measured during heat up or during cooling. A typical example for hysteresis curves are magnetic materials (s. Permanent magnet). | Hysteresis | Der beim Durchlaufen eines physikalischen Vorganges in entgegengesetzten Richtungen auftretende Unterschied. Beispielsweise ist die Temperatur für eine Phasenumwandlung in einem Werkstoff unterschiedlich, je nachdem, ob sie beim Aufheizen oder beim Abkühlen gemessen wird. Ein Beispiel für typische Hysteresekurven zeigen magnetische Werkstoffe (s. Dauermagnet). | https://www.giessereilexikon.com/en/foundry-lexicon/Encyclopedia/show/hysteresis-3931/?cHash=bee814a1524911f1618d57c9f0837d59 | https://www.giessereilexikon.com/giesserei-lexikon/Encyclopedia/show/hysteresis-316/?cHash=bee814a1524911f1618d57c9f0837d59
Ignition temperature | Common designation of the temperature at which a substance will spontaneously ignite when in contact with a hot body (also called kindling temperature, kindling point or ignition point).The ignition temperature is the lowest temperature which combustible gases, vapors, dusts or dispersed solids must have in so-called “most ignitable” mixtures with air in order to induce combustion. This means, that this is the temperature to which a material or contact surface must be heated in order for a flammable substance to auto-ignite in the presence of air without any spark but only due to its heating, i.e. without any ignition source.Regarding explosives, the ignition temperature is also referred to as deflagration temperature. Knowing the ignition temperature (and the flash point) is of special importance when dealing with hazardous materials considered as flammable and/or explosive substances, regarding occupational safety, identification by means of the relevant hazard symbols, classification into hazard classes for transport provisions, etc.The ignition temperature is influenced by a variety of factors such as the size, shape, type and quality of the surface. In IEC 60079-4, IEC, CENELEC and other standardization bodies agreed on a “method of test for ignition temperature” for gases and vapors. This method is defined such that it enables very close approximation to the lowest value practically possible. Gases and vapors are divided into temperature classes according to this method. Thus, a qualitative distinction is made between spontaneously flammable, highly flammable and hardly flammable substances. A more detailed classification can be done by temperature classes (T1-T6, see Table 1) or ignition groups (G1-G5). Based on these temperature classes, the surface temperatures of explosion-protected and other technological equipment are designed in such a way that surface temperature ignition is not possible.Ignition temperature of dustsFor dusts (in particular metal dusts), the method for determining the ignition temperature has also been standardized and defined in IEC 61241-2-1. It should be noted that dust exhibits different ignition temperatures depending on whether it is tested in deposited condition as a layer according to method A or in stirred-up condition as a cloud according to method B.The admissible surface temperature for parts of systems, devices or components accessible to the dust can be derived by subtracting 75K from the value determined according to A and calculating 2/3 of the value determined by B. The lower of these two values represents the admissible surface temperature of the equipment (Table 2). Surface means the area which is accessible to the dust; temperature classes are not defined for dusts so that the relevant dust must always be considered individually.Additional references:Explosive atmosphereExplosive limit | Zündtemperatur | Übliche Bezeichnung für diejenige Temperatur, bei der Stoffe an heißen Körpern Selbstentzündung zeigen (auch Entzündungstemperatur, Endzündungspunkt oder Zündpunkt genannt).Die Zündtemperatur ist die niedrigste Temperatur, die brennbare Gase, Dämpfe, Stäube oder feinzerteilte feste Stoffe im sog. „zündwilligsten“ Gemisch mit Luft besitzen müssen, um die Verbrennung einzuleiten. Sie ist als also jene Temperatur , auf die man einen Stoff oder eine Kontaktoberfläche erhitzen muss, damit sich eine brennbare Substanz in Gegenwart von Luft ohne Zündfunken ausschließlich aufgrund ihrer Erhitzung, also ohne Zündquelle, selbst entzündet.Bei Explosivstoffen wird die Zündtemperatur übrigens auch als Verpuffungstemperatur bezeichnet. Die Kenntnis der Zündtemperatur (und des Flammpunkts) hat besonders bei den als feuergefährliche und/oder explosionsfähige Stoffe geltenden Gefahrstoffen große Bedeutung im Hinblick auf Arbeitssicherheit, Kennzeichnung mit den entsprechenden Gefahrensymbolen, Einteilung in Gefahrenklassen für die Transportbestimmungen etc.Vielfältige Faktoren wie Größe, Gestalt, Art und Beschaffenheit der Oberfläche, beeinflussen die Zündtemperatur. IEC, CENELEC und andere Normengremien haben sich für Gase und Dämpfe auf ein in IEC 60079-4 festgelegtes „Verfahren zur Ermittlung der Zündtemperatur“ verständigt. Dieses Verfahren wurde so definiert, dass mit ihm der niedrigste, praktisch mögliche Wert sehr nahe bestimmt wird. Nach diesem Verfahren teilt man die Gase und Dämpfe in Temperaturklassen ein. Dementsprechend unterscheidet man qualitativ selbstentzündliche, leichtentzündliche und schwerentzündliche Stoffe. Eine genauere Einteilung ist nach Temperatur-Klassen (T1-T6, siehe Tabelle 1) bzw. Zündgruppen (G1-G5) möglich. Gemäß diesen Temperaturklassen werden explosionsgeschützte Betriebsmittel und andere technologische Einrichtungen in ihren Oberflächentemperaturen so ausgelegt, dass eine Oberflächentemperaturzündung ausgeschlossen wird.Zündtemperatur von StäubenFür Stäube (insbesondere auch Metallstäube) ist das Bestimmungsverfahren der Zündtemperatur ebenfalls vereinheitlicht und in dem Dokument IEC 61241-2-1 festgeschrieben. Zu beachten ist, dass der Staub in abgelagerter Form, nach Verfahren A bestimmt als Schicht, und in aufgewirbelter Form, nach Verfahren B bestimmt als Wolke, unterschiedliche Zündtemperaturen aufweistDie zulässige Oberflächentemperatur für dem Staub zugängliche Teile der Systeme, Geräte und Komponenten ergibt sich, indem von dem nach A bestimmten Wert 75 K abgezogen werden und von dem nach B ermittelten Wert 2/3 errechnet werden. Der kleinere der beiden so ermittelten Werte stellt die zulässige Oberflächentemperatur der Betriebsmittel dar (Tabelle 2). Die Oberfläche ist dabei jene Fläche, die für den Staub zugänglich ist, Temperaturklassen sind bei Stäuben nicht definiert, so dass immer vom konkreten Staub ausgegangen werden muss.Weiterführende Stichworte:Explosionsfähige AtmosphäreExplosionsgrenze | https://www.giessereilexikon.com/en/foundry-lexicon/Encyclopedia/show/ignition-temperature-4644/?cHash=87f316d7842331bfe7719ea2f7d4973f | https://www.giessereilexikon.com/giesserei-lexikon/Encyclopedia/show/zuendtemperatur-1033/?cHash=87f316d7842331bfe7719ea2f7d4973f
Hydrogen solubility | Hydrogen solubility rapidly decreases from approx 1 cm3/100 g at casting temperature in liquid aluminum to approx. 0.05 cm3/100 g in solid metal at solidification temperature (see Solidus temperature) and by the factor 20, see Fig. 1.Hydrogen is mainly atomically absorbed over the melt surface and by means of dissociation of the water molecules in the air (air with 65 % relative humidity at 25 °C contains 16 g/m3 H2O vapor!) according to reaction equation 1:Eq. 1:The oversaturated, atomically dissolved hydrogen in the aluminum melt can be recombined to H2 molecules and diffuse as blisters (Hydrogen porosity) if the surface energy for generation of the blister surface is overcome. The volume of the hydrogen dissolved in the aluminum melt depends on the partial pressure of the hydrogen in the atmosphere, the composition of the alloy (Fig. 2) and the melt temperature according to the following equation 2:Eq. 2: The hydrogen content of the melt can be determined by direct measurement by applying the Chapel process, for example.For this reason, the formation of pores occurred mainly at already existing interior surfaces, e.g. at the boundary surfaces between metal matrix and oxidic contamination or precipitations during the solidification process. The reduction of the hydrogen content in the meld and the content of non-metallic contamination is an important factor for the quality of the casting. Similarly, it is also necessary during the casting process itself to prevent additional absorption of hydrogen and gas which may be caused by humidity in the molding material or the coating at the mold surface.Hydrogen sources include (according to R. Klos): - Atmosphere (it contains water vapor) - Humidity from fireclay / furnace lining - Humidity from tools - Corroded charge materials, e.g. ingots and scrap after the reaction Al(OH)3(s) + Al(l) → Al2O3(s) + 3H - Oily circulation materials, chips or scrap - Salts, treatment agents - Combustion gases Generally, the oxide film or scum on the melt surface protects the aluminum from excessive absorption of hydrogen. Refined and overheated melts increasingly tend towards hydrogen absorption. If casting parts are to be welded together, the atomically dissolved hydrogen also diffuses in form of gas bubbles during remelting. At higher concentrations, this also leads to gas formation and swelling of the weld seam (relevant for vacuum-assisted die casting, see alsoVacuum systems and vacuum valves from VDS SA Vacuum Diecasting Service or for weldable and heat-treatable die cast parts).Additional references:Hydrogen determinationRotary degassing | Wasserstofflöslichkeit | Die Wasserstofflöslichkeit im flüssigen Aluminium nimmt von ca. 1 cm3/100 g bei Gießtemperatur auf ca. 0,05 cm3/100 g im festen Metall bei Erstarrungstemperatur (siehe Solidustemperatur) sprunghaft und um den Faktor 20 ab, siehe Bild 1.Der Wasserstoff wird dabei überwiegend über die Schmelzeoberfläche und durch die Dissoziation der Wassermoleküle der Luft (Luft mit 65 % relativer Luftfeuchtigkeit bei 25 °C enthält 16 g/m3 H2O-Dampf!) atomar aufgenommen, nach der Reaktionsgleichung 1: Glg. 1:Der übersättigte, atomar gelöste Wasserstoff in der Aluminiumschmelze kann zu H2-Molekülen rekombinieren und sich in Form von Blasen (Wasserstoffporosität) ausscheiden, wenn die Oberflächenenergie zur Erzeugung der Blasenoberfläche überwunden wird.Die Menge des in der Aluminiumschmelze gelösten Wasserstoffes ist dabei abhängig vom Partialdruck des Wasserstoffes in der Atmosphäre, der Legierungszusammensetzung (Bild 2) bzw. der Schmelzetemperatur nach folgender Gleichung 2:Glg. 2:Der Wasserstoffgehalt der Schmelze kann z. B. in direkter Messung mit dem Chapel-Verfahren bestimmt werden.Die Porenbildung erfolgt daher vorzugsweise an bereits vorhandenen inneren Oberflächen, z. B. an den Grenzflächen zwischen Metallmatrix und oxidischen Verunreinigungen oder Ausscheidungen, während des Erstarrungsprozesses. Die Reduzierung des Wasserstoffgehaltes der Schmelze und des Gehaltes an nichtmetallischen Verunreinigungen ist für die Qualität des Gussstückes eine wichtige Voraussetzung. Gleichfalls ist es auch beim Gießvorgang selbst notwendig, zusätzliche Wasserstoff- und Gasaufnahme zu vermeiden, die z. B. durch Feuchtigkeit des Formstoffes oder der Schlichte an der Formoberfläche verursacht werden können.Wasserstoffquellen sind (nach R. Klos): - Atmosphäre (diese enthält Wasserdampf) - Feuchtigkeit von Schamotten / Ofenausmauerungen - Feuchtigkeit von Werkzeugen - Korrodierte Einsatzprodukte, z. B. Barren und Schrotte nach Reaktion Al(OH)3(s) + Al(l) → Al2O3(s) + 3H - Ölbehaftete Kreislaufmaterialien, Späne oder Schrotte - Salze, Behandlungsmittel - Verbrennungsgase Grundsätzlich schützt die sich an der Schmelzeoberfläche bildende Oxidhaut bzw. Krätze das Aluminium vor exzessiver Aufnahme von Wasserstoff. Veredelte und überhitzte Schmelzen neigen zu verstärkter Wasserstoffaufnahme. Sollen Gussteile verschweißt werden, so wird sich auch der atomar gelöste Wasserstoff in Form von Gasblasen beim Wiederaufschmelzen ausscheiden, was ebenfalls bei höheren Konzentrationen zur Gasentwicklung und zum Aufblähen der Schweißnaht führt.Weiterführende Stichworte:WasserstoffbestimmungRotorentgasung | https://www.giessereilexikon.com/en/foundry-lexicon/Encyclopedia/show/hydrogen-solubility-4337/?cHash=3fb33cdb55421809434093391179007b | https://www.giessereilexikon.com/giesserei-lexikon/Encyclopedia/show/wasserstoffloeslichkeit-725/?cHash=3fb33cdb55421809434093391179007b
Hydrogen porosity | Porosities which can be caused by hydrogen in castings made of nearly all materials. In this process, aqueous melt is reduced in the presence of reactive oxides by hydrogen forming water vapor ( Eq. 1).Eq. 1:Therefore, the deoxidation of certain metals and alloys is mandatory prior to casting in order to remove the oxygen bound to the metal oxides thus preventing reactions forming water vapor.Hydrogen porosity may also occur by the mere release of dissolved hydrogen during the solidification of melts (s. Gas porosity).Hydrogen is dissolved in the melt atomically; solubility depends on temperature (s. Hydrogen solubility) and features a major solubility step at its solidification temperature (solidus temperature). The molecular hydrogen released in the melt with decreasing temperaturestriggers blistering. The amount and distribution of gas pores depends on the solved gas volume, the cooling conditions and the possibilities for blister nucleation (which in turn depends on the pureness of the melt) as well the escape of gas. Water solubility is determined under equilibrium conditions by the alloy composition and by the temperature. For example, the alloying elements silicon, copper and zinc decrease solubility while magnesium and sodium increase it. If cooling rates are increased, larger volumes of water are automatically kept soluble; therefore, porosity in sand castings is higher than in castings produced in permanent molds made of metal. The tendency towards these mold reactions increases with increasing casting temperature and with increasing contents of particularly reactive alloy components.In case of copper casting materials, mold reactions are in particular stimulated by phosphorous contents;therefore, the deoxidation with phosphorous copper must be such that the melt ready for casting has an adequately low residual phosphorous content .Additional references:Hydrogen determinationHot extraction process | Wasserstoffporosität | Porositäten, welche in Gussstücken aus nahezu allen Werkstoffen durch Wasserstoff verursacht werden können. Dabei wird eine wasserstoffhaltige Schmelze in Gegenwart reduktionsfähiger Oxide durch Wasserstoff unter Bildung von Wasserdampf reduziert (Glg. 1). Glg. 1:Somit ist auch eine Desoxidation bestimmter Metalle und Legierungen vor dem Gießen unbedingt notwendig um den an den Metalloxiden gebundenen Sauerstoff zu entfernen und damit wasserdampfbildende Reaktion zu verhindern.Außerdem kann Wasserstoffporosität auch allein durch das Ausscheiden gelösten Wasserstoffs bei der Erstarrung einer Schmelze entstehen (s. Gasporosität).Wasserstoff ist in der Schmelze atomar gelöst, die Löslichkeit ist temperaturabhängig (s. Wasserstofflöslichkeit) und durch einen großen Löslichkeitssprung bei der Erstarrungstemperatur (Solidustemperatur) gekennzeichnet. Der mit sinkender Temperatur in molekularer Form in der Schmelze frei werdende Wasserstoff führt zur Blasenbildung. Menge und Verteilung der Gasporen sind abhängig von der gelösten Gasmenge, von den Abkühlungsbedingungen und von den Möglichkeiten der Blasenkeimbildung (die wiederum von der Reinheit der Schmelze abhängt) sowie dem Entweichen des Gases. Die Wasserstofflöslichkeit wird unter Gleichgewichtsbedingungen von der Legierungszusammensetzung und von der Temperatur bestimmt. So verringern beispielsweise die Legierungselemente Silizium, Kupfer und Zink die Löslichkeit, Magnesium und Natrium erhöhen sie. Unter erhöhten Abkühlungsgeschwindigkeiten werden größere Wasserstoffmengen zwangsweise in Lösung gehalten, so dass Porositätserscheinungen in Sandgussteilen stärker ausgeprägt sind als bei denen, die in metallischen Dauerformen hergestellt werden. Die Neigung zu solchen Formreaktionen nimmt mit steigender Gießtemperatur und mit steigenden Gehalten besonders stark reduzierend wirkender Legierungsbestandteile zu.Bei Kupfergusswerkstoffen fördern vor allem Phosphorgehalte das Zustandekommen von Formreaktionen, daher sollte die Desoxidation mit Phosphorkupfer stets so geführt werden, dass die gießfertige Schmelze keinen zu hohen Restphosphorgehalt aufweist. Weiterführende Stichworte:WasserstoffbestimmungHeißextraktionsverfahren | https://www.giessereilexikon.com/en/foundry-lexicon/Encyclopedia/show/hydrogen-porosity-4153/?cHash=d06eff4f9ea7076af9f2442f9c668e6b | https://www.giessereilexikon.com/giesserei-lexikon/Encyclopedia/show/wasserstoffporositaet-539/?cHash=d06eff4f9ea7076af9f2442f9c668e6b
Hydrogen pores | Gas pores in castings caused by the release of hydrogen during solidification (see Hydrogen solubility).In the fracture areas, the hydrogen pores are easy to identify due to their almost circular shape and their shiny, smooth interiors.Further references:Hydrogen determinationHydrogen porosity | Wasserstoffporen | Durch Wasserstoffausscheidung bei der Erstarrung verursachte Gasporen in Gussteilen (siehe Wasserstofflöslichkeit). In den Bruchflächen sind die Wasserstoffporen leicht durch ihre fast kreisrunde Form und ihre hellglänzenden, glatten Innenflächen gut zu erkennen.Weiterführende Stichworte:WasserstoffbestimmungWasserstoffporosität | https://www.giessereilexikon.com/en/foundry-lexicon/Encyclopedia/show/hydrogen-pores-4440/?cHash=97e98b6df2b87d7c755bfd1b607ed553 | https://www.giessereilexikon.com/giesserei-lexikon/Encyclopedia/show/wasserstoffporen-828/?cHash=97e98b6df2b87d7c755bfd1b607ed553
Hydrogen determination | Analysis of the hydrogen content in particular in molten metal (s. Chapel process, Hot extraction process).Very high concentrations of hydrogen can be dissolved in liquid aluminum. Since water solubility decreases considerably when melt transforms from liquid to solid state, high concentrations of hydrogen cause gas porosity in the casting. This phenomenon may also occur in die cast parts in areas with thicker walls.If castings are to be welded, the atomically dissolved hydrogen will escape in the form of gas blisters during remelting. In case of higher concentrations, this will also result in gas formation, and the weld will swell (relevant for vacuum-supported die casting and/or for weldable and heat-treated die castings, see welding of die castings).It is also important to know the exact hydrogen content of steels. Depending on the cooling conditions of the casting mold and the diffusion paths to be overcome, hydrogen may be enclosed in the solidifying structure causing porosity.Additional references:Hydrogen poresHydrogen porosityRotary degassing | Wasserstoffbestimmung | Analyse des Wasserstoffgehaltes insbesondere in Metallschmelzen (s. Chapel-Verfahren, Heißextraktionsverfahren). Wasserstoff kann in sehr hohen Konzentrationen im flüssigen Aluminium gelöst werden. Da die Wasserstofflöslichkeit beim Übergang vom flüssigen in den festen Zustand drastisch abnimmt, führen hohe Wasserstoffkonzentrationen zu Gasporosität im Gussstück, wobei dies auch bei Druckgussteil in dickwandigeren Bereichen auftreten kann. Sollen Gussteile verschweißt werden, so wird sich auch der atomar gelöste Wasserstoff in Form von Gasblasen beim Wiederaufschmelzen ausscheiden, was ebenfalls bei höheren Konzentrationen zur Gasentwicklung und zum Aufblähen der Schweißnaht führt (relevant bei vakuumunterstütztem Druckguss bzw. für schweißbare und wärmebehandelte Druckgussteile, siehe Schweißen von Druckgussteilen). Auch bei Stählen ist eine genaue Kenntnis des Wasserstoffgehaltes wichtig. Je nach den Abkühlbedingungen der Gießform und den zu überwindenden Diffusionswegen kann der Wasserstoff im erstarrenden Gefüge eingeschlossen bleiben und Porosität verursachen.Weiterführende Stichworte:WasserstoffporenWasserstoffporositätRotorentgasung | https://www.giessereilexikon.com/en/foundry-lexicon/Encyclopedia/show/hydrogen-determination-4165/?cHash=018f2400c848391ac4c4b3fce5c99e19 | https://www.giessereilexikon.com/giesserei-lexikon/Encyclopedia/show/wasserstoffbestimmung-551/?cHash=018f2400c848391ac4c4b3fce5c99e19
Hydrogen content | (see Hydrogen solubility) | Wasserstoffgehalt | (s. Wasserstofflöslichkeit) | https://www.giessereilexikon.com/en/foundry-lexicon/Encyclopedia/show/hydrogen-content-4380/?cHash=c61a058485a8b99c71f38a7596349d36 | https://www.giessereilexikon.com/giesserei-lexikon/Encyclopedia/show/wasserstoffgehalt-768/?cHash=c61a058485a8b99c71f38a7596349d36
Humidity sensor | Cavity sensors for die casting processes which is built in the vacuum supply for the die casting mold and records humidity changes during the injection process.Residual water in the mold after the process can result in substantive quality losses. With a specific LFS humidity sensor, the remaining humidity in the mold can be measured during evacuation. Since a mold evacuation is performed within a short period (within a couple of seconds), the use of fast and modern humidity sensors is required. Humidity is indicated in percent and shown graphically (Fig. 1).Additional references:Cavity sensorMulti airpipe sensor systemAir flow sensorResidual gas sensorMold filling control sensorMold cavity pressure sensorMetal fron contact sensorMetal front temperature sensorVacuum sensor | Luftfeuchtesensor | Kavitätssensor für den Einsatz im Druckgießverfahren, welcher in die Vakuumzuleitung zur Druckgießform verbaut wird und die Änderung der Luftfeuchte während des Einpressvorganges aufzeichnet.Die nach einem Sprühvorgang in der Form verbleibenden Wasserreste können zu beträchtlichen Qualitätsverlusten führen. Mit einem speziellen Luftfeuchtesensor LFS kann die noch in der Form verbliebene Luftfeuchte während der Evakuierung gemessen werden. Da eine Evakuierung der Form in einem relativ kurzen Zeitraum (binnen weniger Sekunden) erfolgt, ist der Einsatz eines schnellen und modernen Luftfeuchtesensors notwendig. Die Anzeige der Luftfeuchte erfolgt in Prozent und wird graphisch dargestellt (Bild 1).Weiterführende Stichworte:KavitätssensorMulti-Airpipe-Sensor-SystemLuftmengensensorRestgassensorForm-Füll-Control-SensorForminnendruck-SensorMetallfront-KontaktsensorMetallfront-TemperatursensorVakuumsensor | https://www.giessereilexikon.com/en/foundry-lexicon/Encyclopedia/show/humidity-sensor-4540/?cHash=7bf6bfe997f025e7d159c0f24a797cfb | https://www.giessereilexikon.com/giesserei-lexikon/Encyclopedia/show/luftfeuchtesensor-929/?cHash=7bf6bfe997f025e7d159c0f24a797cfb
Humidity | The humidity is the amount of evaporated water in the air which is not visible and is given as relative (0 – 100%) and absolute (value in grams related to one m³ of air) humidity.As soon as the saturation point is exceeded, the evaporated water becomes visible as steam. Evaporation takes places at all temperatures, but its happens slower and in smaller quantities. For this reason, the drying process in “fresh air” is not a faster process than the evaporation of the water at temperatures above 100°C.As the water absorption capacity of air does not grown linearly with increasing temperature, the values of relative and absolute humidity have become established. Both values always consider the temperature. For example, 100% humidity at 30 °C corresponds to 30.35g water/m³ of air or at 70°C it corresponds to 198.10g water/m³ of air.These values are important, for example, for the design of a used sand cooler or a dryer. Both need air in order to remove the evaporated water properly; the amount needed for sufficient cooling or drying is determined on the basis of these values. Devices for measuring humidity can be calibrated, however, their use in the harsh conditions of a foundry is not possible as the sensors are quickly destroyed due to the high amount of dust (s. Humidity sensor).Further references:Moisture contentMoisture measurementMoistureMoisture of a materialSand moistureSand cooler | Luftfeuchte | Die Luftfeuchte ist der verdunstete Wasseranteil in der Luft, der nicht sichtbar ist und wird als relative (0 – 100 %) und absolute (Wert in Gramm bezogen auf einen m³ Luft) Feuchtigkeit angegeben. Sobald die Sättigung überschritten wird, wird das verdunstete Wasser als Dampf sichtbar. Verdunstungen finden bei jeder Temperatur statt, nur sie verlaufen langsamer und in kleineren Mengen. Daher ist der Trocknungsprozess an der "frischen Luft" kein schneller Vorgang wie die Verdampfung des Wassers bei Temperaturen über 100 °C.Da das Wasseraufnahmevermögen der Luft mit steigender Temperatur nicht linear wächst, haben sich die Angaben der relativen und absoluten Luftfeuchte eingebürgert. Beide Angaben berücksichtigen immer die Temperatur. So bedeuten z. B. 100 % Luftfeuchte bei 30 °C gleich 30,35 g Wasser/m³ Luft oder bei 70 °C gleich 198,10 g Wasser/m³ Luft. Wichtig sind diese Angaben beispielsweise für die Projektierung eines Altsandkühlers oder eines Trockners. Beide benötigen Luft um das zu verdunstende Wasser sicher aufnehmen zu können, die Bedarfsmenge für eine ausreichende Kühlung bzw. Trocknung wird aus diesen Angaben bestimmt. Luftfeuchtigkeitsmessgeräte sind kalibrierfähig, jedoch ist ihr Einsatz in der rauhen Umgebung der Gießerei nicht möglich, da durch das hohe Staubaufkommen die Sensorik schnell zerstört wird (s. Luftfeuchtesensor).Weiterführende Stichworte:BefeuchtungsgradFeuchtemessungFeuchtigkeitMaterialfeuchteSandfeuchtigkeitSandkühler | https://www.giessereilexikon.com/en/foundry-lexicon/Encyclopedia/show/humidity-4414/?cHash=74d8da9141e3d40dee5c0660944dd2d6 | https://www.giessereilexikon.com/giesserei-lexikon/Encyclopedia/show/luftfeuchte-802/?cHash=74d8da9141e3d40dee5c0660944dd2d6
Hpdc-process data acquisition | IT-based production monitoring to record and provide real time data of the hpdc-process (Fig. 1, Italpresse Industrie S.p.A.) to guarantee stability and safety of the hpdc-process the process data acquisition can be used to make an alignment with target values of critical parameters (e.g. pressure or temperature) during the production. For this there is a linkage of the casting machine control to process-related measuring systems. The data is aquired with cavity sensors and a number of other sensor systems, e.g. digital position sensors, tie-bar strain measurement etc. A visualization of the respective parameters allows the consideration of the actual process status and the identification of tendencies in a defined production period. This continuous monitoring allows the early detection of disturbances and deviations and simplifies punctual countermeasures. The specific documentation of every production process allows tracing of deviations and a statistical evaluation of the production. It also fulfills required quality standards. | Druckguss-Prozessdatenerfassung | IT-gestützte Produktionsüberwachung zur Aufzeichnung und Bereitstellung von Prozessdaten des Druckgussprozesses (Bild 1, Italpresse Industrie S.p.A.) in Echtzeit.Um die Stabilität und Sicherheit des Druckgussprozesses zu garantieren kann mit der Prozessdatenerfassung ein Abgleich prozesskritischer Parameter (z.B. Drücke oder Temperatur) mit Soll-Werten während der Produktion erfolgen. Dafür erfolgt eine Kopplung der Gießzellensteuerung mit prozessbegleitenden Messsystemen. Die Daten werden über Kavitätssensoren sowie eine Reihe weiterer Sensorsysteme, wie Digitale Wegmesssysteme, Säulendehnungsmessung etc., erfasst. Eine Visualisierung der jeweiligen Parameter ermöglicht die Betrachtung des aktuellen Prozessstatus sowie die Identifikation von Trends in einem definierten Produktionszeitraum. Dieses kontinuierliche Monitoring erlaubt es Störungen und Abweichungen frühzeitig zu erkennen und erleichtert rechtzeitige Gegenmaßnahmen. Durch die spezifische Dokumentation jedes Produktionsvorgangs, die auch im Nachgang eine Rückverfolgung erlaubt, werden geforderte Qualitätsnormen erfüllt und eine statistische Auswertung der Produktion ermöglicht. | https://www.giessereilexikon.com/en/foundry-lexicon/Encyclopedia/show/hpdc-process-data-acquisition-4553/?cHash=38e4440fd47aac048259c84790d5b29c | https://www.giessereilexikon.com/giesserei-lexikon/Encyclopedia/show/druckguss-prozessdatenerfassung-942/?cHash=38e4440fd47aac048259c84790d5b29c
Hot-isostatic pressing | Hot-isostatic pressing (HIP process) is used for removing internal cavities such as remaining pores (see gas porosity, micro-porosity, hydrogen porosity) in casted or syphoned workpieces made of metal or ceramics in order to achieve characteristics which can be compared to those of forged materials.The HIP process uses cleaned, unmachined aluminum castings in special machines (autoclave) under argonate atmosphere are heated beyond their yield point and compacted using very high gas pressure from all sides and high temperatures.The casting has “forging temperature” and is pliable. With temperatures just under the solution annealing temperature of the relevant aluminum alloy and adequately high pressures crawling mechanisms are started and a plastic transformation takes place. If internal pores are present, the material flows to the pore center. Pore walls touch each other, a metallic compound develops due to thermally activated diffusions processes and all internal pores vanish. Fig. 1 schematically illustrates the HIPing principle.With gas pressure hiping, which in contrast to liquid hiping has widely been in use, components to be hiped are added to a pressure vessel (Fig. 2 and 3). The interior air quantity is exchanged by an inert gas (argon or nitrogen). At the same time, temperatures and pressures are set to a material-related operation level. The HIPing temperature is about 500 °C, the pressure is 1000bar.Workpieces which are subjected to a HIP process have a higher density and a lower density value distribution (Fig. 4), porosity decreases significantly (Fig. 5). A consequence of decreased porosity is an improvement of static and dynamic characteristics. More even qualities result in lower scrap rates and minimize risk of failure if components are correctly set (Fig. 6).Additional references:Heat treatment of hardenable aluminum alloys | Heiß Isostatisches Pressen | Das Heiß Isostatische Pressen (HIP Prozess) dient dazu, innere Hohlräume, wie z. B. Restporen (siehe Gasporosität, Mikroporosität, Wasserstoffporosität) in gegossenen oder gesinterten Werkstücken aus metallischen oder keramischen Werkstoffen zu beseitigen, um vergleichbare Eigenschaften wie die von Schmiedewerkstoffen zu erzielen.Beim Heiß Isostatischen Pressen (HIP) werden gereinigte, unbearbeitete Aluminiumgussteile in speziellen Anlagen (Autoklav) in Argonatmosphäre bei sehr hohem, allseitig wirkenden Gasdruck und hoher Temperatur über ihre Fließgrenze erwärmt und dabei verdichtet.Das Gussteil befindet sich auf „Schmiedetemperatur“ und wird somit plastisch verformbar. Bei Temperaturen knapp unter der Lösungsglühtemperatur der jeweiligen Aluminiumlegierung und geeignet hohen Drücken werden im Werkstoff Kriechmechanismen ausgelöst und es findet eine plastische Umformung statt. Das Material fließt, bei Vorhandensein innerer Poren zum Mittelpunkt dieser Poren. Die Porenwände berühren sich, durch thermisch aktivierte Diffusionsvorgänge entsteht eine metallische Verbindung, alle inneren Poren verschwinden. Bild 1 zeigt das Prinzip des Hipens schematisch.Das Heiß Isostatische Pressen (HIP Prozess) dient dazu, innere Hohlräume, wie z. B. Restporen (siehe Gasporosität, Mikroporosität, Wasserstoffporosität) in gegossenen oder gesinterten Werkstücken aus metallischen oder keramischen Werkstoffen zu beseitigen, um vergleichbare Eigenschaften wie die von Schmiedewerkstoffen zu erzielen.Beim Heiß Isostatischen Pressen (HIP) werden gereinigte, unbearbeitete Aluminiumgussteile in speziellen Anlagen (Autoklav) in Argonatmosphäre bei sehr hohem, allseitig wirkenden Gasdruck und hoher Temperatur über ihre Fließgrenze erwärmt und dabei verdichtet.Das Gussteil befindet sich auf „Schmiedetemperatur“ und wird somit plastisch verformbar. Bei Temperaturen knapp unter der Lösungsglühtemperatur der jeweiligen Aluminiumlegierung und geeignet hohen Drücken werden im Werkstoff Kriechmechanismen ausgelöst und es findet eine plastische Umformung statt. Das Material fließt, bei Vorhandensein innerer Poren zum Mittelpunkt dieser Poren. Die Porenwände berühren sich, durch thermisch aktivierte Diffusionsvorgänge entsteht eine metallische Verbindung, alle inneren Poren verschwinden. Bild 1 zeigt das Prinzip des Hipens schematisch.Werkstücke, die einem HIP-Prozess unterzogen werden, haben eine höhere Dichte und eine geringere Streuung der Dichtewerte (Bild 4), die Porosität nimmt signifikant ab (Bild 5). Als Folge dieser verringerten Porosität ergeben sich deutliche Verbesserungen der statischen und dynamischen Eigenschaften. Gleichmäßigere Qualitäten ergeben niedrigere Ausschussraten und minimieren bei richtiger Bauteilauslegung die Versagensrisiken (Bild 6).Weiterführende Stichworte:Wärmebehandlung von aushärtbaren Aluminium-GusslegierungenAluminium-Gusslegierungen | https://www.giessereilexikon.com/en/foundry-lexicon/Encyclopedia/show/hot-isostatic-pressing-4500/?cHash=80f51d4cdec9192712005c2b0ad453b7 | https://www.giessereilexikon.com/giesserei-lexikon/Encyclopedia/show/heiss-isostatisches-pressen-889/?cHash=80f51d4cdec9192712005c2b0ad453b7
Hot-forming steel | Tool steel highly alloyed with chromium, molybdenum, vanadium and tungsten for hot-forming tools as for example forging dies, extrusion dies, permanent molds such as ingots and die casting molds. One of leading supplier of hot-forming steel is Böhler Edelstahl GmbH & Co. KG Kapfenberg/Austria.The long-term temperatures to be endured are always above 200 °C and may be up to 600 °C (s. V). Points where this steel is in contact with the material to be processed (e.g. die cast parts) show the highest temperature peaks. These steels have a good annealing resistance and are mostly resistant to hot crack formation even if they are cooled down significantly (Die casting, Gravity die casting). Furthermore, these steels are resistant to high temperature erosion caused by liquid metals. | Warmarbeitsstahl | Hoch Chrom, Molybdän, Vanadium und Wolfram legierter Werkzeugstahl für Warmarbeitswerkzeuge beispielsweise Gesenke, Pressstempel, Dauerformen wie Kokillen und Druckgießform. Führender Anbieter von Warmarbeitsstählen ist u. a. die Firma Böhler Edelstahl GmbH & Co. KG in Kapfenberg/Österreich.Die dabei zu ertragenden Dauertemperaturen liegen immer über 200 °C und können bis 600 °C betragen (s. V). An Stellen bei dem dieser Stahl mit dem zu verarbeiteten Werkstoff in Berührung kommt (z. B. beim Druckguss) sind Temperaturspitzen am höchsten. Derartige Stähle besitzen gute Anlassbeständigkeit und sind weitestgehend unempfindlich gegen Warmrissbildung, auch dann, wenn sie stärker gekühlt werden (Druckguss, Kokillenguss). Außerdem sind diese Stähle auch unempfindlich gegen Hochtemperaturerosion durch flüssige Metalle. | https://www.giessereilexikon.com/en/foundry-lexicon/Encyclopedia/show/hot-forming-steel-4158/?cHash=0c83b7e169fa71f18bff846cdc8fe674 | https://www.giessereilexikon.com/giesserei-lexikon/Encyclopedia/show/warmarbeitsstahl-544/?cHash=0c83b7e169fa71f18bff846cdc8fe674
Hot-box process | Process for making cores out of moist, organically bound, bulk or shootable mold materials hardened in hot metal core boxes on corresponding core shooting machines (Fig.1). The stored heat absorbed in this core making process results in complete hardening of the core.This process enables the production of cores of high or very high complexity since flowability and thus shaping accuracy are very high (Fig. 2, Hüttenes-Albertus Chemische Werke GmbH). Basically, all casting materials can be used; however, light-metal alloys may present problems relating to decomposition of the core upon casting.The most significant disadvantages of this process are the high energy demand, inflexible core making (batch size, core volume, core shape) and high tooling and mold material costs. Moreover, it is difficult to make cores of variable wall thicknesses. The production sequence of this process can be described as follows: 1. Preparation of the mold material (dry quartz sand is used as the basic mold material, mixed with a hot-setting synthetic resin binder and supplemented with a hardener or catalyst) 2. Transport of the mold material to the core shooting machine 3. Shooting of the mold material into the preheated core box 4. Hardening of the mold material in contact with the hot tool 5. Removal of the core and post-hardening of the core mold material, in particular in the core center, by the heat absorbed until its final strength is reached The selection of the binder is mainly dependent on the casting material and has to take into account thermal stability and subsequent decomposition properties. The hot-box processes has very high demands concerning the quality of the quartz sand. In particular, the percentage of alkalis and the clay content need to be as low as possible. The type of binder and the binder content not only determine the hardening conditions but also the mold material properties that can be achieved. Gas extraction from hot-box cores is of particular importance for organically bound mold materials since the binders largely decompose under the casting conditions. Pyrolysis (i.e. the decomposition of binders due to heat) generates breakdown products from the binder components, such as hydrogen, carbon monoxide, methane, carbon dioxide, nitrogen and higher-order hydrocarbons. The resulting core gases have to be extracted by means of particularly effective measures. Ideally, they are extracted via the core prints. The dynamics of gas evolution have a significant impact on the tendency towards defects. Hot-box binders based on phenolic resin show a favorable gas evolution behavior. In addition, this process involves a relatively low binder content, ensuring good permeability to gas which also reduces the tendency towards defects. The hardening of hot-box cores is carried out in metal core boxes. The heating elements are integrated into the core boxes. Direct heating can be accomplished using electric hot plates or gas-fired hot plates. Generally, electrical core box heating is preferred for small cores. What is important is that the core box is completely enclosed in order to evenly supply heat to the core. If the core box equipment includes a recess (mandrel) or a larger core box bottom, these are separately heated by means of integrated cartridge heaters. The core box equipment for large cores is often directly fitted with heating resistors. This is done by integrating cartridge heaters or flexible tubular heaters. Gas heaters prevail with very large cores and core boxes as they allow for more cost-efficient equipment and easier maintenance and repair. Here, heating only occurs via hot plates, transferring their heat to the core box parts during hardening. Ensuring an even temperature in all parts of the core box is essential in order to achieve rapid and above all even and full hardening. This requirement is particularly difficult to meet with large and geometrically complex core boxes. | Hot-Box-Verfahren | Kernherstellungsverfahren aus feuchten, organisch gebundenen, schütt- und schießfähigen Formstoffen, die in heißen Metallkernkästen auf entsprechenden Kernschießmaschinen verfestigt werden (Bild 1). Die aufgenommene Speicherwärme führt bei diesem Kernherstellungsprozess zur vollständigen Durchhärtung des Kernes. Nach diesem Verfahren können Kerne mit hohem bis sehr hohem Schwierigkeitsgrad hergestellt werden, da die Fließfähigkeit des Formstoffes und damit seine Abbildungsgenauigkeit sehr hoch ist (Bild 2, Hüttenes-Albertus Chemische Werke GmbH). Es besteht prinzipiell die Einsatzmöglichkeit für alle Gusswerkstoffe, bei Leichtmetall-Legierungen können jedoch Probleme beim Kernzerfall nach dem Abguss auftreten. Die deutlichsten Verfahrensnachteile sind der hohe Energiebedarf, keine flexible Kernfertigung (Losgröße, Kernvolumen, Kerngestalt), hohe Werkzeugkosten und hohe Formstoffkosten. Außerdem ist die Fertigung von Kernen mit unterschiedlichen Wanddicken problematisch. Der Fertigungsablauf dieses Verfahren kann wie folgt beschrieben werden: 1. Aufbereitung des Formstoffes (als Formstoffbasis dient trockener Quarzsand, der mit einem warmhärtenden Kunstharzbinder unter Zusatz eines Härters bzw. Katalysators vermischt wird) 2. Transport des Formstoffes zur Kernschießmaschine 3. Schießen des Formstoffes in den vorgeheizten Kernkasten 4. Härten des Formstoffes im Kontakt mit dem heißen Werkzeug 5. Entnahme des Kernes und Nachhärtung des Kernformstoffes, vor allem in der Kernmitte durch die aufgenommene Wärme bis zum Erreichen der Endfestigkeit Die Auswahl des Bindemittels ist in erster Linie vom Gusswerkstoff abhängig und muss daher die thermische Stabilität und die anschließenden Zerfallseigenschaften berücksichtigen. An die Quarzsandqualität werden beim Hot-Box-Verfahren sehr hohe Anforderungen gestellt. Vor allem der Anteil an Alkalien und der Schlämmstoffgehalt müssen möglichst gering sein. Binderart und Bindergehalt bestimmen neben den Härtungsbedingungen die erreichbaren Formstoffeigenschaften. Die Gasabführung aus Hot-Box-Kernen ist besonders bei organisch gebundenen Formstoffen von Bedeutung, da die Bindemittel unter Gießbedingungen weitgehend zersetzt werden. Bei der Pyrolyse (Abbau des Bindemittels durch Wärme) entstehen aus den Binderbestandteilen Spaltprodukte wie Wasserstoff, Kohlenmonoxid, Methan, Kohlendioxid, Stickstoff und höhere Kohlenwasserstoffe. Die so entstehenden Kerngase müssen durch besonders wirkungsvolle Maßnahmen abgeleitet werden. Idealerweise werden sie über die Kernmarken abgeleitet. Die Dynamik der Gasentwicklung nimmt entscheidenden Einfluss auf die Fehlerneigung. Hot-Box-Binder auf Phenolharzbasis haben dabei ein günstiges Gasentwicklungsverhalten. Auch ist durch die relativ niedrigen Binderanteile bei diesem Verfahren eine gute Gasdurchlässigkeit gegeben, was ebenfalls die Fehlerneigung verringert. Die Härtung von Hot-box-Kernen erfolgt in metallischen Kernkästen. Die Heizeinrichtungen sind in die Kernkästen eingebaut. Die Direktbeheizung kann durch elektrische Heizplatten bzw. Gasheizplatten realisiert werden. Im Allgemeinen wird für kleinere Kerne bevorzugt die elektrische Kernkastenbeheizung verwendet. Wichtig ist, dass der Kernkasten allseitig geschlossen ist, um dem Kern die Wärme gleichmäßig zuzuführen. Gehört zur Kernkasteneinrichtung ein Aussparungsteil (Dorn) oder ein größeres unteres Kernkastenteil, werden diese gesondert durch eingebaute Heizpatronen beheizt. Die Kernkasteneinrichtungen für größere Kerne werden meist direkt mit Heizwiderständen ausgerüstet. Dies geschieht durch den Einbau von Heizpatronen oder biegsamen Rohrheizkörpern. Bei sehr großen Kernen bzw. Kernkästen hat sich die Gasbeheizung durchgesetzt, da sie kostengünstigere Einrichtungen und eine einfachere Wartung und Instandhaltung ermöglicht. Hier erfolgt die Beheizung ausschließlich durch Heizplatten, die beim Härten ihre Wärme auf die Kernkastenteile übertragen. Die Sicherung einer gleichmäßigen Temperatur in allen Bereichen des Kernkastens ist zwingend notwendig, um eine rasche und vor allem gleichmäßige Durchhärtung zu erreichen. Diese Forderung ist besonders bei großen und geometrisch kompliziert gestalteten Kernkästen problematisch. | https://www.giessereilexikon.com/en/foundry-lexicon/Encyclopedia/show/hot-box-process-4590/?cHash=9d02f7e0078659293448e9e1aee0eba7 | https://www.giessereilexikon.com/giesserei-lexikon/Encyclopedia/show/hot-box-verfahren-979/?cHash=9d02f7e0078659293448e9e1aee0eba7
Hot-bath hardening | In this process, the casting is quenched in a salt bath or metal bath from the hardening temperature down to slightly above the martensite temperature (see Martensite point) and maintained at this temperature until reaching equilibrium temperature. Then the casting is cooled down to room temperatures using any kind of cooling process.Additional references:Salt bath furnaceFlame hardeningCase hardeningElectron beam hardeningInduction hardeningLaser hardeningNitridingImmersion hardening | Warmbadhärten | Dabei wird das Gussteil ein einem Salzbad oder Metallbad von der Härtetemperatur bis knapp oberhalb der Martensittemperatur (siehe Martensitpunkt) abgeschreckt und bis zum vollständigen Temperaturausgleich gehalten. Im Anschluss erfolgt beliebiges Abkühlen auf Raumtemperatur.Weiterführende Stichworte:SalzbadofenBrennhärtenEinsatzhärtenElektronenstrahlhärtungFlammhärtenInduktionshärtenLaserhärtenNitrierhärtenTauchhärten | https://www.giessereilexikon.com/en/foundry-lexicon/Encyclopedia/show/hot-bath-hardening-4159/?cHash=a6e24fec37ba1788b1e286661db3bfe4 | https://www.giessereilexikon.com/giesserei-lexikon/Encyclopedia/show/warmbadhaerten-545/?cHash=a6e24fec37ba1788b1e286661db3bfe4
Hot extraction process | Process to determine the gas content in a solid sample or to determine dissolved or bound gases in metals, alloys and inorganic substances (see Hot extraction).This process is applied as reference process for hydrogen determination of all operational test units. A solidified sample - or also a casting section - is heated to solidus temperature in an evacuated vessel. The emitted hydrogen is collected and the hydrogen content is determined with a mass spectrometer by means of a hydrogen-absorbing palladium probe.The process is suitable for all gases like hydrogen, oxygen, nitrogen or methane that are principally of interest in technical applications. The samples are molten and overheated in a graphite crucible in a high vacuum. Quick melting in an electrode furnace (up to 2800 °C) guarantees quick dissociation of nitrides and reduction of oxides. The gases that are emitted during melting and overheating are extracted and analyzed by gas chromatography, which has proven to be a reliable process with high sensitivity of detection. | Heißextraktionsverfahren | Verfahren zur Bestimmung des Gasgehaltes einer festen Probe oder zur Bestimmung gelöster bzw. gebundener Gase in Metallen, Legierungen und anorganischen Stoffen (siehe Heißextraktion). Dieses Verfahren gilt als Referenzmethode für die Wasserstoffbestimmung aller betrieblichen Prüfeinrichtungen. Eine erstarrte Probe - oder auch ein Gussteilabschnitt - wird in einem evakuierten Gefäß auf Solidustemperatur aufgeheizt. Der dabei austretende Wasserstoff wird gesammelt und über eine wasserstoffabsorbierende Palladiumsonde der Wasserstoffgehalt mit einem Massenspektrometer bestimmt.Das Verfahren ist grundsätzlich für alle in der Technik interessierenden Gase, wie Wasserstoff, Sauerstoff, Stickstoff und auch Methan geeignet. Die Proben werden dabei im Grafittiegel unter Hochvakuum geschmolzen und überhitzt. Das rasche Aufschmelzen in einem Elektrodenofen (bis auf 2800 °C) sichert eine schnelle Dissoziation der Nitride und Reduktion der Oxide. Die während des Schmelzens und Überhitzens entweichenden Gase werden extrahiert und analysiert, wofür sich die Gaschromatografie als ein zuverlässiges Verfahren mit hoher Nachweisempfindlichkeit etabliert hat. | https://www.giessereilexikon.com/en/foundry-lexicon/Encyclopedia/show/hot-extraction-process-4230/?cHash=1bfbf76140c34b6bbaa1f608b3e983bd | https://www.giessereilexikon.com/giesserei-lexikon/Encyclopedia/show/heissextraktionsverfahren-616/?cHash=1bfbf76140c34b6bbaa1f608b3e983bd
Hot extraction | Chemical and thermal separation processes for analytical determination of dissolved or bound gases in metals or alloys.Vacuumhot extraction (VHE) with coupled mass spectrometry enables simultaneous detection of physically and chemically dissolved gases, which escapes during heating in a vacuum from the samples to be examined (see also Hot extraction processes).Besides qualitative detection of the type and characteristic gas emission temperatures, VHE can be calibrated to determine the absolute gas emission rate and subsequently the gas quantity or initial concentration after integration over the emission period. As calibration substances, usually quartz glass with a known H2 content and TiH2 with high purity are to be used (according to P. Ried, M. Gaber, K. Beyer, R. Müller, H. Kipphardt and T. Kannengießer).This process makes use of the high affinity of oxygen to carbon that is reduced to COx at very high temperatures.In this process, the samples are molten and overheated in the graphite crucible in a furnace. The emitted gases are extracted and spectrometrically recorded, measured and removed from the gas current by means of absorbers. The nitrogen that occurs under these circumstances is measured in the inert gas flow by a thermal conductivity detector.For non-ferrous metals, extraction tubes made of quartz are used. The process can be used for hydrogen, oxygen and nitrogen. For example, figure 1 illustrates a device to determine the residual and diffusible hydrogen in metals.Additional references:P. Ried, M. Gaber, K. Beyer, R. Müller, H. Kipphardt and T. Kannengießer: Thermo Analytic Investigation of Hydrogen Effusion Behavior - Sensor Evaluation and Calibration, Steel ResearchInternational 82 (2011) (1), p. 14. | Heißextraktion | Chemisch, thermische Trennverfahren zur analytischen Bestimmung von gelösten oder gebundenen Gasen in Metallen oder Legierungen.Die Vakuumheißextraktion (VHE) mit gekoppelter Massenspektrometrie erlaubt den simultanen Nachweis von physikalisch und chemisch gelösten Gasen, der während einer Aufheizung im Vakuum aus den zu untersuchenden Proben entweichen kann (siehe auch Heißextraktionsverfahren).Neben dem qualitativen Nachweis der Spezies und charakteristischer Gasabgabetemperaturen kann über eine Kalibrierung der VHE auch die absolute Gasabgaberate und aus dieser nach Integration über die Abgabezeit die abgegebene Gasmenge bzw. die Ausgangskonzentration ermittelt werden. Kalibriersubstanzen sind vorzugsweise Quarzglas mit bekanntem H2-Gehalt und TiH2 hoher Reinheit (nach P. Ried, M. Gaber, K. Beyer, R. Müller, H. Kipphardt und T. Kannengießer)Diese Methode nutz die große Affinität von Sauerstoff zu Kohlenstoff, welcher bei sehr hohen Temperaturen zu COx reduziert wird. Dabei werden die Proben im Grafittiegel eines Ofens im Hochvakuum geschmolzen und überhitzt. Die entweichenden Gase werden extrahiert und spektrometrisch erfasst, quantifiziert und aus dem Gasstrom durch Absorber entfernt. Der unter diesen Bedingungen gebildete Stickstoff wird im Inertgasstrom durch einen Wärmeleitfähigkeitsdetektor quantifiziert.Bei Nichteisenmetallen werden Extraktionsrohre aus Quarz eingesetzt. Das Verfahren lässt sich für Wasserstoff, Sauerstoff und Stickstoff anwenden. Bild 1 zeigt beispielsweise ein Gerät zur Bestimmung des residualen und diffusiblen Wasserstoffs in Metallen.Weiterführende Literatur: P. Ried, M. Gaber, K. Beyer, R. Müller, H. Kipphardt and T. Kannengießer: Thermo Analytic Investigation of Hydrogen Effusion Behavior – Sensor Evaluation and Calibration, Steel ResearchInternational 82 (2011) (1), p. 14. | https://www.giessereilexikon.com/en/foundry-lexicon/Encyclopedia/show/hot-extraction-4767/?cHash=1eba7e67659a9d7e0853f879f3ce63ee | https://www.giessereilexikon.com/giesserei-lexikon/Encyclopedia/show/heissextraktion-1156/?cHash=1eba7e67659a9d7e0853f879f3ce63ee
Hot blast stove | Externally heated facility for preheating the blast for hot blast cupola furnace operations (s. Cupola furnace).Nowadays, Recuperatorsare usually used for this purpose. Unlike hot blast stoves, they are not externally heated and thus operate as heat exchangers.Additional references:Cupola furnace network diagramBlast pressureTuyereBlast rate | Winderhitzer | Fremdbeheizte Einrichtung zur Vorwärmung des Windes beim Heißwindkupolofenbetrieb (s. Kupolofen).Heute werden in der Regel dazu Rekuperatoren eingesetzt, welche im Gegensatz zum Winderhitzer nicht fremdbeheizt sind und demzufolge als Wärmetauscher arbeiten.Weiterführende Stichworte:Kupolofen-NetzdiagrammWinddruckWinddüseWindmenge | https://www.giessereilexikon.com/en/foundry-lexicon/Encyclopedia/show/hot-blast-stove-4173/?cHash=4b3d9ca02e0687f5a3d01df99f79ca10 | https://www.giessereilexikon.com/giesserei-lexikon/Encyclopedia/show/winderhitzer-559/?cHash=4b3d9ca02e0687f5a3d01df99f79ca10
Hot crack | A hot crack (also referred to as warm crack) is a solidification crack occurring towards the end of solidification under the effect of tensile stress caused by shrinkage.Hot cracks generally only appear during the later stages of the solidification process when only a low amount of residual melt is present between the solidified casting grains (crystallites) and at the same time shrinkage-related stresses act upon the residual melt zones. These types of stresses may occur if casting sections impair their mutual shrinkage associated with solidification of the casting or in case that cores or mold parts prevent free shrinkage.A characteristic feature of hot cracks is that their patterns are often branched and furcated Typical patterns on the warm crack rupture surface are the dendritic structures in the opened warm crack shoulders and the rupture surfaces. The dendrite tips are easily visible since it is typical for the surface to crystallize freely out of the molten metal.A schematic model of this warm crack process according to J. Campbell is illustrated in Figure 1 and shows the importance of the amount of residual melt present and its flowability with regard to occurrence and prevention of warm cracks.Consequently, alloys with relatively short solidification intervals and great amounts of residual eutectic present, which is capable of sealing gaps or incipient cracking due to its good flowability, display favorable warm crack resistance. In contras to that, alloys with a wide solidification interval generally have a greater tendency towards warm cracking (e.g. Al Cu4Ti or Al-Mg alloys).Formation of warm cracks always takes place prior to the metal reaching its solidus temperature. In case of inadequate post-feeding of solidifying melt (i.e. risers in sand casting or ingotcasting dimensioned too small or final pressure in die casting too low) warm crack formation commences at slightly higher temperatures during the solidification interval. If sufficient post and seal feeding is ensured, hot cracks only occur shortly before reaching the solidus temperature.Moreover, occurrence of warm cracks always is a matter of component design as well (s. Favorable casting design, Design of castings). Aside from factors such as chemical composition and solidification morphology (solidification type) warm cracks may only occur if tensions occur after reaching the coherent condition (after formation of a dendrite network at the dendrite coherence point). It is particularly the sections with increased material accumulation (e.g. thick walls) and delayed solidification that are the preferred starting points for warm cracking.Accordingly, it is possible to avoid cracking by re-designing the casting and through cooling the casting mold. Low melting temperatures and additives for grain refinements are additional process-related and metallurgic countermeasures. In die casting, early demolding of the cast part or a change in mold temperature and local cooling may help prevent or minimize initiation of warm cracking. | Heißriss | Ein Heißriss (auch Warmriss) ist ein Erstarrungsriss, der zum Ende der Erstarrung unter Wirkung schrumpfungsbedingter Zugspannung (Erstarrungsschrumpfung) auftritt.Heißrisse entstehen grundsätzlich erst im späten Stadium des Erstarrungsprozesses, wenn nur noch eine geringe Menge an Restschmelze zwischen den erstarrten Gusskörnern (Kristalliten) vorhanden ist und gleichzeitig schrumpfungsbedingte Spannungen auf diese Restschmelzezonen wirken. Solche Spannungen können entstehen, wenn sich Gussstückbereiche gegenseitig an der mit der Erstarrung verbundenen Schwindung des Gussstückes behindern bzw. durch Kerne oder Formteil eine freie Schwindung behindert wird. Charakteristisch für einen Heißriss ist dabei der oft verzweigte und verästelte Rissverlauf. Kennzeichnend in der Warmrissbruchfläche sind die dendritenförmigen Strukturen in den geöffneten Warmrissflanken bzw. den Bruchflächen. Die Dendritenspitzen sind gut sichtbar, da die Oberfläche typischerweise frei aus der Schmelze kristallisiert.Die Modellvorstellung über diesen Warmrissprozess ist nach J. Campbell in Bild 1 dargestellt und zeigt die Bedeutung der verfügbaren Menge an Restschmelze und ihres Fließvermögens für die Entstehung bzw. Vermeidung von Warmrissen. Eine günstige Warmrissbeständigkeit zeigen demnach solche Legierungen, die bei relativ geringem Erstarrungsintervall über eine große Menge von Resteutektikum verfügen, das aufgrund des guten Fließvermögens Spalte oder Anrisse im Gefüge ausheilen kann. Legierungen mit breitem Erstarrungsintervall weisen dagegen in der Regel eine höhere Warmrissneigung auf (z.B. Al Cu4Ti oder Al-Mg-Legierungen).Die Warmrissbildung beginnt immer vor dem Erreichen der Solidustemperatur. Bei ungenügender Nachspeisung der erstarrenden Schmelze (z. B. zu klein dimensionierte Speiser im Sandguss oder Kokillenguss, zu geringe Nachdruckwirkung beim Druckguss) beginnt die Warmrissbildung bei etwas höherer Temperatur im Erstarrungsintervall. Ist dagegen eine ausreichende Nach- und Dichtspeisung gegeben, so treten die Warmrisse erst knapp vor dem Erreichen der Solidustemperatur auf.Die Entstehung von Warmrissen ist immer auch eine Frage der Bauteilgestaltung (s. Gießgerechte Gestaltung, Gestaltung von Gussteilen). Abgesehen von der chemischen Zusammensetzung und der Erstarrungsmorphologie (Erstarrungstyp) kann ein Warmriss nur dann auftreten, wenn nach Erreichen des kohärenten Zustandes (nach Bildung eines Dendritennetzwerkes am sog. Dendritenkohärenzpunkt) Spannungen entstehen. Insbesondere sind Materialverdickungen mit zeitlich verzögerter Erstarrung bevorzugte Ausgangsbereiche für Warmrisse.Abhilfe kann deshalb durch Umgestaltung des Gussteils und durch örtliche Kühlung der Gussform geschaffen werden. Niedrigere Schmelztemperaturen und Kornfeinungszusätze sind weitere verfahrensbedingte bzw. metallurgische Gegenmaßnahmen. Beim Druckgießen kann ein früheres Entformen des Gussteiles helfen bzw. kann durch Änderung der Formtemperatur und lokale Kühlung die Initiierung von Warmrissen verhindert oder verringert werden.﻿ | https://www.giessereilexikon.com/en/foundry-lexicon/Encyclopedia/show/hot-crack-4331/?cHash=37ae77f1b7f2f6c533e889802d95de20 | https://www.giessereilexikon.com/giesserei-lexikon/Encyclopedia/show/heissriss-719/?cHash=37ae77f1b7f2f6c533e889802d95de20
Hooke’s law | Describes the linear correlation according to eq. 1 between the elastic deformation of a body and the force required for this deformation. Eq. 1: D = spring constant [N/m]F = deflection force [N]S = deflection[m] The standard example for the applicability of Hooke’s law is the elongation of compression springs. If different weights are applied, the compression spring shows different elongations compared to the initial state. The deflection of the weight force is proportional within a certain range which is referred to as proportionality range. This is illustrated in eq. 2: Eq. 2: A spring with a spring constant of 1 N/m is consequently elongated by 1 m if a force of 1 Newton is applied; in case of a spring constant of 50, 50 N are required for the same deflection. Thus, the spring is the tighter the larger the value for D. Additional references:Tensile testTensile test specimenElongation at failureYield strengthTensile strength | Hookesches Gesetz | Beschreibt den linearen Zusammenhang nach Glg. 1 zwischen der elastischen Verformung eines Körpers und der dazu erforderlichen Kraft. Glg. 1: D = Federkonstante [N/m]F = auslenkende Kraft [N]S = Auslenkung [m]Das Standardbeispiel für die Anwendbarkeit des Hookeschen Gesetzes ist die Dehnung einer Schraubenfeder. Hängt man an diese unterschiedlich schwere Gewichte, so ergeben sich unterschiedlich starke Auslenkungen der Schraubenfeder aus ihrem Ruhezustand. Innerhalb eines gewissen Bereiches, der als Proportionalitätsbereich bezeichnet wird, ist dabei die Auslenkung der Gewichtskraft proportional. Es ergibt sich hier somit nach Glg. 2:Glg. 2:Eine Schraubenfeder mit einer Federkonstanten von 1 N/m wird folglich durch eine Kraft von 1 Newton bereits um 1 m gedehnt, bei einer Federkonstante von 50 sind für die gleiche Auslenkung bereits 50 N erforderlich. Die Schraubenfeder ist also umso straffer, je größer der Wert für D ist.Weiterführende Stichworte:ZugversuchZugprobeBruchdehnungDehngrenzeZugfestigkeit | https://www.giessereilexikon.com/en/foundry-lexicon/Encyclopedia/show/hookes-law-3930/?cHash=071df73df20a8801be3d67471aa6e6af | https://www.giessereilexikon.com/giesserei-lexikon/Encyclopedia/show/hookesches-gesetz-315/?cHash=071df73df20a8801be3d67471aa6e6af
Hook | General means for load suspension in crane units. For foundry cranes laminated hooks are preferably used. These are composed of a specified amount of equal hook plates arranged in a row and laminated to one another. This prevents premature breakage which may occur due to the effects of radiating heat. The entire hook is designed so that upon breakage of one plate the residual plates are capable of bearing the full load. Moreover, air gaps are provided between the indificual plates to limit the detrimental effects of heat. Hooks are standardized in DIN EN 1677 “Components for slings - Safety" and DIN EN 13 155 “Cranes - Safety - Non-fixed load lifting attachments". | Haken | Generelles Lastaufnahmemittel für Krananlagen. Für Gießereikräne werden bevorzugt Lamellenhaken verwendet, da hier zur Vermeidung von vorzeitigen Brüchen, die durch Einwirkung der Strahlungshitze entstehen können, eine festgelegte Anzahl von gleichen Lamellen nebeneinander angeordnet haben. Der gesamte Haken ist demzufolge so ausgelegt, dass bei Bruch einer Lamelle auch noch die restlichen Lamellen die Volllast tragen können. Außerdem ist zwischen den einzelnen Lamellen ein Luftspalt vorgesehen um die Hitzeeinwirkung zu beschränken. Haken sind in DIN EN 1677 "Einzelteile für Anschlagmittel - Sicherheit" und DIN EN 13 155 "Krane - Sicherheit - Lose Lastaufnahmeeinrichtungen" genormt. | https://www.giessereilexikon.com/en/foundry-lexicon/Encyclopedia/show/hook-3877/?cHash=ac465ba23ae82a61948796a44b73d628 | https://www.giessereilexikon.com/giesserei-lexikon/Encyclopedia/show/haken-262/?cHash=ac465ba23ae82a61948796a44b73d628
Homogenization annealing | Homogenization annealing is annealing at very high temperatures keeping the temperature for a long period and any subsequent cooling.The purpose of this treatment is to achieve regular material structures (s. Structure), i.e. compensating concentration differences in the work piece. However, it must be noted that it is not possible to compensate structure differences in the work piece but only in individual crystals (s. Crystallite).The side effects which occur in this process include a high degree of scaling and marginal decarburization which can be avoided by working with Shielding gas or in a Vacuum, as well as intensive grain growth which must be rectified by additional heat treatment.Additional references:Annealing for carbide decompositionHeat treatment | Diffusionsglühen | Das Diffusionsglühen ist ein Glühen bei sehr hohen Temperaturen und langzeitigem Halten auf dieser Temperatur mit nachfolgendem, beliebigem Abkühlen. Ziel dieser Behandlung ist die Erreichung einer gleichmäßigen Gefügestruktur (s. Gefüge), d. h. Ausgleich von Konzentrationsunterschieden in Werkstücken. Es ist zu beachten, dass sich jedoch nur Gefügeinhomogenitäten in den einzelnen Kristallen (s. Kristallit) ausgleichen lassen, nicht solche im Werkstück.Begleiterscheinungen beim Diffusionsglühen sind starke Zunderbildung und Randentkohlung, die durch Arbeiten unter Schutzgas oder Vakuum vermieden werden können sowie ein starkes Kornwachstum, das durch nachträgliches Normalisieren behoben werden muss.Weiterführende Stichworte:KarbidzerfallsglühenWärmebehandlung | https://www.giessereilexikon.com/en/foundry-lexicon/Encyclopedia/show/homogenization-annealing-4199/?cHash=797075dc2d323b19527af28a6643762f | https://www.giessereilexikon.com/giesserei-lexikon/Encyclopedia/show/diffusionsgluehen-585/?cHash=797075dc2d323b19527af28a6643762f
Holding period | Expression used in heat treatment, describing the duration of holding (s. Holding) the heat treatment material at holding temperature. In general, the holding period is measured from the point when the heat treatment material reaches the target holding temperature; please note, that the furnace temperature (furnace space temperature) may be higher. For measuring the temperature, a thermal element is inserted that maps the relevant wall thickness. The temperature of this thermal element is used as reference value. Figure 1 illustrates the temperature curve for T6 heat treatment of a Al-Si7Mg0.3 gravity die cast part, the hold period only starts when the cast part reaches the target temperature, the heat-up time is not included in the holding period. Additional references:Heat treatment of hardenable aluminum casting alloys | Haltedauer | Begriff in der Wärmebehandlung, der die Zeidauer des Haltens (s. Halten) des Wärmgutes auf Haltetemperatur charakterisiert. In der Regel wird die Haltedauer ab Erreichen der Zieltemperatur am Wärmgut gemessen, die Ofentemperatur (Ofenraumtemperatur) kann dagegen höher ausfallen. Dazu wird ein Thermolement in eine Probe eingebracht, das die relevante Wandstärke abbildet, die Temperatur dieses Thermoelementes dient als Regelgröße.Bild 1 zeigt den Temperaturverlauf bei einer T6-Wärmebehandlung eines Al-Si7Mg0,3-Kokillengussteiles, die Haltedauer wird dabei erst ab Erreichen der Zieltemperatur im Gussteil gezählt, die Zeit für das Aufwärmen geht nicht in die Haltedauer ein. Weiterführende Stichworte:Wärmebehandlung von aushärtbaren Aluminium-Legierungen | https://www.giessereilexikon.com/en/foundry-lexicon/Encyclopedia/show/holding-period-3885/?cHash=c5824611e499805194b90adfebb05f02 | https://www.giessereilexikon.com/giesserei-lexikon/Encyclopedia/show/haltedauer-270/?cHash=c5824611e499805194b90adfebb05f02
Holding | Term in the field of heat treatment. After the casting has reached the respective treatment temperature, it is “held” at this temperature for a certain amount of time. In this case, the holding time or holding period refers to the time span. An example for the influence of the hold period (aging duration) on the mechanical properties of the Al Si9Cu3(Fe) alloy is shown in Fig. 1. Additional references:Heat treatment of hardenable aluminum alloysHardeningTempering, Hardening and tempering | Halten | Begriff in der Wärmebehandlung. Dabei wird das Gussstück nach Erreichen der betreffenden Behandlungstemperatur eine bestimmte Zeit bei dieser Temperatur belassen oder "gehalten". Die Haltezeit oder Haltedauer ist in diesem Fall die Zeitspanne. | https://www.giessereilexikon.com/en/foundry-lexicon/Encyclopedia/show/holding-3887/?cHash=9fad3e3d997e70091361771f6921bc7c | https://www.giessereilexikon.com/giesserei-lexikon/Encyclopedia/show/halten-272/?cHash=9fad3e3d997e70091361771f6921bc7c
Hold time | (s. Holding) | Haltezeit | (s. Halten) | https://www.giessereilexikon.com/en/foundry-lexicon/Encyclopedia/show/hold-time-3891/?cHash=1788ab36d744d173e109631d9e2a40a5 | https://www.giessereilexikon.com/giesserei-lexikon/Encyclopedia/show/haltezeit-276/?cHash=1788ab36d744d173e109631d9e2a40a5
High-temperature tensile strength | Degree of tensile strength at higher temperatures which can be determined by the hot tensile test.For cast iron, for example, heat-resisting materials are alloyed with silicon, molybdenum, chromium and vanadium. The target is the sufficient strength at higher temperatures, whereas hot yield strength and/or yield point are decisive.Additional references:Tensile strengthTensile test | Warmfestigkeit | Maß für die Festigkeit bei höheren Temperaturen die durch den Warmzugversuch bestimmt werden kann. So sind beispielsweise beim Eisenguss warmfeste Werkstoffe mit Silizium, Molybdän, Chrom und Vanadium legiert. Ziel ist eine noch ausreichende Festigkeit höheren Temperaturen, wobei in erster Linie die Warmdehngrenze bzw. Warmstreckgrenze maßgebend ist.Weiterführende Stichworte:ZugfestigkeitZugversuch | https://www.giessereilexikon.com/en/foundry-lexicon/Encyclopedia/show/high-temperature-tensile-strength-4162/?cHash=34dd7caebdcf1fb616e3f186f92b02a4 | https://www.giessereilexikon.com/giesserei-lexikon/Encyclopedia/show/warmfestigkeit-548/?cHash=34dd7caebdcf1fb616e3f186f92b02a4
High pressure die casting | High Pressure die casting (hpdc) is an industrial casting process in which low-melting alloys are casted into a two-part or multi-part permanent mold at high pressure and high speed for mass and batch production. Due to the high pressure (10 to 200 Pa) and the very high mold filling speed (up to 12 m / s) it is also called shot. The high mechanical requirements, e.g. locking force, temperature fluctuations, wear due to high forces when the melt hits, result in cost-intensive machines and die-casting molds. The required peripheral units, such as die sprayer in various designs, heating and cooling devices for temperature control of the mold, as well as removal devices and ejectors, result in a high degree of automation of the process. The energy-intensive and complex process allows for high die life and high and repeatable accuracy. Some examples for high pressures die casting machines from Italpresse Industrie S.p.A. shows Fig. 1 and 2. Due to the high number of parts, short cycle times and high process reliability, high cost-effectiveness is achieved in die casting. Close-to-product contours with smooth surfaces, high strength values and high dimensional stability are achieved and the post-processing of the cast parts is reduced. It is possible to manufacture components with complex geometries and small wall thicknesses in addition with large surfaces.The process is distinguished in two process variants: 1. Cold chamber high-pressure die casting 2. Warm chamber high-pressure die casting The distinction is generally made on the construction of the structure of the injection chamber. In cold-chamber hpdc, the casting chamber is located outside the holding furnace and is refilled by the dosing unit before each shot. In hot-chamber hpdc, the casting chamber is located in the molten bath of the holding furnace, which is connected directly to the machine. The required quantity of melt is removed directly from the furnace. Which method of the two is ultimately used depends on the cast material. In the cold chamber process, only aluminum, copper and magnesium alloys are processed. Due to the structural design, aluminum and copper alloys can not be shot on hot-chamber machines today, since this would lead to severe wear on the gooseneck. In the warm chamber process only tin, zinc and magnesium alloys are used. The machine sizes are divided according to the possible locking force and reach up to 800 t in the warm chamber process and up to 4500 t in the cold chamber process.The procedure of the casting process can be divided into three phases, here the example of the cold chamber method: 1. Pre-filling phase Here the injection chamber is filled up to the gate at a low piston speed. Thus, the air accumulated in the system can escape via ventilation ducts and the joint surface. 2. Die cavity-filling phase In the die cavity-filling phase, the melt is "shot" into the mold by a high piston speed. Aeration as in the pre-filling phase is not possible here because of the short filling times. 3. Pressure intensification phase After the filling of the mold, the pressure intensification phase, at which high static pressure is also called final pressure, is built up in order to compress the trapped air and enable the post-feeding of the casting.References:de.wikipedia.org/wiki/Druckgusswizard.webquests.ch/druckguss.html Boris Nogowizin: „Theorie und Praxis des Druckgusses“ More videos on Foundry-Skills | Druckgießverfahren | Unter Druckgießen ist ein industrielles Gießverfahren zu verstehen, bei dem zur Serien- und Massenfertigung niedrig schmelzende Legierungen bei hohem Druck und Hoher Geschwindigkeit in eine zwei- oder mehrteilige Dauerform eingebracht werden. Auf Grund des Hohen Druckes (10 bis 200 Pa) und der sehr hohen Formfüllgeschwindigkeit (bis zu 12 m/s) spricht man hier auch vom Schuss. Die hohen mechanischen Anforderungen, wie z.B. Zuhaltekraft, Temperaturschwankungen, Verschleiß durch hohe Kräfte beim Auftreffen der Schmelze, resultieren in kostenintensiven Maschinen und Druckgießformen. Die benötigten Peripherieeinheiten, wie Formsprühmaschinen in verschiedenen Ausführungen, Heiz- und Kühlgeräte zum Temperieren der Form, sowie Entnahmevorrichtungen und Auswerfer, ergeben einen hohen Automatisierungsgrad des Verfahrens. Der energieaufwendige und komplexe Prozess ermöglicht hohe Formstandzeiten und hohe und wiederholbare Genauigkeit. Ausführungsbeispiele von Druckgießmaschinen von Italpresse Industrie S.p.A. zeigen die Bilder 1 und 2. Durch hohe Stückzahlen, kurze Zykluszeiten und hohe Prozesssicherheit wird beim Druckguss eine hohe Wirtschaftlichkeit erreicht. Es werden endproduktnahe Konturen mit glatten Oberflächen bei hohen Festigkeitswerten und hoher Maßhaltigkeit erzielt und die Nachbearbeitung der Gussteile reduziert. Es ist möglich großflächige Bauteile mit komplexen Geometrien und geringen Wandstärken zu fertigen.Das Verfahren wird in zwei Prozessvarianten unterschieden: 1. Kaltkammer-Druckguss 2. Warmkammer-Druckguss Die Unterscheidung erfolgt allgemein anhand des Aufbaus der Gießkammer. Beim Kaltkammer-Druckguss befindet sich die Gießkammer außerhalb des Warmhalteofens und wird vor jedem Schuss durch den Dosiervorgang neu befüllt. Beim Warmkammer-Druckguss befindet sich die Gießkammer im Schmelzbad des Warmhalteofens, der unmittelbar an die Maschine angeschlossen ist. Die erforderliche Schmelzemenge wird direkt aus dem Ofen entnommen. Welches Verfahren der beiden schließlich verwendet wird, ist materialabhängig. Im Kaltkammer-Verfahren werden ausschließlich Aluminium-, Kupfer- und Magnesiumlegierungen verarbeitet. Aufgrund des konstruktiven Aufbaus lassen sich Aluminium- und Kupferlegierungen nicht auf Warmkammer-Maschinen vergießen, da dies einen starken Verschleiß des Gießbehälters nach sich ziehen würde. Im Warmkammer-Verfahren werden nur Zinn-, Zink-, und Magnesiumlegierungen verwendet. Die Maschinengrößen werden nach der möglichen Zuhaltekraft eingeteilt und reichen beim Warmkammer-Verfahren bis 800 t und beim Kaltkammer-Verfahren bis 4500 t.Der Ablauf des Gießprozesses kann in drei Phasen eingeteilt werden, hier am Beispiel des Kaltkammer-Verfahrens: 1) Vorfüllphase Hier wird die Schmelze in der Gießkammer bis zum Anschnitt bei geringer Kolbengeschwindigkeit gefördert. So kann die im System aufgestaute Luft über Entlüftungskanäle und die Formteilungsebene entweichen. 2) Formfüllphase In der Formfüllphase wird die Schmelze mittels hoher Kolbengeschwindigkeit in die Form „geschossen“. Eine Entlüftung wie in der Vorfüllphase ist hier aufgrund der kurzen Füllzeiten nicht umsetzbar. 3) Nachdruckphase Nach der Formfüllung folgt die Nachdruckphase, bei der hoher statischer Druck, auch Enddruck genannt, aufgebaut wird, um die eingeschlossene Luft zu komprimieren und die Nachspeisung des Gussteils zu ermöglichen.Literatur:de.wikipedia.org/wiki/Druckgusswizard.webquests.ch/druckguss.html Boris Nogowizin: „Theorie und Praxis des Druckgusses“ Weitere Videos auf Foundry-Skills | https://www.giessereilexikon.com/en/foundry-lexicon/Encyclopedia/show/high-pressure-die-casting-4631/?cHash=709c18f2265df2e4b6d0c04aaf887779 | https://www.giessereilexikon.com/giesserei-lexikon/Encyclopedia/show/druckgiessverfahren-1020/?cHash=709c18f2265df2e4b6d0c04aaf887779
Hexamethylenetetramine | (CH2)6N4, Hardening agent for novolaks (e.g. phenolic resins as binder for shell mold sands). Novolaks would not harden without hexamethylenetetramine; it triggers duroplastic cross-linking. Under the influence of the heat from the molding tools, resin is transformed from the A resole state (meltable), via the B resitole state (plastic) to the C resite state (hardened). In this process, the hexamethylenetetramine breaks down to formaldehyde and ammonia. Additional references:No-bake process | Hexamethylentetramin | (CH2)6N4, Härtungsmittel für Novolake (z. B. Phenolharze als Binder für Maskenformsande). Ohne Hexamethylentetramin würden Novolake nicht aushärten, es bewirkt eine duroplastische Vernetzung. Dabei wandelt sich das Harz unter Wärmeeinwirkung über das Formwerkzeug aus dem A-Resol-Zustand (schmelzbar), über den B-Resitol-Zustand (plastisch) in die C-Resit-Stufe (gehärtet) um. Das Hexamethylentetramin zerfällt dabei in Formaldehyd und Ammoniak. Weiterführende Stichworte:Kaltharzverfahren | https://www.giessereilexikon.com/en/foundry-lexicon/Encyclopedia/show/hexamethylenetetramine-3929/?cHash=e3a466506eed3d4a163a0533633bbc36 | https://www.giessereilexikon.com/giesserei-lexikon/Encyclopedia/show/hexamethylentetramin-314/?cHash=e3a466506eed3d4a163a0533633bbc36
Heuvers’ circle method | A method developed by A. Heuvers that is used to determine and correct casting cross sections which require sufficient feeding via a riser. The theoretical basis for this method is the requirement that the solidificationmodulus (see Casting modulus) of a cross-sectional area has to progressively increase in the direction of the riser in order to achieve a uniform heat gradient.According to Chvorinov’s formula (eq. 1, see also Chvorinov’s rule), the solidification time tE of a casting in the mold is proportional to its square solidificationmodulus M:Eq. 1: tESolidification time in skMetal-, mold-material- und temperature-dependent coefficient (s/cm2)MModulus M = V/A in cmVCasting volume in cm3ASurface area of the casting in cm2nExponent with n = 1.5 to 2.0 The solidificationmodulus M in cm denotes the ratio of the casting volume in cm3 to the heat-dissipating surface area of the casting in cm2. The seal feeding of a casting requires a riser volume having a greater solidification time tE than the casting. Therefore, Heuvers’ simple circle method is a rough approximation to Chvorinov’s rule for level solidification issues.Heuvers’ circle method can be easily understood when looking at the directed solidification of a wedge by means of a riser (Fig. 1). Here, the riser’s task is to enable post-feeding of the casting. In order to do so, it must be correctly dimensioned and positioned. It may only solidify once the casting is already solid, i.e. it should be located at the largest cross section, if possible in the area of the mold joints. Simple dimensioning of the wall thicknesses and risers can then be done by Heuvers’ circle method.Starting at the lowest wall thickness at A1 in Fig. 1, circles touching each other are drawn into the wall cross section, with the areas of these circles increasing up to riser A6 by a constant factor, kH, the so-called Heuvers’ factor. Table 1 contains proven Heuvers’ factors kH for the seal feeding of certain ferrous casting materials during green sand and sand casting. As the factor increases, the seal feeding requirements become higher, meaning that the effective riser length decreases. With a favorably engineered casting, the ratio (A1/A2) of adjacent inscribed circular cross sections should therefore be close to one or slightly greater than one in feed direction.The connection between the riser and the casting, i.e. the gate area, must be designed such that the riser can be removed by spruing, sawing, separating or gas cutting with appropriate ease. An effective riser will exhibit a deep surface cavity and shrink marks upon casting. In addition, the riser height must be sufficient to provide the appropriate pressure head h on the casting as the driving force for feeding. The gate area should therefore also correspond to the nearest circular cross section according to Heuvers, while the sand edge effect should be taken into account as a positive influence (i.e. reducing the cross section). Thus, according to the method described by A. Heuvers, circles are drawn in such a way that they correspond to the casting cross sections resulting from the pattern elevation. The cross sections must be completely filled by the circles and their diameters must progressively increase in the direction of the riser. Drawing in Heuvers’ circles can also be called “circling”. If required, reinforcement allowances are to be added to the casting if the circles no longer fit into the cross sections due to their increasing diameter as can be seen in Fig. 2. These allowances will have to be removed during processing of the casting. Cross sections which prove to be too large based on the method should be reduced or forced to solidify more quickly by applying external chills (denseners). Sand edges at transitions (junctions) in the cross section lead to an accumulation of heat which is the larger, the smaller the rounding radius. This sand edge effect should be taken into account by drawing the fillets at the cross-sectional transitions with a larger assumed radius in estimation of the anticipated heat accumulation, which needs to be tangent to the Heuvers’ circles (Fig. 2). 3-dimensionally, the circles should be regarded as spheres which exhibit a solidificationmodulus that increases as the diameter becomes larger. The drawing should also take into account machining allowances; therefore, it is most convenient to use a pattern elevation as a basis instead of a cross-sectional drawing of the casting.Warm cracking (see Warm crack, Hot crack) on a reinforced cover or plate is shown in Fig. 3a. If the rib thickness is oversized and thesolidification front is growing in the direction of the thermal center against the heat flux in a columnar fashion, warm cracks may occur due to the shrinkage impairment of the mold material in the radii. When redesigning the ribs as shown in Fig. 3b by applying Heuvers’ circle method, the propensity to warm cracking can be reduced. The modulus theory permits a refined mathematical calculation of the solidification behavior and dimensioning of risers for castings. It was primarily developed by Wlodawer for cast steel. | Heuverssche Kreismethode | Eine von A. Heuvers entwickelte Methode zur Bestimmung und Korrektur von Gussteilquerschnitten, die im ausreichenden Maß durch einen Speiser versorgt werden müssen. Die theoretische Grundlage ist die Forderung, dass der Erstarrungsmodul (s. Gussstückmodul) eines Querschnittbereiches zum Speiser hin stetig zunehmen muss, um ein gleichmäßiges Wärmegefälle zu erreichen.Nach der Formel von Chvorinov (Glg.1, siehe auch Chvorinovsche Regel) ist die Erstarrungszeit tE eines Gussstückes in der Form proportional dem Quadrat seines Erstarrungsmoduls M: Glg. 1: tEErstarrungszeit in skmetall-, formstoff- und temperaturabhängiger Koeffizient (s/cm2)MModul M = V/O in cmVGussstückvolumen in cm3OGussstückoberfläche in cm2nExponent mit n = 1,5 bis 2,0 Der Erstarrungsmodul M in cm ist dabei das Verhältnis von Gussstückvolumen in cm3 zu wärmeabführender Gussoberfläche in cm2. Zum Dichtspeisen eines Gussteiles wird ein Speiservolumen mit einer größeren Erstarrungszeit tE als das des Gussteiles benötigt. Somit ist die einfache Heuverssche Kreismethode eine grobe Näherung der Chvorinovschen Regel für ebene Erstarrungsprobleme. Die Heuverssche Kreismethode lässt sich einfach am Beispiel der gelenkten Erstarrung eines Keils durch einen Speiser (Bild 1) erklären. Der Speiser hat dabei die Aufgabe, das Nachspeisen des Gussstückes zu ermöglichen. Dazu muss er richtig bemessen und angeordnet werden. Er darf erst dann erstarren, wenn das Gussstück bereits fest ist, d. h. er soll am dicksten Querschnitt, nach Möglichkeit in der Formteilung, angebracht sein. Eine einfache Wanddicken- und Speiserbemessung ist dann mit der Heuversschen Kreismethode möglich. Ausgehend von der geringsten Wanddicke bei A1 in Bild 1 werden einander berührende Kreise in den Wandquerschnitt eingezeichnet, deren Kreisflächen sich um einen konstanten Faktor kH, den sog. Heuversfaktor, bis zum Speiser A6 vergrößern. Tabelle 1 gibt die für Nassguss und Sandguss zum Dichtspeisen bewährten Heuversfaktoren kH für einige Eisengusswerkstoffe wieder. Mit größer werdendem Faktor nimmt der Aufwand zum Dichtspeisen zu, was bedeutet, dass die wirksame Speisungslänge zugleich abnimmt. Bei einer gießgerechten Konstruktion soll das Verhältnis (A1/A2) jeweils benachbarter einbeschriebener Kreisquerschnitte also nahe bei eins bzw. etwas größer als bei eins in Richtung zur Speisung hin liegen. Die Verbindung zwischen Speiser und Gussstück, der Anschnittquerschnitt, muss so ausgebildet sein, dass der Speiser durch Abschlagen, Sägen, Trennen oder Brennschneiden hinreichend einfach zu entfernen ist. Ein effektiver Speiser zeigt nach dem Guss einen tiefen Außenlunker und Einfallstellen. Zudem muss die Speiserhöhe derart ausgeführt sein, dass eine ausreichende Druckhöhe h zum Gussstück als treibende Kraft zum Speisen verfügbar ist. Der Anschnittquerschnitt sollte daher ebenfalls dem naheliegendstem Heuversschen Kreisquerschnitt entsprechen, wobei jedoch der Sandkanteneffekt als positiver Einfluss (d. h. querschnittsvermindernd) zu berücksichtigen ist. Nach dem von A. Heuvers angegebenen Verfahren werden also Kreise derart eingezeichnet, dass sie den im Modellaufriss ergebenden Gussstückquerschnitten entsprechen. Die Querschnitte müssen durch die Kreise vollständig ausfüllen und deren Durchmesser zum Speiser hin ständig größer werden. Das Einzeichnen der Heuversschen Kreise wird auch „Auskreisen“ genannt. Erforderlichenfalls sind Verstärkungszugaben am Gussstück vorzusehen, wenn die Kreise bei zunehmendem Durchmesser nicht mehr in die Querschnitte passen, wie aus Bild 2 hervor geht. Diese Zugaben müssen durch die Bearbeitung des Gussstücks wieder entfernt werden. Querschnitte, die sich durch die Methode als zu groß ergeben, sollten eingeschnürt oder durch Anlegen von Außenkokillen (Kühleisen) zu einer rascheren Erstarrung gezwungen werden. Sandkanten an Querschnittsübergängen (Knotenpunkten) führen zu einem Wärmestau, der umso größer ist, je kleiner der Abrundungsradius bemessen wird. Dieser Sandkanteneffekt ist zu berücksichtigen, indem man die Hohlkehlen an den Querschnittsübergängen in Abschätzung des zu erwartenden Wärmestaus mit einem angenommenen größeren Radius zeichnet, den die Heuversschen Kreise tangieren müssen (Bild 2). Räumlich gesehen sind die Kreise als Kugeln aufzufassen, deren Erstarrungsmodul mit steigendem Durchmesser zunimmt. In der Zeichnung sind auch die Bearbeitungszugaben zu berücksichtigen; es ist daher am zweckmäßigsten, nicht von einer Gussstückschnittzeichnung, sondern von einem Modellriss auszugehen. Die Warmrissbildung (s. Warmriss, Heißriss) an einem ausgesteiften Deckel oder einer Platte zeigt Bild 3a. Wenn die Rippendicke überdimensioniert ist und die Erstarrungsfront stängelförmig entgegen dem Wärmefluss zur thermischen Mitte hin wächst, können Warmrisse durch die Schwindungsbehinderung des Formstoffs in den Radien auftreten. Durch Umgestaltung der Rippen nach Bild 3b unter Anwendung der Heuversschen Kreismethode kann die Warmrissneigung vermindert werden. Die Modultheorie erlaubt eine verfeinerte mathematische Berechnung des Erstarrungsverhaltens und der Speiserbemessung von Gussstücken. Sie wurde besonders von Wlodawer für Stahlguss entwickelt. | https://www.giessereilexikon.com/en/foundry-lexicon/Encyclopedia/show/heuvers-circle-method-4649/?cHash=8b1a894ab6cde93d18d8ce7070c9b2c7 | https://www.giessereilexikon.com/giesserei-lexikon/Encyclopedia/show/heuverssche-kreismethode-1038/?cHash=8b1a894ab6cde93d18d8ce7070c9b2c7
Heating/cooling unit with bath heater | Device for the automatic regulation of the operating temperature (Mold temperature, Thermal balance) of a metal permanent mold (particularly die casting mold) using a circulating heat transfer fluid. The principle of bath heating is suitable for water operation up to 90°C and oil operation up to 150°C. The construction of the unit is sketched schematically in Fig. 1 (Regloplas AG). The circulating water or heat transfer oil is in direct contact with the atmospheric oxygen. The units have bath heaters, whereby the tank (1) also functions as the expansion tank. Essentially, the construction and way in which units with bath heaters work is as follows: There is a submersible pump (4), usually a centrifugal pump, on a tank (1). The cooler (3) is in the tank and is designed as a spiral shaped cooling coil which the cooling water circulates through and the heat transfer medium flows around. In devices with water, so-called plate heat exchangers are used instead of cooling coils. These heat exchangers have the advantage of a high cooling capacity and relatively small dimensions, although, due to their honeycomb-like structure, they are more sensitive to impurities, meaning that filters must be placed at an earlier stage in the cooling water and temperature control circuit. In devices with indirect cooling, an on/off magnetic valve (5) opens when cooling is required. Special designs may also have continuous regulation valves which, however, are technically more complex and also considerably more expensive. A temperature sensor (9) measures the temperature of the heat transfer medium and passes the value on to the regulator’s input (7). Resistance thermometers of type Pt100 or themocouples of type J (Fe-CuNi) are used as sensors. The level control consists of a float (6) in the tank which operates a switch if the level of the liquid is too low. This switch breaks the pump and heater circuit (protection against dry running). A safety thermostat (11) breaks the heater circuit when the maximum flow temperature in the heater circuit is reached. The control unit contains the control system for the automatic monitoring of the necessary elements such as push-buttons, contactors, the thermal relay for the pump rotor, etc. This also includes the temperature regulator. The regulator is a 3-point regulator with the settings heat, neutral and cool with a PID or PD/PID mechanism. Where semiconductor contactors are used, the circuit breakers or melt safety devices cut off the electricity supply when the component which they protect (e.g. the heater) is overloaded or there is a short circuit. Units with bath heaters are available at a good price and are constructed simply. For water operation, the flow temperature is restricted to 90°C due to the evaporation of the water. For oil units, the maximum recommended flow temperature is 150°C as flammable oil fumes may escape above this temperature. Furthermore, with increasing oxidation of the oil at higher flow temperatures, a strong odor is given off and there is a risk of thermal overloading of the oil due to undefined flow relationships at higher temperatures.Additional references:Pressurized water unitOil temperature controller | Temperiergerät mit Badbeheizung | Gerät zum automatischen Regeln der Betriebstemperatur (Formtemperierung, Wärmebilanz) einer metallischen Dauerform (insbesondere Druckgießform) mit Hilfe einer zirkulierenden Wärmeträgerflüssigkeit. Das Prinzip der Badbeheizung eignet sich für den Wasserbetrieb bis 90 °C und den Ölbetrieb bis 150 °C. Der Geräteaufbau ist schematisch in Bild 1 (Regloplas AG) skizziert. Das umlaufende Wasser oder das Wärmeträgeröl ist in direktem Kontakt mit dem Luftsauerstoff. Die Geräte sind mit Badheizung versehen, wobei der Tank (1) gleichzeitig als Ausgleichsgefäß dient. Grundsätzlich ist der Aufbau und die Wirkungsweise von Geräten mit Badheizung wie folgt: Auf einem Tank (1) befindet sich eine Tauchpumpe (4), in der Regel eine Kreiselpumpe. Der Kühler (3) befindet sich im Tank und ist als spiralförmige Kühlschlange ausgebildet, durch die das Kühlwasser zirkuliert und die vom Wärmeträger umströmt wird. Anstelle von Kühlschlangen werden bei Geräten mit Wasser als Wärmeträger sogenannte Plattenwärmetauscher eingesetzt. Diese Wärmetauscher bieten den Vorteil einer hohen Kühlleistung bei gleichzeitig relativ kleinen Abmessungen, sind jedoch aufgrund der wabenförmigen Bauweise empfindlicher gegenüber Verunreinigungen, weshalb Schmutzfilter im Kühlwasser- und Temperierkreislauf vorgeschaltet werden müssen. Bei Geräten mit indirekter Kühlung öffnet ein Ein-/Aus-Magnetventil (5), wenn eine Kühlung erforderlich ist. Für Spezialausführungen können auch stetige Regelventile eingesetzt werden, die abgesehen vom größeren regeltechnischen Aufwand aber auch erheblich teurer sind. Ein Temperaturfühler (9) misst die Temperatur des Wärmeträgers und gibt den Wert an den Eingang des Reglers (7) weiter. Als Fühler werden Widerstandsthermometer vom Typ Pt100 oder Thermoelemente des Typs J (Fe-CuNi) verwendet. Die Niveaukontrolle besteht aus einem im Tank befindlichen Schwimmer (6), der bei zu tiefem Flüssigkeitsstand einen Schalter betätigt. Dieser Schalter unterbricht den Pumpen- und Heizstromkreis (Trockenlaufschutz). Ein Sicherheitsthermostat (11) unterbricht bei Erreichen der maximalen Vorlauftemperatur den Heizstromkreis. Das Steuerteil enthält die für die Steuerung und automatische Überwachung der notwendigen Elemente wie Drucktaster, Schütze, Thermorelais für den Pumpenrotor usw. Dazu gehört auch der Temperaturregler. Beim Regler handelt es sich um einen 3-Punkt-Regler mit den Stellungen Heizen-Neutral-Kühlen mit PID- oder PD/PID-Verhalten. Die Sicherungsautomaten bzw. Schmelzsicherungen beim Einsatz von Halbleiterschützen unterbrechen bei Überlastung oder Kurzschluss des zu schützenden Bauteiles (z. B. der Heizung) die Stromzufuhr. Geräte mit Badheizung zeichnen sich durch einen günstigen Preis und die einfache Bauweise aus. Bei Wasserbetrieb ist aufgrund der Verdampfung des Wassers die Vorlauftemperatur auf 90 °C begrenzt. Bei Ölgeräten beträgt die maximale empfohlene Vorlauftemperatur 150 °C, da darüber brennbare Öldämpfe entweichen können. Zudem ist mit einer zunehmenden Oxidation des Öls bei höheren Vorlauftemperaturen mit starker Geruchsbildung zu rechnen und es besteht die Gefahr der thermischen Überlastung des Öls wegen undefinierter Strömungsverhältnisse bei höheren Temperaturen.Weiterführende Stichworte:Druckwassergerät | https://www.giessereilexikon.com/en/foundry-lexicon/Encyclopedia/show/heatingcooling-unit-with-bath-heater-4316/?cHash=ea641c9aa36f7876706ef0e25aaaa55d | https://www.giessereilexikon.com/giesserei-lexikon/Encyclopedia/show/temperiergeraet-mit-badbeheizung-704/?cHash=ea641c9aa36f7876706ef0e25aaaa55d
Heat-resistant | Resistant at high temperatures and against scaling.This term should only be used for metal materials, regarding ceramic or mineral substances which are resistant to high temperatures, the correct term would be refractory. For example, a heat-resisting steel is one which is suitable for use at high or highest temperatures and exhibits high scaling resistance. Cast steel can be heat-resistant for operating temperatures of between 300 and 600°C and highly heat-resistant for temperatures above 600°C. | Hitzebeständig | Beständig bei hohen Temperaturen und gegen Zunderbildung (Zundern).Dieser Begriff sollte nur bei metallischen Werkstoffen angewendet werden, bei keramischen oder mineralischen Stoffen, die bei hohen Temperaturen beständig sind, wird der Begriff feuerfest benutzt. So ist beispielsweise ein hitzebeständiger Stahl ein zur Verwendung bei hohen und höchsten Temperaturen geeigneter Stahl mit hoher Zunderbeständigkeit. Hitzebeständiger Stahlguss wird für Temperaturen über 600 °C verwendet während für Betriebstemperaturen zwischen 300 und 600 °C der sogenannte „wärmebeständige Stahlguss“ eingesetzt wird. | https://www.giessereilexikon.com/en/foundry-lexicon/Encyclopedia/show/heat-resistant-4715/?cHash=baf6d8508491abd153aad202be7c3d73 | https://www.giessereilexikon.com/giesserei-lexikon/Encyclopedia/show/hitzebestaendig-1104/?cHash=baf6d8508491abd153aad202be7c3d73
Heating/cooling unit | Mold temperature control is used to heat the form to the operating temperature and maintain this temperature, ensure the uniform high quality of the castings, optimize the cycle time and increase the lifetime of the die casting mold. These tasks are taken on by “heating/cooling units” (also called “temperature controllers”), whereby these terms are understood to means all apparatus which brings a connected consumer to the production temperature by heating or circulating a liquid medium and keeps its temperature constant by heating or cooling. The mold temperature is crucial for heat to dissipate from the melt and for the mold filling and solidification of the casting. One of the main sources of defects in die casting is a mold temperature which is not optimum for the casting technique. Types of heating/cooling units: A distinction is made between heating/cooling units which operate with water or heat transfer oil. The devices which use water usually have a a maximum flow temperature of 90°C or 180°C if it is a pressurized water unit. A maximum flow temperature of up to 350°C can be reached with oil units. Further distinctions are: - Heating/cooling units with a bath heater - Heating/cooling units with a forced circulation system: oil temperature controller, pressurized water unit - Heating/cooling units with direct or indirect cooling - Single-circuit or multi-circuit units Principle: The basic principle is described in Fig. 1. The heat transfer medium is transported from the tank with a built-in cooler and a heater to the die casting mold by a pump and then flows back into the tank. A temperature sensor measures the temperature in the medium and passes the value on to the control system. This regulates the temperature of the heat transfer medium and therefore, indirectly, the temperature of the die casting mold. If the temperature in the mold increases above the set value on the regulator, a magnetic valve which is controlled by the regulator opens the cold water circuit until the temperature of the heat transfer liquid and therefore the mold temperature has reached the set value again. If the mold temperature is too low, the heater is turned on in the same way as the cooler. Oil temperature controllers are available which are usually equipped for flow temperatures of up to 300°C; specially designed units can create maximum flow temperatures of up to 350°C. Examples of such heating/cooling units are shown in Fig. 2 (Robamat Automatisierungstechnik GmbH) and Fig. 3. (Regloplas AG) Today, modern units are equipped with the standard bus interfaces for communication with the die casting machines and can therefore easily be integrated into the process and complete automated system. The high-performance multiple zone temperature control unit type 2511, Fig. 4 (Robamat Automatisierungstechnik GmbH) was developed for multiple zone temperature control of up to 80 independent circuits. This sophisticated temperature control system significantly reduces the cycle time and together with a contour close channel system in combination with optimized spraying it improves the product quality a lot as you can see in the video (Robamat Automatisierungstechnik GmbH). The quick and reliable leakage control < 100 ml allows a safe production. Additional references:Thermal balance More videos on Foundry-Skills | Temperiergerät | Die Formtemperierung dient dem Aufheizen und Halten der Form auf Betriebstemperatur, der Sicherung einer gleichmäßig hohen Qualität der Druckgussteile, der Optimierung der Zykluszeit und der Standzeitverlängerung der Druckgießform. Diese Aufgaben werden von "Temperiergeräten" oder "Heiz-/Kühlgeräten" übernommen, wobei unter diesen Begriffen alle jene Apparate verstanden werden, welche einen angeschlossenen Verbraucher durch Heizen oder Umwälzen eines flüssigen Mediums auf Produktionstemperatur bringen und diese durch Heizen oder Kühlen konstant halten. Die Formtemperatur ist von entscheidender Bedeutung für den Wärmeabfluss aus der Schmelze sowie für die Formfüllung und Erstarrung des Druckgussteils. Eine der primären Fehlerquellen beim Druckgießen ist eine gießtechnisch nicht optimale Formtemperatur.Einteilung der Temperiergeräte: Man unterscheidet Temperiergeräte für Betrieb mit Wasser oder Wärmeträgeröl. Die Geräte für den Wasserbetrieb haben in der Regel eine maximale Vorlauftemperatur von 90 °C bzw. von 180 °C, wenn es sich um Druckwassergerät handelt. Bei Ölgeräten kann eine maximale Vorlauftemperatur von bis zu 350 °C erreicht werden. Weitere Unterscheidungskriterien sind: - Temperiergeräte mit Badbeheizung - Temperiereräte mit Zwanglaufsystem: Öltemperiergerät, Druckwassergerät - Temperiergeräte mit direkter oder indirekter Kühlung - Einkreis- oder Mehrkreisgeräte Prinzip: Das grundsätzliche Prinzip ist in Bild 1 beschrieben. Der Wärmeträger wird dazu aus einem Tank mit einem eingebauten Kühler und einer Heizung von einer Pumpe zur Druckgießform gefördert und fließt dann wieder in den Tank zurück. Ein Temperaturfühler misst dabei die Temperatur im Medium und übergibt den Wert an die Steuerung. Diese regelt die Temperatur des Wärmeträgers und damit indirekt die Temperatur der Druckgießform. Steigt in der Form die Temperatur an und über einen am Regler eingestellten Sollwert, so öffnet ein vom Regler angesteuertes Magnetventil den Kühlwasserkreislauf so lange, bis die Temperatur des Wärmeträgers und damit die Formtemperatur wieder den Sollwert erreicht hat. Ist die Formtemperatur zu niedrig, so wird in Analogie zum Kühlen die Heizung eingeschaltet. Es werden Öl-Temperiergeräte angeboten, die in der Regel für Vorlauftemperaturen bis zu 300 °C ausgerüstet sind, in Sonderausführung werden Geräte mit maximalen Vorlauftemperaturen bis zu 350 °C erzeugt, beispielhaft sind solche Temperiergeräte in Bild 2 (Robamat Automatisierungstechnik GmbH) und Bild 3 (Regloplas AG) ersichtlich. Moderne Geräte verfügen heute über die gängigen Bus-Schnittstellen zur Kommunikation mit den Druckgießmaschinen und lassen sich somit einfach in den Prozess und die Gesamtautomatisierung integrieren. Das Hochleistungs-Mehrzonentemperiergerät Type 2511, Bild 4 und das Video (Robamat Automatisierungstechnik GmbH) wurde entwickelt um den thermischen Haushalt von bis zu 80 Kreisen individuell steuern und kontrollieren zu können. Das fortschrittliche Temperierkonzept verkürzt die Zykluszeiten massiv und verbessert dabei in Kombination mit konturnahen Kühlkanälen und angepasstem Sprühkonzept die Bauteilqualität. Die integrierte Leckagen-Überwachung < 100 ml bietet dem Nutzer größtmögliche Sicherheit während der Produktion. Weitere Videos auf Foundry-Skills | https://www.giessereilexikon.com/en/foundry-lexicon/Encyclopedia/show/heatingcooling-unit-4315/?cHash=07da8b8f60ffac3ab1c22223b9eaeb26 | https://www.giessereilexikon.com/giesserei-lexikon/Encyclopedia/show/temperiergeraet-703/?cHash=07da8b8f60ffac3ab1c22223b9eaeb26
Heat of solidification | Heat released during solidification (crystallization heat), which must be added for the reverse reaction, i.e. for melting in the form of melting heat (latent heat). Due to the energy conservation principle, the amount of released energy is equal to the amount of energy required for melting of the material. | Erstarrungswärme | Bei der Erstarrung frei werdende Wärme (Kristallisationswärme), die umgekehrt beim Schmelzen wieder als Schmelzwärme (latente Wärme) zugeführt werden muss. Auf Grund des Energieerhaltungssatzes ist die freiwerdende Energie gleich groß wie die für das Schmelzen des Stoffes aufzuwendende Energie. | https://www.giessereilexikon.com/en/foundry-lexicon/Encyclopedia/show/heat-of-solidification-3836/?cHash=63d318265422866a44b81493eb2874bd | https://www.giessereilexikon.com/giesserei-lexikon/Encyclopedia/show/erstarrungswaerme-221/?cHash=63d318265422866a44b81493eb2874bd
Heat treatment | Process for obtaining specific improved material properties through exposure to heat, cooling or, quenching (e.g. hardening, tempering and quenching, bainitizing, surface layer hardening, etc.). Moreover, with heat treatment it is possible to induce changes in the composition of the individual alloy components of the casting (e.g. C or N content). The concept of “heat treatment” generally applies for all metal materials. Consequently, hardening also referred to as age hardening, e.g. of an aluminum alloy, is also classified as heat treatment process, however, DIN EN 10052 particularly applies for steel materials. For heat treatment of the iron-carbon alloys, the iron-carbon phase diagram specifies the temperatures that must be complied with during treatment.Figure 1 illustrates the temperature-time curves (see also TTT diagram) for the most important heat treatment methods for cast iron;Figure 2 gives an overview of heat treatment methods for steel. With classic heat treatment of steel, the following objectives are achieved by means of the respective treatment processes:Change in strength:Hardening / tempering and quenching; normalize annealling; softening annealing; recrystallization annealingImprovement of toughness:Tempering and quenching; normalize annealing; recrystallization annealingElimination of strain hardening: Recrystallization annealing; normalize annealingReduction of internal stresses: Stress relief annealingReduction of crystallization:Homogenization annealingImprovement of machinability: Coarse grain annealing (Csoftening annealing (C>0.4%)Additional references:Heat treatment of hardenable aluminum alloysSolidification mechanisms More videos on Foundry-Skills | Wärmebehandlung | Verfahren zur Erzielung bestimmter, besserer Werkstoffeigenschaften mittels Temperatureinwirkung, gesteuerter Abkühlung oder Abschreckung (z. B. Härten, Vergüten, Bainitisieren, Randschichtenhärten usw.). Außerdem können Änderungen der Zusammensetzung der einzelnen Legierungsbestandteile des Gussstücks (z. B. des C- oder N-Gehaltes) herbeigeführet werden. Der Begriff der „Wärmebehandlung“ gilt im Prinzip für alle metallischen Werkstoffe. Eine Ausscheidungshärtung bzw. Aushärtung von z. B. einer Aluminium-Legierung fällt demnach ebenfalls unter den Begriff der Wärmebehandlung, die DIN EN 10052 gilt aber speziell für Stahlwerkstoffe. Für die Wärmebehandlung der Eisen-Kohlenstoff-Legierungen gibt das Eisen-Kohlenstoff-Zustandsdiagramm Auskunft über die bei der Behandlung einzuhaltenden Temperaturen.Bild 1 zeigt Temperatur-Zeit-Kurven (siehe auch ZTU-Schaubild) für die wichtigsten Wärmebehandlungen des Gusseisens,Bild 2 eine Übersicht der Wärmebehandlungsverfahren bei Stahl. Bei der klassischen Wärmebehandlung von Stahl werden folgende Ziele durch die entsprechenden Wärmebehandlungsverfahren erreicht:Festigkeitsänderung:Härten/Vergüten; Normalglühen; Weichglühen; RekristallisationsglühenZähigkeitsverbesserung:Vergüten; Normalglühen; RekristallisationsglühenBeseitigung einer Kaltverfestigung: Rekristallisationsglühen; NormalglühenVerringerung der Eigenspannungen: SpannungsarmglühenVerringerung von Kristallseigerungen: DiffusionsglühenVerbesserung der Spanbarkeit: Grobkornglühen (C<0,4%); Weichglühen (C>0,4%)Weiterführende Stichworte:Wärmebehandlung von aushärtbaren Aluminium-LegierungenVerfestigungsmechanismen Weitere Videos auf Foundry-Skills | https://www.giessereilexikon.com/en/foundry-lexicon/Encyclopedia/show/heat-treatment-4148/?cHash=923c60fbc945cb61c0710f8c44016a4e | https://www.giessereilexikon.com/giesserei-lexikon/Encyclopedia/show/waermebehandlung-534/?cHash=923c60fbc945cb61c0710f8c44016a4e
Heat treatment of hardenable aluminum casting alloys | Upon casting, the property profile of most aluminum (Al) casting alloys can be modified by heat treatment in a targeted manner. This applies to both sand and gravity die casting alloys and also to some pressure die casting alloys (in particular ductile die casting alloys). However, parts produced by conventional pressure die casting (without the use of a vacuum) are subject to limitations regarding solution annealing due to the blister effect caused by excessive temperatures. In many cases, the potential of hardenable alloys is not fully utilized or parameters are defined unfavorably or even incorrectly due to a lack of knowledge regarding the diversity of heat treatment options (see Fig. 1 und Table 1). The selection of the type of heat treatment and its parameters must be based on the alloy type, the manufacturing process, the intended purpose and production-related boundary conditions. Generally, the application of heat treatment always involves an increase in costs and time needed. This article exemplifies methods for reducing both heat treatment costs and time requirements and gives an overview of how to optimize the heat treatment process and the resulting property profile in a targeted manner with a view to the intended use of a given casting.Mechanism of precipitation hardening In comparison to wrought Al alloys, Al casting alloys for the production of castings are characterized by their high content of alloy elements, their prevailing high proportion of eutecticstructure and their good castability. What is essential for the behavior under mechanical stresses are the defects, in particular dislocations, present in the crystal lattice. When subjected to mechanical stresses in the crystal lattice, these can easily move, unless they are impeded by other lattice defects. In order to increase strength, the hindering of dislocation movements is specifically utilized. However, particle strengthening or targeted precipitation hardening (also Hardening) can only be applied to those alloy systems which meet the required metallurgical requirements [1, 2, 3]. Hardenable aluminum casting alloys in particular include the alloy systems AlCu, AlCuMg, AlSiMg, AlMgSi, AlSiCu and AlZnMg. The classic T6 heat treatment, the normal version of a hardening process, comprises the steps of solution annealing – quenching – artificial aging, while special hardening methods can be used to obtain a particular property portfolio (Fig. 2).Optimized solution annealing time The prerequisite for the precipitation of particles in hardenable Al casting alloys is the presence of a highly supersaturated solid solution. This is mainly achieved by quickly quenching the casting after solution annealing which should be carried out at a temperature which is as high as possible. The solution annealing temperature and quenching rate or artificial aging temperature and time can be derived from time-temperature-transformation (TTT) diagrams (see Fig. 3). Unfortunately, literature provides TTT diagrams for only a few alloys [4], which are mainly only recorded isothermally and not continuously. If solution annealing is not possible for particular reasons (e.g. risk of blisters), the components must be quenched from casting heat as quickly as possible. This applies for pressure die castings and gravity die castings and is done to obtain a fraction of supersaturated solid solution that is as high as possible. During solution annealing of Al-Si-(Cu-Mg) alloys, eutectic silicon (Si) is also incorporated in a spheroidal pattern, resulting in lower notch stresses around the incorporated particles under external loads and therefore increased ductility. As the diffusion rate rises with increasing temperature, it is possible to reduce the solution annealing time for low or medium wall thicknesses (5 to 16mm) without causing strength losses. In order to optimize solution annealing time, the incorporation should be monitored over time and analyzed by means of metallographic and image analysis methods of component specimens (Fig. 4). Based on the results of Si incorporation in Fig. 4, the solution annealing time for a casting segment made of Al Si7Mg0.3 alloy could be reduced from 6 to 4 hours for a medium-sized foundry. This resulted in a 25% reduction in batch cycle times so that four instead of the previous three heat treatments were able to be carried out per day and furnace. When extrapolated for the year, this meant an additional throughput of 50,000 castings. In addition, approx. 550,000 kWh of electric energy can now be saved compared to the heat treatment used previously [5]. The hardeningpattern and the resulting characteristic strength curves for various artificial aging temperatures and times for the alloy Al Si7Mg0.3KT6 are shown in Fig. 5. Optimization of aging time and temperature Most artificial aging processes take very long from a production-related and economic point of view. When increasing the aging temperature, its duration can be reduced. However, it is important to take into account that the max. obtainable strength decreases since a portion of the alloy elements remain dissolved in the solid solution at higher temperatures and the precipitation sequences can change (Fig. 6). In this context, determining the mechanical properties by means of aged specimens is absolutely necessary. To components manufactured by pressure or gravity die casting and made of alloys of the type Al-Si-Cu (e.g. VDS 226: Al Si9Cu3(Fe) or VDS 225: Al Si6Cu4) belonging to the group of self-hardening alloys, solution annealing should and must not be applied due to gas porosity; artificial aging is, however, possible [6, 7]. As the alloys are present in a meta-stable state due to the rapid solidification, hardening is significantly accelerated by the input of thermal energy and higher values can be reached than with self-hardening (Fig. 7). The level of supersaturation mainly depends on the demolding temperature and the subsequent cooling rate. Therefore, the effect is better when the casting is immersed in cold water immediately after removal from the casting tool. For example, the aging of a die-cast Al Si9Cu3(Fe) at room temperature takes approx. 4 to 8 days. At a Rp0.2 of 210 MPa, artificial aging at 200°Cimmediately after casting results in higher strength values already being obtained after 1.5 hours. Measurements of thermal capacity (DSC) and analyses by means of high-resolution electron microscopy (HRTEM) are useful for determining and interpreting the precipitation sequence (Fig. 8, Fig. 9). This optimization can be used to obtain improved component properties. Enhancement of mechanical properties of the alloy Al Si9Cu3(Fe) (alloy 226) by means of a combination of natural and artificial aging Some self-hardening alloys form rather finely dispersed, small, coherent precipitations at low temperatures and fewer but larger, incoherent particles at higher aging temperatures. A combination of both types of precipitation can produce optimum strength values in the casting [8]. The yield strength curves as a function of subsequent artificial aging temperatures for die-cast specimens made of Al Si9Cu3(Fe) alloy and subjected to previous complete natural aging are shown in Fig. 10. This diagram is to be interpreted as follows: when pure natural aging is applied, the property field of the alloy Al Si9Cu3(Fe) is defined by the T1 field. Pure T5 treatment creates an additional property field, resulting in significantly higher strengths. Targeted combination of T1 and T5 aging extends this strength range even considerably further, with the maxima at high temperatures (200 to 240°C) being able to be achieved with very short aging times (< 1h). The structure is thermally stabilized and dimensional variations or distortion no longer occur under the application temperatures present during subsequent operation; in addition, elongation is maintained at a higher level [9, 10]. Based on the results and the obtained high strength values, it was possible to design a crankcase with a lower wall thickness and achieve a reduction in weight by 10% compared to the original component. Thanks to the weight advantage and the more uniform strength properties, the costs of the component could be maintained despite short, yet additional heat treatment. Targeted heat treatment for optimizing the properties of an Al Si12CuNiMg piston casting alloy The alloy Al Si12CuNiMg is a member of the group of artificially aged alloys which is why the standard EN 1706 does not provide any values for the as-cast condition but only for a T5 and T6 treatment. The solution annealing time of 5 to 10h at 525°C and the artificial aging times of 7 to 12h at 165 to 185°C indicated in literature are relatively long for practice application, therefore, the following discussion will focus on T5 aging and its optimization [11, 12]. Already since the mid 1960s, it has been known that intermediate storage at room temperature can sometimes result in a finer distribution of precipitates than with direct artificial aging immediately after casting [13, 14, 15]. This effect can be explained by the nucleation of precipitations at the GPI zones formed during intermediate storage. Thus, the distribution of precipitates upon artificial aging is the finer, the higher the density of GPI zones. However, these zones only grow as long as there are vacancy defects available. Premature annihilation of these vacancies can be prevented by adding elements such as copper and magnesium which exhibit strong interaction with vacancies. This results in the formation of a greater number of GPI zones above the critical nulceus radius [16]. Fig. 11 shows the very finely (diameter of 5 to 10nm) and homogeneously distributed GPI zones created upon complete natural aging. This deliberately initiated, high precipitation density leads to an increase in strength which is mainly due to stress fields (coherency stresses) created by lattice distortions. Some alloy manufacturers recommend a shortened T5 heat treatment at 225°Cfor a duration of 3 hours. However, this variant is often not at all useful as overaging processes already begin to occur and there is a loss of surface hardness. In practice, the use of temperatures greater than 235°C is not eligible for process-related reasons as the strength maxima are reached very quickly and are passed. Due to the long response times of industrial furnaces and the sometimes varying times of manual activities such as charging and removal, reproducible mechanical properties cannot be obtained at temperatures of 250°C or more. A short delay in removal would already result in a dramatic decrease in strength and hardness values. The optimized heat treatment version is characterized by a rapid and immediate increase in hardness occurring after an artificial aging period of approx. 45 min at 235°C, with the subsequent decrease in hardness being rather moderate. The pattern of artificial aging is illustrated as a Rp0.2-hardness diagram in Fig. 12. However, series castings need to be removed from the furnace relatively precisely one hour after insertion. This time already includes heat-up and through-heating of the castings. This results in the combination of a Rp0.2 of more than 280 MPa with a hardness of HB 135. Compared to the recommended times for T5 heat treatment, it was possible to achieve a considerable reduction in time and costs, with the minimum values indicated by the standard EN 1706 for the surface hardness, 0.2% yield strength and tensile strength of AC-48000 significantly exceeded.Literature references: 1 Altenpohl D., Aluminium von innen betrachtet, Aluminium-Verlag, Düsseldorf 1979. 2 Geier G., Rockenschaub H., Pabel T., Variation of the precipitation mechanisms for high pressure die casting alloy Al Si9Cu3(Fe), Gießereiforschung 58 (2006), no. 3, p. 2-18. 3 Aluminium-Taschenbuch, Band 2, Aluminium Verlag, Düsseldorf 1999, 15th edition. 4 Zschech E., Metallkundliche Prozesse bei der Wärmebehandlung aushärtbarer Aluminiumlegierungen, Härterei-Technische Mitteilungen 51 (1996), no. 3, p. 137-144. 5 Dambauer G. et al., Optimierung der Wärmebehandlungsparameter der Legierung EN AC-Al Si7Mg0,x, Gießerei-Rundschau 53 (2006), no. 3/4, p. 50-56. 6 Rockenschaub H. et al., Beschleunigung der Auslagerungsvorgänge der Druckgusslegierung Al Si9Cu3(Fe) bei gleichzeitiger Erhöhung der mechanischen Eigenschaften – Teil 1, Druckguss-Praxis, 3/2005, p. 95-104. 7 Rockenschaub H. et al., Beschleunigung der Auslagerungsvorgänge der Druckgusslegierung Al Si9Cu3(Fe) – Teil 2, Druckguss-Praxis, 4/2005, p. 137-146. 8 Kelly A. et al., Precipitation Hardening, Progress in Materials Science, Vol. 10, no. 3, Pergamon Press, 1963. 9 Pabel T., Rockenschaub H., Geier G., Improved mechanical properties of the high pressure die casting alloy Al Si9Cu3(Fe), International Journal of Materials Research, 98 (2007), no. 6, p. 216-220. 10 Rockenschaub H. et al., Neue Wärmebehandlung für beste mechanische Eigenschaften im Aluminium-Druckguss, Giesserei 93 (2006) no. 7, p. 20-33. 11 Rockenschaub H. et al., Charakterisierung der Kolbengusslegierung AlSi12CuNiMg - Teil 1, Gießerei-Praxis 2008, no. 1-2, p. 13-25. 12 Rockenschaub H. et al., Charakterisierung der Kolbengusslegierung AlSi12CuNiMg - Teil 2, Gießerei-Praxis 2008, no. 3, p. 68-78. 13 Holl H. A., Journal of the Institute of Metals 93 (1965), p. 364 et seq. 14 Lorimer G.W. et al., Acta Metallurgica 14 (1966), p. 1009 et seq. 15 Pashley D.W. et al., Philosophic Magazine 16 (1967), p. 51 et seq. 16 Guo Z., Sha W., Quantification of precipitate fraction in Al-Si-Cu alloys, Materials Science Engineering A 392 (2005), p. 449-452. | Wärmebehandlung von aushärtbaren Aluminium-Legierungen | Die meisten Aluminium (Al)-Gusslegierungen können nach dem Abguss durch eine Wärmebehandlung gezielt in ihrem Eigenschaftsprofil verändert werden. Dies gilt sowohl für die Sand- und Kokillengusslegierungen aber auch für einige Druckgusslegierungen (insbesondere die duktilen Druckgusslegierungen). Für die im konventionellen Druckgießverfahren (ohne Vakuumunterstützung) produzierten Teile gelten jedoch hinsichtlich des Lösungsglühens einige Restriktionen aufgrund des Blistereffekts bei Verwendung zu hoher Temperaturen. In vielen Fällen wird das in den aushärtbaren Legierungen steckende Potential aus mangelnder Kenntnis über die Vielfalt der WBH-Varianten (siehe Bild 1 und Tabelle 1) nicht voll ausgenutzt bzw. die Parameter ungünstig oder mitunter sogar falsch gewählt. Die Wahl der Art der Wärmebehandlung und deren Parameter haben entsprechend dem Legierungstyp, dem Herstellungsverfahren, dem späteren Verwendungszweck und den produktionsbedingten Rahmenbedingungen zu erfolgen. Grundsätzlich beinhaltet die Durchführung einer Wärmebehandlung immer einen erhöhten Kosten- als auch Zeitaufwand. In diesem Beitrag werden beispielhaft einige Methoden zur Verringerung der Wärmebehandlungskosten und zugleich des Zeitaufwandes vorgestellt bzw. ein Überblick gegeben, wie der Wärmebehandlungsprozess und das daraus resultierende Eigenschaftsprofil gezielt in Bezug auf den späteren Verwendungszweck des Gussteiles optimiert werden können.Mechanismus der Ausscheidungshärtung Die Al-Gusslegierungen zur Herstellung von Formgussteilen sind im Vergleich zu den Al-Knetlegierungen durch ihre hohen Gehalte an Legierungselementen, ihren überwiegend hohen Anteile an eutektischemGefüge und die gute Gießbarkeit gekennzeichnet. Maßgeblich für das Verhalten bei mechanischer Beanspruchung sind die im Kristallgitter vorhandenen Störungen, insbesondere die Versetzungen. Diese sind unter der Wirkung von mechanischen Spannungen im Kristallgitter leicht beweglich, wenn sie nicht durch andere Gitterstörungen behindert werden. Zur Festigkeitssteigerung wird daher die Behinderung der Versetzungsbewegung gezielt genutzt. Die Teilchenverfestigung bzw. das gezielte Ausscheidungshärten (auch Aushärtung) kann aber nur bei solchen Legierungssystemen genutzt werden, die die dazu notwendigen metallkundlichen Voraussetzungen aufweisen [1, 2, 3]. Aushärtbar sind bei den Al-Gusslegierungen insbesondere die Legierungssysteme AlCu, AlCuMg, AlSiMg, AlMgSi, AlSiCu und AlZnMg. Die klassische T6-Wärmebehandlung, der Normalfall des Aushärtens, besteht aus den Prozessschritten Lösungsglühen - Abschrecken - Warmauslagern, wobei sich durch die Sonderfälle des Aushärtens ein bestimmtes Eigenschaftsportfolio einstellen lässt (Bild 2).Optimierte Lösungsglühdauer Die Voraussetzung für die Ausscheidung von Teilchen in aushärtbaren Al-Gusslegierungen ist das Vorliegen eines stark übersättigten Mischkristalls. Dies geschieht vor allem dadurch, dass nach dem Lösungsglühen, das bei möglichst hoher Temperatur zu erfolgen hat, die Gussteile schnell abgeschreckt werden. Aus Zeit-Temperatur-Umwandlungs- (ZTU--) Diagrammen (siehe Bild 3) könnten die Lösungsglühtemperatur und die Abschreckgeschwindigkeit bzw. Warmauslagerungstemperatur und -dauer entnommen werden. Leider existieren in der Literatur nur für wenige Legierungen ZTU-Schaubilder [4], die überwiegend nur isothermisch und nicht kontinuierlich aufgenommen wurden. Kann aus bestimmten Gründen (z. B. Blistergefahr) keine Lösungsglühung vorgenommen werden, so gilt es, die Bauteile so schnell wie möglich aus der Gießhitze abzuschrecken. Dies gilt z.B. für Druckgussteile und Kokillengussteile, um dadurch noch einen möglichst hohen Anteil an übersättigtem Mischkristall zu erhalten. Beim Lösungsglühen wird bei Al-Si-(Cu-Mg)-Legierungen auch das eutektische Silizium (Si) rundlich eingeformt, wodurch bei äußerer Belastung eine geringere Kerbspannung um die eingeformten Partikel vorliegt und somit die Duktilität ansteigt. Da die Diffusionsgeschwindigkeit mit steigender Temperatur zunimmt ist es möglich, die Lösungsglühdauer bei geringen und mittleren Wanddicken (5 bis 16 mm) zu reduzieren, ohne dass dadurch ein Festigkeitsverlust auftritt. Zur Optimierung der Lösungsglühdauer empfiehlt es sich daher, die Einformung über die Zeit zu beobachten und mittels metallografischer und bildanalytischer Methoden an Bauteilproben auszuwerten (Bild 4). Aufgrund der Ergebnisse der Si-Einformung in Bild 4 konnte für einen mittelständischen Gießer die Lösungsglühdauer für ein Gussteilsegment aus der Legierung Al Si7Mg0,3 von 6 auf 4 Stunden verringert werden. Die Durchlaufzeit der Lose wurde dadurch um 25 % verkürzt und es konnten pro Tag und Ofen vier anstatt wie bisher drei Wärmebehandlungen durchgeführt werden. Auf das gesamte Jahr ergibt sich ein zusätzlicher Durchsatz von 50.000 Gussteilen. Im Vergleich zur bisher üblichen Wärmebehandlung können somit ca. 550.000 kWh an Strom eingespart werden. [5]. Der Verlauf der Aushärtung und die sich dadurch ergebenden charakteristischen Festigkeitsverläufe bei unterschiedlichen Warmauslagerungstempertaturen und – dauern für die Legierung Al Si7Mg0,3KT6 sind schematisch in Bild 5 ersichtlich. Optimierung der Auslagerungsdauer und -temperatur Die meisten Warmauslagerungen dauern aus fertigungstechnischer und wirtschaftlicher Sicht sehr lang. Durch Erhöhung der Auslagerungstemperatur kann die Zeitdauer verringert werden. Es gilt aber zu berücksichtigen, dass die max. erreichbare Festigkeit abnimmt, da ein Teil der Legierungselemente bei höheren Temperaturen im Mischkristall gelöst bleibt und sich auch die Ausscheidungssequenzen verändern können (Bild 6). Die Bestimmung der mechanischen Eigenschaften an den ausgelagerten Proben ist dabei unumgänglich. Für im Druckgieß- oder Kokillengießverfahren hergestellte Bauteile aus den Legierungen vom Typ Al-Si-Cu (z.B. VDS 226: Al Si9Cu3(Fe) oder VDS 225: Al Si6Cu4), die der Gruppe der selbstaushärtenden Legierungen zugeordnet werden können, kann bzw. muss aufgrund der Gasporosität das Lösungsglühen entfallen, eine Warmauslagerung kann aber durchgeführt werden [6, 7]. Da die Legierungen aufgrund der raschen Erstarrung in einem metastabilen Zustand vorliegen, wird das Aushärten durch Zuführung thermischer Energie signifikant beschleunigt und auch höhere Werte als bei der Selbstaushärtung erzielt (Bild 7). Der Grad der Übersättigung hängt dabei vor allem von der Entformungstemperatur und der anschließenden Abkühlungsgeschwindigkeit ab. Die Wirkung ist daher besser, wenn die Gussstücke nach der Entnahme aus dem Gießwerkzeug sofort in kaltes Wasser getaucht werden. So dauert die Auslagerung bei Raumtemperatur bei einer druckgegossenen Al Si9Cu3(Fe) ca. 4 bis 8 Tage. Die Warmauslagerung bei 200 °C unmittelbar nach dem Guss führt mit einer Rp0,2 von 210 MPa bereits nach 1,5 Stunden zu höheren Festigkeitswerten. Zur Bestimmung und Interpretation der Ausscheidungssequenz sind Messungen der Wärmekapazität (DSC) und hochauflösende, elektronenmikroskopische Untersuchungen (HRTEM) hilfreich (Bild 8, Bild 9). Diese Optimierung kann dazu benutzt werden, um verbesserte Bauteileigenschaften zu erzielen. Erhöhung der mechanischen Eigenschaften durch Kombination von Kalt- mit Warmauslagerung der Legierung Al Si9Cu3(Fe) (Legierung 226) Bei einigen selbstaushärtenden Legierungen bilden sich bei niedrigeren Temperaturen eher fein verteilte, kleine, kohärente Ausscheidungen und bei höheren Auslagerungstemperaturen eher wenige, dafür grobe, inkohärente Teilchen. Eine Kombination der beiden Ausscheidungsvarianten kann daher zu optimalen Festigkeitswerten im Gussteil führen [8]. Der Verlauf der Dehngrenzen bei vorangegangener vollständiger Kaltauslagerung in Abhängigkeit der nachfolgenden Warmauslagerungstemperaturen für Proben aus Druckgussteilen der Legierung Al Si9Cu3(Fe) ist durch die Kurven in Bild 10 beschrieben. Das Bild ist wie folgt zu interpretieren: Das Eigenschaftsfeld der Legierung Al Si9Cu3(Fe) wird bei reiner Kaltauslagerung durch das T1-Feld beschrieben. Durch eine reine T5-Behandlung wird ein zusätzliches Eigenschaftsfeld kreiert, das zu signifikant höheren Festigkeiten führt. Die gezielte Kombination einer T1- und T5-Auslagerung erweitert nochmals deutlich den Festigkeitsbereich, wobei bei höheren Temperaturen (200 bis 240 °C) die Maxima bei sehr kurzen Auslagerungszeiten (< 1 h) erreicht werden können. Das Gefüge wird dabei thermisch stabilisiert und Maßänderungen bzw. Verzug treten bei den später im Betrieb auftretenden Einsatztemperaturen nicht mehr auf, zudem bleibt die Dehnung noch auf höherem Niveau erhalten [9, 10]. Aufgrund der Ergebnisse und der erzielten hohen Festigkeiten konnte das Kurbelgehäuse mit geringerer Wanddicke konstruiert und damit eine Gewichtseinsparung von 10 % im Vergleich zum ursprünglichen Bauteil realisiert werden. Aufgrund dieses Gewichtsvorteils und durch die Vergleichmäßigung der Festigkeitseigenschaften konnten die Kosten des Bauteiles trotz kurzer aber zusätzlicher Wärmbehandlung beibehalten werden. Gezielte Wärmbehandlung zur Eigenschaftsoptimierung einer Kolbengusslegierung Al Si12CuNiMg Die Legierung Al Si12CuNiMg gehört zur Gruppe der warmaushärtenden Legierungen, weshalb in der Norm EN 1706 keine Werte für den Gusszustand angegeben werden, sondern lediglich für eine T5- und T6-Behandlung. Die in der Literatur angegebenen Lösungsglühzeiten von 5 bis 10 h bei 525 °C bzw. Warmauslagerungsdauern von 7 bis 12 h bei 165 bis 185 °C sind für eine praktische Anwendung verhältnismäßig lang, weshalb nachfolgend vor allem auf die T5-Auslagerung und deren Optimierung eingegangen wird [11, 12]. Bereits seit Mitte der 60er Jahre ist bekannt, dass eine Raumtemperatur-Zwischenlagerung in manchen Fällen zu einer viel feineren Ausscheidungsverteilung führen kann, verglichen mit einer direkten Warmauslagerung unmittelbar nach dem Guss [13, 14, 15]. Dieser Effekt kann durch eine Keimbildung der Ausscheidungen an den GP1-Zonen erklärt werden, die sich während der Zwischenlagerung bilden. Es folgt daher eine umso feinere Ausscheidungsverteilung bei der Warmauslagerung, je höher die Dichte der GP1-Zonen ist. Das Wachstum dieser Zonen ist jedoch beendet, wenn keine Leerstellendefekte mehr zur Verfügung stehen. Eine frühzeitige Annihilation der Leerstellen kann allerdings verhindert werden, wenn Elemente wie Kupfer und Magnesium zulegiert werden, die eine starke Wechselwirkung mit den Leerstellen aufweisen. Dies führt zur Bildung einer größeren Anzahl von GP1-Zonen oberhalb des kritischen Keimradius [16].Bild 11 zeigt die sehr feinen (Durchmesser 5 bis 10 nm) und homogen verteilten GP1-Zonen, die nach vollständiger Kaltauslagerung entstehen. Diese, bewusst initiierte, hohe Ausscheidungsdichte führt zu einer Steigerung der Festigkeit, die vor allem auf Spannungsfelder (Kohärenzspannungen) zurückgeführt werden kann, die aufgrund der Gitterverzerrung entstehen. Von einigen Legierungsherstellern wird empfohlen, eine verkürzte T5-Wärmebehandlung bei 225 °C mit einer Dauer von 3 Stunden durchzuführen. Aufgrund der dabei bereits eintretenden Überalterungsvorgänge und den Verlust an Oberflächenhärte ist diese Variante aber oft wenig sinnvoll. Die Verwendung von Temperaturen über 235 °C scheidet in der betrieblichen Praxis aus verfahrenstechnischen Gründen aus, da die Festigkeitsmaxima sehr schnell auftreten und durchfahren werden. Aufgrund der Trägheit der industriellen Öfen, der nicht immer exakt einzuhaltenden Zeitdauer der manuellen Tätigkeiten wie Chargieren und Entnehmen, lassen sich bei Temperaturen um oder über 250 °C keine reproduzierbaren mechanischen Eigenschaften erzielen. Eine kurze Zeitverzögerung bis zur Entnahme würde bereits einen drastischen Abfall der Festigkeits- und Härtewerte verursachen. Die optimierte Wärmbehandlungsvariante zeichnet sich durch einen raschen und unmittelbaren Härteanstieg aus, der nach ca. 45 min Warmauslagerungsdauer bei 235 °C eintritt, der nachfolgende Abfall der Härte fällt moderat aus. Der Verlauf der Warmauslagerung ist als Rp0,2-Härte-Diagramm in Bild 12 dargestellt. Die Seriengussteile müssen aber relativ genau nach einer Stunde ab dem Einlegen in den Ofen entnommen werden. In dieser Zeit ist dann aber bereits die Aufwärmung und Durchwärmung der Gussteile inkludiert. Damit wird eine Kombination einer Rp0,2 von über 280 MPa bei einer Härte von HB 135 erzielt. Gegenüber den empfohlenen Zeitdauern für eine T5-Wärmebehandlung konnte eine deutliche Verkürzung und damit Kosteneinsparung erzielt werden, wobei die in der Norm EN 1706 für AC-48000 genannten Mindestwerte für Oberflächenhärte, 0,2%-Dehngrenze und Zugfestigkeit deutlich übertroffen wurden.Literatur: 1 Altenpohl D., Aluminium von innen betrachtet, Aluminium-Verlag, Düsseldorf 1979. 2 Geier G., Rockenschaub H., Pabel T.., Variation of the precipitation mechanisms for high pressure die casting alloy Al Si9Cu3(Fe), Gießereiforschung 58 (2006) Nr.3, S. 2-18. 3 Aluminium-Taschenbuch, Band 2, Aluminium Verlag, Düsseldorf 1999, 15. Auflage. 4 Zschech E., Metallkundliche Prozesse bei der Wärmebehandlung aushärtbarer Aluminiumlegierungen, Härterei-Technische Mitteilungen 51 (1996) Nr. 3, S. 137-144. 5 Dambauer G. et al., Optimierung der Wärmebehandlungsparameter der Legierung EN AC-Al Si7Mg0,x, Gießerei-Rundschau 53 (2006 ) Nr. 3/4, S. 50-56. 6 Rockenschaub H. et al., Beschleunigung der Auslagerungsvorgänge der Druckgusslegierung Al Si9Cu3(Fe) bei gleichzeitiger Erhöhung der mechanischen Eigenschaften – Teil 1, Druckguss-Praxis, 3/2005, S. 95-104. 7 Rockenschaub H. et al., Beschleunigung der Auslagerungsvorgänge der Druckgusslegierung Al Si9Cu3(Fe) – Teil 2, Druckguss-Praxis, 4/2005, S. 137-146. 8 Kelly A. et al., Precipitation Hardening, Progress in Materials Science, Vol. 10, Nr. 3, Pergamon Press, 1963. 9 Pabel T., Rockenschaub H., Geier G., , Improved mechanical properties of the high pressure die casting alloy Al Si9Cu3(Fe), International Journal of Materials Research, 98 (2007) Nr. 6, S. 216-220. 10 Rockenschaub H. et al., Neue Wärmebehandlung für beste mechanische Eigenschaften im Aluminium-Druckguss, Giesserei 93 (2006) Nr. 7, S. 20–33. 11 Rockenschaub H. et al., Charakterisierung der Kolbengusslegierung AlSi12CuNiMg - Teil 1, Gießerei-Praxis 2008, Nr. 1-2, S. 13-25. 12 Rockenschaub H. et al., Charakterisierung der Kolbengusslegierung AlSi12CuNiMg - Teil 2, Gießerei-Praxis 2008, Nr. 3, S.68-78. 13 Holl H. A., Journal of the Institute of Metals 93 (1965), S. 364 ff. 14 Lorimer G.W. et al., Acta Metallurgica 14 (1966), S. 1009 ff. 15 Pashley D.W. et al., Philosophic Magazine 16 (1967), S. 51 ff. 16 Guo Z., Sha W., Quantification of precipitate fraction in Al-Si-Cu alloys, Materials Science Engineering A 392 (2005), S. 449-452. | https://www.giessereilexikon.com/en/foundry-lexicon/Encyclopedia/show/heat-treatment-of-hardenable-aluminum-casting-alloys-4699/?cHash=f5f2b7908442aebc279c3ea69131043a | https://www.giessereilexikon.com/giesserei-lexikon/Encyclopedia/show/waermebehandlung-von-aushaertbaren-aluminium-legierungen-1088/?cHash=f5f2b7908442aebc279c3ea69131043a
Heat flow | Physical variable which describes heat transfer processes, the quotient of heat quantity Q (kJ) and cross-section F (m2) through which this heat is supplied or dissipated.Additional references:Thermal capacityThermal conductivityThermal balance | Wärmefluss | Physikalische Größe zur Beschreibung von Wärmeübertragungsvorgängen, Quotient aus Wärmemenge Q (kJ) und Querschnitt F (m2), durch den diese Wärme zu- oder abgeführt wird.Weiterführende Stichworte:WärmekapazitätWärmeleitfähigkeitWärmebilanz | https://www.giessereilexikon.com/en/foundry-lexicon/Encyclopedia/show/heat-flow-4160/?cHash=dce3e3bb25ab56f5b6639411db416fa7 | https://www.giessereilexikon.com/giesserei-lexikon/Encyclopedia/show/waermefluss-546/?cHash=dce3e3bb25ab56f5b6639411db416fa7
HC coke | Special coke (high-carbon coke) with a high carbon content used in copulas, which is produced from a mixture of petroleum coke, fat coal and anthracite according to a special process.Compared to normal foundry coke, HC coke is characterized by a low ash content (about 3 to 4%), a lower pore volume (porosity of 30% compared to 50% for normal foundry coke) and higher density.Thanks to the high carbon content of HC coke, the cokecharge can be considerably reduced, unless a temperature increase of the iron is required. This is also associated with a reduced sulfur uptake of the liquid iron.Additional references:Bed cokeCokePitch cokeCoke splitMelting cokeBuffer coke charge | HC-Koks | Spezialkoks (High Carbon Coke) zur Verwendung im Kupolofen mit hohem Kohlenstoffgehalt, der nach einem besonderen Verfahren aus einem Gemisch von Petrolkoks, Fettkohle und Anthrazit hergestellt wird.HC-Koks zeichnet sich gegenüber normalen Gießereikoks durch niedrigeren Aschegehalt (etwa 3 bis 4 %), geringeres Porenvolumen (Porosität liegt bei 30 % gegenüber 50 % bei normalem Gießereikoks) und höhere Dichte aus.Der Kokssatz kann durch den hohen Kohlenstoffgehalt im HC-Koks deutlich reduziert werden, wenn eine mögliche Temperatursteigerung des Eisens nicht notwendig ist. Dadurch ist ebenfalls auch eine verminderter Schwefelaufnahme des flüssigen Eisens verbunden.Weiterführende Stichworte:FüllkoksKoksPechkoksSatzkoksSchmelzkoksZwischenkoks | https://www.giessereilexikon.com/en/foundry-lexicon/Encyclopedia/show/hc-coke-4716/?cHash=b9890b4396c7b3363343344528ea2fcf | https://www.giessereilexikon.com/giesserei-lexikon/Encyclopedia/show/hc-koks-1105/?cHash=b9890b4396c7b3363343344528ea2fcf
Header | Device with a refractory brick or clay lining for collecting or storing liquid metal in the melting process or at the casting line. The header has the additional task of a mixer, i.e. the continuously or discontinuously flowing casting material is to reach the required uniform chemical composition by intensive mixing. | Sammler | Feuerfest ausgemauerte bzw. ausgestampfte Einrichtung zum Sammeln bzw. Speichern von flüssigem Metall im Schmelzbetrieb oder an der Gießstrecke. Dabei hat der Sammler auch die Aufgabe eines Mischers, d. h. das kontinuierlich oder diskontinuierlich zufließende Gießgut soll durch intensives Vermischen die gewünschte einheitliche chemische Zusammensetzung erhalten. | https://www.giessereilexikon.com/en/foundry-lexicon/Encyclopedia/show/header-4022/?cHash=ad3f0cd817991c1da40847b19ff07707 | https://www.giessereilexikon.com/giesserei-lexikon/Encyclopedia/show/sammler-408/?cHash=ad3f0cd817991c1da40847b19ff07707
Hardness stress | For heat treatment, it may be required for a workpiece to undergo quenching from hardening temperature to a lower temperature; this may cause great stresses within the material. In this context, the volume increase during martensite formation and uneven shrinkage strain are two factors that play a decisive role. Hardness cracks may be the consequence or excessive hardness stresses.Additional references:Martensite pointTTT diagram | Härtespannung | Das im Verlauf einer Wärmebehandlung vollzogene Abschrecken von der Härtetemperatur kann im Werkstück zu hohen Spannungen führen. Dabei spielt die Volumenvergrößerung bei der Martensitbildung eine maßgebliche Rolle, ebenso wie ungleichmäßige Schwindungsbeanspruchung. Härterisse können als Ursache von zu hohen Härtespannungen angesehen werden.Weiterführende Stichworte:MartensitpunktZTU-Schaubild | https://www.giessereilexikon.com/en/foundry-lexicon/Encyclopedia/show/hardness-stress-3924/?cHash=3db27ccb8daa4626f4489c58715a89b5 | https://www.giessereilexikon.com/giesserei-lexikon/Encyclopedia/show/haertespannung-309/?cHash=3db27ccb8daa4626f4489c58715a89b5
Hardness test | Definition of hardness by comparison of several materials, i.e. the resistance to penetration of an object that is always harder than the material under test. The sense or purpose of hardness testing is to easily and quickly determine the hardness (a property that may change along a wide range) attributable for the corresponding state of a material. Often no special sampling is required and the workpiece under test is not rendered unserviceable in many cases. Moreover, to a certain extent the hardness test results allow for conclusions with regard to tensile strength. Leading manufacturers of hardness testing machinery are, among others Qness GmbH, Zwick GmbH & Co. KG, Schütz + Licht Prüftechnik GmbH. In engineering, the hardness of metals is measured by means of impression processes, which involve an indentation body (ball, cone, pyramid) made of steel, hard metal or diamond penetrating the material under test with a specified load. Differentiation is made between static hardness tests, in which the application of load is performed slowly (Brinell, Rockwell and Vickers hardness tests) and dynamic hardness tests (Poldi or Baumann hammer, i.e. scleroscopic hardness or scleroscopic hardness test according to Shore), in which the indentation body either penetrates the material in thrust or by impact. Brinell hardness test: For hardness testing according to the Swedish engineer J. A. Brinell (1849 - 1925) a hard metal ball is pressed into the material under test under a suitable standard load and for a specified duration (10 to 15 seconds for steels and cast iron, 10 to 180 seconds for non-ferrous metals and their alloys). The hardness value is calculated as the ratio between the load and the impression surface produced by the indentor. This hardness test has been standardized in DIN EN ISO 6506-1 to 4. The steel balls previously used are no longer permitted from 2006, as specified in the amended standard. Meanwhile balls made of sintered hard metal are required for all materials. The balls used have diameters of 10 mm, 5 mm, 2.5 mm, 2 mm and 1 mm. The Brinell hardness value is proportional to the quotient of test force F and the impression surface A of the left impression (Figure 1). Eq. 1: According to the DIN EN ISO 6506-1 standard, the following parameters must always be stated: hardness value, procedure, ball diameter and test force, for example 300 HBW 10/3000.Hardness value = 300; HBW = procedure (W = Tungsten carbide hard metal, material of the indentor); 10 = ball diameter in mm; 3000 = force F in N Eq. 2: In unalloyed or low-alloy steels there is a direct relation between Brinell hardness and tensile strength (within a certain tolerance range) Rockwell hardness test: Hardness test according to Stanley Rockwell, standardized in ISO 6508-1 (DIN EN 10109). In contrast to the methods by Brinell and Vickers, Rockwell hardness of a material is determined by the depth of indentation of an indenting body upon application of a specified preliminary and test force. The indentation body is pressed into the surface of the workpiece under test at a specified test force and thus preloaded. The depth of indentation of the indenting body at preliminary load is used as reference level. Subsequently, the indentation body is at least twice subjected to the main load for a period of maximum six seconds; then the load is removed so that only the preliminary load is applied. The difference between indentation depth prior and subsequent to application of the main load is the Rockwell hardness value of the material. Depending on the standard scale applied, the Rockwell hardness value is calculated from the depth of indentation, which is read off a dial indicator connected to the probe tip. For example, in procedures according to scale C (HRC), a cone-shaped diamond indentor is used. The test sequence may be described as follows: Application of preliminary force - resetting the dial indicator to zero - application of main force - maintaining the force during the period of application (depending on the creep behavior of the material) - releasing the main force - reading the hardness value off the dial indicator - releasing the preliminary force. Vickers hardness test: Hardness test according to DIN EN ISO 6507-1 to 4 using a diamond indentor that is pressed into the surface of the specimen under specified test load. This test method was developed in 1925 by Smith and Sandland and was named after the British aircraft construction company Vickers; it is very similar to Brinell hardness test. In contrast to Rockwell hardness test an equilateral diamond pyramid with an opening angle of 136° is pressed into the workpiece under a specified test force (Fig. 2) The diagonals d of the impression produced in the specimen surface are measured and a mean value is calculated from the individual variables; then, Vickers hardness HV is calculated using Eq. 3, taking into account the test force F: Eq. 3: Eq. 4: According to the standard, the test procedure and the test force used must always be specified, for example 600 HV 10. 610 = hardness value; HV = procedure; 10 = test force F in N The appropriate test forces according to DIN EN ISO 6507 must be used. Moreover, the Vickers hardness test method can be divided in three processes: - Vickers hardness test: F ≥ 49.03 N; - Vickers low force test: 1.961 N ≤ F < 49.03 N - Vickers micro hardness test: 0.098 N ≤ F < 1.961 N Shore hardness test: A rarely used procedure, in which an indentor with a weight of 20 g and a rounded tip (also referred to as hammer) falls from a height of 112 mm onto the surface under test from which it rebounds. A locking device arrests the indentor in its highest rebound position, which is then used as a dimension for hardness. This is a very simple procedure but its precision depends on both the mass of the material (with small workpieces it is likely for the test set-up to be shifted or displaced) and on the perfectly perpendicular drop axis. The hardness value is expressed in shore points. | Härteprüfung | Bestimmung der Härte durch den Vergleich von mehreren Werkstoffen, d. h. des Eindringungswiderstandes eines stets härteren Körpers in den zu untersuchenden Stoff. Die Bedeutung der Härteprüfung liegt darin, dass die Härte eine dem jeweiligen Zustand der Werkstoffe kennzeichnende, in weiten Grenzen veränderliche Eigenschaft ist, die sich leicht und schnell (oft ohne besondere Probenahme) ermitteln lässt und dass das geprüfte Teil dabei meistens nicht unbrauchbar wird. Außerdem lassen sich in gewissen Grenzen Rückschlüsse auf die Zugfestigkeit ziehen. Führende Hersteller von Härteprüfmaschinen sind u. a. Qness GmbH, Zwick GmbH & Co. KG, Schütz + Licht Prüftechnik GmbH. In der Technik wird die Härte von Metallen nach dem Eindruckverfahren gemessen, wobei ein Prüfkörper (Kugel, Kegel, Pyramide) aus Stahl, Hartmetall oder Diamant unter einer festgelegten Belastung in den zu prüfenden Werkstoff eindringt. Man unterscheidet zwischen statischer Härteprüfungen bei der die Belastung langsam erfolgt (Härteprüfungen nach Brinell, Rockwell und Vickers) und dynamischer Härteprüfung (Poldi- bzw. Baumannhammer – Rücksprunghärte und Rücksprunghärteprüfung nach Shore), wo der Prüfkörper entweder stoßartig eindringt oder aufprallt.Härteprüfung nach Brinell: Bei der Härteprüfung nach dem schwedischen Ingenieur J. A. Brinell (1849 - 1925) wird eine Hartmetallkugel mit einer bestimmten Prüflast sowie einer festgelegten Einwirkdauer (10 bis 15 Sekunden für Stähle und Gusseisen und 10 bis 180 Sekunden für NE-Metalle und deren Legierungen) in den Werkstoff gedrückt, und als Härtemaß das Verhältnis der Last zur bleibenden Eindrucksoberfläche bestimmt. Diese Härteprüfung ist in der DIN EN ISO 6506-1 bis 4 genormt. Die früher verwendeten gehärteten Stahlkugeln sind nach der gültigen Norm ab 2006 nicht mehr zulässig. Die Norm schreibt jetzt für alle Stoffe Kugeln aus Sinterhartmetall vor. Die verwendeten Kugeln haben Durchmesser von 10 mm, 5 mm, 2,5 mm, 2 mm und 1 mm. Die Brinellhärte ist proportional dem Quotienten aus Prüfkraft F und Oberfläche A des bleibenden Eindruckes (Bild 1).Glg. 1: Nach der Norm DIN EN ISO 6506-1 muss immer der Härtewert, das Verfahren, der Kugeldurchmesser und die Prüfkraft angegeben werden, beispielsweise 300 HBW 10/3000. Härtewert = 300; HBW = Prüfverfahren (W = Wolframkarbidhartmetall, Material der Prüfkugel); 10 = Kugeldurchmesser in mm; 3000 = Kraft F in NGlg. 2: Bei un- und niedriglegierten Stählen besteht mit einer gewissen Toleranz eine direkte Beziehung zwischen der Brinellhärte und der Zugfestigkeit:Härteprüfung nach Rockwell: In ISO 6508-1 (DIN EN 10109) nach Stanley Rockwell genormte Härtemessung. Dabei ergibt sich die Rockwellhärte eines Werkstoffs im Gegensatz zu den Verfahren nach Brinell und Vickers aus der Eindringtiefe eines Prüfkörpers bei Anliegen einer bestimmten Vor- und Prüfkraft. Mit einer vorgegeben Prüfkraft wird der Prüfkörper in die Oberfläche des zu prüfenden Werkstücks gedrückt und so vorbelastet. Die Tiefe des Eindringens des Prüfkörpers bei Vorlast dient dabei als Bezugsebene. Anschließend wird der Eindringkörper mit mindestens zwei und maximal sechs Sekunden mit der Hauptlast belastet, dann wird sie wieder entfernt, so dass nur noch die Vorlast wirksam ist. Die Differenz der Eindringtiefen vor und nach Auflegen der Hauptlast ist das Maß für die Rockwellhärte des Werkstoffs. Je nach angewandter Normskala berechnet sich der Wert der Rockwellhärte unterschiedlich aus der Eindringtiefe, die mit einer Messuhr festgestellt wird, welche mit der Prüfspitze verbunden ist. So wird bei Verfahren nach Skala C (HRC) ein kegelförmiger Prüfkörper aus Diamant verwendet. Der Prüfablauf kann wie folgt beschrieben werden: Vorkraft aufgeben – Messuhr nullen – Hauptkraft zusätzlich aufgeben – Einwirkdauer abwarten (abhängig vom Kriechverhalten des Werkstoffes) – Hauptkraft aufheben – Härtewert an der Messuhr ablesen – Vorkraft aufheben.Härteprüfung nach Vickers:Härteprüfung nach DIN EN ISO 6507-1 bis 4 mittels eines Diamant-Eindringkörpers, der unter einer Prüfkraft in die Probenoberfläche eingedrückt wird. Diese Prüfung wurde im Jahr 1925 von Smith und Sandland entwickelte und nach der britischen Flugzeugbaufirma Vickers benannt, sie ist der Brinellhärteprüfung sehr ähnlich. Im Gegensatz zur Rockwellprüfung wird eine gleichseitige Diamantpyramide mit einem Öffnungswinkel von 136° unter einer festgelegten Prüfkraft in das Werkstück eingedrückt (Bild 2). Von dem bei der Härteprüfung erzeugten Eindruck in der Probenoberfläche werden die Diagonalen d gemessen; daraus bestimmt man den Mittelwert und berechnet die Vickershärte HV unter Berücksichtigung der Prüfkraft F in N nach Glg. 3:Glg. 3:Glg. 4: Laut Norm muss auch hier immer das verwendete Prüfverfahren und die Prüfkraft angegeben werden, beispielsweise 600 HV 10. 610 = Härtewert; HV = Verfahren; 10 = Prüfkraft F in NNach DIN EN ISO 6507 sind die entsprechenden Prüfkräfte anzuwenden. Außerdem ist die Härteprüfung nach Vickers in drei Bereiche zu unterteilen: - Vickers-Härteprüfung: F ≥ 49,03 N; - Vickers-Kleinkraftprüfung: 1,961 N ≤ F < 49,03 N - Vickers-Mikrohärteprüfung: 0,098 N ≤ F < 1,961 N Härteprüfung nach Shore: Ein wenig angewandtes Verfahren, bei dem ein Fallkörper von 20 g mit abgerundeter Diamantspitze, auch Fallhammer genannt, aus einer Höhe von 112 mm frei auf die Prüffläche, von der er wieder zurückspringt, fällt. Eine Spreizvorrichtung hält den Fallkörper in seiner höchsten Rücksprunglage fest, die dann ein Maß für die Härte ist. Es ist ein sehr simples Verfahren, die Präzision jedoch hängt sowohl von der Masse des Werkstücks (bei kleinen Werkstücken kann es leicht zum Verrutschen kommen) als auch von der perfekten Senkrechte der Fallachse ab. Der Härtewert wird in Shore Punkten ausgedrückt. | https://www.giessereilexikon.com/en/foundry-lexicon/Encyclopedia/show/hardness-test-3863/?cHash=81b852fd92670d92d0024ed1bbf64492 | https://www.giessereilexikon.com/giesserei-lexikon/Encyclopedia/show/haertepruefung-248/?cHash=81b852fd92670d92d0024ed1bbf64492
Hardness penetration capacity | Hardness penetration capacity is characterized by the hardnesspenetration depth achieved in hardening and the thus obtained hardness profile along the cross section. The hardness penetration capacity of a material is increased by alloying elements, which extend the transformation duration and thus lower the critical cooling rates. Important alloying elements that are chiefly used in heat-treated steel that requires appropriate through hardening are chromium, molybdenum, and nickel. The greater the wall thickness of a workpiece and the lower the cooling rate in the core area, the higher the quantity of alloying elements required.Additional references:Case hardeningElectron beam hardeningTorch hardeningInduction hardeningJominy testLaser hardening | Einhärtbarkeit | Die Einhärtbarkeit wird gekennzeichnet durch die beim Härten erreichbare größte Einhärtungstiefe und den dabei erhaltenen Härteverlauf über dem Querschnitt. Die Einhärtbarkeit wird durch Legierungselemente erhöht, die die Umwandlung zu längeren Zeiten hin verschieben und damit die kritische Abkühlgeschwindigkeit erniedrigen. Wichtige Legierungselemente, die vor allem bei Vergütungsstählen bei denen eine genügend hohe Durchhärtung erforderlich ist, Verwendung finden sind Chrom, Molybdän und Nickel. Je größer die Wandstärke des Werkstücks und je geringer die Abkühlgeschwindigkeit im Kernbereich ist, umso mehr Legierungsanteile sind notwendig.Weiterführende Stichworte:EinsatzhärtenElektronenstrahlhärtungFlammhärtenInduktionshärtenJominy-ProbeLaserhärtung | https://www.giessereilexikon.com/en/foundry-lexicon/Encyclopedia/show/hardness-penetration-capacity-3729/?cHash=3c24df7f32f9aed8da26bef9ecec136a | https://www.giessereilexikon.com/giesserei-lexikon/Encyclopedia/show/einhaertbarkeit-112/?cHash=3c24df7f32f9aed8da26bef9ecec136a
Hardness comparative table | There is no possibility to convert the Rockwell hardness to Vickers or Brinell hardness. However, hardness comparative tables (table 1) enable comparison of hardness values according to all three test procedures with the strength according to DIN EN180 18265 (2004-02). The table values are guide values. The comparison of hardness according to the various test procedure is always prone to errors. If possible, it is to be avoided. However, this comparison can never be fully excluded. This particularly applies for the conversion of hardness values to strength and vice versa.Additional references:HardnessHardeningHardness testHardnessscaleTensile strength/Hardness quotient | Härtevergleichstabelle | Eine Umrechnungsmöglichkeit der Rockwellhärte in Vickers- oder Brinellhärte besteht nicht. Durch Härtevergleichstabellen (Tabelle 1) können die Härtewerte jedoch nach allen drei Prüfverfahren angegeben und mit der Festigkeit nach DIN EN180 18265 (2004-02) verglichen werden. Die Tabellenwerte sind Richtwerte. Der Vergleich von Härten der verschiedenen Prüfverfahren birgt immer Fehler in sich. Wenn irgend möglich, sollte man sie deshalb vermeiden. Ganz ausschalten lässt sich dieser Vergleich jedoch nicht. Dies gilt vor allem für den Vergleich von Härtewerten in die Festigkeit und umgekehrt. Tabelle 1: Härtevergleichstabelle zwischen Zugfestigkeit, Vickers-, Rockwell- und Brinellhärte (Quelle: EMCO-TEST Prüfmaschinen GmbH, Kuchl-Salzburg, Österreich)Weiterführende Stichworte:HärteHärtenHärteprüfungHärteskalaZugfestigkeit/Härte-Quotient | https://www.giessereilexikon.com/en/foundry-lexicon/Encyclopedia/show/hardness-comparative-table-4756/?cHash=3a1c6ea1565435b0ed15e67080bc2a9d | https://www.giessereilexikon.com/giesserei-lexikon/Encyclopedia/show/haertevergleichstabelle-1145/?cHash=3a1c6ea1565435b0ed15e67080bc2a9d
Hardening crack | Potential defects as a result of the stress (hardness stress) occurring during hardening if the steel has been heated too much, improperly cooled or insufficiently or too late tempered (fig. 1).Due to quenching, heat stresses may occur during hardening of steel alloys as a result of uneven temperature distribution over the cross section. Additionally, transformation stress occurs due to structural transformation (increase in volume during martensite formation) that may lead in combination with heat stress to internal stressThis may lead to cracks during and after cooling. Capillary cracks are characterized by mostly dark fracture areas and often run in a straight, vertical line to the surface with internal crystalline branching. | Härteriss | Fehler, der als Folge der beim Härten entstehenden Spannungen (Härtespannung) auftreten kann, falls der Stahl zu stark erwärmt, unsachgemäß abgekühlt oder ungenügend bzw. zu spät angelassen wurde (Bild 1). Durch das Abschrecken können beim Härten von Stahllegierungen infolge ungleichmäßiger Temperaturverteilung über dem Querschnitt Wärmespannungen entstehen. Zusätzlich treten durch die Gefügeumwandlungen Umwandlungsspannungen auf (Volumenvergrößerung bei der Martensitbildung), die - zusammen mit den Wärmespannungen - Eigenspannungen nach sich ziehen können. Dadurch können bei und nach der Abkühlung Risse auftreten. Kennzeichnend für die Härterisse sind die meist dunkle Bruchfläche und der häufig geradlinige, senkrecht zur Oberfläche orientierte Verlauf mit interkristallinen Verästelungen. | https://www.giessereilexikon.com/en/foundry-lexicon/Encyclopedia/show/hardening-crack-4754/?cHash=a2171d599357737bb4a19c27b78c2787 | https://www.giessereilexikon.com/giesserei-lexikon/Encyclopedia/show/haerteriss-1143/?cHash=a2171d599357737bb4a19c27b78c2787
Hardening capacity | Maximum hardness which can be achieved with complete martensitic transformation; it is mainly dependent on the carbon content. Tool steels therefore have a relatively high carbon content (s. Hardenability). | Aufhärtbarkeit | Maximal erreichbare Härte bei vollständiger Martensitumwandlung; sie ist hauptsächlich vom Kohlenstoffgehalt abhängig. Werkzeugstähle besitzen daher einen relativ hohen Kohlenstoffgehalt (s. Härtbarkeit). | https://www.giessereilexikon.com/en/foundry-lexicon/Encyclopedia/show/hardening-capacity-4465/?cHash=cfa1391e226054a1353fddd5d8a0d16c | https://www.giessereilexikon.com/giesserei-lexikon/Encyclopedia/show/aufhaertbarkeit-853/?cHash=cfa1391e226054a1353fddd5d8a0d16c
Hardening and tempering | According to DIN EN 10052, hardening and tempering is defined as a heat treatment resulting in high ductility at a certain tensile strength by hardening and subsequent tempering usually to higher temperatures. (at Ac1).The desired high ductility is achieved by the formation of fine carbides with utmost even distribution. The rougher the hardening process, the finer the structure after tempering.Tensile strength, yield strength and hardness are reduced with increasing tempering temperature while elongation, necking and notch impact strength increase.The tempering process also changes mechanical properties at higher and lower temperatures (yield strength at temperature and notch impact strength).In the steelheat treatment process, the martensite formed during quench hardening is transformed into dispersed carbides during the following tempering treatment. Depending on the type of hardener (water, oil, air), the process is referred to as water quenching and tempering, oil quenching and tempering or air quenching and tempering. Instead of the normal quench hardening of steel, it is also possible to cool down the steel in a hot bath (hot-bath hardening) to bainitic temperature and maintain it at this temperature (s. Austempering).Additional references:Hardening capacityHardenabilityHardness penetration capacityInterrupted quenchingFlame hardeningCase hardeningElectron beam hardeningTorch hardeningInduction hardeningLaser hardening, NitridingImmersion hardeningHot-bath hardeningHardening and tempering and heat treatment, respectively, of hardenable aluminum alloys | Vergüten | Nach DIN EN 10052 wird Vergüten als eine Wärmebehandlung zum Erzielen hoher Zähigkeit bei bestimmter Zugfestigkeit durch Härten und anschließendes Anlassen meist auf höhere Temperaturen (unter Ac1) definiert. Die gewünschte hohe Zähigkeit wird erreicht durch die Ausscheidung feiner, möglichst gleichmäßig verteilter Karbide. Das Gefüge nach dem Anlassen ist umso feiner, je schroffer zuvor das Härten erfolgte. Mit zunehmender Anlasstemperatur werden Zugfestigkeit, Streckgrenze und Härte herabgesetzt, während Dehnung, Einschnürung und Kerbschlagzähigkeit steigen. Durch das Vergüten werden auch die mechanischen Eigenschaften bei höheren und tieferen Temperaturen (Warmstreckgrenze und Kerbschlagzähigkeit) verändert. Beim Vergüten von Stahl wird der durch das Abschreckhärten entstandene Martensit bei der folgenden Anlassbehandlung in fein verteilte Karbide umgewandelt. Je nach der Art des Härtemittels (Wasser, Öl, Luft) spricht man von Wasservergüten, Ölvergüten oder Luftvergüten. An Stelle der normalen Abschreckhärtung von Stählen kann aber auch im Warmbad (Warmbadhärten) auf die Temperatur der Zwischenstufe abgekühlt und auf dieser Temperatur gehalten werden (s. Zwischenstufenvergüten).Weiterführende Stichworte:AufhärtbarkeitHärtbarkeitEinhärtbarkeitGebrochenes HärtenBrennhärtenEinsatzhärtenElektronenstrahlhärtungFlammhärtenInduktionshärtenLaserhärtungNitrierhärtenTauchhärtenWarmbadhärten | https://www.giessereilexikon.com/en/foundry-lexicon/Encyclopedia/show/hardening-and-tempering-4141/?cHash=6ac9bfe1d9029a7b818a745dfdd5e390 | https://www.giessereilexikon.com/giesserei-lexikon/Encyclopedia/show/vergueten-527/?cHash=6ac9bfe1d9029a7b818a745dfdd5e390
Hardening (curing) | 1. Solidification of mold materials and core molding materials by chemical or hydraulic reactions in cold, warm or even hot environments. The binders generally used for this purpose are made on organic or inorganic basis. 2. The increase of hardness by quench hardening or case hardening of ferrous materials or by precipitation hardening (curing) of ferrous and non-ferrous metal alloys is also referred to as hardening.Additional references:CuringHardness testHeat treatment of hardenable aluminum alloys | Härtung | 1. Verfestigung von Form- und Kernformstoffen durch chemische oder hydraulische Reaktionen in kalter, warmer oder auch heißer Umgebung. Die dazu üblichen Binder basieren auf organischer oder anorganischer Basis. 2. Auch die Härtesteigerung durch Abschreckhärten oder Einsatzhärten von Eisenwerkstoffen oder durch Ausscheidungshärten (Aushärten) von Eisen- und NE-Metall-Legierungen wird als Härtung bezeichnet. Weiterführende Stichworte dazu:AushärtungHärteprüfungWärmebehandlung von aushärtbaren Aluminium-Legierungen | https://www.giessereilexikon.com/en/foundry-lexicon/Encyclopedia/show/hardening-curing-3926/?cHash=b8c2388be95ce9c09152a65fb3f9cefa | https://www.giessereilexikon.com/giesserei-lexikon/Encyclopedia/show/haertung-311/?cHash=b8c2388be95ce9c09152a65fb3f9cefa
Hardness | Resistance of a solid substance to mechanical or dynamic intrusion of a harder body (s. a. Hardness test, Scale of hardness).In addition to the toughness, strength, ductility, and stiffness, the hardness is one of the most important material properties. Hardness and strength must not be confused. Strenght represents the resistance of a material to deformation and separation. | Härte | Widerstand, den ein fester Stoff dem mechanischen oder dynamischen Eindringen eines härteren Körpers entgegensetzt (s. a. Härteprüfung, Härteskala).Die Härte gehört neben der Zähigkeit, Festigkeit, Duktilität und Steifigkeit zu den wichtigsten Werkstoffeigenschaften. Härte und Festigkeit dürfen nicht verwechselt werden; die Festigkeit stellt die Widerstandsfähigkeit eines Materials gegenüber Verformung und Trennung dar. | https://www.giessereilexikon.com/en/foundry-lexicon/Encyclopedia/show/hardness-3915/?cHash=151dd30c235c50e2d9f20ea1be21d249 | https://www.giessereilexikon.com/giesserei-lexikon/Encyclopedia/show/haerte-300/?cHash=151dd30c235c50e2d9f20ea1be21d249
Hardening | Increasing the mechanical resistance of metal materials by specifically changing and transforming the structure by means of heat treatment. Hardening is mainly classified by precipitation hardening (curing) and hardening by transformation processes (transformation hardening), e.g. by quenching (quench hardening). The hardening process of iron alloys and steel is quench hardening. The precipitation of ferrite in the hypoeutectoid range or of cementite in the hypereutectoid range and perlite formation if the eutectoidequilibrium temperature is not reached is partly or completely suppressed by quick cooling.Martensite with a typical needle structure is formed which imparts a high degree of hardness to the structure The cooling rate at which martensite is initially formed is referred to as lower critical cooling rate whereas the cooling rate at which exclusively martensite is formed is referred to as upper critical cooling rate (s. a. Martensite point). The most important hardening methods are: Flame hardening, Case hardening, Interrupted quenching, Induction hardening, Nitriding, Immersion hardening and Hot-bath hardening. Hardening with subsequent tempering for the purpose of achieving adequate toughness at a certain tensile strength is referred to as Hardening and tempering. | Härten | Erhöhung der mechanischen Widerstandsfähigkeit von metallischen Werkstoffen durch gezielte Änderung und Umwandlung des Gefüges mittels Wärmebehandlung. Dabei wird im Wesentlichen zwischen Ausscheidungshärten (Aushärten) und eine Härten durch Umwandlungsvorgänge (Umwandlungshärten), z. B. durch Abschreckung (Abschreckhärten) unterschieden. Das Härten von Eisenlegierungen und Stahl ist ein Abschreckhärten. Durch die rasche Abkühlung werden die Ausscheidung von Ferrit im untereutektoiden Bereich bzw. von Zementit im übereutektoiden Bereich und die Perlitbildung beim Unterschreiten der eutektoidenGleichgewichtstemperatur teilweise oder ganz unterdrückt. Es entsteht Martensit mit typischer nadeliger Struktur, der dem Gefüge hohe Härte verleiht. Diejenige Abkühlungsgeschwindigkeit, bei der erstmals Martensit auftritt, wird als untere, und jene, bei der nur noch ausschließlich Martensit entsteht, als obere kritische Abkühlungsgeschwindigkeit bezeichnet (s. a. Martensitpunkt). Besondere Härteverfahren sind: Brennhärten, Einsatzhärten, gebrochenes Härten, Induktionshärten, Nitrierhärten, Tauchhärten und Warmbadhärten. Härten mit anschließendem Anlassen zur Erzielung ausreichender Zähigkeit bei bestimmter Zugfestigkeit wird als Vergüten bezeichnet. | https://www.giessereilexikon.com/en/foundry-lexicon/Encyclopedia/show/hardening-3922/?cHash=91f2b122c48147e2d351050b534ca296 | https://www.giessereilexikon.com/giesserei-lexikon/Encyclopedia/show/haerten-307/?cHash=91f2b122c48147e2d351050b534ca296
Hardenability | The capacity of an iron-carbon material to achieve a possibly high hardness which is assessed, for example, according to the penetration depth (hardness penetration capacity) or hardening capacity. This is achieved by means of methods or combinations of methods where the components are heated to austenitization temperature 850°C) and then quenched in water, oil or air. The aim of this process is to transform the austenitic structure into martensite so that the material achieves an increased hardness and strength. The martensitic transformation and the hardness achieved depend on a minimum cooling rate (critical cooling rate). Increased hardenability means easier martensite formation (obtaining a certain hardnesspenetration depth even with weaker quenching means) or an increase of the hardnesspenetration depth. In cast iron materials, this hardenability linked to the marteniste formation is also referred to as martensitic hardenability in contrast to the pearlitic hardenability.Additional references:HardeningHardnessscaleHardness test | Härtbarkeit | Die Fähigkeit eines Eisen-Kohlenstoffwerkstoffes eine möglichst hohe Härte anzunehmen, welche beispielsweise nach der Einhärtungstiefe (Einhärtbarkeit) oder Aufhärtbarkeit beurteilt wird. Dies erreicht man mit Verfahren oder Kombinationen von Verfahren, bei denen die Bauteile nach dem Erwärmen auf Austenitisierungstemperatur (ca. 850 °C) anschließend in Wasser, Öl oder an Luft abgeschreckt werden. Dabei soll das austenitischeGefüge in Martensit umwandeln, so dass der Werkstoff eine höhere Härte und Festigkeit annimmt. Maßgebend für die martensitische Umwandlung und die sich einstellende Härte ist eine Mindestabkühlgeschwindigkeit (kritische Abkühlgeschwindigkeit). Erhöhte Härtbarkeit bedeutet leichtere Martensitbildung (Erzielung einer bestimmten Einhärtungstiefe auch mit einem schwächeren Abschreckmittel) oder eine Zunahme der Einhärtungstiefe. Diese mit der Martensitbildung verbundene Härtbarkeit bezeichnet man bei Gusseisenwerkstoffen auch als martensitische Härtbarkeit im Gegensatz zur perlitischenHärtbarkeit.Weiterführende Stichworte:HärtenHärteskalaHärteprüfung | https://www.giessereilexikon.com/en/foundry-lexicon/Encyclopedia/show/hardenability-3912/?cHash=77397f5c1b4dd1ba074fc62d2c4e8b8d | https://www.giessereilexikon.com/giesserei-lexikon/Encyclopedia/show/haertbarkeit-297/?cHash=77397f5c1b4dd1ba074fc62d2c4e8b8d
Hardening (age hardening) | Hardening or precipitation hardening is a process which can be used to cause changes in the properties of certain alloys solely by means of heat treatments.Precipitation hardening is the most important method for hardening alloys for which allotropic conversion, such as with steel, is not possible. These include most non-ferrous metal alloys, in particular aluminum alloys. The strength-increasing effect is based on the blocking of defects in the lattice structure (see Lattice defects), so-called dislocations, migrating under load. Precipitations are generated when a homogeneous solid solution is cooled, passing a phase line in the phase diagram. The targeted creation of precipitations is done by quenching a homogeneous solid solution, leaving it in a homogeneous but supersaturated state at low temperatures, even though it should be present in a two-phase state at these low temperatures according to the phase diagram.In this condition, diffusion is not yet sufficient to separate the solid solution. In the course of a subsequent heat treatment at a medium temperature level, diffusion increases and the solid solution can separate into the two phases defined by the alloy system. The resulting precipitations are separated from the matrix by phase boundaries. Fig. 1 shows a possible process for creating precipitations from a lead solid solution in the Sn-Pb system. Hardening of aluminum alloysThe phenomenon of aluminum alloyhardening was already discovered by A. Wilm more than 100 years ago on an Al-Cu-Mg alloy [1] and has ever since been subject to intensive studies for a variety of alloy types. The hardening is based on separation processes occurring in the supersaturated solid solution at room temperature or moderately elevated temperatures [2]. The separation processes take place when the aluminum-rich α-solid solution exhibits solubility for a certain alloy component which decreases as the temperature sinks; they are controlled by diffusion and therefore dependent on time and temperature. Hence, in addition to a system of decreasing solubility, the formation of a supersaturated solid solution mainly requires high cooling rates, as present in gravity or pressure die casting, or that the castings should cool down as quickly as possible upon removal from the permanent mold which is usually accomplished by immersing the castings into a quenching medium (normally water at room temperature). This process is called quenching from casting heat. During heat treatment, the castings are quenched in a water bath following solution annealing. Quenching using slightly lower cooling rates in temperature-regulated liquid media, in air or by spray cooling is possible to avoid distortion; however, subsequent artificial aging will no longer result in the full hardening potential.The strengthening effect is based on the formation of precipitations and therefore the blocking of defects in the lattice structure, so-called dislocations, migrating through the lattice under load. For precipitations generated by artificial aging, we refer to the detailed studies performed by Ashby et al. [3]. Copper-based hardening which is essential for the strength of Al-Cu and Al-Si-Cu alloys is briefly described and summarized in the following. Al-Cu hardeningFor alloys of the type Al-Cu and Al-Si-Cu, the supersaturated aluminum solid solution is the initial state for the formation of strength-increasing particles. The dependence of solubility on the temperature can be seen in the binary system for aluminum-copper (Fig. 2). The maximum solubility of copper in the aluminum solid solution decreases from 5.65% at 548°C (Al-Cu eutectic) to less than 1.5% at 400°C. Al2Cu (Θ-phase) is the equilibrium stage. The first GPI zones already form at room temperature (therefore during natural aging) (Fig. 3). These precipitations have a flaky structure and are coherent with the aluminum lattice. Due to the copper atoms which are larger compared to aluminum, the GPI zones cause distortions (coherency stresses) in the surrounding aluminum lattice. On the basis of TEM images (see Transmission electron microscope) of the naturally aged variants of an Al Si12CuNiMg alloy, it was documented that these lattice distortions impede the free movement of dislocations, already resulting in an increase in strength even before the material reaches a stable state(see Fig. 4). In this meta-stable state, thermal energy is supplied to the alloy during subsequent artificial agent, causing the material to reapproach the equilibrium state. However, this does not immediately result in the stable precipitation Θ (Al2Cu), but in a so-called precipitation sequence of different ordered sections at a certain aging temperature depending on the aging duration or in the formation of further meta-stable precipitations. If the single-phase GPI separations are briefly heated to 100°C to 200°C, they dissolve. They are then replaced by Guinier-Preston zones of the second kind (GPII zones). These also have a flaky structure and are coherent with the aluminum lattice. What has also been observed with respect to aluminum-copper alloys is that magnesium in particular can also accelerate the formation of GPII zones during artificial aging [3] which was confirmed by the results of TEM examinations. This is followed by the formation of precursors of stable precipitations, the so-called Θ’’ phases, or upon further heat input, Θ’ phases, the meta-stable or semi-coherent modification of the stable Θ phases. They also have a flaky structure, but larger (and only partly coherent with the aluminum lattice; the end surfaces are coherent, the circumferential surfaces are incoherent). The maximum strength is reached at this transition. Finally, the Θ’ phases change into stable precipitations Θ which are globular and incoherent with the aluminum lattice, but which do not result in any further increase in strength [5] and are, in fact, responsible for the strength and hardness decreasing due to overaging, i.e. when even longer artificial aging periods or even higher artificial aging temperatures are applied [6]. For an Al-Cu or Al-Si-Cu alloy, the (simplified) theoretical precipitation sequence for artificial aging is therefore: α-Mxx → GPI → GPII + Θ’’ → Θ’ → Θ (see Fig. 5) In contrast to the slow cooling described above, this precipitation sequence does not only occur at the grain boundaries but is also evenly distributed throughout the entire grain volume. The degree of the strength increase caused by precipitation hardening results from the interference of dislocation movements throughout the various stages of the precipitation sequence. Dislocations can overcome small, coherent particles by shearing (Friedel effect) and large, incoherent particles by bowing out (Orowan mechanism). Therefore, short aging times (presence of GPI zones, small coherent particles), i.e. intermediate storage or natural aging (but also in case of underaging), only result in a low increase in the 0.2% yield strength. Similarly, yield strength is also low at long aging times (with Θ’ or already stable Θ phases, large partly coherent or incoherent particles, prevailing), the so-called overaging, due to coarsening of the precipitates [7, 8, 9]. Maximum yield strength (and also hardness) can be observed where GPII zones emerge or at the beginning of the formation of Θ’ phases having maximum resistance to both shearing and bow-out by dislocations thanks to their size and coherency stresses. This state is usually sought during precipitation hardening of aluminum alloys with the aim of obtaining high strength [10]. This yields groups of curves which are characteristic of strength properties as a function of artificial aging temperature and aging time, as shown in Fig. 6. However, when using these curve shapes as a basis it is assumed – for reasons of simplicity – that there is only one type of precipitation. In practice, several meta-stable phases follow each other, rendering these relationships more complex. Studies of the casting alloy Al Si9Cu3(Fe) [7, 8, 9, 10] resulted in the groups of curves shown in Fig. 7. Nucleation rate of precipitation clusters As described above, the aging curves follow a certain scheme: there are temperature- and time-dependent hardness and yield strength maxima with a good correlation between hardness and yield strength values. In the event of long artificial aging times, the values of these properties will decrease again due to overaging. The fundamental influences on hardness and yield strength curves and the decrease in strength as a results of overaging has been described by M. H. Jacobs [12] as a combination of: - Alloy composition - Cooling rate (solidification rate in pressure die casting) - Artificial aging temperature - Kinetics of homogeneous nucleation (nucleus) - Growth rate of clusters - Coarsening reactions due to overaging - Precipitation sequence or precipitations transformations This means that the higher the temperature of the casting is after removal from the die casting mold and thus the temperature difference obtainable through cooling and the faster cooling takes place after demolding, the larger is the precipitation potential and therefore the nucleation rate of precipitation clusters. Basically and in simplified terms, the nucleation (cluster formation) of precipitations (N) is defined and can be mapped by a dual Arrhenius approach as in eq. 1: Eq. 1: (see Fig. 8). It includes the alloy constant A and the activation energy for diffusion Q. The curve exhibits a temperature-dependent maximum nucleation rate depending on the type of alloy. If the alloy-dependent constants and activation energies are known, an optimum temperature range for artificial aging can be determined and selected. Another important aspect for increasing strength is the conversion of Guinier-Preston zones into the partly coherent, meta-stable phases Θ’’ and Θ’ and, to a lesser extent, into the stable equilibrium phase Θ. Examinations using the transmission electron microscope (TEM) For examinations using TEM, specimens of the aluminum solid solution, similar to what can be seen in Fig. 9, with a cross-sectional area of approx. 30µm2 were taken from die-cast rods made of Al Si9Cu3(Fe) alloy by means of a focused ion beam. The TEM lamellae required for the examination were cut free by removing test material using a high-energy gallium ion beam, as schematically illustrated in Fig. 10. Afterwards, the exposed TEM lamellae were mounted onto a specimen holder and conventionally thinned [13]. Fig. 11 shows a lamella mainly consisting of the aluminum-rich (α-Al) solid solution fixed to the carrier material. The specimen is interspersed with some eutectic silicon particles as well as phases rich in iron and manganese. Immediately after casting, the α-Al solid solution is virtually free of precipitations and supersaturated, which is also illustrated by the bright-field TEM image shown in Fig. 12. In contrast to natural aging, large incoherent precipitations are formed at higher temperatures as these require more energy for forming the phase boundaries than coherent precipitations. In addition, diffusion is accelerated at elevated temperatures which is associated with particle coarsening. Therefore, the highest strengths are expected to be obtained with incoherent precipitations in the range of 10 to 40nm as they interfere with dislocation movements most effectively: in this case, the shearing and bowing out of the precipitations are equally probable and, in addition, the phase boundaries of the incoherent precipitations are hard to overcome by the dislocation – this is why both mechanisms lead to an increase in strength [7] (strengthening mechanisms). Fig. 13 shows such a solid solution which is rich in precipitations as result of artificial aging at 160°C. As an example, a semi-coherent Al2Cu precipitation of approx. 15nm can be seen in the high-resolution TEM (HRTEM) image in Fig. 14. Additional references:Strengthening mechanismsHeat treatment of hardenable aluminum casting alloys Literature references: 1 D. Altenpohl: Aluminium von innen betrachtet, Aluminium-Verlag, Düsseldorf 1979.2 Aluminium-Taschenbuch, volume 2, Aluminium Verlag, Düsseldorf 1999, 15th edition.3 M. F. Ashby, D. R. H. Jones, Engineering Materials 2, Butterworth Heinemann, Oxford, 19984 J. M. Silcock: J. Inst. Met., Vol 89, 1960, p. 203-210.5 E. Hornbogen, H. Warlimont: Metallkunde, Aufbau und Eigenschaften von Metallen und Legierungen; 4th edition, Springer-Verlag, Berlin, Heidelberg, New York, 1991.6 W. Sha, Z. Guo, Quantification of precipitate fraction in Al-S-Cu alloys. Materials Science Engineering A 2005 (392), p. 449-452.7 H. Rockenschaub, T. Pabel, G. Geier, M. Hopfinger, “Beschleunigung der Auslagerungsvorgänge der Druckgusslegierung Al Si9Cu3(Fe) bei gleichzeitiger Erhöhung der mechanischen Eigenschaften – Teil 1”, Druckguss-Praxis, 3/2005, p. 95-104.8 T. Pabel, H. Rockenschaub, G. Geier, M. Hopfinger, G. Kothleitner, “Beschleunigung der Auslagerungsvorgänge der Druckgusslegierung Al Si9Cu3(Fe) bei gleichzeitiger Erhöhung der mechanischen Eigenschaften – Teil 2”, Druckguss-Praxis, 4/2005, p. 137-146.9 G. Geier, T. Pabel, H. Rockenschaub, M. Hopfinger, “Improved mechanical properties of the high pressure die casting alloy Al Si9Cu3(Fe)(Zn) as a result of the combination of natural and artificial ageing”, International Journal of Materials Research, Volume 98, 6/2007, p. 516-520.10 T. Pabel, H. Rockenschaub, G. Geier, M. Hopfinger, “Auswirkungen einer Kombination von Kalt- mit Warmauslagerung auf die mechanischen Eigenschaften der Druckgusslegierung Al Si9Cu3(Fe)(Zn)”, Druckguss-Praxis 01/2007, p. 33-41.11 O. Kessler, Ausscheidungshärtung von Aluminium-Legierungen, Der Wärmebehandlungsmarkt 3/2001, p. 5-8.12 Jacobs, M. H.: Precipitation Hardening, Talat Lecture 1204, 1999, EAA – European Aluminium Association.13 Forschungsinstitut für Elektronenmikroskopie, Zentrum für Elektronenmikroskopie Graz: Technische Kurzbeschreibung FIB-Säge, www.felmi-zfe.tugraz.at, Graz, 2005. | Aushärtung | Als Aushärtung bzw. Ausscheidungshärtung bezeichnet man einen Vorgang, durch den es möglich ist, in bestimmten Legierungen allein durch Wärmebehandlungen Eigenschaftsänderungen herbeizuführen. Die Ausscheidungshärtung ist die wichtigste Methode zur Härtung von Legierungen, bei denen keine allotrope Umwandlung wie z.B. bei Stahl möglich ist. Dies sind die meisten Nichteisenmetalllegierungen, insbesondere Aluminiumlegierungen. Die festigkeitssteigernde Wirkung beruht auf der Blockade von Gitterbaufehlern (siehe Gitterfehler), so genannten Versetzungen, die unter Belastung wandern. Ausscheidungen entstehen, wenn ein homogener Mischkristall abgekühlt wird und dabei im Phasendiagramm eine Phasenlinie überschreitet. Die gezielte Herstellung von Ausscheidungen erfolgt durch Abschrecken eines homogenen Mischkristalls, wobei er bei tiefen Temperaturen im homogenen, aber übersättigten Zustand verbleibt, obwohl bei den tiefen Temperaturen lt. dem Phasendiagramm ein zweiphasiger Zustand vorliegen sollte. Die Diffusion ist dann noch nicht ausreichend, um den Mischkristall zu entmischen. Im Zuge einer anschließenden Wärmebehandlung bei mittlerem Temperaturniveau ist die Diffusion erhöht und der Mischkristall kann in die beiden durch das Legierungssystem vorgegebenen Phasen separieren. Die dabei entstehenden Ausscheidungen sind durch Phasengrenzen von der Matrix getrennt.Bild 1 zeigt einen möglichen Weg um Ausscheidungen aus einem Bleimischkristall im System Sn-Pb zu erzeugen.Aushärtung von Aluminiumlegierungen Das Phänomen der Aushärtung von Aluminiumlegierungen wurde bereits vor mehr als 100 Jahren von A. Wilm an einer Al-Cu-Mg-Legierung entdeckt [1] und seitdem für unterschiedlichste Legierungstypen intensiv untersucht. Das Aushärten beruht auf Entmischungsvorgängen, die im übersättigten Mischkristall bei Raumtemperatur oder mäßig erhöhter Temperatur ablaufen [2]. Die Entmischungsvorgänge finden dann statt, wenn der aluminiumreiche α-Mischkristall eine mit der Temperatur abnehmende Löslichkeit für einen bestimmten Legierungsbestandteil aufweist, sie sind diffusionsgesteuert und somit von der Zeit und Temperatur abhängig. Voraussetzung für die Bildung eines übersättigten Mischkristalls sind daher neben einem System mit abnehmender Löslichkeit vor allem hohe Abkühlgeschwindigkeiten, wie sie beim Kokillenguss oder Druckguss auftreten bzw. sollten die Gussteile nach dem Entformen aus der Dauerform möglichst rasch abkühlen, was in der Regel durch das Tauchen der Gussteile in ein Abschreckmedium (i.d.R. Wasser mit Raumtemperatur) bewerkstelligt wird. Dieser Vorgang wird als das Abschrecken aus der Gießhitze bezeichnet. Bei einer Wärmbehandlung werden die Gussteile nach dem Lösungsglühen in einem Wasserbad abgeschreckt. Auch das Abschrecken mit etwas geringerer Abkühlgeschwindigkeit in temperierten flüssigen Medien, an Luft oder mit Sprühnebelkühlung zur Vermeidung von Verzug ist möglich, wobei jedoch nicht mehr das volle Aushärtungspotential bei einer anschließenden Warmauslagerung erreicht werden kann. Die festigkeitssteigernde Wirkung beruht auf der Bildung von Ausscheidungen und damit der Blockade von Gitterbaufehlern, so genannten Versetzungen, die unter Belastung durch das Gitter wandern. Bezüglich der bei der Warmauslagerung entstehenden Ausscheidungen wird auf die ausführlichen Untersuchungen von Ashby et al. [3] verwiesen und an dieser Stelle wird auch die für die Festigkeit der Legierungen Al-Cu bzw. Al-Si-Cu maßgebende Aushärtung durch Kupfer kurz beschrieben und zusammengefasst.Al-Cu-Aushärtung Der übersättigte Aluminium-Mischkristall ist bei Legierungen vom Typ Al-Cu bzw. Al-Si-Cu der Ausgangszustand für die Bildung der festigkeitssteigernden Teilchen. Im binären Zweistoffsystem für Aluminium-Kupfer (Bild 2) zeigt sich die Abhängigkeit der Löslichkeit von der Temperatur. Die maximale Löslichkeit von Kupfer im Aluminium-Mischkristall fällt von 5,65% bei 548 °C (Al-Cu-Eutektikum) auf unter 1,5 % bei 400 °C ab. Als Gleichgewichtsphase tritt Al2Cu (Θ-Phase) auf. Bereits bei Raumtemperatur (somit der Kaltauslagerung) bilden sich erste GPI-Zonen (Bild 3). Diese Ausscheidungen sind plättchenförmig und kohärent mit dem Aluminium-Gitter. Durch die im Vergleich zum Aluminium größeren Kupferatome verursachen die GPI-Zonen im umgebenden Aluminium-Gitter Verzerrungen (Kohärenzspannungen). Anhand der TEM-Bilder (s. Transmissionselektronenmikroskop ) der kaltausgelagerten Varianten einer Legierung Al Si12CuNiMg wurde dokumentiert, dass diese Gitterverzerrungen eine freie Versetzungsbewegung erschweren und bereits damit zu einem Anstieg der Festigkeit führen, auch wenn sich der Werkstoff noch nicht in einem stabilen Zustand befindet (siehe Bild 4). In diesem metastabilen Zustand wird der Legierung bei einer nachfolgenden Warmauslagerung thermische Energie zugeführt und der Werkstoff versucht, sich dem Gleichgewichtszustand wieder anzunähern. Dabei bildet sich allerdings nicht gleich die stabile Ausscheidung Θ (Al2Cu), sondern bei einer bestimmten Auslagerungstemperatur in Abhängigkeit von der Auslagerungsdauer eine sogenannte Ausscheidungssequenz verschiedener geordneter Bereiche bzw. bilden sich weitere metastabile Ausscheidungen. Werden die einphasigen GPI-Entmischungen kurzzeitig auf 100 °C bis 200 °C erwärmt, so lösen sie sich dabei auf. An ihrer Stelle werden zweite Guinier-Preston-Zonen (GPII-Zonen) gebildet. Diese sind ebenfalls plättchenförmig und kohärent mit dem Aluminium-Gitter. Bei Aluminium-Kupfer-Legierungen wurde zudem beobachtet, dass insbesondere auch Magnesium die Bildung von GPII-Zonen beim Warmauslagern beschleunigen kann [3], was durch die Ergebnisse von TEM-Untersuchung auch bestätigt wurde. Danach bilden sich Vorstufen der stabilen Ausscheidungen, die sogenannten Θ´´-Phasen bzw. bei weiterer Zufuhr von Wärme daraus die Θ´-Phasen, die metastabile bzw. semikohärente Modifikation der stabilen Θ-Phasen. Diese sind wiederum plättchenförmig, aber noch größer (und nur noch teilkohärent mit dem Aluminium-Gitter; die Stirnflächen sind kohärent, die Mantelflächen inkohärent). Während dieses Übergangs wird das Festigkeitsmaximum erreicht. Schließlich entstehen aus den Θ´-Phasen die stabilen Ausscheidungen Θ, die globular und inkohärent mit dem Aluminium-Gitter sind, wobei diese aber zu keinem weiteren Festigkeitsanstieg führen [5] bzw. dafür verantwortlich sind, dass Festigkeit und Härte bei Überalterung, d.h. bei Vorliegen von noch längeren Warmauslagerungszeiten bzw. noch höheren Auslagerungstemperaturen, wieder abfallen [6]. Bei einer Legierung Al-Cu oder Al-Si-Cu lautet die (vereinfachte) theoretische Ausscheidungssequenz für die Warmauslagerung somit:α-Mxx → GPI → GPII + Θ´´ → Θ´ → Θ (siehe Bild 5) Im Gegensatz zu der zuvor beschriebenen langsamen Abkühlung läuft diese Ausscheidungssequenz nicht nur an den Korngrenzen, sondern gleichmäßig verteilt im gesamten Kornvolumen, ab. Die Stärke der Festigkeitssteigerung durch die Ausscheidungshärtung ergibt sich nun aus der Behinderung der Versetzungsbewegung durch die verschiedenen Stadien der Ausscheidungssequenz. Kleine, kohärente Teilchen können von den Versetzungen durch Schneiden überwunden werden (Friedel-Effekt), große, inkohärente Teilchen können von den Versetzungen durch Umgehen überwunden werden (Orowan-Mechanismus). Bei kurzen Auslagerungsdauern (Vorliegen von GPI-Zonen, von kleinen kohärenten Teilchen), d. h. bei Zwischenlagerung bzw. Kaltauslagerung (aber auch Unteralterung), tritt daher nur ein geringerer Anstieg der 0,2%-Dehngrenze auf. Ebenso ist die Dehngrenze bei langen Auslagerungsdauern (bei überwiegendem Vorliegen von Θ´- bzw. auch schon von stabilen Θ-Phasen, von größeren teil- bzw. inkohärenten Teilchen), der sogenannten Überalterung, infolge der Vergröberung der Ausscheidungen wieder gering [7, 8, 9]. Eine maximale Dehngrenze (aber auch Härte) ist im Bereich des Auftretens der GPII-Zonen bzw. zu Beginn der Bildung der Θ´-Phasen festzustellen, die von ihrer Größe und ihren Kohärenzspannungen her sowohl dem Schneiden als auch dem Umgehen durch Versetzungen einen maximalen Widerstand entgegensetzen. Dieser Zustand mit dem Ziel hoher Festigkeit wird in der Regel beim Ausscheidungshärten von Aluminiumlegierungen angestrebt [10]. In Abhängigkeit der Warmauslagerungstemperatur und Auslagerungszeit ergeben sich dadurch hinsichtlich der Festigkeitseigenschaften charakteristische Kurvenscharen, wie sie in Bild 6 dargestellt. Bei Zugrundelegung dieses Verlaufs der Kurven wird allerdings vereinfacht angenommen, dass es sich nur um eine Ausscheidungsart handelt. In der Praxis folgen meistens mehrere metastabile Phasen aufeinander, so dass die Verhältnisse etwas komplizierter sind. Untersuchungen der Gusslegierung Al Si9Cu3(Fe) [7, 8, 9, 10] ergaben die in Bild 7 gezeigten Kurvenscharen. Keimbildungsrate von Ausscheidungsclustern Wie bereits zuvor beschrieben, folgen die Auslagerungskurven einem bestimmten Schema: es treten temperatur- und zeitabhängige Maxima der Härte bzw. Dehngrenze auf, wobei zwischen den Härtewerten und den Werten der Dehngrenzen eine gute Korrelation besteht. Bei längeren Warmauslagerungsdauern fallen die Werte dieser Eigenschaften infolge von Überalterungsvorgängen wieder ab.Die fundamentalen Effekte für die Härte bzw. Dehngrenzenverläufe bzw. der Festigkeitsabfall infolge von Überalterungsvorgängen beschreibt M.H. Jacobs [12] als Kombination der: - Legierungszusammensetzung - Abkühlgeschwindigkeit (Erstarrungsgeschwindigkeit beim Druckgießen) - Warmauslagerungstemperatur - Kinetik der homogenen Keimbildung (Keim) - Wachstumsgeschwindigkeit von Clustern - Vergröberungsreaktionen infolge der Überalterung - Ausscheidungsreihenfolge bzw. Ausscheidungstransformationen Das bedeutet, dass je höher die Temperatur des Gussteiles nach dem Entformen aus der Druckgussform und damit die erzielbare Temperaturdifferenz durch die Abkühlung ist bzw. je schneller die Abkühlung nach dem Ausformen erfolgt, umso größer ist das Ausscheidungspotential und damit die Keimbildungsrate von Ausscheidungsclustern.Prinzipiell - und vereinfacht formuliert - ist die Keimbildung (Clusterbildung) von Ausscheidungen (N) durch einen doppelten Arrhenius-Ansatz Glg.1:Glg. 1: definiert und darstellbar (siehe Bild 8). Darin sind die Legierungskonstante A und die Aktivierungsenergie für die Diffusion Q enthalten. Die Kurve weist je nach Legierungstyp eine temperaturabhängige, maximale Keimbildungsrate auf. Bei Kenntnis der legierungsabhängigen Konstanten und Aktivierungsenergien kann ein optimaler Temperaturbereich für die Warmauslagerung ermittelt und gewählt werden.Ein weiterer, wichtiger Punkt für die Festigkeitssteigerung ist die Umwandlung der Guinier-Preston-Zonen in die teilkohärenten, metastabilen Phasen Θ´´ und Θ´ bzw. in geringerem Ausmaß auch in die stabile Gleichgewichtsphase Θ. Untersuchungen am Transmissionselektronenmikroskop (TEM) Für die Untersuchungen am TEM wurden aus Druckgussstäben aus der Legierung Al Si9Cu3(Fe) mittels fokussierten Ionenstrahls Proben mit einer Querschnittsfläche von ca. 30 µm2 aus dem Aluminium-Mischkristall, ähnlich wie in Bild 9 dargestellt, entnommen. Die zur Untersuchung notwendigen TEM-Lamellen wurden dabei durch Abtragen von Probenmaterial mit einem hochenergetischen Gallium-Ionenstrahl frei geschnitten, wie in Bild 10 schematisch dargestellt ist. Die frei geschnittenen TEM-Lamellen wurden nachfolgend auf einem Probenträger appliziert und konventionell gedünnt [13]. Bild 11 zeigt die auf dem Trägerwerkstoff angeheftete Lamelle, die überwiegend aus dem aluminiumreichen (α-Al)-Mischkristall besteht. Quer durch die Probe verlaufen einige eutektische Siliziumpartikel bzw. auch eisen- und manganreiche Phasen. Unmittelbar nach dem Gießen liegt ein quasi ausscheidungsfreier, übersättigter α-Al-Mischkristall vor, was auch die Hellfeld-TEM-Aufnahme in Bild 12 zeigt. Im Gegensatz zur Kaltauslagerung werden bei höheren Temperaturen eher größere, inkohärente Ausscheidungen gebildet, da diese für die Ausbildung der Phasengrenzflächen höhere Energien als die kohärenten Ausscheidungen benötigen. Zusätzlich wird bei erhöhten Temperaturen die Diffusion beschleunigt und damit geht eine Vergröberung der Teilchen einher. Die höchsten Festigkeiten werden daher mit inkohärenten Ausscheidungen in der Größenordnung 10 bis 40 nm erwartet, da dann die Versetzungsbewegung am effektivsten behindert wird: Das Abscheren bzw. Umgehen der Ausscheidungen ist dann gleich wahrscheinlich und zudem ist die Phasengrenze der inkohärenten Ausscheidung von der Versetzung nur schwer zu überwinden – beide Mechanismen führen somit zur Festigkeitssteigerung [7] (Verfestigungsmechanismen). In Bild 13 ist ein solcher - durch eine Warmauslagerung bei 160 °C an Ausscheidungen reicher - Mischkristall dargestellt. Beispielhaft geht eine ca. 15 nm große, semikohärente Al2Cu-Ausscheidung aus der hochauflösenden HRTEM-Aufnahme (High Resolution TEM) in Bild 14 hervor. Weiterführende Stichworte:VerfestigungsmechanismenWärmebehandlung von aushärtbaren Aluminium-Gusslegierungen Literatur: 1 D. Altenpohl: Aluminium von innen betrachtet, Aluminium-Verlag, Düsseldorf 1979. 2 Aluminium-Taschenbuch, Band 2, Aluminium Verlag, Düsseldorf 1999, 15. Auflage. 3 M.F. Ashby, D.R.H. Jones, Engineering Materials 2, Butterworth Heinemann, Oxford, 1998 4 J.M. Silcock: J. Inst. Met., Vol 89, 1960, S.203 – 210. 5 E. Hornbogen, H. Warlimont: Metallkunde, Aufbau und Eigenschaften von Metallen und Legierungen; 4. Auflage, Springer-Verlag, Berlin, Heidelberg, New York, 1991. 6 W. Sha, Z. Guo, Quantification of precipitate fraction in Al–Si–Cu alloys. Materials Science Engineering A 2005 (392), S. 449–452. 7 H. Rockenschaub, T. Pabel, G. Geier, M. Hopfinger, „Beschleunigung der Auslagerungsvorgänge der Druckgusslegierung Al Si9Cu3(Fe) bei gleichzeitiger Erhöhung der mechanischen Eigenschaften – Teil 1“, Druckguss-Praxis, 3/2005, S. 95-104. 8 T. Pabel, H. Rockenschaub, G. Geier, M. Hopfinger, G. Kothleitner, „Beschleunigung der Auslagerungsvorgänge der Druckgusslegierung Al Si9Cu3(Fe) bei gleichzeitiger Erhöhung der mechanischen Eigenschaften – Teil 2“, Druckguss-Praxis, 4/2005, S. 137-146. 9 G. Geier, T. Pabel, H. Rockenschaub, M. Hopfinger, „Improved mechanical properties of the high pressure die casting alloy Al Si9Cu3(Fe)(Zn) as a result of the combination of natural and artificial ageing“, International Journal of Materials Research, Volume 98, 6/2007, S. 516-520. 10 T. Pabel, H. Rockenschaub, G. Geier, M. Hopfinger, „Auswirkungen einer Kombination von Kalt- mit Warmauslagerung auf die mechanischen Eigenschaften der Druckgusslegierung Al Si9Cu3(Fe)(Zn)“, Druckguss-Praxis 01/2007, S. 33-41. 11 O. Kessler, Ausscheidungshärtung von Aluminium-Legierungen, Der Wärmebehandlungsmarkt 3/2001, S. 5-8. 12 Jacobs, M. H.: Precipitation Hardening, Talat Lecture 1204, 1999, EAA – European Aluminium Association. 13 Forschungsinstitut für Elektronenmikroskopie, Zentrum für Elektronenmikroskopie Graz: Technische Kurzbeschreibung FIB-Säge, www.felmi-zfe.tugraz.at, Graz, 2005. | https://www.giessereilexikon.com/en/foundry-lexicon/Encyclopedia/show/hardening-age-hardening-4696/?cHash=bf46be6e0e534b149a8a90b0793fcf7c | https://www.giessereilexikon.com/giesserei-lexikon/Encyclopedia/show/aushaertung-1085/?cHash=bf46be6e0e534b149a8a90b0793fcf7c
Hard bentonite | Bentonites which are burnt onto or bonded to the sand grain by fireclay in the mold material cycle due to the casting heat above 500°C (Oolitization). The extent of oolitization is determined by the bentonite content in the mold material mixture, the thermal load of the mold material, and ultimately by the degree of refreshment of the circulating system (see Recirculating system sand). If not enough new sand is added (see Addition of new sand) or if the quantity of coresand addition is too small, the individual mold material grain is constantly enveloped with binder coatings during conditioning which are then virtually ceramically bonded to the grain. The consequence is a decreasing refractoriness of the mold material system and thus surface defects in the casting.Also during thermal reclaiming of mixed systems (core sands and bentonite-bonded sand) the remaining active bentonite is transformed into hard bentonite. Subsequent mechanical treatment of the reclaimed material to remove these oolitic shells is not always successful and generally a handicap when reclaiming wet casting sands.Additional references:Bentonite sandGreen sandCalcium bentoniteSodium bentoniteWestern bentoniteOverburned bentoniteSand reclamationReclamation rateReclaimed material yield | Hartbentonit | Bentonite die im Formstoffumlauf durch die Gießhitze oberhalb 500 °C auf das Sandkorn aufgebrannt bzw. schamottisiert werden (Oolithisierung). Den Umfang der Oolithisierung bestimmt der Bentonitgehalt in der Formstoffmischung, die thermische Beanspruchung des Formstoffes und letztlich der Auffrischungsgrad des Umlaufsystems (siehe Umlaufsand). Bei zu geringer Neusandzugabe ( siehe Neusandzusatz) oder zu geringem Kernsandzulauf wird das einzelne Formstoffkorn bei der Aufbereitung ständig erneut mit Binderhüllen versehen welcher dann auf das Korn regelrecht keramisch fixiert wird. Die Folge davon ist eine sinkende Feuerfestigkeit des Formstoffsystems und somit Oberflächenfehler am Guss.Auch bei der thermische Regenerierung von Mischsystemen (Kernsande und bentonitgebundenenSand wird der noch vorhandenen Aktivbentonit in Hartbentonit umgewandelt. Eine mechanische Nachbehandlung des Regenerat zum Entfernen dieser oolithischen Hüllen ist nicht immer Erfolg versprechend und generell ein Handikap bei der Regenerierung von Nassguss-Sanden.Weiterführende Stichworte:BentonitsandGrünsandKalziumbentonitNatriumbentonitWyoming-BentonitTotgebrannter BentonitSandregenerierungRegenerierungsgradRegeneratausbringen | https://www.giessereilexikon.com/en/foundry-lexicon/Encyclopedia/show/hard-bentonite-3914/?cHash=6cdfc6a466118e80c638e841102b5460 | https://www.giessereilexikon.com/giesserei-lexikon/Encyclopedia/show/hartbentonit-299/?cHash=6cdfc6a466118e80c638e841102b5460
Hanger-type blast machine | Here, the abrasive is picked up by a hanger which can turn around the hanger axle in the blasting cabinet. The use of an hanger-type blast machine is recommended for sensitive or large workpieces which are not suitable for barrel machines. To process them, they are hung in workpiece carriers and driven into the machine. The simultaneous rotating and oscillating movement of the hanger means that the blasting beam can reach each corner of the workpiece in the best possible way. In addition to its extreme flexibility, this machine is also characterized by its compact, space-saving shape. The overhead rail transportation (see also Overhead rail) can be done using hand-trolleys or with circular conveyor systems or self-driving hangers. In addition to the design as The working principle infeed procedure, Type CAPSOR® (Rump Strahlanlagen GmbH & Co. KG) is illustrated schematically in Fig. 1. Attachment occurs on an overhead monorail system with carriage or lifting gear. The cluster of workpieces rotates and oscillates in the blast area during the blasting process (Fig. 2, Rump Strahlanlagen GmbH & Co. KG. In opposite of the infeed procedure attachment occurs run-through process on crossbars of a manual overhead rail system, a Power & Free conveyor system or a circle monorail conveyor system, for heavy loads also with electric hoists Fig. 3 and 4, (Rump Strahlanlagen GmbH & Co. KG). The overhead conveyor blasting system shown schematically in Fig. 5 (AGTOSGmbH) works as follows: Work pieces are placed in work piece holders or are suspended directly from the running gear’s rotating hook. The work pieces are then pushed into position in front of the blasting machine. An automatic feed mechanism then advances the work pieces to the first blasting position. After the blasting program begins, the machine door is automatically closed and electro-pneumatically locked. As the work pieces rotate, they are blasted at three different blasting stations according to the pre-set blasting times. The blasting abrasive is continuously cleaned, recirculated and reused. An abrasive metering device feeds the cleaned abrasive from the abrasive storage bunker to the high-performance turbines. Upon completion of the blasting cycle and after the turbines have come to a complete stop, the machine door opens automatically, and the suspended work pieces return to their initial position. A fan unit creates the partial vacuum necessary to maintain dust-free operation of the blasting unit. Extracted air is cleaned in a special filter unit. The video (AGTOSGmbH) shows an example of Hanger-type blast machine Additional references:Wire mesh conveyor shot blast machineHanger-type blast machineCompressed air blastingManipulator blasting machineBarrel blasting machineMetallic blasting abrasives | Hängebahn-Strahlanlage | Strahlanlage bei der das Strahlgut von einem Gehänge aufgenommen wird, das sich in der Strahlkabine um die Gehängeachse drehen kann. Der Einsatz einer Hängebahn-Strahlanlage empfiehlt sich bei empfindlichen und nicht trommelfähigen, schweren oder großvolumigen Werkstücken. Sie werden zur Bearbeitung an Werkstückträger gehängt und in die Anlage gefahren. Durch die gleichzeitig rotierende und oszillierende Bewegung des Gehänges kann der Strahl jede Werkstückecke optimal erreichen. Neben ihrer außerordentlichen Flexibilität zeichnet sich diese Anlage auch durch ihre besonders kompakte und Platz sparende Bauform aus. Der Hängebahntransport (siehe auch Hängebahn) kann mit hand- oder motorgetriebenen Laufkatzen, auch mit Kreisfördersystemen und mit Selbstfahrgehängen vorgenommen werden. Neben der Ausführung als Einschienenstrahlbahn sind diese Anlagen auch auf ein Y-Schienensystem sowie ein getaktetes und kontinuierliches Durchlaufsystem (Power & Free) erweiterbar. Der Aufbau einer Hängebahn-Strahlanlage nach dem Einlaufverfahren vom Typ CAPSOR® (Rump Strahlanlagen GmbH & Co. KG) ist in Bild 1 dargestellt. Die Aufhängung erfolgt an einem Hängebahnsystem mit Laufwagen oder Hebezeugen. Während des Strahlvorgangs rotiert und oszilliert das Werkstück im Strahlbereich (Bild 2, Rump Strahlanlagen GmbH & Co. KG). Im Gegensatz zum Einlaufverfahren erfolgt beim Durchlaufverfahren die Aufhängung an Traversen einer Hand-Hängebahn, eines Power & Free - Fördersystems oder eines Kreisfördersystems, bei großen Lasten auch mit Elektrofahr- und Hubwerken (Bilder 3 und 4, Rump Strahlanlagen GmbH & Co. KG). Die in Bild 5 (AGTOS GmbH) schematisch dargestellte Hängebahn-Strahlanlage arbeitet wie folgt: Die Werkstücke werden an ein Strahlgestell oder direkt an den Drehhaken des Fahrwerks aufgehängt und bis kurz vor die Stahlanlage geschoben. Eine automatische Einzugsvorrichtung transportiert sie zur ersten Strahlposition. Nach Programm-Start wird die Maschinentür automatisch geschlossen und elektro-pneumatisch verriegelt. Die Werkstücke werden drehend, in drei Positionen entsprechend der voreingestellten Strahlzeit, gestrahlt. Das Strahlmittel wird zur kontinuierlichen Nutzung im Umlauf gehalten und gereinigt. Über die Strahlmitteldosiereinrichtung gelangt das gereinigte Strahlmittel vom Strahlmittelbunker zu den Hochleistungsturbinen. Nach Ende des Strahlzyklus und nach Stillstand der Turbinen öffnet sich die Maschinentür automatisch und das Werkstückgehänge fährt wieder in die Ausgangsposition zurück. Für ein staubfreies Betreiben der Strahlanlagen erzeugt ein Ventilator den erforderlichen Unterdruck. Die abgesaugte Luft wird mit einer Filteranlage gereinigt. Das Video (AGTOS GmbH) zeigt ein Anwendungsbeispiel einer Hängebahn-Strahlanlage. Weiterführende Stichworte:Drahtgurt-StrahlanlageDrehtisch-StrahlanlageDruckluftstrahlenManipulator-StrahlanlagenTrommelstrahlanlageMetallische Strahlmittel | https://www.giessereilexikon.com/en/foundry-lexicon/Encyclopedia/show/hanger-type-blast-machine-4263/?cHash=4e8aeaa636a65da8680548f59cb73228 | https://www.giessereilexikon.com/giesserei-lexikon/Encyclopedia/show/haengebahn-strahlanlage-650/?cHash=4e8aeaa636a65da8680548f59cb73228
Hanging core | Hanging cores are defined as cores that are supported by the upper face of the mold and protrude into the mold cavity from above. The support or bearing face of the hanging core is located above the mold cavity. If it is not possible to design the core as covering core and clamp it between cope and drag as is illustrated in Fig. 1, it is attached to the cope mold by gluing, tying (Fig. 2) or screw-fixing, depending on its size. Additional references:Core assemblyStanding core | Hängekern | Als Hängekerne bezeichnet man Kerne, die an der Oberseite der Form gelagert sind und in den Formhohlraum hineinhängen. Die Lagerung des Hängekernes befindet sich über dem Formhohlraum. Kann er nicht wie in Bild 1 als Abdeckkern zwischen Ober- und Unterteil geklemmt werden, so wird er je nach Größe durch Kleben, Festbinden (Bild 2) oder Festschrauben im Oberteil befestigt. Weiterführende Stichworte:KernmontageStandkern | https://www.giessereilexikon.com/en/foundry-lexicon/Encyclopedia/show/hanging-core-3858/?cHash=440824c84c3750659104cb82be0cfd65 | https://www.giessereilexikon.com/giesserei-lexikon/Encyclopedia/show/haengekern-243/?cHash=440824c84c3750659104cb82be0cfd65
Hammer paint | Paint with a special varnish which, during drying, gives the optical impression of many hammer blows and creates a structured surface (Figure 1). The slightly iridescent areas are caused by the different orientation of very small mica particles which are suspended in the hammer paint. Mica is chemically inactive and very resistant. Hammer paint is used mainly as a way of improving the appearance of castings and less as protective coating. The optical advantage of hammer paint is that the painted surface still looks good even if the surface of the casting itself is not flat and regular. To achieve the same optical effect with a smooth paint, the surface of the casting would usually have to be prepared first. This step is unnecessary with hammer paint. In addition, the durability of the coating is increased due to the mica. The mica protects the binding material underneath from UV rays and prevents quick aging. Hammer paints can often be made relatively hard and scratch resistant by adding various additives. | Hammerschlaglack | Lackierung mit einem speziellen Lack, der beim Trocknen den optischen Eindruck einer durch viele Hammerschläge bearbeiteten und strukturierten Oberfläche erzeugt (Bild 1).Die schwach irisierenden Bereiche entstehen durch die unterschiedliche Ausrichtung kleinster, glänzender Glimmerplättchen, die im Hammerschlaglack suspendiert sind. Glimmer ist chemisch inaktiv und sehr beständig. Die Hammerschlaglackierung wird vor allem als Mittel zur Verschönerung von Gussteilen und weniger als Schutzlack verwendet. Der optische Vorteil der Hammerschlaglackierung liegt darin, dass die lackierte Oberfläche auch dann noch gut aussieht, wenn die Gussteiloberfläche selbst nicht ganz glatt und regelmäßig ist. Um den gleichen optischen Effekt bei einer Glattlackierung zu erreichen, müsste die Gussteiloberfläche oft nachbearbeitet werden. Bei einer Hammerschlaglackierung entfällt dieser Arbeitsschritt. Darüber hinaus wird die Haltbarkeit des Anstrichs aufgrund des Glimmers erhöht. Der Glimmer schützt die darunterliegenden Bindemittel vor UV-Strahlung und beugt einer schnellen Alterung vor. Hammerschlaglacke können durch die Beimengung verschiedener Zusatzstoffe auch relativ hart und kratzfest hergestellt werden. | https://www.giessereilexikon.com/en/foundry-lexicon/Encyclopedia/show/hammer-paint-4410/?cHash=ef295ea62bcfb67ecec4b7ca9e1aaf5c | https://www.giessereilexikon.com/giesserei-lexikon/Encyclopedia/show/hammerschlaglack-798/?cHash=ef295ea62bcfb67ecec4b7ca9e1aaf5c
Hand rammer | 1. Molder tool for ramming up and compacting mold material in a purely manual fashion (see Ramming). Depending on the shape of the ramming tip, hand rammers are available as pegging rammers and bench rammers made of wood or metal or with solid-rubber ramming heads (see Fig. 1). For large molds, pneumatic rammers are used. 2. Ramming tool for compacting refractory ramming masses for lining melting furnaces, in particular crucible furnaces. The refractory ramming mass is filled into a gap between the furnace brick lining and the ramming templates and compacted by means of hand or pneumatic rammers. One example of a rammer foot is shown in Fig. 2. | Handstampfer | 1. Formerwerkzeug zum Auftstampfen und Verdichten des Formstoffes bei rein manueller Arbeitsweise (siehe Stampfen).Handstampfer gibt es nach Form der Stampfspitze in den Ausführungen als flache oder runde Spitzstampfer und Blattstampfer (Bankstampfer), entweder aus Holz oder Metall oder mit Vollgummi-Stampfköpfen (siehe Bild 1). Für größere Formen werden Druckluftstampfer verwendet. 2. Stampfwerkzeug zum Verdichten feuerfester Stampfmassen für die Auskleidung von Schmelzöfen, insbesondere Tiegelöfen. Dabei wird die feuerfeste Stampfmasse in einen Spalt zwischen der Ofenmauerung und der Stampfschablone eingefüllt und durch Hand- oder Druckluftstampfer verdichtet. Ein Beispiel eines Stampferfußes ist in Bild 2 dargestellt. | https://www.giessereilexikon.com/en/foundry-lexicon/Encyclopedia/show/hand-rammer-4635/?cHash=b96c82da837bfa338a83a712509e9383 | https://www.giessereilexikon.com/giesserei-lexikon/Encyclopedia/show/handstampfer-1024/?cHash=b96c82da837bfa338a83a712509e9383
Halt | During cooling and solidification of alloys it has been observed in time-based cooling curve charts (Fig. 1) (s. Thermal analysis) that the temperature remains constant for a longer period at certain points. These points are referred to as halts and originate from the fact that at those specific temperatures heat is released (during cooling) and heat is consumed (during heat-up). For example, heat is released during solidification or during transition to solid condition by a change in the crystal structure, which effect causes the halts in the cooling curve. The halts are useful, for example for thermal analysis of the composition of an alloy. | Haltepunkt | Bei der Abkühlung und Erstarrung von Legierungen wird bei der Aufnahme von Abkühlungskurven (Bild 1) in Abhängigkeit von der Zeit (s. thermische Analyse) beobachtet, dass die Temperatur an bestimmten Punkten längere Zeit konstant bleibt. Diese sogenannten Haltepunkte kommen dadurch zustande, dass bei den betreffenden Temperaturen Wärme frei wird (bei Abkühlung) bzw. Wärme verbraucht wird (bei Erwärmung). So wird beispielsweise bei der Erstarrung oder bei der Umwandlung im festen Zustand durch Änderung des Kristallaufbaues Wärme frei, die Haltepunkte in der Abkühlungskurve verursacht. Mit Hilfe der Haltepunkte lässt sich beispielsweise die Legierungszusammensetzung thermisch analysieren. | https://www.giessereilexikon.com/en/foundry-lexicon/Encyclopedia/show/halt-3855/?cHash=8387a880daa46488925505e451064a74 | https://www.giessereilexikon.com/giesserei-lexikon/Encyclopedia/show/haltepunkt-240/?cHash=8387a880daa46488925505e451064a74
Hall-Petch relationship | The basis of strength increase through grain refinement; it has been proved by experiments for a large number of materials. The dependence of yield strength on grain size is governed by the so-called Hall-Petch relationship: σO = starting stress for dislocation movement; K = grain boundary resistance; dK = mean grain diameter These are constants depending on the material and testing conditions. | Hall-Petch-Beziehung | Grundlage der Festigkeitssteigerung durch Kornfeinung, sie ist für viele Werkstoffe experimentell bestätigt. Für die Abhängigkeit der Streckgrenze Re von der Korngröße gilt die so genannte Hall-Petch-Beziehung:σO = Startspannung für die Versetzungsbewegung; K = Korngrenzenwiderstand; dK = mittlerer KorndurchmesserDiese Konstanten hängen vom Werkstoffzustand und den Prüfbedingungen ab. | https://www.giessereilexikon.com/en/foundry-lexicon/Encyclopedia/show/hall-petch-relationship-3883/?cHash=cec34d024983e71b0042a24f8ec9beca | https://www.giessereilexikon.com/giesserei-lexikon/Encyclopedia/show/hall-petch-beziehung-268/?cHash=cec34d024983e71b0042a24f8ec9beca
Hard spots | Inclusions of phases in the structure of casting materials of particular hardness that particularly interfere with machining and cause increase in tool wear (Figures 1 and 2).These inclusions or phases are found for example in cast iron alloys (cementite, other carbides), in cast aluminum alloys (corundum inclusions, Al-Mn-Cr- or Al-Mn-Fe segregations (see Segregation factor), Si primary crystals, s.a. Primary silicon) as well as in cast brass (Fe-Cr-Mn-B diffusions, agglomerates) and copper-aluminum alloys. In pressure die cast parts oxidic hard inclusions are present in the form of fine, streak-like, embedded oxide skins, in the form of scattered oxide nests, as oxide skins in parallel or irregular arrangement, in magnesium-containing AlSi cast alloys in the form of spinels in “knotty” arrangement and as compact, granular inclusions of corundum type. In cast iron alloys, hard spots manifest in the form of carbides within the structure or in the form of chill, or edge hardness at or directly underneath the casting surface. Here, the defects is clearly visible in the break structure, otherwise it is made visible in metallographic cuts. Hard spots cause weakening of the structure and along with that loss of the mechanical and dynamic properties. The hard spots that are found in aluminum alloys (e.g. in die casting) can generally be classified in two main categories: 1. Metal inclusions (Segregation, Gravitational segregation); these spots rarely are pure inclusions but mostly intermetallic compounds with a high melting point (see Intermetallic phase) that preferably diffuse from the molten metal in iron- and mangenese-containing alloys. The following metal inclusions are typical for castings made of Al die casting material:Brittle crystals, originating from reactions of pure aluminum with iron (Al3Fe, Al5Fe2), crystal plates that are often cut through in a micrograph and then appear in the form of needles (β-AlSiFe5, Al9Fe2Si2, µ-Al(Fe-Si), see Iron needles), as well as intermetallic compounds of various shapes (α-AlSi(FeMn), Al15(Fe,Mn,Cr)3Si2, γ-Al(Mn-Fe)). The causes for generation of metallic hard spots must be primarily attributed to insufficient melting or holding temperatures. Segregation of the intermetallic compounds preferably takes place at the crystallization centers. Oxides introduced by means of recirculation material or oxidized pig material serve as crystallization centers. Retarded or slow melting of this material causes prolonged duration of the “doughy phase” of the melt. The oxides or the aluminum and the alloying elements generated in this way cannot be clearly separated from the already melted metal, remain within the melt and can thus form mixed oxides or act as nuclei for segregation of intermetallic compounds. 2. Non-metal inclusions (s. a. Oxide inclusion) are available in a large variety of types and result from greatly varying causes so that in practice it is often difficult to classify them exactly and accurately, or precisely determining their origin. Frequently occurring non-metal inclusions are corundum (α-Al2O3), spinel (Al2O3.MgO, Fig. 3), silicon carbide (SiC, Figures 4 to 6) and quartz (SiO2) These non-metal inclusions originate from oxidation of the aluminum during melting, particularly in case of excessive bath agitation and/or too high temperatures. Moreover, aluminum oxides are readily formed and introduced into the melt when excessive amounts of recirculation material are used; this particularly applies for burr scraps and overflow material with relatively large surfaces. The oxide formed first (γ-Al2O3) is relatively soft but through the heat and over time it is transformed to the very hard alpha modification (α-Al2O3), also referred to as corundum. Oxides and oxide nests mostly originate from the molten bath. The following factors come into question with regard to formation causes: - Insufficient purification of the melt - Heavily contaminated and small-sized recirculation material - Transfer of metal between vessels, heavy stirring of the bath - Repeatedly pushing back the surface oxide skin Additional references:Segregation factor, Segregation factorGravitational segregationCrystal segregationOxide inclusionIron needles | Harte Stellen | Einschlüsse oder Phasen im Gefüge von Gusswerkstoffen besonders hoher Härte, die vor allem bei der Bearbeitung stören und zu einem erhöhten Werzeugverschleiß führen (Bilder 1 und 2).Diese Einschlüsse oder Phasen treten beispielsweise in Eisengusslegierungen (Zementit, sonstige Karbide), in Aluminiumgusslegierungen (Korundeinschlüsse, Al-Mn-Cr- oder Al-Mn-Fe-Ausscheidungen (siehe Seigerfaktor), Si-Primärkristalle s.a. Primärsilizium) sowie in Gussmessing (Fe-Cr-Mn-B-Ausscheidungen, Agglomerate) und Kupfer-Aluminium-Legierungen auf. In Druckgussstücken treten oxidische harte Einschlüsse als feine, schlierenförmig eingelagerte Oxidhäute, als aufgelockerte Oxidnester in Form parallel oder regellos angeordneter Oxidhäute bei magnesiumhaltigen AlSi-Gusslegierungen als Spinell „knollenförmig“ angeordnet und als kompakte, körnige Einschlüsse vom Korund-Typ auf.Bei Gusseisenlegierungen zeigen sich harte Stellen in Form von Karbiden im Gefüge oder in Form von Weißeinstrahlung, Kantenhärte an bzw. kurz unter der Gussoberfläche. Hier ist der Fehler deutlich im Bruchgefüge zu erkennen, ansonsten wird er im metallografischen Schliff sichtbar. Harte Stellen führen zu einer Schwächung des Gefüges und, damit verbunden, zu einem Verlust der mechanischen und dynamischen Eigenschaften.Die bei Aluminiumlegierungen (z.B. beim Druckguss) anzutreffenden harten Stellen können grundsätzlich in zwei Hauptgruppen unterteilt werden:1. Metallische Einschlüsse (Seigerung, Schwereseigerung), wobei es sich hier nur selten um reine Einschlüsse, sondern meist um hochschmelzende intermetallische Verbindungen (siehe intermetallische Phase) handelt, die sich bevorzugt bei eisen- und manganhaltigen Legierungen aus der flüssigen Schmelze ausscheiden.Folgende metallische Einschlüsse sind typisch für Gussteile aus Al-Druckguss:Spröde Kristalle, entstanden durch Reaktion von Reinaluminium mit Eisen (Al3Fe, Al5Fe2), plattenförmige Kristalle, die im Schliffbild oft angeschnitten werden und dann als Nadeln erscheinen (β-AlSiFe5, Al9Fe2Si2, µ-Al(Fe-Si), siehe Eisennadeln) sowie intermetallische Verbindungen von unterschiedlicher Form (α-AlSi(FeMn), Al15(Fe,Mn,Cr)3Si2, γ-Al(Mn-Fe)).Die Entstehungsursachen der metallisch harten Stellen sind in erster Linie auf eine zu niedrige Schmelz- bzw. Warmhaltetemperatur zurückzuführen. Die Ausseigerungen der intermetallischen Verbindung erfolgen bevorzugt an Kristallisationszentren. Als solche dienen die über das Rücklaufmaterial oder oxidierte Masseln eingebrachten Oxide. Ein zu langsames Einschmelzen dieses Materials führt zu einer lange andauernden „teigigen Phase“ der Schmelze. Die hierbei entstehenden Oxide des Aluminiums und der Legierungselemente können sich nicht sauber vom bereits geschmolzenen Metall trennen, bleiben in der Schmelze erhalten und können Mischoxide bilden bzw. wirken als Keime für die Ausseigerungen von intermetallischen Verbindungen.2. Nichtmetallische Einschlüsse (s. a. Oxideinschluss), deren Art und Entstehungsursachen außerordentlich vielfältig sein können, so dass es in der Praxis oft schwer fällt, sie genau zu klassifizieren, vor allem aber ihre Herkunft genau zu klären. Häufig auftretende nichtmetallische Einschlüsse sind Korund (α-Al2O3), Spinell (Al2O3.MgO, Bild 3), Siliziumcarbid (SiC, Bilder 4 bis 6) und Quarz (SiO2) Diese nichtmetallischen Einschlüsse entstehen durch Oxidation des Aluminiums beim Schmelzen, und zwar besonders bei zu starker Badbewegung und/oder zu hohen Temperaturen. Außerdem werden Aluminiumoxide sehr leicht gebildet und in die Schmelze eingebracht, wenn man zu viel Kreislaufmetall einsetzt, und dies gilt vor allem für Gratabfälle und Überläufe mit ihren relativ großen Oberflächen. Das zuerst entstehende Oxid (γ-Al2O3) ist noch relativ weich, es wandelt sich aber in der Hitze und mit der Zeit in die sehr harte Alpha-Modifikation (α-Al2O3), auch Korund genannt, um. Oxide und Oxidnester entstehen meist aus dem Schmelzbad. Als Entstehungsursachen kommen in Frage: - Unzureichende Schmelzereinigung - Stark verschmutztes und kleinstückiges Kreislaufmaterial - Umfüllen von Metall, starke Badbewegung - Laufendes Zurückschieben der Oberflächenoxidhaut Weiterführende Stichworte:Seigerfaktor, SeigerungsfaktorSchwereseigerungKristallseigerungOxideinschlussEisennadeln | https://www.giessereilexikon.com/en/foundry-lexicon/Encyclopedia/show/hard-spots-3860/?cHash=9ecee71d0bc564a5f0dac6ae8396e8b6 | https://www.giessereilexikon.com/giesserei-lexikon/Encyclopedia/show/harte-stellen-245/?cHash=9ecee71d0bc564a5f0dac6ae8396e8b6
Hairline crack | Fine, thin crack in the material structure through which the composite is separated and which may result in material failure. Hairline cracks can be hardly noticed with the unaided eye and are therefore made visible through Crack detection. | Haarriss | Feiner, dünner Riss im Werkstoffgefüge, bei dem ein Verbund mechanisch gespalten wird und zum Versagen führen kann. Haarrisse sind mit freiem Auge schwer zu erkennen und werden durch die Rissprüfung sichtbar gemacht. | https://www.giessereilexikon.com/en/foundry-lexicon/Encyclopedia/show/hairline-crack-3867/?cHash=b9d2e3a82285d4970b0a467947beddeb | https://www.giessereilexikon.com/giesserei-lexikon/Encyclopedia/show/haarriss-252/?cHash=b9d2e3a82285d4970b0a467947beddeb
Haigh diagram | The stress amplitude δA applied via the average stress results in the Haigh diagram (fig. 1). The diagram illustrates the dependence of a stress amplitude on an effective initial stress, internal stress or average stress. This way, the dependence of endurance strength on the type of stress (only pressure, pressure and tension, only tension or additionally bending and torsion) is illustrated.Lines through the origin can be drawn marking the values for an identical stress ratio R. This way, the values for the endurable stress amplitude under the present stress conditions can also be determined. Please note that only half the value of the constantly endurable stress amplitude can be determined. The validity range of the diagram is also here limited by a yield strength line to prevent inadmissible elongations.Additional references:Fatigue failureFatigue testWöhler curve | Haigh-Diagramm | Die Spannungsamplitude δA aufgetragen über die Mittelspannung liefert das Haigh-Diagramm (Bild 1). Die Abhängigkeit einer Spannungsamplitude von einer wirksamen Vorspannung, einer Eigenspannung bzw. einer Mittelspannung kann hiermit erläutert werden. Somit wird die Abhängigkeit der Dauerfestigkeit von der Belastungsart (nur Druckbelastung, Druck- und Zugbelastung, nur Zugbelastung oder zusätzlich auch Biegung- und Torsionsbelastung) dargestellt.Es lassen sich Ursprungsgeraden einzeichnen, die die Werte für das gleiche Spannungsverhältnis R kennzeichnen. Somit lassen sich gleichzeitig die Werte für die ertragbaren Spannungsamplituden bei gegebenen Spannungsverhältnissen ablesen. Es ist zu erkennen, dass nur der halbe Wert der dauerfest ertragbaren Spannungsamplitude abgelesen werden kann. Der Gültigkeitsbereich des Diagramms wird auch hier durch eine Streckgrenzengerade eingegrenzt, damit unzulässige Dehnungen ausgeschlossen sind.Weiterführende Stichworte:DauerbruchDauerschwingversuchWöhlerkurve | https://www.giessereilexikon.com/en/foundry-lexicon/Encyclopedia/show/haigh-diagram-4751/?cHash=a1083b05d000e68d9b0d7213b0037ab9 | https://www.giessereilexikon.com/giesserei-lexikon/Encyclopedia/show/haigh-diagramm-1140/?cHash=a1083b05d000e68d9b0d7213b0037ab9
Haematite | Mineral from the class of oxides with the formula Fe2O3, of black, gray, or reddish-brown color. Haematite is the main constituent of red iron ore. It is the most important iron ore since it contains up to 70 percent iron. Additional references:Haematite pig ironPig ironChargeCupola furnace | Hämatit | Mineral aus der Klasse der Oxide mit der Formel Fe2O3 und schwarzer, grauer oder rotbrauner Farbe. Hämatit ist Hauptbestandteil des Roteisensteins. Da es bis zu 70 Prozent Eisen im reinen Zustand enthält, ist es das wichtigste Eisenerz. Weiterführende Stichworte:HämatitroheisenRoheisenGattierungKupolofen | https://www.giessereilexikon.com/en/foundry-lexicon/Encyclopedia/show/haematite-3893/?cHash=d03a3d07d1a436a1f7ecf8b34052b87e | https://www.giessereilexikon.com/giesserei-lexikon/Encyclopedia/show/haematit-278/?cHash=d03a3d07d1a436a1f7ecf8b34052b87e
Habit plane | The morphology of a crystal (see also Crystallite), i.e. its shape determined by the combination of surfaces and their dimensions, is described by the terms tracht and habit. The rough shape in which a crystal occurs is known as habit. By contrast, the entirety of the crystal shapes of a crystal is referred to as tracht.Fig. 1 illustrates the difference between tracht and habit. Both crystals are a combination out of a cube {100} and an octahedron {111}, i.e. they are crystals of the same tracht. On the left, you can see a cubic habit, while the right shape represents an octahedral habit. Thus, tracht describes the quantity of surfaces (hkl) or surface shapes (crystal shapes) {hkl} present on a polyhedral crystal. Habit describes the shape of a crystal which is determined by the proportions of its individual shapes. Typical habit terms are spiky, needle-like, prismatic, lamellar, flaky, cubic, spherical, etc. As an example, the plate plane of the martensite crystal (see Martensite) assumes a certain regular and defined position which is mainly dependent on the carbon content and other alloy elements (Fig. 2).Literature references: Sahm P., Egry I. Volkmann T. (ed.), Schmelze, Erstarrung, Grenzflächen: Eine Einführung in die Physik und Technologie flüssiger und fester Metalle, Braunschweig, Wiesbaden: Vieweg, 1999. | Habitusebene | Die Morphologie eines Kristalls (siehe auch Kristallit), d. h. seine Gestalt durch die Kombination von Flächen und deren Größen, wird durch die Begriffe Tracht und Habitus beschrieben. Die an einem Kristall auftretende Grobform nennt man Habitus. Im Gegensatz dazu wird die Gesamtheit der Kristallformen eines Kristalls als Tracht bezeichnet.Bild 1 zeigt den Unterschied zwischen Tracht und Habitus. Beide Kristalle sind eine Kombination aus einem Würfel {100} und einem Oktaeder {111}, d. h. Kristalle mit gleicher Tracht. Links handelt es sich um einen würfeligen Habitus, während rechts eine oktaedrischer Habitus vorliegt. Die Tracht beschreibt also die Menge der an einem Kristallpolyeder vorhandenen Flächen (hkl) bzw. Flächenformen (Kristallformen) {hkl}. Mit dem Habitus wird die Gestalt eines Kristalls beschrieben, der durch die Größenverhältnisse der einzelnen Formen bedingt ist. Typische Habitusbegriffe sind stängelig, nadelig, prismatisch, plattenförmig, blättchenförmig, würfelig, kugelig etc. So nimmt z. B. die Plattenebene des Martensitkristalls (siehe Martensit) eine bestimmte, regelmäßige und definierte Lage ein, welche vor allem vom Kohlenstoffgehalt und sonstigen Legierungselementen abhängt (Bild 2).Literatur: Sahm P., Egry I. Volkmann T. (Hrsg.), Schmelze, Erstarrung, Grenzflächen: Eine Einführung in die Physik und Technologie flüssiger und fester Metalle, Braunschweig, Wiesbaden: Vieweg, 1999. | https://www.giessereilexikon.com/en/foundry-lexicon/Encyclopedia/show/habit-plane-4628/?cHash=ca7841f588d0b6fee2380f680cdc06b5 | https://www.giessereilexikon.com/giesserei-lexikon/Encyclopedia/show/habitusebene-1017/?cHash=ca7841f588d0b6fee2380f680cdc06b5
Haematite pig iron | Pig iron that is exclusively used for foundry purposes and is briefly referred to as haematite. It is characterized by very low phosphorous contents. The expression semi heamatite refers to pig iron with a slightly higher phosphorous content that is already classified as foundry pig iron.In some cases deviating silicon and manganese contents may be common, e.g. 1.5 to 4.5 % Si in increments of 0.5%; equally, manganese contents of up to 1.5 %. In the charge make-up haematite has a “softening” effect, it is used as charge base for high-quality vehicle and machine castings. In addition it is implemented as regulating charge component for melleable cast iron and cast steel due to its low contents of phosphorous, sulfur and detrimental accompanying elements. Leading suppliers of haematite pig iron types are Rio Tinto Iron & Titanium GmbH, DK Recycling und Roheisen GmbH, Richard Anton KG and ASK Chemicals Metallurgy GmbH.Additional references:Special pig ironSpiegel ironCupola furnace | Hämatitroheisen | Roheisen, das ausschließlich für Gießereizwecke verwendet und kurz Hämatit genannt wird. Es zeichnet sich durch sehr niedrigen Phosphorgehalte aus. Unter Semihämatit (Halbhämatit) versteht man ein Roheisen mit etwas höherem Phosphorgehalt, das bereits dem Gießereiroheisen zugeordnet wird. Mitunter sind auch abweichende Silizium- und Mangangehalte gebräuchlich, z. B. 1,5 bis 4,5 % Si, gestaffelt in Si-Spannen von jeweils 0,5 %, desgleichen Mangangehalte bis 1,5 %. In der Gattierung wirkt Hämatit "weichmachend"; es dient als Gattierungsgrundlage für hochwertigen Fahrzeug- und Maschinenguss, desgleichen als regulierender Gattierungsbestandteil für Temperguss und Stahlguss auf Grund seiner niedrigen Gehalte an Phosphor, Schwefel und störenden Begleitelementen. Führende Anbieter von Hämatitroheisen sind Rio Tinto Iron & Titanium GmbH, DK Recycling und Roheisen GmbH, Richard Anton GmbH und SKW Gießerei GmbH sowie ASK Chemicals GmbHWeiterführende Stichworte:SpezialroheisenSpiegeleisenKupolofen | https://www.giessereilexikon.com/en/foundry-lexicon/Encyclopedia/show/haematite-pig-iron-3897/?cHash=1b6b3e2d14782cc2911ea617585681b7 | https://www.giessereilexikon.com/giesserei-lexikon/Encyclopedia/show/haematitroheisen-282/?cHash=1b6b3e2d14782cc2911ea617585681b7
H-Hydrogen | Chemical symbol for hydrogen and symbol for inductivity (Henry). | H-Wasserstoff | Chemisches Symbol für Wasserstoff und Zeichen für die Induktivität (Henry). | https://www.giessereilexikon.com/en/foundry-lexicon/Encyclopedia/show/h-hydrogen-3865/?cHash=d930483ddcd53b492958d12bcf897cf1 | https://www.giessereilexikon.com/giesserei-lexikon/Encyclopedia/show/h-wasserstoff-250/?cHash=d930483ddcd53b492958d12bcf897cf1
Growth | At high temperatures, the cementite contained in pearlite breaks down to graphite and austenite. This implies a considerable increase in volume. Moreover, internal oxidation is possible which even increases the volume since graphite and austenite or ferrite have a larger volume than cementite, and iron oxide has a larger volume than iron. This is particularly applicable to flake graphite cast iron.The volume consistency of nodular graphite cast iron mainly depends on the amount and stability of pearlite. Ferrite types are practically resistant to growth. The carbon available in the pearlite or as free cementite and which is decomposed to form graphite and ferrite may result in a linear growth of 0.4 to 0.5 %. This corresponds to a volume increase of 1.2 to 1.5 %.Pearlite compostation already starts at temperatures of around 450 °C and increases with increasing temperatures. At the same time, the mechanical properties change so that components for which constant mechanical properties at application temperatures of > 450 °C over a longer period of time are required may only be made of ferritenodular graphite cast iron. | Wachsen | Bei hoher Temperatur zerfällt der Zementit im Perlit in Grafit und Austenit. Damit ist eine beträchtliche Volumenzunahme verbunden. Außerdem kann eine innere Oxidation auftreten, welche die Volumenzunahme verstärkt, da Grafit und Austenit bzw. Ferrit ein größeres Volumen als Zementit haben und auch Eisenoxid ein größeres Volumen als Eisen besitzt. Dies trifft besonders für Gusseisen mit Lamellengrafit zu.Die Volumenbeständigkeit von Gusseisen mit Kugelgrafit hängt im Wesentlichen von der Menge und Stabilität des Perlits ab. Ferritische Sorten sind praktisch wachstumsbeständig. Der Zerfall des im Perlit oder als freier Zementit vorhandenen Kohlenstoffs zu Grafit und Ferrit kann zu einem linearen Wachstum von 0,4 bis 0,5 % führen. Das entspricht einer Volumenzunahme von 1,2 bis 1,5 %. Der Perlitzerfall beginnt bereits bei Temperaturen um 450 °C und schreitet mit höher werdenden Temperaturen rasch voran. Parallel dazu verändern sich die mechanischen Eigenschaften, so dass Bauteile für die über lange Zeit gleich bleibende mechanische Eigenschaften bei Einsatztemperaturen > 450 °C gefordert werden, nur aus ferritischesGusseisen mit Kugelgrafit hergestellt werden können. | https://www.giessereilexikon.com/en/foundry-lexicon/Encyclopedia/show/growth-4156/?cHash=46f776326a8d175704bae59590f40ad2 | https://www.giessereilexikon.com/giesserei-lexikon/Encyclopedia/show/wachsen-542/?cHash=46f776326a8d175704bae59590f40ad2
Gross density | (apparent density, bulk density) Quotient of mass m and volume V including the pore gaps of solid matter. The mathematic correlation according to Eq.1 is: Eq. 1: Thus, gross density refers to the total volume of porous grain-like materials. The opposite of Gross density is True density. The true density and gross density of non-porous parts is equal. The quotient of gross density and true density is porosity (relative density). The gross density of bulk materials is also referred to as bulk density. | Rohdichte | (scheinbare Dichte, Raumgewicht)Quotient aus der Masse m und dem Volumen V einschließlich der Porenzwischenräume eines Feststoffes. Die mathematische Beziehung nach Glg.1 lautet:Glg. 1:Somit wird die Rohdichte auf das Gesamtvolumen eines porösen, körnigen Stoffes bezogen. Der Gegensatz zur Rohdichte ist die Reindichte. Reindichte und Rohdichte unporöser Körper sind gleich. Der Quotient aus Roh- und Reindichte ist die Porosität (relative Dichte). Die Rohdichte geschütteter Stoffe wird auch als Schüttdichte bezeichnet. | https://www.giessereilexikon.com/en/foundry-lexicon/Encyclopedia/show/gross-density-4103/?cHash=c4f53235d2ae5364ebb41a5163fdaf7b | https://www.giessereilexikon.com/giesserei-lexikon/Encyclopedia/show/rohdichte-489/?cHash=c4f53235d2ae5364ebb41a5163fdaf7b
Green shear strength | Shear strength of a sand specimen in uncured, i.e. green, condition (s. Mold sand testing). | Grünscherfestigkeit | Scherfestigkeit einer Sandprobe im ungetrockneten, so genannten grünen Zustand (s. Formsandprüfung). | https://www.giessereilexikon.com/en/foundry-lexicon/Encyclopedia/show/green-shear-strength-3821/?cHash=1cadce29cad9b5d05d4f0ba71d3fdc1a | https://www.giessereilexikon.com/giesserei-lexikon/Encyclopedia/show/gruenscherfestigkeit-206/?cHash=1cadce29cad9b5d05d4f0ba71d3fdc1a
Green tensile strength | (s. Mold sand testing) | Grünzugfestigkeit | (s. Formsandprüfung) | https://www.giessereilexikon.com/en/foundry-lexicon/Encyclopedia/show/green-tensile-strength-3823/?cHash=b5ec1a8a4610fb9661cff3ba8e6f5439 | https://www.giessereilexikon.com/giesserei-lexikon/Encyclopedia/show/gruenzugfestigkeit-208/?cHash=b5ec1a8a4610fb9661cff3ba8e6f5439
Green sand molding process | Procedure for mold production (s. a. Molding process) with bentonite-bonded moist mold materials (Green sand, Green sand casting). The manufacture of castings according to this procedure is peformed in the following major stages: - Conditioning of the moist, plastic mold material from the components worn mold material, quartz sand, bonding clay, additives, and water. - Mold production by means of mold material compaction. The compaction of the mold material leads to reinforcement thus ensuring adequate mold stability. - Mold part manipulations to produce a mold ready for casting (transport, turning, core setting, mold assembly, stabilizing, etc.) - Ejection of the mold, cooling and solidificatio of the casting - Demolding the mold, i.e. separating the casting from the mold material and subsequent treatment of the casting. - Reclamation of the demolded used mold material for reuse in conditioning of molding materials In this process, a number of material-related, technological, and machinery-related influence variables act on the mold material, which come into effect in the various process stages conditioning of molding materials, mold production, ejection of the mold, and casting formation as well as mold material recovery. | Nassgussformverfahren | Verfahren zur Formherstellung (s. a. Formverfahren) mit bentonitgebundenen feuchten Formstoffen (Grünsand, Nassguss). Die Fertigung von Gussteilen nach diesem Verfahren verläuft in folgenden wesentlichen Etappen: - Aufbereitung des feuchten, plastischen Formstoffes aus den Komponenten Altformstoff, Quarzsand, Bindeton, Zusätze und Wasser. - Formherstellung durch Formstoffverdichtung. Die Verdichtung des Formstoffes führt zur Verfestigung und sichert so eine ausreichende Formstabilität. - Formteilmanipulationen zur Herstellung einer abgussfähigen Gießform (Transport, Wenden, Kerneinlegen, Formzusammenbau, Beschweren u. a.) - Abgießen der Form, Abkühlen und Erstarren des Gussteils - Auspacken der Form, d.h. Trennen des Gussteils vom Formstoff und Nachbehandlung des Gussteils. - Rückgewinnung des abgetrennten Altformstoffes bis zum Wiedereinsatz bei der Formstoffaufbereitung In diesem Prozess wirken auf den Formstoff zahlreiche stoffliche, technologische und maschinenbedingte Einflussgrößen, die in den verschiedenen Prozessstufen Formstoffaufbereitung, Formherstellung, Abgießen der Form und Gusskörperbildung sowie der Formstoffrückgewinnung wirksam werden. | https://www.giessereilexikon.com/en/foundry-lexicon/Encyclopedia/show/green-sand-molding-process-3989/?cHash=d3db6f7cb04db40d28293f743d2e4775 | https://www.giessereilexikon.com/giesserei-lexikon/Encyclopedia/show/nassgussformverfahren-375/?cHash=d3db6f7cb04db40d28293f743d2e4775
Green sand mold | Bentonite-conded, water-containing, non-dried sand mold (s. Green sand, Green sand casting). Figure 1 shows a two-part mold with inserted core. | Grünsandform | Bentonitgebundene, wasserhaltige und nicht getrocknete Sandform (s. Grünsand, Nassguss). Bild 1 zeigt eine zweiteilige Form mit eingelegtem Kern. | https://www.giessereilexikon.com/en/foundry-lexicon/Encyclopedia/show/green-sand-mold-3819/?cHash=c1468957a77249d6a8ca70ce87fc8fb6 | https://www.giessereilexikon.com/giesserei-lexikon/Encyclopedia/show/gruensandform-204/?cHash=c1468957a77249d6a8ca70ce87fc8fb6
Green sand casting | Casting in bentonite-bonded, moist (green) sand molds (s. Green sand mold). The mold material is composed of used sand (recirculating system sand), quartz sand, bentonite, and lustrous carbon formers and should have a water content suitable for molding. These types of mold materials are also referred to as synthetic molding materials. | Nassguss | Gießen in bentonitgebundene, feuchte (grüne) Sandformen (s. Grünsandform). Der Formstoff setzt sich Altsand (Umlaufsand), Quarzsand, Bentonit und Glanzkohlenstoffbildner zusammen und sollte einen formgerechten Wassergehalt aufweisen. Derartige Formstoffe werden auch als synthetische Formstoffe bezeichnet. | https://www.giessereilexikon.com/en/foundry-lexicon/Encyclopedia/show/green-sand-casting-3988/?cHash=69af059aa83c8159e295cbd742229842 | https://www.giessereilexikon.com/giesserei-lexikon/Encyclopedia/show/nassguss-374/?cHash=69af059aa83c8159e295cbd742229842
Green sand | Bentonite-bound molding material in uncured condition, synonym for wet castingsand. | Grünsand | Bentonitgebundener Formstoff im ungetrockneten Zustand, Synonym für Nassgusssand. | https://www.giessereilexikon.com/en/foundry-lexicon/Encyclopedia/show/green-sand-3818/?cHash=7dc36e3432af09fa79d8364d3609ac63 | https://www.giessereilexikon.com/giesserei-lexikon/Encyclopedia/show/gruensand-203/?cHash=7dc36e3432af09fa79d8364d3609ac63
Green sand core | Core made of bentonite-bonded molding material but also core in still unhardened or wet condition. | Grünsandkern | Kern aus bentonitgebundenem Formstoff bzw. ungehärteter oder noch nicht getrockneter Kern. | https://www.giessereilexikon.com/en/foundry-lexicon/Encyclopedia/show/green-sand-core-3820/?cHash=b2f7c10a0f1612ec16ee2a4a0a960b8b | https://www.giessereilexikon.com/giesserei-lexikon/Encyclopedia/show/gruensandkern-205/?cHash=b2f7c10a0f1612ec16ee2a4a0a960b8b
Green compressive strength | Compressive strength of a sand specimen in uncured, i.e. green, condition (s. Mold sand testing). | Gründruckfestigkeit | Druckfestigkeit einer Sandprobe im ungetrockneten, so genannten grünen Zustand (s. Formsandprüfung). | https://www.giessereilexikon.com/en/foundry-lexicon/Encyclopedia/show/green-compressive-strength-3817/?cHash=626ce4fe45af8db96f188518e4cdf13a | https://www.giessereilexikon.com/giesserei-lexikon/Encyclopedia/show/gruendruckfestigkeit-202/?cHash=626ce4fe45af8db96f188518e4cdf13a
Green cleavage strength | Cleavage strength of a bentonite-bound mold material. | Grünspaltfestigkeit | Spaltfestigkeit eines bentonitgebundenen Formstoffes. | https://www.giessereilexikon.com/en/foundry-lexicon/Encyclopedia/show/green-cleavage-strength-3822/?cHash=8a8d48fdf4ef68b984dc2c7179b4b564 | https://www.giessereilexikon.com/giesserei-lexikon/Encyclopedia/show/gruenspaltfestigkeit-207/?cHash=8a8d48fdf4ef68b984dc2c7179b4b564
Gravity die casting machine | Gravity die casting machine for the production of castings by the tilting gravity die casting process (Fig. 1Fill GmbH). This process is used for casting materials with a high propensity to oxidation and foaming, such as aluminum gravity die casting.Principle and process sequence: At the beginning of the casting process, the die is tilted towards the pouring side, cores can be loaded manually or automatically. Once the die is closed, the pouring basin is filled with melt. The mold is then returned (tilted) to its normal position, resulting in the melt to flow from the pouring basin and into the mold with a low head and moderate flow rate (Fig. 2). The pivoting (tilting) motion required for casting is provided by a servo drive. The servo-electric drive principle facilitates direct pouring of the melt during the tilting process. The die remains in the solidification position for a freely definable period of time until the component has solidified. The die is opened after being swung back up. The component is ejected hydraulically and the part can be removed. Die cleaning is carried out in the ergonomically efficient “open book” position. The technical data of a machine are given in Table 1. More videos on Foundry-Skills | Kippkokillengießmaschine | Kokillengießmaschine zu Herstellung von Gussteilen im Kippkokillengießverfahren (Bild 1Fill GmbH). Das Verfahren wird bei Gießwerkstoffen mit hoher Neigung zur Oxidation und Schaumbildung angewandt, so beispielsweise bei Aluminiumkokillenguss.Prinzip und Prozessablauf: Bei Gießbeginn ist die Kokille zur Eingussseite hin geneigt, Kerne können manuell oder automatisch eingelegt werden. Nach dem Schließen der Kokille wird der Gießtümpel mit Schmelze befüllt. Die Gießform wird anschließend wieder in ihre Normallage aufgerichtet (gekippt), dadurch entleert sich die Schmelze aus dem Gießtümpel mit geringer Fallhöhe und mäßiger Geschwindigkeit in die Form (Bild 2). Die für den Gießvorgang erforderliche Schwenkbewegung (Kippbewegung) erfolgt über einen Servoantrieb. Das servoelektrische Antriebsprinzip ermöglicht ein direktes Eingießen der Schmelze während des Kippvorganges. Zur Bauteilerstarrung bleibt die Kokille für eine frei definierbare Dauer in der Erstarrungsposition. Die Kokille wird nach dem Aufschwenken geöffnet. Das Bauteil wird hydraulisch ausgestoßen und das Teil kann entnommen werden. Die Kokillenreinigung erfolgt in der ergonomisch vorteilhaften "open-book"-Position. Die technischen Daten einer Maschine sind in Tabelle 1 angeführt. Weitere Videos auf Foundry-Skills | https://www.giessereilexikon.com/en/foundry-lexicon/Encyclopedia/show/gravity-die-casting-machine-4366/?cHash=5878bb48f394a27cd106e92f4b360894 | https://www.giessereilexikon.com/giesserei-lexikon/Encyclopedia/show/kippkokillengiessmaschine-754/?cHash=5878bb48f394a27cd106e92f4b360894
Gravity die casting process | In gravity die casting, melts are cast up or down into permanent molds under the influence of gravity or low pressures. Depending on the procedure, a distinction is made between - Gravity die casting process (Gauss Automazione srl.) - Tilting gravity die casting process - Low pressure gravity die casting process (Gauss Automazione srl.) - Counterpressure casting process - Special casting processes and variations of the gravity die casting process, e.g. Precocast process, squeeze casting, pressure die casting process The main areas of application are in light metal die casting (aluminum die casting alloys and magnesium alloys) and heavy metal die casting (mainly brass); cast iron is also cast in dies.Under consideration of the tools costs, a wide range of series sizes can be covered. Filling and solidificationSimple dies can be filled by hand; a die with mechanical moving parts is shown in Figure 1. For large series, die casting machines (Figure 2) or mechanical or automatic die casting plants are used. The individual stages of the work such as putting in the core, closing the mold, opening the mold, ejection and extraction of the casting, blowing out and coating can then be carried out automatically.Die casting differs from sand casting mainly in the fact that the metal mold material with its - in comparison to mold sand - high thermal conductivity causes an accelerated cooling of the solidifying melt. As a consequence of this rapid solidification, a comparatively fine-grained and dense structure forms. Better mechanical properties and a high impermeability of the casting are associated with this. The higher reproducibility of the creation of a dense structure has also lead to the fact that gas-tight and liquid-tight fittings, mostly made of brass and with medium-sized dimensions, tend to be made using the die casting process and not using sand casting.Further advantages of die casting as opposed to sand casting are: - better precision and higher dimensional accuracy, - a better surface quality and exact rendition of contours due to the metal permanent mold, - the elimination of sand conditioning, - a high output for simple parts, - a shorter production time and cycle time due to rapid solidification, - the possibility of installing an automated sequence. Light metal gravity die castingA distinction is made between dies with vertical and horizontal main parting planes and also, according to type, between full molds, mixed molds (with sand cores) or half molds (with one sand and one die half).Vertically parted molds can be operated by hand and placed on a table for casting. Both mold halves are fitted with guide dowels or guide pins so that they fit exactly when opened and closed; larger dies are moved on an additional guide rail which is embedded in the casting table.Dies with horizontal main parting planes consist of a horizontal base plate, on which two or more core slides slide, which often surround a vertical metal core which is taken out from above. Additional cores can also be built into the core slides and into the base plate (Figure 3). For larger quantities and in order to shorten the cycles time, casting carousels are also used (Figure 4).The following are used as die materials: - Structural steels - Flake graphite cast iron - Hot working steels (similar to pressure casting molds made of 1.2343 or 1.2344, for higher quantities) - Special molybdenum alloys or tungsten heavy metals for highly stressed mold components Light metal casting materials which are suitable for die casting are standardized (s. Aluminum gravity die casting alloys). As with sand castings, die castings can also be heat treated in any way, are suitable for welding and can undergo decorative anodic oxidation if a suitable alloy is chosen.Before casting, the die must be coated perfectly and heated, usually with a gas burner. The coating lasts for several casting cycles and must therefore only be improved or replaced when necessary. A suitably heated die usually does not need to be heated any more during the casting operation: the heat transfer which takes place in each casting process is sufficient to maintain the mold temperature needed for casting. However, for more complex castings, additional heating but also mold cooling are definitely necessary.In the standard gravity die casting process, the mold is filled using gravity and usually using bottom pouring (s. a. Casting method), i.e. the melt is filled through a downsprue, then flows over a runner which is below and possibly to the side of the actual casting, via the gate(s) into the mold cavity. This means that the mold is filled from the bottom to the top. The following factors influence the mold filling time: - the feed rate of the alloy - the gate area - the geometry - the thermal conductivity of the alloy and the die Figure 5 shows an example of a casting for a chassis which must meet demanding requirements for the mechanical characteristic values and the casting quality. Figure 6 shows an example of an gravity die casting plant (Gauss Automazione srl.)Literatur references:Anwendungstechnologie Aluminium, Friedrich Ostermann, Springer Verlag, Berlin, 1998.Handbuch der gießereitechnischen Berufe, Verlag Europa-Lehrmittel, Nourney, 2004.Handbuch der Fertigungstechnik, Band Urformen. | Kokillengießverfahren | Beim Kokillengießen werden Schmelzen unter dem Einfluss der Schwerkraft oder geringer Drücke in Dauerformen steigend oder fallend vergossen. Je nach Verfahren unterscheidet man - Schwerkraft-Kokillengießverfahren (Gauss Automazione srl.) - Kippkokillengießverfahren - Niederdruck-Kokillengießverfahren (Gauss Automazione srl.) - Gegendruck-Gießverfahren - Sondergießverfahren und Abarten des Kokillengießverfahrens wie z. B. Precocast-Verfahren, Flüssigpressen, Schleudergießen, Druck-Kokillengießverfahren Hauptanwendungsgebiete sind der Leichtmetall-Kokillenguss (Aluminium-Kokillengusslegierungen und Magnesiumlegierungen) und Schwermetall-Kokillenguss (hauptsächlich Messing); außerdem wird auch Gusseisen in Kokille vergossen.Unter Berücksichtigung der Werkzeugkosten können breit gespannte Seriengrößen abgedeckt werden.Füllung und ErstarrungDas Füllen kann bei einfachen Kokillen von Hand vorgenommen werden, eine Kokille mit mechanischen Bewegungselementen ist in Bild 1 dargestellt. Bei größeren Serien werden Kokillengießmaschinen (Bild 2) oder mechanisierte bzw. automatisierte Kokillengießanlagen eingesetzt. Die einzelnen Arbeitsgänge wie Kern einlegen, Schließen der Form, Abgießen, Kühlen, Öffnen der Form, Auswerfen und Entnahme des Gussteiles, Ausblasen und Schlichten können dabei automatisiert erfolgen.Das Kokillengießen unterscheidet sich vom Sandguss vor allem darin, dass der metallische Formwerkstoff mit seiner - im Vergleich zum Formsand - hohen Wärmeleitfähigkeit eine beschleunigte Abkühlung der erstarrenden Schmelze bewirkt. Als Folge dieser relativ raschen Erstarrung entsteht ein verhältnismäßig feinkörniges und dichtes Gefüge. Damit verbunden sind bessere mechanische Eigenschaften und eine hohe Dichtheit der Kokillengussteile. Die höhere Reproduzierbarkeit bei der Erzielung eines dichten Gefüges hat auch dazu geführt, dass gas- und flüssigkeitsdichte Armaturen, vorwiegend aus Messing in kleiner und mittlerer Abmessungen, bevorzugt im Kokillengießverfahren und nicht im Sandguss hergestellt werden.Weitere Vorteile des Kokillengießens gegenüber dem Sandguss sind: - eine bessere Maßgenauigkeit und hohe Maßhaltigkeit, - eine bessere Oberflächengüte und exakte Konturenwiedergabe durch die metallische Dauerform, - der Wegfall der Sandaufbereitung, - ein hohes Ausbringen bei einfachen Teilen, - eine kürzere Herstellungszeit und Taktzeit aufgrund der raschen Erstarrung, - die Möglichkeit einen automatisierten Ablauf zu installieren. Leichtmetall-KokillengussMan unterscheidet Kokillen mit senkrechter und mit waagerechter Hauptteilungsebene bzw. nach der Art auch Vollkokillen, Gemischtkokillen (mit Sandkernen) oder Halbkokillen (mit je einer Sand- und eine Kokillengießhälfte).Senkrecht geteilte Kokillen können von Hand bedient und zum Gießen auf einen Tisch gestellt werden. Beide Kokillenhälften sind zum passgenauen Öffnen und Schließen mit Führungsdübeln oder Führungsstiften versehen; größere Kokillen werden auf einer zusätzlichen Führungsleiste, die in den Gießtisch eingelassen ist, bewegt.Kokillen mit horizontaler Hauptteilungsebene bestehen aus einer waagerecht liegenden Grundplatte, auf der zwei oder mehrere Schieber gleiten, die oft einen senkrecht nach oben zu lösenden Metallkern umschließen. Weitere Kerne können zusätzlich in die Schieber und in die Grundplatte eingebaut werden (Bild 3). Bei hohen Stückzahlen und zur Verkürzung der Taktzeit verwendet man auch Gießkarusselle (Bild 4).Als Kokillenwerkstoffe werden verwendet: - Baustähle - Gusseisen mit Lamellengraphit - Warmarbeitsstähle (ähnlich wie für Druckgießformen aus 1.2343 oder 1.2344, bei höheren Stückzahlen) - Spezial-Molybdänlegierungen oder Wolfram-Schwermetalle für besonders hoch beanspruchte Formbauteile Die kokillengießfähigen Leichtmetallgusswerkstoffe sind genormt (s. Aluminium-Kokillengusslegierungen). Wie für Sandgussstücke sind auch Kokillengussteile uneingeschränkt wärmebehandlungsfähig, schweißgeeignet und dekorativ anodisch oxidierbar, wenn dafür eine geeignete Legierung gewählt wurde.Die Kokille muss jedenfalls vor dem Gießen einwandfrei geschlichtet und vorgewärmt werden, was in der Regel über Gasbrenner erfolgt. Der Schlichteüberzug hält einige Gießzyklen stand und muss daher nur bei Bedarf wieder ausgebessert oder erneuert werden. Eine ausreichend angewärmte Kokille bedarf normalerweise während des Gießbetriebes keiner weiteren Beheizung: der bei jedem Gießvorgang stattfindende Wärmeaustausch genügt, die gießgerechte Formtemperatur beizubehalten. Bei komplexeren Gussteilen ist aber durchaus eine Zusatzbeheizung oder aber eine Formkühlung erforderlich.Beim Standard-Kokillengießverfahren erfolgt die Formfüllung mittels Schwerkraft und in der Regel im steigenden Guss (s. a. Gießweise), d. h. die Schmelze wird durch einen Einguss gefüllt, fließt dann über einen Lauf, der unterhalb und ggf. seitlich des eigentlichen Gussteiles angeordnet ist, über den (die) Anschnitt(e) in den Formhohlraum. Damit wird die Form von unten nach oben steigend gefüllt. Auf die Formfüllzeit haben folgende Faktoren einen Einfluss: - die Einströmgeschwindigkeit der Legierung - der Anschnittquerschnitt - die Geometrie - die Wärmeleitfähigkeit der Legierung und der Kokille Bild 5 zeigt beispielhaft ein Gussteil aus dem Fahrwerksbereich, das hohen Anforderungen an die mechanischen Kennwerte und die Gussstückqualität erfüllen muss. Bild 6 zeigt eine Kokillen-Gießanlage von Gauss Automazione srl.Literatur:Anwendungstechnologie Aluminium, Friedrich Ostermann, Springer Verlag, Berlin, 1998.Handbuch der gießereitechnischen Berufe, Verlag Europa-Lehrmittel, Nourney, 2004.Handbuch der Fertigungstechnik, Band Urformen. | https://www.giessereilexikon.com/en/foundry-lexicon/Encyclopedia/show/gravity-die-casting-process-4413/?cHash=0eb2d6da3a82e2cc63208fb737c6731a | https://www.giessereilexikon.com/giesserei-lexikon/Encyclopedia/show/kokillengiessverfahren-801/?cHash=0eb2d6da3a82e2cc63208fb737c6731a
Gravitational segregation | Segregation of melt with a considerable difference in density between the segregating components: the specifically heavier components fall in the liquid molten bath and the specifically lighter components rise to the molten bath surface. Typical alloys for gravitational segregation are copper-lead alloys and Babbitt. Furthermore, high-melting intermetallic compounds (intermetallic phases) generated in aluminum alloy melt after a longer period of holding or components added for grain refinement may segregate and accumulate at the bottom of the holding vessel due to their higher density. Another popular segregation is the gravitational segregation of primary graphite in hypereutectic gray cast iron which rises in the molten bath as kish graphite. Additional references:Segregation factor (secondary aluminum alloysSegregation factor (cast iron)Macro segregation, crystal segregation, micro segregationInverse macro segregation | Schwereseigerung | Entmischung (Seigerung) einer Schmelze, wobei ein merklicher Dichteunterschied zwischen den sich trennenden Bestandteilen besteht: die spezifisch schwereren sinken in der flüssigen Schmelze ab und die spezifisch leichteren steigen zur Badoberfläche auf. Typische Legierungen bei denen mit Schwereseigerungen zu rechnen ist sind Kupfer-Blei-Legierungen und Lagerweißmetalle. Ebenso können in Aluminiumlegierungsschmelzen nach längerer Warmhaltung gebildete, hochschmelzende intermetallische Verbindungen (Intermetallische Phasen) oder zur Kornfeinung zugesetzte Bestandteile ausseigern und sich infolge ihrer größeren Dichte am Boden des Warmhaltegefäßes ansammeln. Bekannt ist auch die Schwereseigerung des Primärgrafits im übereutektischen grauen Gusseisen, die als Garschaumgrafit in der Schmelze aufsteigt.Weiterführende Stichworte:Seigerfaktor (sekundäre Aluminiumlegierungen)Seigerungsfaktor (Gusseisen)Blockseigerung, Kristallseigerung, MikroseigerungUmgekehrte Blockseigerung | https://www.giessereilexikon.com/en/foundry-lexicon/Encyclopedia/show/gravitational-segregation-4058/?cHash=03dca45b472e4e5f0cfdfa8e6f561485 | https://www.giessereilexikon.com/giesserei-lexikon/Encyclopedia/show/schwereseigerung-444/?cHash=03dca45b472e4e5f0cfdfa8e6f561485
Graphitization factor | Factor for assessment of the graphitization tendency in cast iron materials (see Cast iron). Depending on the iron composition and the cooling rate (wall thickness) the tendency for solidification occurs subsequent to the stable system (gray solidification, see iron-carbon phase diagram). The Laplanche diagram highlights that the graphitization factor K is essential for solidification (the graphitization tendency for normal conditions shall apply). Alloying elements have a strong influence, with chromium, vanadium and partly also molybdenum increasing the tendency for white solidification, and copper and nickel decreasing this tendency.Additional references:Graphite formStructure formation of cast iron Edge hardness, Chill | Grafitisierungsfaktor | Faktor zur Beurteilung der Grafitisierungstendenz bei Gusseisenwerkstoffen (siehe Gusseisen). Abhängig von der Eisenzusammensetzung und der Abkühlungsgeschwindigkeit (Wanddicke) ist die Neigung zur Erstarrung nach dem stabilen System (Grauerstarrung, siehe Eisen-Kohlenstoff-Zustandsdiagramm). Aus dem Laplanche-Diagramm wird dabei ersichtlich, das der Grafitisierungsfaktor K dafür maßgebend ist (es gilt die Grafitisierungstendenz für Normalbedingungen). Einen starken Einfluss haben Legierungselemente, wobei Chrom, Vanadium und teilweise Molybdän die Neigung zur Weißerstarrung erhöhen und Kupfer und Nickel dieselbe verringern.Weiterführende Stichworte:GrafitformGefügeausbildung von GusseisenKantenhärte, Weißeinstrahlung | https://www.giessereilexikon.com/en/foundry-lexicon/Encyclopedia/show/graphitization-factor-3816/?cHash=1088eb77d23c0251f9e2da2cffab935a | https://www.giessereilexikon.com/giesserei-lexikon/Encyclopedia/show/grafitisierungsfaktor-201/?cHash=1088eb77d23c0251f9e2da2cffab935a
Graphite form | In cast iron with eutectic composition (see eutectic cast iron) the graphite eutectic is diffued during gray solidification (austenite graphite). The shape and size of these eutectic grains (Figure 1) and the graphite diffused therein depend on the growth of the grain, which, in turn, is influenced by the composition of the cast iron, the number of nuclei in the melt (see Nucleation), overheating, and the cooling rate. Therefore, the graphite form changes accordingly (Figure 2). The graphite diffused in the eutectic grains has the appearance of “cabbage heads”. In the micrograph, the graphite skeleton appears in the form of graphite flakes after cutting (Figure 2a). Consequently it becomes clear that these elements are by no means independent and unconnected bodies. Since every graphite skeleton develops from a crystal nucleus, many eutectic grains and graphite skeletons (“cabbage heads”) are generated when a large amount of nuclei is available; however, at the same time growth takes place comparatively slower, which results in relatively coarse graphite. In particularly pure cast iron melts that are free of admixtures, or melts treated with magnesium (see Magnesium treatment) the graphite forms in spheroid shapes (Fig. 2d). During cooling of eutectic and hypoeutectic cast iron alloys, crystallization of the austenite-graphite eutectic takes place in the region of the eutectic temperature of the stable Fe-C system.Supercooling often occurs in this process as soon as the additional nuclei in the melt are activated and promote crystallization of the graphite eutectic. In melts that have not undergone supercooling, coarse primary graphite (C graphite, hypereutectic graphite) is predominantly diffused in hypereutectic cast iron. In contrast to that, flake graphite and rosette graphite (A graphite and B graphite, Fig. 2b) predominantly originates from melts with slight or moderate supercooling. Interdendritic graphite (D graphite and E graphite, Fig. 2c) is diffused with great supercooling. If the melt is treated with low amounts of magnesium, or in case of interfering elements in otherwise pure feed materials, vermicular graphite is likely to occur.Additional references:Structure formation of cast ironNodular graphite cast iron,Flake graphite cast iron,Compacted graphite ironMetal matrix of cast ironSegregation graphite Literature references: Excerpt from: Hasse, Stephan: Foundry Lexicon (19th, revised edition), specialist publisher Schiele & Schön, Berlin, 2008 | Grafitform | Im Gusseisen eutektischer Zusammensetzung (siehe eutektisches Gusseisen) scheidet sich bei Grauerstarrung das Grafiteutektikum (Austenit-Grafit) aus. Form und Größe dieser eutektischen Körner(Bild 1) und der darin ausgeschiedene Grafit hängen vom Wachstum des Korns ab, was wiederum von der Zusammensetzung des Gusseisen, der Zahl der Keime in der Schmelze (siehe Keimhaushalt), der Überhitzung und der Abkühlungsgeschwindigkeit beeinflusst wird. Dementsprechend ändert sich die Grafitform (Bild 2). Der in den eutektischen Körnern ausgeschiedene Grafit hat ein "kohlkopfartiges" Aussehen. Im Schliffbild erscheint das Grafitskelett, wenn es geschnitten wird, in Form von Grafitlamellen (Bild 2a), welche somit keineswegs selbständige, voneinander getrennte Körper sind. Da sich jedes Grafitskelett von einem Kristallkeim aus entwickelt, entstehen bei einem großen Angebot von Keimen entsprechend viele eutektische Körner und Grafitskelette ("Kohlköpfe"), die jedoch im gleichen Zeitraum langsamer wachsen und damit einen relativ groben Grafit entstehen lassen. In besonders reinen und beimengungsfreien Gusseisenschmelzen, oder solchen, die mit Magnesium behandelt worden sind (siehe Magnesiumbehandlung), ist der Grafit kugelförmig ausgebildet (Bild 2d). Bei der Abkühlung eutektischer und untereutektischer Gusseisenlegierungen erfolgt die Kristallisation des Austenit-Grafit-Eutektikums bei der eutektischen Temperatur des stabilen Systems Fe-C. Oft kommt es dabei zu einer Unterkühlung, sobald sich die zusätzlichen Keime in der Schmelze aktivieren, welche die Kristallisation des Grafiteutektikums fördern. Aus Schmelzen, bei denen keine Unterkühlung stattgefunden hat, scheidet sich grober Primärgrafit (C-Graphit, Garschaumgrafit) vorwiegend in übereutektischen Gusseisen aus.Lamellengrafit und Rosettengrafit (A-Grafit und B-Grafit, Bild 2b) entstehen dagegen vorzugsweise aus Schmelzen mit geringer bzw. mäßiger Unterkühlung. Bei starker Unterkühlung wird interdendritischer Grafit (D-Grafit und E-Grafit, Bild 2c) ausgeschieden. Wird die Schmelze mit geringen Mengen an Magnesium behandelt, oder treten Störelemente bei sonst reinen Einsatzstoffen auf, kann Vermiculargrafit entstehen.Weiterführende Stichworte:Gefügeausbildung von GusseisenGusseisen mit Kugelgrafit,Gusseisen mit Lamellengrafit,Gusseisen mit VermiculargrafitMetallische Grundmasse von GusseisenSegregatgrafit Literatur: Auszug aus: Hasse, Stephan: Giesserei-Lexikon (19., überarb. Aufl.), Fachverlag Schiele & Schön, Berlin, 2008 | https://www.giessereilexikon.com/en/foundry-lexicon/Encyclopedia/show/graphite-form-3799/?cHash=306e6f0af22d14b720872f9b0099f4a6 | https://www.giessereilexikon.com/giesserei-lexikon/Encyclopedia/show/grafitform-184/?cHash=306e6f0af22d14b720872f9b0099f4a6
Graphite flotation | Graphite diffusing from cast iron melts rising to the top of the melt. In metallographic specimen floating graphite is very clearly identifiable even with low degree of magnification. At broken or machined surfaces, the diffused and floated spherolites can be identified as dark spots even with the unaided eye (Figures 1 to 3). The defect is predominantly encountered in heavy castings made of nodular graphite cast iron, preferably in the upper section of the part but also with medium wall thicknesses below cores. This defect can be frequently observed in hypereutectic iron composition and castings with a high modulus (volume/surface ratio, see Casting modulus). Graphite flotation must not be mistaken for kish graphite (q. v.) occurring in flake graphite cast iron.Flotation of graphite influences expansion and contraction of the cast iron during eutecticsolidification and thus also interferes with seal feeding. Irregular distribution of the graphite results in inconsistent properties throughout the casting. The densiti difference between liquid iron and graphite is around 4.8 g/cm3. This means that the large spherolites common in hypereutectic iron are subjected to considerable buoyancy. Moreover, the hypereutectically diffused primary graphite spherolites have large, furrowed surfaces which adds to the buoyancy effect. The flotation rate depends on the size of the spherolites, the flotation distance on the travel speed and the time available for flotation, and time in turn is a function of wall thickness. In thick-walled castings made of hypereutectic nodular graphite cast iron large spherolites are formed which have plenty of time for flotation due to the long solidification periods. This means that not only some but all primary graphite spherolites are able to float up until they reach the casting surface or the region underneath a core. According to S. Hasse the most successful counteracting measures are: 1. With wall thickness > 40 mm lowering the carbon equivalent below 4.3 % (Fig. 4) 2. For obtaining great spherolite density and small spherolite size, performance of primary inoculation subsequent to magnesium treatment and secondary inoculation shortly before or during the casting process is mandatory. 3. Adjusting the casting temperature to as low a value as possible and thus ensuring fastest possible solidification. 4. Ensure fast casting and rapid cooling subsequent to magnesium treatment. | Grafitflotation | Aufschwimmen von Grafit, der sich aus Gusseisenschmelzen ausscheidet. Am metallographischen Schliff ist Flotationsgrafit bereits bei kleiner Vergrößerung sehr gut zu sehen. Am Bruch oder an bearbeiteten Bereichen sind die ausgeschiedenen und aufgeschwommenen Sphärolithen mit freiem Auge als dunkle Flecken zu erkennen (Bilder 1 bis 3). Der Fehler tritt vorwiegend bei schweren Gussstücken aus Gusseisen mit Kugelgrafit, bevorzugt im oberen Bereich des Teiles oder auch bei mittleren Wanddicken unter Kernen, auf. Dieser Fehler wird vor allem bei übereutektischer Eisenzusammensetzung und Gussstücken mit großem Modul (Volumen/Oberflächen-Verhältnis, siehe Gussstückmodul) beobachtet. Die Grafitflotation ist mit Garschaumgrafit (s. d.) bei Gusseisen mit Lamellengrafit nicht zu verwechseln.Das Aufschwimmen des Grafits wirkt sich auf die Expansion und Kontraktion des Gusseisen während der eutektischen Erstarrung aus und stört damit auch die Dichtspeisung. Durch die ungleichmäßige Grafitverteilung ergeben sich ungleichmäßige Eigenschaften im Gussstück. Die Dichtedifferenz zwischen flüssigem Eisen und Grafit beträgt rund 4,8 g/cm3. Das bedeutet, dass die in übereutektischem Eisen üblichen großen Sphärolithen einem merklichen Auftrieb ausgesetzt sind. Dazu kommt, dass übereutektisch ausgeschiedene Primärgrafitkugeln eine große zerfurchte Oberfläche besitzen und somit den Auftrieb unterstützen. Die Flotationsgeschwindigkeit ist von der Kugelgröße abhängig, der Flotationsweg von der Geschwindigkeit und von der zur Flotation verfügbaren Zeit, und diese wiederum ist eine Funktion der Wanddicke. In dickwandigen Gussstücken aus übereutektischen Gusseisen mit Kugelgrafit bilden sich große Sphärolithen, die infolge der langen Erstarrungszeiten auch reichlich Zeit zur Flotation haben. Das bedeutet, dass nicht nur einige, sondern alle primären Grafitsphärolithen bis unter die Gussstückoberfläche oder unter Kerne flotieren können. Nach S. Hasse sind häufig erfolgreiche Abhilfemaßnahmen: 1. Bei Wanddicken > 40 mm das Kohlenstoffäquivalent unter 4,3 % senken (Bild 4) 2. Zur Erzielung einer großen Sphärolithendichte und geringer Kugelgröße ist die Durchführung der Primärimpfung nach der Magnesiumbehandlung und Sekundärimpfung kurz vor oder während des Gießprozesses unbedingt erforderlich. 3. Die Gießtemperatur so niedrig wie möglich einstellen und schon damit für eine möglichst schnelle Erstarrung sorgen. 4. Nach der Magnesiumbehandlung schnell gießen und möglichst rasch abkühlen. | https://www.giessereilexikon.com/en/foundry-lexicon/Encyclopedia/show/graphite-flotation-3798/?cHash=4fb0bbf4d3e3018e5058d4fa20be8667 | https://www.giessereilexikon.com/giesserei-lexikon/Encyclopedia/show/grafitflotation-183/?cHash=4fb0bbf4d3e3018e5058d4fa20be8667
Graphitization | Graphite formation in iron-carbon alloys. To achieve formation of the graphite eutectic (austenite graphite) in the stable Fe-C system (gray solidification), the chemical composition of the cast iron must be constituted so that sufficient tendency for graphite formation is possible. To this end, the graphitization factor K must be adjusted accordingly in dependence of the cooling rate. Graphite diffusion from the melt may be lamellar, rosette-shaped, interdendritically, finely distributed, vermicular, or nodular (s. Graphite form, Graphite classification chart). Upon further cooling, the austenite is subject to eutectoid decomposition, pearlite is formed; i.e. the structure comprises a pearlitic matrix with embedded graphite. Pearlite-stabilizing additives in cast iron (copper, tin) enable the achievement of a purely pearlitic structure. On the other hand it is possible to force eutectoid decomposition of austenite into ferrite and graphite according to the conditions of the stable Fe-C system by adjusting the iron composition such that the graphitization factor is very high. Accordingly, with a low graphitization factor ledeburite formation (chill) occurs. Additional references:Eutectic graphite quantityEutectic cast ironEutectoid temperature | Grafitisierung | Grafitbildung in Eisen-Kohlenstoff-Legierungen. Um die Bildung des Grafit-Eutektikums (Austenit-Grafit) nach dem stabilen System Fe-C zu erreichen (Grauerstarrung), muss das Gusseisen in seiner chemischen Zusammensetzung so beschaffen sein, dass eine ausreichend hohe Neigung zur Grafitbildung möglich wird. Dafür muss der Grafitisierungsfaktor K in Abhängigkeit von der Abkühlungsgeschwindigkeit entsprechend eingestellt werden. Die Grafitausscheidung aus der Schmelze kann lamellar, rosettenförmig, interdendritisch fein verteilt, vermicular oder kugelförmig sein (s. Grafitform, Grafitrichtreihe). Bei weiterer Abkühlung unterliegt der Austenit einem eutektoiden Zerfall, es bildet sich Perlit, d. h. das Gefüge besteht aus einer perlitischen Grundmasse mit eingelagertem Grafit. Durch perlitstabilisierende Zusätze zum Gusseisen (Kupfer, Zinn) lässt sich ein rein perlitischesGefüge erzielen. Andererseits kann aber der eutektoide Zerfall des Austenits in Ferrit und Grafit nach den Bedingungen des stabilen Systems Fe-C erzwungen werden, wenn die Eisenzusammensetzung so eingestellt wird, dass der Grafitisierungsfaktor sehr hoch ist. Umgekehrt tritt bei niedrigem Grafitisierungsfaktor die Ledeburitbildung (Weißerstarrung) auf.Weiterführende Stichworte:eutektisches GusseisenEutektoide Temperatur | https://www.giessereilexikon.com/en/foundry-lexicon/Encyclopedia/show/graphitization-3815/?cHash=8bb7ec91fffbb7bab859a969e2d2b7ad | https://www.giessereilexikon.com/giesserei-lexikon/Encyclopedia/show/grafitisierung-200/?cHash=8bb7ec91fffbb7bab859a969e2d2b7ad
Graphite degeneration | Anomalies in graphite crystallization taking place in iron-carbon alloys, particularly in cast iron, that always entail drastic deterioration of material properties, above all the mechanical and dynamic capacities of a material, are referred to as graphite degeneration.Since this defect always occurs in connection with the chemical composition of iron, with melt control, inoculation treatment (s. Inoculation), and in any case with the presence of interfering and/or accompanying elements, it can be found with any molding and casting processes. It has also been observed that the defect is dependent on wall thickness (see Influence of wall thickness).Graphite degeneration in flake graphite cast ironTwo typical and frequently occurring types of graphite degeneration in gray cast iron (s. Flake graphite cast iron) are:1. Supercooled graphite (e.g. D graphite according to EN 20945, Figures 1 and 2), that becomes visible in metallographic specimen in the form of a cohesive net. Strictly speaking, this is not graphite degeneration yet; but at least unfavorable graphite distribution which will have a massive influence on the dynamic and mechanical properties of the material.2. Widmannstätten graphite (Figure 3), characterized by particularly pointed ends and projections of the graphite lamellae whose surfaces may be covered in what looks like a fringe. This defect can also be made visible in metallographic specimen.Graphite degeneration in nodular graphite cast ironSignificant deviations from the spheroid shape to such an extent that burst spheres (the graphite appears as if complete spheres had been crashed through subsequent explosion), great proportions of flake and vermicular graphite (partly with rounded, partly with pointed lamellae), “crab" or “spikey” graphite (star-shaped graphite type with graphite points with notch effect) are visible in the metallographic specimen (Figures 4 to 10).In addition, nodular graphite degeneration is present underneath the casting skin as a result of magnesium loss along the surface during solidification. Rim zone degeneration up to type III (s. Classification charts for graphite form acc. to EN 20945, and Rim zone graphite degeneration) in depths of some 1/10 of mm are common and can be hardly prevented. However, massive rim zone degeneration up to type I according to EN 20945 may occur in thick-walled castings and mold material with high sulfur contents, reaching down to depths of several millimeters below the surface and having a greatly negative effect on dynamic properties (Figure 11).Slight deviations from the spheroid shape that always occur in nodular graphite cast iron are tolerable, whereas greater proportions of degenerated graphite (quasi flakes) from around 10 % of the overall graphite quantity may imply considerable losses with regard to mechanical properties. With increasing proportions of degenerated graphite, it is impact resistance that is reduced first, followed by elongation and tensile strength. In contrast to that, the 0.2% yield strength remains nearly unaffected by degenerated graphite. This is important insofar as the most critical value for engineers and designers, i.e. the yield strength is the most impervious to quality losses.The following modes of formation are viable:Flake graphite cast iron:1. Supercooled graphiteIn cast iron with eutectic composition the graphite eutectic is diffused during gray solidification (austenite graphite). The eutectic grain increases spheroidally (Bild 12) and the diffused graphite in the eutectic grain branches off in the shape of a dendritic structure. Shape and size of the eutectic grain and the graphite skeleton depend on the growth of the grain. This growth is mainly influenced by the composition of the cast iron, the number of nuclei in the melt, overheating and the cooling rate. Therefore, the graphite form changes accordingly (Figure 13).In the micrograph the graphite skeleton appears in the form of graphite flakes after cutting. Consequently, it becomes clear that these elements are by no means independent and unconnected bodies but branching of the skeleton. Since every graphite skeleton develops from a crystal nucleus or crystallizer, many eutectic grains and graphite skeletons are generated when a large amount of nuclei is available.Under technical conditions, the eutectic gray solidification starts not immediately when reaching the equilibrium temperature, however, with more or less delay (= supercooling). Rapid solidification and/or a low number of effective nuclei for graphite crystallization may increase supercooling of the eutecticsolidification in such a way that it does not start before the temperature falls below the equilibrium temperature of white solidification leading to the feared edge hardness and poor processing properties of the entire casting (Fig. 14).The beginning of eutectic graphite diffusion depends on the presence of effective crystallization nuclei. A great number of nuclei results in less supercooling and fine eutectic grains. The cell borders are punctured by graphite lamellae to a far lesser extent and therefore function as the load-carrying regions in cases of tensile loads. Consequently, fine types of eutectic grain have strength-increasing functions.In melts that have not undergone supercooling, coarse primary graphite (C graphite – hypereutectic graphite) is predominantly diffused in hypereutectic cast iron.Rosette graphite (B graphite) predominantly originates from melts with slight or medium supercooling while high supercooling leads to interdendritic graphite (D graphite and E graphite).Increasing superheating of the iron prior to casting and/or insufficient or missing inoculation, i.e. a very low nucleation of the iron, leads to a decrease in eutectic grain and increase in grain size. Depending on the cooling rate (wall thickness, molding process), this results in dentritic solidification (s. Solidification type) with very fine intermediate graphite eutectic.2. Widmannstätten graphiteLead impurities (s. Lead) cause pointed, deltoid graphite diffusion and deposits at the lamellae that are also referred to as Widmannstätten graphite. For this scenario the lead content may even be below the minimum detection limit applicable for wet-chemical analysis (<0.004 %). This type of graphite can only be identified in very finely polished microtome cuts and with considerable magnification. The pointed, needle-like projections increase notch sensitivity and reduce endurance strength of the material.Nodular graphite cast ironIn cast iron, trace elements influence the graphite precipitation shape, the ferrite/pearlite ratio and the tendency towards metastable solidification.In particular with nodular graphite cast iron, a number of trace elements lead to degeneration of the spheroidal graphite formation which is why these elements are referred to as “interfering elements”. Such interferences were shown in the presence of lead, bismuth, antimony, tin, arsenic, aluminum, cadmium, silver, uranium, gallium, zinc, tellurium, thallium, selenium, boron, indium, phosphorus, sulfur, oxygen, titanium, vanadium, zircon, magnesium, cerium, lanthanum, yttrium and thorium. When present at higher concentrations, copper (especially in combination with any of the above elements), manganese and nickel (!) also result in graphite degeneration.The trace elements regarded as technically significant are classified as elements with direct (lead, bismuth, tin, antimony, arsenic, magnesium, copper) and indirect (titanium, aluminum) effect. However, an additional classification of the direct-acting elements into traces practically insoluble in iron and those slightly soluble in iron is also necessary.The group of trace elements nearly insoluble in iron mainly includes lead and bismuth. A noticeable interference effect on graphite formation can already be detected at a concentration of these elements in the range of 1·10-3 %. The interference effect starts with the occurrence of vermicular graphite inclusions in the immediate vicinity of ideally structured spherulites. Once a certain concentration limit (interference threshold) has been exceeded, a sudden drop in the degree of nodule formation occurs. The graphite then precipitates either in a lamellarpattern with split processes or as compact inclusions structured like temper carbon. The secondary graphite can preferably be seen in a Widmanstätten pattern.The interference threshold concentration is largely defined by the cooling rate, with an additive effect originating from lead and bismuth elements. With low additions of Bi an increase in the nodule count can be identified; this fact is made use of in Bi-containing inoculants. The considerably pearlitizing effect caused by slightest bismuth and lead concentrations must be taken into account.Other direct-acting interfering elements having low solubility in austenite, which mainly includes antimony, zinc, arsenic, magnesium (copper), progressively affect graphite formation as the level of interfering elements increases. The interference effects start with necking at the spherulite surface, proceeding to “crab” graphite, “exploded” graphite, and “spiky” graphite at higher concentration .The extent of the interference effect is not so much dependent on the cooling rate, but rather on the fraction of indirect-acting interfering elements. A cumulative effect of the elements in this group is probable.Only titanium can be definitely counted among the indirect-acting interfering elements. However, aluminum obviously also belongs to this group, even though this element also showed direct interferences.The degree of interference by titanium and aluminum is exceptionally dependent on the material’s trace element concentration and to a large extent on the cooling rate. The interference with graphite formation starts with increasing titanium and aluminum levels, being hardly detectable at first (partly, an improvement of graphite formation may even be seen). When certain concentrations are exceeded, titanium and aluminum result in a rapid drop in the degree of nodule formation, with the appearing graphite shapes (in particular flake graphite, partly in the vicinity of well-formed spherulites) being similar to interferences caused by lead and bismuth (Fig. 7).The effect of trace/interfering elements, in particular titanium, lead and bismuth, is generally enhanced as the wall thickness increases. Moreover, their effect is cumulative, i.e. low concentrations of several trace elements which would be without effect if only one element were present have a detrimental effect on nodule formation if co-existent.As has been previously known, the detrimental effect fo interfering elements in gray-solidified Fe-C alloys is the higher the thicker the casting walls and/or the lower the cooling rate. The interfering elements that are initially present in the melt in dissolved condition can only reach the graphite/melt phase boundary by diffusion. Consequently, a clearly time-dependent process, i.e. diffusion of interfering elements, takes place. If a melt containing interfering elements is only given little time for diffusion of those elements due to high cooling rates, the elements are only capable of traveling short distances; and if, in certain scenarios with low interfering element contents, the distances are too large, the elements will not be able to reach the phase boundary. Consequently graphite crystallization takes place without the presence of interfering elements although they are analytically measurable.If interfering element levels increase and/or the cooling rate decreases, the interfering elements will have enough time to diffuse to the graphite melt boundary surface, and the diffusion paths will be reduced at higher interfering element levels, disrupting graphite crystallization.The difficulties encountered in formation of nodular graphite in hypoeutectic, gray solidifying Fe-C alloys in comparison with eutectic alloys are presumably caused (among others) by the delayed growth of the austenite shell and above all by the effect of interfering elements accumulating in the eutectic residual melt which is increased with decreasing degrees of saturation. Consequently, the regions in which graphite crystallization takes place display greater concentrations of interfering elements than measured by chemical analyses.Influences resulting from mold material parameters may also cause nodule degeneration in the rim zones of castings during casting of nodular graphite cast iron. Graphite degeneration is found not only in mold materials which contain sulfur but also in those which do not. The oxygen content in the mold material (MgO formation) is seen as the cause for this.However, the most common cause can be found in the sulfurization of the rim zone through phenol or furan resin-bound mold materials which are hardened with PTS. In this process, the sulfur in the mold material uses up the dissolved magnesium which forms nodular graphite on the surfaces where the mold material touches the iron through the formation of magnesium sulfide, meaning that there is no longer any available to form nodular graphite. The extent of this sulfurization depends on the wall thickness, the sulfur content in the mold material and the casting temperature. The spilt-off of the sulfur is a temperature-dependent process.Measures for prevention (acc. to S. Hasse, FT&E):Flake graphite cast iron1. Supercooled graphite - Prevention of excessive overheating of the melt; it causes precipitation of the nuclei present and thus results in low nucleation within the melt. The longer the overheating period at equal temperature levels, the greater the effect with regard to supercooling and the number of eutectic cells. The lower the degree of saturation, the more sensitive the melt. - However, overheating must not only be evaluated by temperature but also by duration. High temperatures and short hold times have approximately the same effect as low temperatures and long overheating duration. - Performance of optimum inoculation. This significantly reduces supercooling, which allows for formation of A graphite and simultaneously increases tensile strength. - Achieving a fine-grain structure, which simultaneously involves a high degree of normality. - Prevention of accelerated solidification and resulting excessive supercooling and/or poor inoculation; consequently prevention of edge hardness, chill and carbide formation(s. Carbide former). - If the required strength is achieved at great degree of normality (high cell count), working the metal becomes easier and more efficient/economical; it is possible to obtain higher degrees of saturation in melting which allows for lower temperature levels, less energy consumption, less lining wear, improved flowability and higher accuracy. 2. Widmannstätten graphiteThorough inspection of all charge materials for contaminations, lead above all. If copper is used as alloying element, the presence of lead must be particularly taken into account.Nodular graphite cast iron1. Use of pure charge material, with as low trace element contents as possible. The following sources can be specified for the major interfering elements: Titanium - Circulation material or reject parts of vermicular graphitecast iron - Titanium-containing pig iron - Paint coats on scrap steel Lead - Lead-containing coats on purchased material - Lead-containing free machining steel - Lead-containing pig iron - Lead-coated sheet metal, partly also Pb-Sn-coated - Lead- and tin-containing alloying materials, particularly scrap copper Antimony - Circulation accumulation of antimony resulting from deliberate addition of this element for increasing the nodule count or when added as pearlite stabilizer - Non-ferrous scrap metals used as alloying materials - Alloyed scrap steel Bismuth - Similar to antimony, circulation accumulation resulting from deliberate addition of Bi-containing inoculants 2. Utilization of cerium or rare earths for neutralization of interfering elements. Cerium or cerium mixed metal may be present in the master alloy or be added separately. The concentration of cerium or cerium mixed metal required for compensation of interfering elements amounts up to 0.005% of cerium mixed metal and is obviously very low. Attention: With pure charge materials cerium functions as interfering element (s. Chunky graphite).3. Reduction of the residual magnesium content to the required minimum content (0.05 %).4. Optimum late inoculation for achieving maximum nodule counts, good nodularity, reduction of nodule diameter, and supercooling.5. Adjustment of a carbon equivalent at 4.2 to 4.3 % for thick-walled parts and use of chills or chill plates, as necessary.6. Keeping hardener contents in the form of synthetic resin-bound elements, particularly PTS, as low as possible.7. Control of sulfur accumulation in reclaimed material (S < 0.15%).8. Use of facing coats and particularly thick application.9. Casting at possibly low temperatures if feasible. | Grafitentartung | Als Grafitentartung bezeichnet man eine anomale Grafitkristallisation in Eisen-Kohlenstoff-Legierungen, speziell in Gusseisen, immer einhergehend mit einer drastischen Verschlechterung, vor allem der mechanischen und dynamischen Eigenschaften. Da der Fehler immer von der chemischen Zusammensetzung des Eisens, der Schmelzeführung, der Impfbehandlung (s. Impfen), in jedem Fall aber mit Anwesenheit von Störelementen und/oder Begleitelementen in Verbindung zu bringen ist, tritt er bei allen Formverfahren und Gießverfahren auf. Eine Wanddickenabhängigkeit ist zu beobachten (siehe Wanddickeneinfluss). Grafitentartung bei Gusseisen mit LamellengrafitZwei typisch und häufig vorkommende Grafitentartungen bei Grauguss (s. Gusseisen mit Lamellengrafit) sind:1. Unterkühlungsgrafit (z. B. D-Grafit nach EN 20945, Bilder 1 und 2), der als zusammenhängendes Netz im metallographischen Schliff sichtbar wird. Streng genommen handelt es sich hierbei noch nicht um Grafitentartungen, zumindest aber um ungünstige Grafitverteilungen, welche die mechanischen und dynamischen Eigenschaften des Werkstoffes massiv beeinflussen können. 2. Widmannstätten-Grafit (Bild 3), welcher durch besonders spitze Enden und Fortsätze an den Grafitlamellen gekennzeichnet ist, deren Oberflächen mit einer Art Saum belegt sein können. Auch dieser Fehler wird am metallographischen Schliff sichtbar. Grafitentartung bei Gusseisen mit Kugelgrafit Deutliche Abweichungen von der Kugelgestalt derart, dass geplatzte Kugeln (der Grafit sieht aus, als ob schon fertige Kugeln durch eine nachträgliche Explosion zertrümmert worden seien), größere Anteile an Lamellen- oder Vermikulargrafit (teils mit abgerundeten, teils mit spitzen Lamellen), "Krabben-" oder "Seestern-"Grafit (sternförmig angeordneter Grafittyp mit kerbwirksamen Grafitspitzen) am metallografischen Schliff sichtbar sind (Bilder 4 bis 10). Auch liegen unmittelbar unter der Gusshaut meist Kugelgrafitentartungen als Folge des oberflächlichen Magnesiumverlustes bei der Erstarrung vor. Randentartungen bis Form III (s. Richtreihenbilder für die Grafitform nach EN 20945, bzw. Randgrafitentartung) in einigen 1/10 mm Tiefe sind üblich und kaum zu vermeiden. Insbesondere bei dickwandigen Gussstücken und schwefelreichen Formstoffen können aber massive Randentartungen bis Form I nach EN 20945 auch einige Millimeter unter der Oberfläche auftreten, welche die dynamischen Eigenschaften gravierend beeinträchtigen (Bild 11). Leichte Abweichungen von der Kugelform, die in technischen Gusseisen mit Kugelgrafit immer vorkommen, können toleriert werden; stärkere Anteile entarteten Grafits (quasi-flake) ab rund 10 % der gesamten Grafitmenge können jedoch schon wesentliche Einbußen an mechanischen Eigenschaften bedeuten. Mit steigendem Anteil entarteten Grafits wird zunächst die Schlagzähigkeit, gefolgt von Dehnung und Zugfestigkeit herabgesetzt. Die 0,2 %-Dehngrenze bleibt auch bei höheren Anteilen von entartetem Grafit nahezu unbeeinflusst. Das ist insofern bedeutend, als der für den Konstrukteur wichtigste Wert - die Streckgrenze - am unempfindlichsten gegen Qualitätseinbußen ist.Folgende Entstehungsmechanismen sind denkbar:Gusseisen mit Lamellengrafit1. UnterkühlungsgrafitIm Gusseisen eutektischer Zusammensetzung scheidet sich bei Grauerstarrung das Grafiteutektikum (Austenit-Grafit) aus. Das eutektische Korn wächst in kugelähnlicher Form (Bild 12), und der darin ausgeschiedene Grafit verzweigt sich in Gestalt eines verästelten Skeletts. Form und Größe des eutektischen Korns und des Grafitskeletts hängen vom Wachstum des Korns ab. Dieses Wachstum wird hauptsächlich von der Zusammensetzung des Gusseisens, der Zahl der Keime in der Schmelze, der Überhitzung und der Abkühlgeschwindigkeit beeinflusst. Entsprechend ändert sich die Grafitform (Bild 13). Im Schliffgefüge erscheint das Grafitskelett, wenn es geschnitten wird, in Form von Grafitlamellen, die somit keineswegs selbständige, voneinander getrennte Körper sind, sondern eine Verästelung des Skelettes darstellen. Da sich jedes Grafitskelett von einem Kristallkeim oder Kristallisator aus entwickelt, entstehen bei einem großen Angebot von Keimen entsprechend viele eutektische Körner und Grafitskelette.Unter technischen Bedingungen beginnt die eutektische Grauerstarrung nicht sofort bei Erreichen der Gleichgewichtstemperatur, sondern mehr oder weniger verzögert (= Unterkühlung). Bei rascher Erstarrung und/oder geringer Anzahl von wirksamen Keimen für die Grafitkristallisation kann die Unterkühlung der eutektischen Erstarrung so stark werden, dass diese erst nach Unterschreiten der Gleichgewichtstemperatur der Weißerstarrung beginnt, was zur gefürchteten Kantenhärte und schlechter Bearbeitbarkeit bis zur Versprödung des ganzen Gussstückes führt (Bild 14). Der Beginn der eutektischen Grafitausscheidung hängt vom Vorhandensein wirksamer Kristallisationskeime ab. Eine hohe Keimzahl ergibt eine geringere Unterkühlung und feine eutektische Körner. Die Zellengrenzen sind vergleichsweise weniger von Grafitlamellen durchbrochen und sind daher bei Zugbeanspruchung die tragenden Bereiche. Ein feines eutektisches Korn wirkt daher festigkeitserhöhend.Aus Schmelzen, bei denen keine Unterkühlung stattgefunden hat, scheidet sich grober Primärgrafit (Garschaumgrafit - C-Graphit) aus, und zwar vorwiegend in übereutektischen Gusseisen.Rosettengrafit (B-Grafit) entsteht vorzugsweise aus Schmelzen mit geringer bzw. mäßiger Unterkühlung, während bei starker Unterkühlunginterdendritischer Grafit (D-Grafit und E-Grafit) auftritt.Mit steigender Überhitzung des Eisens vor dem Gießen und/oder einer zu wenig wirksamen oder fehlenden Impfung, was einem sehr keimarmen Zustand des Eisens gleichkommt, nimmt die Zahl der eutektischen Körner ab und die Korngröße zu. In Abhängigkeit der Abkühlgeschwindigkeit (Wanddicke, Formverfahren) resultiert daraus eine dendritischeErstarrung (s. Erstarrungstyp) mit sehr feinem dazwischenliegendem Grafiteutektikum.2. Widmannstätten-GrafitBleiverunreinigungen (s. Blei) verursachen bei Gusseisen mit Kugelgrafit spießige Grafitausscheidungen und Anlagerungen an den Lamellen, die auch als Widmannstätten-Grafit bezeichnet werden. Dabei kann der Bleigehalt auch unter der Nachweisgrenze beim naßchemischen Verfahren liegen (< 0,004 %). Dieser Grafit ist nur an sehr sorgfältig polierten Schliffen bei hoher Vergrößerung identifizierbar. Die nadelspitzartigen Fortsätze erhöhen die Kerbempfindlichkeit und verringern die Dauerfestigkeit des Werkstoffes.Gusseisen mit KugelgrafitSpurenelemente beeinflussen im Gusseisen die Ausscheidungsform des Grafits, das Ferrit-Perlit-Verhältnis und die Neigung zur metastabilen Erstarrung.Besonders beim Gusseisen mit Kugelgrafit führen eine Reihe von Spurenelementen zu Entartungen der kugeligen Grafitausbildung, so dass dann diese Elemente als "Störelemente" bezeichnet werden. Solche Störeinflüsse wurden bei Anwesenheit von Blei, Wismut, Antimon, Zinn, Arsen, Aluminium, Kadmium, Silber, Uran, Gallium, Zink, Tellur, Thallium, Selen, Bor, Indium, Phosphor, Schwefel, Sauerstoff, Titan, Vanadium, Zirkonium, Magnesium, Cer, Lanthan, Yttrium und Thorium nachgewiesen. Bei Anwesenheit höherer Konzentrationen führen auch Kupfer (vor allem in Verbindung mit eben genannten Elementen), Mangan und auch Nickel (!) zu Grafitentartungen.Die als technisch bedeutsam eingeschätzten Spurenelemente werden in direkt (Blei, Wismut, Zinn, Antimon, Arsen, Magnesium, Kupfer) und indirekt (Titan, Aluminium) wirkende Elemente unterteilt. Darüber hinaus macht sich aber noch eine Unterteilung der direkt wirkenden Elemente in die im Eisen praktisch unlöslichen und in die darin nur gering löslichen Spuren notwendig.Zur Gruppe der im Eisen nahezu unlöslichen Spurenelemente gehören vor allem Blei und Wismut. Eine erkennbare Störwirkung der Grafitausbildung setzt bereits bei Konzentrationen dieser Elemente in Größenordnungen von 1·10-3 % ein. Die Störwirkung beginnt mit dem Auftreten von wurmförmigen Grafiteinschlüssen oft unmittelbar neben ideal aufgebauten Sphärolithen. Nach Überschreitung einer Grenzkonzentration (Störschwelle) erfolgt ein schlagartiger Abfall des Kugelausbildungsgrades. Der Grafit ist dann entweder lamellar mit gespaltenen Ausläufen oder als temperkohleartig aufgebaute Kompakteinschlüsse ausgeschieden. Der Sekundärgrafit ist bevorzugt in Widmanstättenscher Anordnung erkennbar.Die Störschwellenkonzentration wird vor allem von der Abkühlungsgeschwindigkeit bestimmt, wobei die Elemente Blei und Wismut additiv wirken können. Bei geringen Bi-Zugaben ist eine Erhöhung der Kugelzahl erkennbar, eine Tatsache, die man bei Bi-haltigem Impfmittel ausnutzt. Auch die ausgeprägte perlitisierende Wirkung durch geringe Wismut- und Blei-Konzentrationen ist zu beachten.Von den weiteren direkt wirkenden Störelementen mit geringer Löslichkeit im Austenit, zu ihnen gehören vor allem Antimon, Zinn, Arsen, Magnesium (Kupfer), wird die Grafitausbildung mit steigendem Störelementegehalt allmählich beeinträchtigt. Die Störwirkungen beginnen mit Einschnürungen auf der Sphärolithenoberfläche und gehen bei höheren Konzentrationen zum "Krabben-", "Schneeflocken-" und "Seesterngrafit" über.Der Umfang der Störwirkung ist geringer von der Abkühlungsgeschwindigkeit, dafür aber ausgeprägter vom Anteil wirkender Störelemente abhängig. Eine kumulative Wirkung der Elemente dieser Gruppe ist wahrscheinlich.Den indirekt wirkenden Störelementen ist eindeutig nur Titan zuzuordnen. Offenbar gehört aber auch Aluminium zu dieser Gruppe, obwohl bei diesem Element auch direkte Störungen beobachtet werden konnten.Der Störumfang von Titan und Aluminium ist außergewöhnlich vom Spurengehalt des Materials und ausgeprägt von der Abkühlungsgeschwindigkeit abhängig. Die Störungen der Grafitausbildung beginnen mit zunehmenden Titan- oder Aluminiumgehalten, zunächst kaum erkennbar (zum Teil kann sogar eine Verbesserung der Grafitausbildung beobachtet werden). Bei Überschreitung bestimmter Konzentrationen führen Titan und Aluminium zu einem raschen Abfall des Kugelausbildungsgrades, wobei die auftretenden Grafitformen (vornehmlich Lamellengrafit, zum Teil neben gut ausgebildeten Sphärolithen) an von Blei und Wismut hervorgerufene Störungen erinnern.Die Wirkung von Spuren-/Störelementen, insbesondere die von Titan, Blei und Wismut, verstärkt sich in aller Regel mit zunehmender Wanddicke. Außerdem ist ihre Wirkung kumulativ, d. h. geringe Gehalte von mehreren Spurenelementen, die bei Vorliegen nur eines Elementes keine Wirkung hätten, beeinflussen zusammen die Kugelausbildung nachteilig.Wie bekannt ist, wirken sich Störelemente in grau erstarrenden Fe-C-Legierungen umso schädlicher aus, je dicker die Gussstückwände sind bzw. je langsamer die Abkühlungsgeschwindigkeit ist. Die zunächst in der Schmelze gelösten Störelemente können an die Phasengrenzfläche Grafit-Schmelze nur durch Diffusion gelangen. Somit tritt ein eindeutig zeitabhängiger Vorgang, nämlich die Diffusion der Störelemente, in Erscheinung. Steht nun einer Schmelze, die Störelemente enthält, bei hoher Abkühlungsgeschwindigkeit nur wenig Zeit zur Diffusion der Störelemente zur Verfügung, so können sie nur kurze Wege zurücklegen, und wenn unter Umständen bei geringen Gehalten dieser Elemente die Entfernungen zu groß sind, können sie die Phasengrenzfläche nicht erreichen. Die Grafitkristallisation findet also ohne Anwesenheit von Störelementen statt, obwohl sie aber analytisch nachweisbar sind.Wird der Störelementepegel aber größer und/oder verlängert sich die Abkühlungsgeschwindigkeit, so bleibt den Störelementen genügend Zeit, zur Grenzfläche Grafit-Schmelze zu diffundieren, bzw. es werden bei einer höheren Anzahl dieser Elemente die Diffusionswege kürzer. Die Grafitkristallisation wird somit gestört.Die Schwierigkeiten, die der Erzeugung von Kugelgrafit in untereutektischen, grau erstarrenden Fe-C-Legierungen im Vergleich zu eutektischen entgegenstehen, haben ihre vermutlichen Ursachen unter anderem auch in dem verzögerten Wachstum der Austenitschale und vor allem aber in der Anreicherung der eutektischen Restschmelze mit Störelementen, die mit abnehmendem Sättigungsgrad größer wird. Somit liegt an den Stellen, an denen die Grafitkristallisation erfolgt, eine höhere Konzentration an Störelementen vor, als es die chemische Analyse aussagt.Auch Einflüsse von Formstoffparametern können beim Gießen von Gusseisen mit Kugelgrafit zu Kugelentartungen in den Gussstückrandbereichen führen. Nicht nur bei schwefelhaltigen, sondern auch bei schwefelfreien Formstoffen wurden Grafitentartungen gefunden, deren Ursache dem Sauerstoffgehalt des Formstoffes zugeschrieben wird (MgO-Bildung).Die häufigste Ursache ist allerdings in der Aufschwefelung der Randzone durch phenol- oder furanharzgebundene und mit PTS gehärtete Formstoffe zu suchen. Dabei verbraucht der Schwefel im Formstoff durch Bildung von Magnesiumsulfid (MgS) das kugelgrafitbildende gelöste Magnesium an der Grenzfläche Formstoff/Eisen, das damit zur Kugelgrafitbildung nicht mehr zur Verfügung steht. Der Umfang dieser Aufschwefelung ist neben der Wanddicke vom Schwefelanteil im Formstoff und der Gießtemperatur abhängig. Die Abspaltung von Schwefel ist ein temperaturabhängiger Prozess.Maßnahmen zur Vermeidung (nach S.Hasse, FT&E):Gusseisen mit Lamellengrafit1. Unterkühlungsgrafit - Vermeidung einer zu starken Überhitzung der Schmelze; sie bewirkt eine Abscheidung der vorhandenen Keime und demzufolge eine Keimarmut der Schmelze. Je länger die Überhitzungsdauer bei gleich bleibender Temperatur, desto stärker ist die Auswirkung auf die Unterkühlung bzw. die Zahl der eutektischen Zellen. Je niedriger der Sättigungsgrad, desto empfindlicher ist die Schmelze. - Die Überhitzung ist aber nicht nur nach der Temperatur, sondern auch nach der Dauer zu bewerten. Hohe Temperaturen und kurze Haltezeiten haben einen etwa den gleichen Effekt wie niedrige Temperaturen und lange Überhitzungsdauer. - Durchführung einer optimalen Impfung. Dadurch wird die Unterkühlung deutlich herabgesetzt, was die Bildung von A-Grafit ermöglicht und gleichzeitig die Zugfestigkeit erhöht. - Erzielung eines feinkörnigen Gefüges, was gleichzeitig einen hohen Reifegrad bedeutet. - Vermeidung einer zu schnellen Erstarrung und demzufolge einer zu hohen Unterkühlung und/oder schwacher Impfung; somit Vermeidung von Kantenhärte, Weißeinstrahlung und Karbidbildung (s. Karbidbildner). - Erzielt man eine geforderte Festigkeit mit hohem Reifegrad (große Zellenzahl), so kann einfacher und wirtschaftlicher gearbeitet werden; es kann mit höherem Sättigungsgrad geschmolzen werden, was ein niedriges Temperaturniveau, geringeren Energieverbrauch, geringeren Futterverschleiß, bessere Fließbarkeit und höhere Treffsicherheit ermöglicht. 2. Widmannstätten-GrafitStrenge Kontrolle aller Einsatzmaterialien auf Verunreinigungen, vor allem auf Blei. Wenn Kupfer als Legierungselement verwendet wird ist, hier besonders genau auf Blei zu achten.Gusseisen mit Kugelgrafit1. Verwendung von reinem, möglichst spurenelementearmem Einsatzmaterial.Für die wichtigsten Störelemente lassen sich folgende Quellen angeben:Titan - Kreislaufmaterial bzw. Ausschußteile aus Gusseisen mit Vermiculargrafit - titanhaltiges Roheisen, - Farbanstriche auf Stahlschrott Blei - bleihaltige Überzüge auf Kaufmaterial - Automatenstahl, bleihaltig - bleihaltiges Roheisen - bleibeschichtete Bleche, teilweise auch Pb-Sn-beschichtet - blei- und zinnhaltiges Legierungsmaterial, insbesondere Kupferschrott Antimon - Kreislaufanreicherung durch Antimon infolge bewusster Zugabe dieses Elementes zur Erhöhung der Kugelzahl oder bei Zugabe als Perlitstabilisator - Nichteisenschrott als Legierungsmaterial - legierter Stahlschrott Wismut - wie Antimon, Kreislaufanreicherung durch Bi-haltige Impfmittel 2. Einsatz von Cer oder Seltenen Erden zur Neutralisation von Störelementen. Cer oder Cer-Mischmetall können in der Vorlegierung vorhanden sein oder gesondert zugesetzt werden. Die für die ausgleichende Wirkung der Störelemente erforderliche Konzentration an Cer oder Cer-Mischmetall ist mit bis zu 0,005 % Cer-Mischmetall sehr gering. Achtung: Bei reinen Einsatzmaterialien wirkt Cer als Störelement (s. Chunky-Graphit).3. Reduzierung des Restmagnesiumgehaltes auf den notwendigsten Mindestgehalt (0,05 %).4. Optimale Spätimpfung zur Erzielung maximaler Kugelzahlen, guter Nodularität, Verringerung des Kugeldurchmessers und der Unterkühlung.5. Einstellung eines Kohlenstoffäquivalentes von 4,2 bis 4,3 % für dickwandige Teile und gegebenenfalls Verwendung von Kühlkokillen oder Schreckplatten.6. Härteranteile in kunstharzgebundenen Formen, vor allem PTS, möglichst gering halten.7. Schwefelanreicherungen im Regenerat kontrollieren (S < 0,15%).8. Schlichte verwenden und besonders dicht auftragen.9. Nach Möglichkeit mit niedrigen Temperaturen gießen. | https://www.giessereilexikon.com/en/foundry-lexicon/Encyclopedia/show/graphite-degeneration-3797/?cHash=cf6e909431a7ca2306d2c2a103bdf7b1 | https://www.giessereilexikon.com/giesserei-lexikon/Encyclopedia/show/grafitentartung-182/?cHash=cf6e909431a7ca2306d2c2a103bdf7b1
Graphite classification chart | Range of typical but idealized structural images (s. Structure or Micrograph) for classification of graphite formation and graphite structures for the purpose of microscopic inspection of cast iron. This classification chart is standardized in DIN EN ISO 945-1. The classification chart for graphite form (Fig. 1) illustrates the main types of graphite, which can be divided in six characteristic forms. In practice it is a matter of course that a variety of intermediate or transitional forms exist. The classification chart for form I graphite distribution (Figure 2) is divided in five different types of distribution; illustration is also idealized here. Other distribution patterns and transitional forms may occur.Figures 3 to 6, as well as Table 1 , which contains a description of the coefficients from the figures, are used for definition of the graphite size. For all images a 100-fold magnification is taken as a basis. For description of a type of graphite, specifications for form, distribution, and size of the graphite particels are required (s. Figures and Table 1). Consequently, the following exemplary designation "I A 4” means that particles of form I, distribution A, and a maximum length of 12 to 25 mm are present, again with 100-fold magnification. We point out again that the present graphite classification charts only represent an overview of the major types of graphite formation and merely ought to be used for comparison. Additional references:Eutectic graphite quantityDegeneration of graphiteNodular graphite cast ironFlake graphite cast ironCompacted graphite iron | Grafitrichtreihe | Vergleichsserie von typischen, aber idealisiert gezeichneten Gefügebildern (s. Gefüge bzw. Schliffbild) zur Klassifizierung der Grafitausbildung bei der mikroskopischen Prüfung von Gusseisen. Diese Richtreihe ist in DIN EN ISO 945-1 genormt. Die Richtreihe für die Grafitform (Bild 1) zeigen die Hauptarten von Grafit, welche in sechs charakteristische Formen unterteilt sind. Natürlich kommen in der Praxis Übergangsformen vor. Die Richtreihe für die Grafitverteilung der Form I (Bild 2) ist in fünf Verteilungsarten untergliedert und sind ebenfalls idealisiert dargestellt. Andere Verteilungen und Übergangsformen können auftreten. Zur Bestimmung der Grafitgröße dienen die Bilder 3 bis 6 sowie die Tabelle 1 in der die Richtzahlen aus den Bildern beschrieben sind. Die Basis bildet immer eine 100-fache Vergrößerung. Soll nun ein Grafit beschrieben werden sind die Angaben zur Form, der Verteilung und zur Größe der Grafitteilchen notwendig (s. Bilder und die Tabelle 1). Demzufolge bedeutet beispielsweise die Bezeichnung "I A 4", dass Teilchen der Form I in der Verteilung A mit der maximalen Länge von 12 bis 25 mm vorliegen, alles bei 100-facher Vergrößerung. Es wird nochmals darauf verwiesen, dass diese Grafitrichtreihen nur eine Übersicht der hauptsächlichsten Grafitausbildungen darstellt und lediglich zu Vergleichzwecken dienen sollte.Weiterführende Stichworte:eutektische GrafitmengeGrafitentartungGusseisen mit KugelgrafitGusseisen mit LamellengrafitGusseisen mit Vermiculargrafit | https://www.giessereilexikon.com/en/foundry-lexicon/Encyclopedia/show/graphite-classification-chart-3800/?cHash=83335e5457eafbfac507bf4150f62825 | https://www.giessereilexikon.com/giesserei-lexikon/Encyclopedia/show/grafitrichtreihe-185/?cHash=83335e5457eafbfac507bf4150f62825
Grain size | For sand grain s. Mold sand testing | Körnung | Für Sandkörnung s. Formsandprüfung | https://www.giessereilexikon.com/en/foundry-lexicon/Encyclopedia/show/grain-size-3908/?cHash=f5edb1a95dc5791f29da2d946a20a9ec | https://www.giessereilexikon.com/giesserei-lexikon/Encyclopedia/show/koernung-293/?cHash=f5edb1a95dc5791f29da2d946a20a9ec
Grain boundary cementite | Since solubility of carbon is reduced with decreasing temperatures, both in austenite and in ferrite, carbon is diffised in the form of grain boundary cementite. Therefore, if a steel material with carbon proportions by mass of more than approx. 1 % is cooled slowly, cementitecementite will form during continuous transition which deposits along the grain boundaries.Fig. 1 ilustrates the cooling sequence with 1.2 % C usting the example of over-eutectoid steel (from 0.8 to 2.06 % C, see Eutectoid). The homogenously sized austenite grains formed during solidification transform as soon as the S-E line is reached (at approx. 900 °C, s. vertical dashed line on the right in Figure 1). Below this temperature γ-Fe (see Gamma iron) is no longer capable of maintaining that ammount of carbon dissolved within the lattice. Therefore, the C-atoms diffuse towards the grain boundaries (Fig. 2 and 3) and form cementite there.Grain boundary cementite is present between the pearlite grains in lattice structures and thus forms a hard shell. This is an undesired effect, particularly for cold forming purposes. Therefore, the grain boundary cementite must te transferred to a more favorable, i.e. nodular form by means of heat treatment and intensive remolding.Additional references:Iron-carbon phase diagramIron carbideEutectoid steel | Korngrenzenzementit | Da die Löslichkeit von Kohlenstoff mit sinkenden Temperaturen sowohl bei Austenit als auch bei Ferrit abnimmt wird dabei der Kohlenstoff als Korngrenzenzementit ausgeschieden. Wenn man daher einen Stahl mit Kohlenstoffmassengehalten über ca. 1 % langsam abkühlt, so entsteht während der kontinuierlichen Umwandlung Zementit, der sich auf den Korngrenzen ablagert.Bild 1 zeigt am Beispiel eines übereutektoiden Stahles (von 0,8 bis 2,06 % C, siehe Eutektoid) den Abkühlungsverlauf bei 1,2 % C. Die bei der Erstarrung entstandenen einheitlichen Austenitkörner wandeln sich beim Erreichen der Linie S-E um (bei ca. 900 °C, s. rechte senkrecht gestrichelte Linie in Bild 1). Unterhalb dieser Temperatur ist γ-Fe (siehe Gamma-Eisen)nicht mehr in der Lage, so viel Kohlenstoff im Gitter gelöst zu halten. Deshalb diffundieren die C-Atome zu den Korngrenzen (Bild 2 und 3) und bilden dort Zementit.Korngrenzenzementit existiert netzförmig zwischen den Perlitkörnern und bildet so ein hartes Schalenwerk. Das ist vor allem für die Kaltbearbeitung unerwünscht. Deshalb muss der Korngrenzenzementit durch eine Wärmebehandlung und intensive Umformung in eine günstigere, d. h. kugelige Form umgewandelt werden.Weiterführende Stichworte:Eisen-Kohlenstoff-ZustandsdiagrammEisenkarbideutektoider Stahl | https://www.giessereilexikon.com/en/foundry-lexicon/Encyclopedia/show/grain-boundary-cementite-4784/?cHash=bf96ed7f51eaff11f2090589c438248b | https://www.giessereilexikon.com/giesserei-lexikon/Encyclopedia/show/korngrenzenzementit-1173/?cHash=bf96ed7f51eaff11f2090589c438248b
Goose neck | Vessel to take up the casting chamber in hot chamber die casting machines for zinc and magnesium die casting (Fig. 1).The goose neck is immerged into the furnace melt and a casting unit component (see casting drive).The melt is led to the die to the hard mold half (Fig. 2). Goose necks are produced from forged or cast hot forming steel. Forged goose necks have a higher material homogeneity, whereas cast goose necks are less vulnerable to stress cracks due to even wall thickness transitions. Goose necks can be exchanged as wear parts. In case of zinc goose necks, the goose necks is exchanged once the wear limit was reached (Fig. 3), in case of magnesium the goose neck bore is extended to the next possible measure. If the die cast mold is opened, molten metal flows from the nozzle back to the goose neck. | Gießbehälter | Behälter zur Aufnahme der Gießkammer in Warmkammer-Druckgießmaschinen für den Zink- und Magnesiumdruckguss (Bild 1). Der Gießbehälter ist in der Schmelze des Gießofens eingetaucht und Bestandteil der Gießeinheit (s. Gießantrieb). Über einen Siphon wird die Schmelze an das Mundstück zur festen Formhälfte herangeführt (Bild 2). Die Gießbehälter werden aus Warmarbeitsstahl in geschmiedeter und gegossener Ausführung gefertigt. Die geschmiedeten Gießbehälter haben eine höhere Homogenität im Werkstoff, während die gegossenen durch gleichmäßige Wandstärkenübergänge weniger anfällig für Spannungsrisse sind. Der Gießbehälter ist als Verschleißteil austauschbar. Bei Zinkgießbehältern wird bei Erreichen der Verschleißgrenze die Gießkammer ausgetauscht (Bild 3), bei Magnesium wird die Bohrung im Gießbehälter auf das nächstmögliche Maß aufgehohnt. Bei geöffneter Druckgießform fließt die Metallschmelze aus der Düse wieder in den Gießbehälter zurück. | https://www.giessereilexikon.com/en/foundry-lexicon/Encyclopedia/show/goose-neck-4257/?cHash=eab07268f1f9899dcd24b06e55165c56 | https://www.giessereilexikon.com/giesserei-lexikon/Encyclopedia/show/giessbehaelter-644/?cHash=eab07268f1f9899dcd24b06e55165c56
GJV | Compacted graphite iron opaccording to DIN EN 1560, acronym.Additional references:Cast ironGJLGJS | GJV | Gusseisen mit Vermiculargrafit nach DIN EN 1560, Kurzzeichen.Weiterführende Stichworte:GusseisenGJLGJS | https://www.giessereilexikon.com/en/foundry-lexicon/Encyclopedia/show/gjv-3812/?cHash=85ad660eb747acc28235c4c0924ff77f | https://www.giessereilexikon.com/giesserei-lexikon/Encyclopedia/show/gjv-197/?cHash=85ad660eb747acc28235c4c0924ff77f
GJL | Flake graphite cast iron according to DIN EN 1561, acronym.Additional references:Cast ironGJSGJV | GJL | Gusseisen mit Lamellengrafit nach DIN EN 1561, Kurzzeichen.Weiterführende Stichworte:GusseisenGJSGJV | https://www.giessereilexikon.com/en/foundry-lexicon/Encyclopedia/show/gjl-3810/?cHash=e12195cbef7066dee93f99eec99ca599 | https://www.giessereilexikon.com/giesserei-lexikon/Encyclopedia/show/gjl-195/?cHash=e12195cbef7066dee93f99eec99ca599
German silver | (Copper-nickel-zinc casting alloy) Copper casting material with 45 to 67% copper, 10 to 26% nickel, rest zinc, residual tin and lead contents can also be contained. The German silver materials were used in the chemical and food industry, mainly due to their good corrosion resistance and tarnish-proofness. The significance of the material is declining as in many cases it has been replaced by non-corroding steels. | Neusilber | (Kupfer-Nickel-Zink-Gusslegierung) Kupfergusswerkstoff mit 45 bis 67 % Kupfer, 10 bis 26 % Nickel, Rest Zink, außerdem können Restgehalte an Zinn und Blei enthalten sein. Die Neusilber-Werkstoffe wurden vor allem aufgrund ihrer guten Korrosionsbeständigkeit und ihrer Anlaufbeständigkeit in der chemischen und Nahrungsmittelindustrie eingesetzt. Die Bedeutung des Werkstoffes ist rückläufig, da an seine Stelle vielfach nichtrostende Stähle getreten sind. | https://www.giessereilexikon.com/en/foundry-lexicon/Encyclopedia/show/german-silver-4036/?cHash=dc61459fe3ab4674e09ecf4fc444abd0 | https://www.giessereilexikon.com/giesserei-lexikon/Encyclopedia/show/neusilber-422/?cHash=dc61459fe3ab4674e09ecf4fc444abd0
Gating ratio | Ratio of the flow cross sections between the cross sections of the sprue to the runner to thegate according to Eq. 1: | Anschnittverhältnis | Verhältnis der Strömungsquerschnitte von Einguss- zu Lauf- zu Anschnittquerschnitt nach Glg. 1:Glg. 1 Gebräuchlicher ist die Bezeichnung Einguss-Lauf-Anschnittverhältnis. | https://www.giessereilexikon.com/en/foundry-lexicon/Encyclopedia/show/gating-ratio-4340/?cHash=5e9e958c1f2470dee0a2d754d2a86ab3 | https://www.giessereilexikon.com/giesserei-lexikon/Encyclopedia/show/anschnittverhaeltnis-728/?cHash=5e9e958c1f2470dee0a2d754d2a86ab3
Gating system | The sum of downsprues, gates, runners, and hoppers that convey the molten material into the mold cavity of a finished mold (s. a. Gate system). Additional references:DownsprueGating ratioDownsprue system | Einguss-Lauf-Anschnittsystem | Alle Eingüsse, Anschnitte, Läufe und Trichter die in einer fertigen Form den flüssigen Werkstoff in den Formhohlraum führen (s. a. Anschnittsystem).Weiterführende Stichworte:EingussEinguss-Lauf-AnschnittverhältnisEingusssystem | https://www.giessereilexikon.com/en/foundry-lexicon/Encyclopedia/show/gating-system-4353/?cHash=6c0cb4e8b81565083e64433ffe8a70d5 | https://www.giessereilexikon.com/giesserei-lexikon/Encyclopedia/show/einguss-lauf-anschnittsystem-741/?cHash=6c0cb4e8b81565083e64433ffe8a70d5
Gate system | The sum of all types of flow channels that feed and convey the molten metal into the mold cavity.In general, the gate system consists of the downsprue (or several downsprues), the casting channel and the runner system (with filters) and the individual gates. | Anschnittsystem | Gesamtheit aller Strömungskanäle, die in einer Gießform das flüssige Metall dem Formhohlraum zuführen. Das Anschnittsystem besteht im Allgemeinen aus dem Einguss (oder mehreren Eingüssen), dem Gießkanal und dem Laufsystem (mit Filtern) und den einzelnen Anschnitten. | https://www.giessereilexikon.com/en/foundry-lexicon/Encyclopedia/show/gate-system-4244/?cHash=52e42ce71c89d814ef171592b6ec25ac | https://www.giessereilexikon.com/giesserei-lexikon/Encyclopedia/show/anschnittsystem-631/?cHash=52e42ce71c89d814ef171592b6ec25ac
Gate speed | Entry currently in process. | Anschnittgeschwindigkeit | Beitrag derzeit in Bearbeitung. | https://www.giessereilexikon.com/en/foundry-lexicon/Encyclopedia/show/gate-speed-4386/?cHash=0139b98ac2b41a733ef663249be83a5a | https://www.giessereilexikon.com/giesserei-lexikon/Encyclopedia/show/anschnittgeschwindigkeit-774/?cHash=0139b98ac2b41a733ef663249be83a5a
Gate technology | Design and dimensioning of the gates of a casting system (see also Gating system, Gate, Gate size calculation, Casting method). | Anschnittechnik | Design und Dimensionierung der Anschnitte eines Gießssystems(s. a. Einguss-Lauf-Anschnittsystems, Anschnitt, Anschnittberechnung, Gießweise). | https://www.giessereilexikon.com/en/foundry-lexicon/Encyclopedia/show/gate-technology-4242/?cHash=7c544305e5d6270f58d28f8f951d7868 | https://www.giessereilexikon.com/giesserei-lexikon/Encyclopedia/show/anschnittechnik-629/?cHash=7c544305e5d6270f58d28f8f951d7868
Georg Fischer converter process | Magnesium treatment process to create cast iron with nodular graphite, developed by Georg Fischer AG, Schaffhausen/Switherland. In most production processes for cast iron with nodular graphite (GJS), magnesium is adapted to the physical reaction conditions through pre-coating (see also Magnesium master alloy) or through another treatment. In the pure magnesium conversion process, the constructive converter structure enables a controlled reaction with pure magnesium. During the treatment, a basically constant amount of magnesium vapor rises through the melt from the reaction chamber in the converter floor. This way, the melt is desulfurized and alloyed. Due to the intensive flushing effect, a good reaction product separation is achieved. The iron magnesium reaction progress in influenced by chamber wall bores positions, form and size as well as by the self-regulation effect which is specific for this process. The converter is filled in a horizontal position with a weighed amount of iron melting base (see Melting base). After that, the reaction chamber is filled with pure magnesium from the outside and locked. Once the converter is set up vertically, a regulated magnesium iron reaction begins without increasing pressure (Fig. 1). During the reaction - a treatment takes 60 to 90 seconds - the melt is deoxydized and later desulfurized. Only if the sulfur content is below 0.002 percent, the melt absorbs magnesium. Even base iron with a high sulfur content of 0.2 to 0.3 percent can accurately be transformed into cast iron with nodular graphite. Parallel to the magnesium treatment, the melt can be carburized - also by using a cost-effective highly sulfurous carburization medium (1 percent of sulfur) - with a c yield of constantly more than 80 percent. The temperature loss per treatment without carburization amounts to 22 to 30 °C for the 1 ton converter and to 18 to 25 °C for the 3 ton converter. For each 0.1 percent of additional C, the increase by 3 °C. On the contrary to pre-alloy processes, the pure magnesium treatment does not comprise the addition of elements such as silicon, nickel, aluminum, etc. This allows for an unrestricted use of the GJS circulation material and an individual setting of the Si content. Thanks to the independence when setting the Si content, the brittle Si phase can be avoided and a better impact strength ca be achieved. The pure magnesium process ensures a high treatment reproducibility and a high magnesium yield of up to 70 percent. The converter can be used in different versions, e.g. swing converters, forklift truck converters, monorail converters, high performance converters. Fig. 2 exemplifies a crane converter during furnace emptying.Additional references:Magnesium fadingMagnesium treatment wireMagnesium residual contentResidual magnesium contentTundish Cover process Tea pot treatment ladle Inmold process | Georg-Fischer-Konverterverfahren | Magnesiumbehandlungsverfahren zur Erzeugung von Gusseisen mit Kugelgrafit, entwickelt von der Georg Fischer AG, Schaffhausen/Schweiz. Bei den meisten Verfahren zur Herstellung von Gusseisen mit Kugelgrafit (GJS) wird das Magnesium durch Vorlegierung (siehe auch Magnesiumvorlegierung) oder in anderer Aufbereitung den physikalischen Gegebenheiten der Reaktion angepasst. Beim Reinmagnesium-Konverterverfahren gewährleistet die konstruktive Gestaltung des Konverters eine kontrollierte Reaktion mit Reinmagnesium. Während der Behandlung steigt aus der Reaktionskammer im Konverterboden eine annähernd konstante Menge Magnesiumdampf durch die Schmelze auf. Dabei wird die Schmelze entschwefelt und legiert. Durch die intensive Spülwirkung wird zugleich eine gute Abscheidung der Reaktionsprodukte erreicht. Der Ablauf der Eisen - Magnesium - Reaktion wird durch Lage, Form und Größe der Kammerwandbohrungen sowie durch den für dieses Verfahren spezifischen Selbstregulierungseffekt gesteuert. Der Konverter wird in horizontaler Lage mit einer abgewogenen Menge Basis-Eisenschmelze (s. Basisschmelze) gefüllt. Danach wird die Reaktionskammer mit Reinmagnesium von außen beschickt und verschlossen. Sobald der Konverter senkrecht gestellt ist, beginnt die regulierte Magnesium - Eisen - Reaktion ohne Druckanstieg (Bild 1). Im Verlauf der Reaktion - eine Behandlung dauert etwa 60 bis 90 Sekunden - wird die Schmelze zuerst desoxidiert und danach entschwefelt. Erst wenn der Schwefelgehalt kleiner als 0,002 % ist, nimmt die Schmelze Magnesium auf. Sogar Basiseisen mit hohem Schwefelgehalt von 0,2 - 0,3 % lässt sich treffsicher in Gusseisen mit Kugelgrafit überführen, Die Schmelze kann gleichzeitig mit der Magnesiumbehandlungaufgekohlt werden - auch mit kostengünstigen hochschwefelhaltigen Aufkohlungsmitteln (1 % S) - bei einem C-Ausbringen von konstant über 80 %. Die Temperaturverluste pro Behandlung ohne Aufkohlen liegen für den 1 t-Konverter zwischen 22 und 30 °C und für den 3t-Konverter zwischen 18 und 25 °C. Für je 0,1 % C-Zulegieren erhöhen sie sich um 3 °C. Im Gegensatz zu Verfahren mit Vorlegierungen erfolgt bei der Reinmagnesium-Behandlung kein Einbringen von Elementen wie Silizium, Nickel, Aluminium, etc. Dies erlaubt ein uneingeschränktes Verwenden von GJS-Kreislaufmaterial und individuelles Einstellen des Si-Gehaltes. Dank dieser Unabhängigkeit beim Einstellen des Si-Gehaltes kann die spröde Si-Ferritphase umgangen und eine bessere Kerbschlagzähigkeit erreicht werden. Das Reinmagnesium-Verfahren sichert eine hohe Reproduzierbarkeit der Behandlung und ein hohes Magnesiumausbringen bis 70 %. Der Konverter ist in verschiedenen Ausführungen einsetzbar, beispielsweise als Schwenk-Konverter, Gabelstapler-Konverter, Monorail-Konverter, Hochleistungs-Konverter. Bild 2 zeigt als Beispiel einen Kran-Konverter beim Ausleeren in den Gießofen.Weiterführende Stichworte:MagnesiumabklingenMagnesiumbehandlungsdrahtMagnesiumrestgehaltRestmagnesiumgehaltTundish-Cover-VerfahrenTea-Pot-BehandlungspfanneInmold-Verfahren | https://www.giessereilexikon.com/en/foundry-lexicon/Encyclopedia/show/georg-fischer-converter-process-4255/?cHash=7e0a58206605f39d7d0922b9d6e0a146 | https://www.giessereilexikon.com/giesserei-lexikon/Encyclopedia/show/georg-fischer-konverterverfahren-642/?cHash=7e0a58206605f39d7d0922b9d6e0a146
Gate size calculation | Entry currently in process. | Anschnittberechnung | Beitrag derzeit in Bearbeitung. | https://www.giessereilexikon.com/en/foundry-lexicon/Encyclopedia/show/gate-size-calculation-4385/?cHash=5f3a9436f1505b6abcb24448cfc2a126 | https://www.giessereilexikon.com/giesserei-lexikon/Encyclopedia/show/anschnittberechnung-773/?cHash=5f3a9436f1505b6abcb24448cfc2a126
Gate area | Cross section of the opening the casting metal flows through with vertical position to the flow direction. For rectangular gate areas, the gate area is the product from gate length and gate thickness. Example: Approximate calculation of the gate area for die cast parts according to Eq. 1: Eq. 1:sA = Gate area in mm²mA = Weight of the casting from the gate (incl. overflows and vacuum channel) in gρl = Density of the metal in liquid phase at casting temperature in g/cm³vMA = Gate speed in m/stF = Mold filling time in msFor a casting with a parts weight of 1,800 g and a overflow weight of 120 g made of the alloy Al Si9Cu3(Fe) (ρl=2.5 g/cm³) and a defined gate speed of 45 m/s and a required mold filling time of 50 ms, Eq. 2 defines a total gate area of:Eq. 2:From a total number of 6 potential gates at the casting and a casting thickness of 1.2 mm recommended for the alloy, six rectangular individual cross sections with the dimensions 1.2 x 48 mm are derived. For gray cast iron, W Schreitel has prepared a diagram to determine the gate areas (see Schreitel diagram). | Anschnittquerschnitt | Querschnitt des vom Gießmetall durchströmten Anschnitts mit Lage senkrecht zur Durchströmrichtung. Bei rechteckigen Anschnittquerschnitten ist der Anschnittquerschnitt das Produkt aus Anschnittlänge mal Anschnittdicke.Beispiel: Überschlägige Berechnung des Anschnittquerschnitts für Druckgussteile nach Glg. 1:Glg. 1:sA = Anschnittquerschnitt in mm² mA = Gewicht des Gussteils ab Anschnitt (inkl. Überläufe und Vakuumkanal) in gρl = Dichte des Metalls im flüssigen Zustand bei Gießtemperatur in g/cm³vMA = Anschnittgeschwindigkeit in m/stF = Formfüllzeit in msFür ein Gussteil mit einem Teilegewicht von 1.800 g und einem Überlaufgewicht von 120 g aus der Legierung Al Si9Cu3(Fe) (ρl=2,5 g/cm³) und einer gewählten Anschnittgeschwindigkeit von 45 m/s und einer einzuhaltenden Formfüllzeit von 50 ms ergibt sich somit nach Glg. 2 ein gesamter Anschnittquerschnitt von:Glg. 2:Bei einer Gesamtanzahl von 6 möglichen Anschnitten am Gussteil und einer für die Legierung empfohlenen Anschnittdicke von 1,2 mm ergeben sich somit sechs rechteckige Einzelquerschnitte mit den Abmessungen 1,2 mm x 48 mm.Für Grauguss hat W. Schreitel ein Diagramm zur Bestimmung der Anschnittquerschnitte erarbeitet (siehe Schreitel-Diagramm). | https://www.giessereilexikon.com/en/foundry-lexicon/Encyclopedia/show/gate-area-4243/?cHash=3908b17d7eb87e52107374494e011d9d | https://www.giessereilexikon.com/giesserei-lexikon/Encyclopedia/show/anschnittquerschnitt-630/?cHash=3908b17d7eb87e52107374494e011d9d
GJS | Nodular graphite cast iron according to DIN EN 1563, acronym.Additional references:Cast ironGJLGJV | GJS | Gusseisen mit Kugelgrafit nach DIN EN 1563, Kurzzeichen.Weiterführende Stichworte:GusseisenGJLGJV | https://www.giessereilexikon.com/en/foundry-lexicon/Encyclopedia/show/gjs-3811/?cHash=3e8e299bd831f328bf9c20933dba2a15 | https://www.giessereilexikon.com/giesserei-lexikon/Encyclopedia/show/gjs-196/?cHash=3e8e299bd831f328bf9c20933dba2a15
Gas porosity | Almost circular pores with smooth-walled and blank inner surfaces, evenly distributed along a large cross sections (Fig. 1). Gas pores must not be mistaken with rough-walled pores as a consequence of cavity formation (s. Cavities) . The defects preferably occur in metal alloys with large Soldification intervals, depending on the solidifcation characteristics (s. Solidification morphology) and are often accompanied by porosity, micro cavities, shrinkage porosity, surface porosity, oxide inclusions and the like. Metal alloys with poor fluidity are at particular risk in this respect. Regions with material accumulation, wall thickness transfer points and areas in the proximity of gates are particularly prone to porosity. This defect is predominantly encountered in aluminum, magnesium, and copper alloys but also in cast steel, regardless of the molding process. In contrast to that, cast iron parts have a tendency towards gas blistering due to the fundamentally different metallurgy of the material. In cast parts produced by pressure die casting small cavities of variying depth and size can be found independent of the material. Porosity may be present without any visible signs (Figure 2). The cavities mostly have smooth walls and rounded shapes. For conventional pressure die casting, which is known to hardly produce any non-porous parts nowadays, it is recommended to make appropriate agreements between manufacturers and cusotomers (e.g. mutual agreement about a porosity classification chart acc. to Figure 3). If the effects of different degrees of porosity on mechanical properties are known (Figure 4), it is easier to adjust the quality criteria required to the requirements applicable for the cast parts. In pressure die casting, the influence of different degrees of porosity on mechanical properties can be clearly visualized and quantified by means of the porosity classification chart. Main modes of formation: If gaseous melts are used for casting, the dissolved gases diffuse during cooling and solidification, since solubility is decreased with lower temperatures. Although a large proportion of the gases is capable of escaping, there are still gas residues remaining entrapped in the metal, particularly during castingsolidification, and thus form the pores in the structure. Burdening of the melt with gas (particularly applies for AlSi and copper alloys) takes place due to gas absorption during the melting process either through the air or the furnace atmosphere; through use of gassed, moist, or oxidized charge material; due to moist furnace lining, crucible or ladle material, and tools; faulty transfer and incorrect transport from the melting furnace to the holding furnace; or lack of degassing treatment after transfer into the holding furnace. The cause for gas porosity in die cast parts is mainly air that is pressed into the mold cavity during the first and second phase (s. Shot phase, Changeover point). The air entrapped under pressure expands during solidification of the casting by compensating for volume shrinkage of the respective alloy. Moreover, the following aspects might be causes of porosity: Injection piston speed too high during the first phase, which may cause metal to be projected out of the filling port of the injection chamber resulting in agitation with air; also, poorly adjusted chronological sequence of the hydraulic phase order during mold filling (early changeover point to second phase and long pressure increase period during the third phase); insufficient capacity of overflows; and excessive and uneven piston lubrication. Other causes may be a high flow rate of the melt in the gate (s. Flow rate in the gate) , too short mold-filling periods, low solidiification pressure, low mold temperatures in the gating area, unsuitable release agents due to incorrect mixture ratios and excessive release agent doses. Of course, an increased gas content (s. Hydrogen content, Hydrogen solubility) in the melt must be regarded as a cause for porosity. Gas porosity may also be due to mold reactions (s. a. Gas blisters). For example, the melt may react with the water contained in the sand molds during casting. The casting heat primarily causes formation of steam; this steam may be reduced by the molten metal with steam and metal oxides are obtained as reaction products (that is the reason why gas porosity often occurs in combination with oxides) according to the equation (Eq. 1) .Eq.1 The steam formed causes bubbles and inclusions in the casting and preferably blistering at the casting surface (boundary zone porosity). | Gasporosität | Über einem großen Querschnitt gleichmäßig verteilte, nahezu kreisrunde Poren, welche glattwandige und blanke Innenflächen haben (Bild 1). Gasporen dürfen nicht mit den rauhwandigen Poren in Folge Lunkerung (s. Lunker) verwechselt werden. Die Fehler treten bevorzugt bei Metalllegierungen mit großem Erstarrungsintervall, abhängig von der Erstarrungscharakteristik (s. Erstarrungsmorphologie), auf und sind sehr oft mit Porosität, Mikrolunkern, Schwindungsporosität, Oberflächenporosität, Oxideinschlüssen u. ä. vergesellschaftet. Auch Metalllegierungen mit schlechtem Fließvermögen sind diesbezüglich gefährdet. Stellen mit Werkstoffanhäufungen, Wanddickenübergänge und Bereiche in Anschnittnähe sind dabei besonders betroffen. Vor allem bei Aluminium-, Magnesium- und Kupferlegierungen, aber auch bei Stahlguss, ist dieser Fehler, unabhängig vom Formverfahren, anzutreffen. Gussteile aus Eisenguss neigen dagegen infolge der grundsätzlich anderen Metallurgie dieses Werkstoffes eher zu Gasblasen.Bei Gussteilen aus dem Druckgussverfahren, unabhängig vom Werkstoff, findet man kleine Hohlräume, die in Tiefe und Größe unterschiedlich sind. Die Porosität kann ohne sichtbare äußere Anzeichen vorliegen (Bild 2). Die Hohlräume haben meist glatte Wände und abgerundete Form. Für konventionellen Druckguss, der bekanntlich derzeit kaum porositätsfrei hergestellt werden kann, sollten zwischen Hersteller und Kunden Vereinbarungen (z. B. gemeinsame Einigung über eine Porositätsrichtreihe nach Bild 3) getroffen werden. Sind die Auswirkungen unterschiedlicher Porositäten auf die mechanischen Eigenschaften bekannt (Bild 4), können die geforderten Qualitätskriterien besser auf die an die Gussteile gestellten Anforderungen abgestimmt werden. Bei Druckguss wird mit Hilfe der Porositätsrichtreihe der Einfluss unterschiedlicher Porosität auf die mechanischen Eigenschaften deutlich sichtbar und quantifizierbar. Wichtigste Entstehungsmechanismen: Werden gashaltige Schmelzen zum Gießen verwendet, scheiden sich während der Abkühlung und Erstarrung die gelösten Gase aus, da die Löslichkeit mit sinkender Temperatur abnimmt. Obwohl ein großer Teil der Gase zu entweichen vermag, bleiben dennoch Gasreste, vor allem bei der Gussstückerstarrung, eingeschlossen, die dann im Gefüge Poren bilden. Die Gasbeladung der Schmelze (betr. vor allem AlSi- und Kupferlegierungen) geschieht durch eine Gasaufnahme beim Schmelzprozess durch die Luft- oder Ofenatmosphäre, den Einsatz von vergasten, feuchten oder oxidierten Einsatzmaterialien, Feuchtigkeit des Ofenfutters, des Tiegel- oder Pfannenmaterials und der Werkzeuge, durch unsachgemäßes Umfüllen und fehlerhaften Transport vom Schmelzofen zum Warmhalteofen sowie durch fehlende Entgasungsbehandlung nach dem Umfüllen in den Warmhalteofen.Ursache der Gasporosität in Druckgussteilen ist hauptsächlich Luft, die während der ersten und zweiten Phase in den Formhohlraum gepresst wurde (s. Vorlaufphase, Umschaltpunkt). Die unter Druck eingeschlossene Luft dehnt sich während der Erstarrung des Gussteiles aus, indem sie die Volumenschwindungen der jeweiligen Legierung ausgleicht. Außerdem können als mögliche Ursachen angesehen werden: Gießkolbengeschwindigkeit in der ersten Phase zu hoch, dadurch kann Metall aus der Füllöffnung der Gießkammer herausgeschleudert werden, was Verwirbelungen mit Luft zur Folge hätte, ebenso wie schlecht aufeinander abgestimmter zeitlicher Ablauf der hydraulische Phasenfolge während der Formfüllung (früher Umschaltpunkt auf zweite Phase und lange Druckanstiegszeit der dritten Phase), unzulänglich wirkende Überläufe und zu starke und ungleichmäßige Kolbenschmierung.Weitere Ursachen können eine hohe Schmelzegeschwindigkeit im Anschnitt (s. Strömungsgeschwindigkeit im Anschnitt) , zu kurze Formfüllzeiten, ein geringer Erstarrungsdruck, niedrige Formtemperaturen im Anschnittbereich, ungeeignete Trennstoffe bei falschen Mischungsverhältnissen und zu hohe Trennmitteldosierung sein. Natürlich ist auch ein zu hoher Gasgehalt (s. Wasserstoffgehalt, Wasserstofflöslichkeit) der Schmelze als Ursache anzusehen.Gasporosität kann auch durch Formreaktionen bedingt sein (s. a. Gasblasen). Dabei kann z. B. die Schmelze beim Gießen mit dem in Sandformen enthaltenen Wasser reagieren. Die Gießhitze verursacht primär eine Wasserdampfbildung; dieser Wasserdampf kann durch das flüssige Metall reduziert werden, wobei als Reaktionsprodukte Wasserdampf und Metalloxide (deshalb tritt Gasporosität oft gemeinsam mit Oxiden auf) nach der Gleichung (Glg. 1) entstehen.Glg.1Der entstandene Wasserdampf bildet Blaseneinschlüsse im Gussstück bzw. bevorzugt an der Gussstückoberfläche (Randzonenporosität). | https://www.giessereilexikon.com/en/foundry-lexicon/Encyclopedia/show/gas-porosity-3790/?cHash=2101492df6a9cf38707fd1fa8938d60f | https://www.giessereilexikon.com/giesserei-lexikon/Encyclopedia/show/gasporositaet-175/?cHash=2101492df6a9cf38707fd1fa8938d60f
Gamma radiation | Ionizing, electromagnetic radiation released upon radioactive decay of radionuclides. It constitutes a line spectrum as each element releases a certain amount of energy when decaying. Therefore, an element with an appropriate spectrum should be selected depending on the application.Additional references:X-ray tubeX-rays | Gamma-Strahlung | Ionisierende, elektromagnetische Strahlung, die beim radioaktiven Zerfall von Radionukliden freigesetzt wird. Dabei handelt es sich um ein Linienspektrum, da jedes Element bei seinem Zerfall gewisse Energien freisetzt. Somit ist je nach Anwendungsfall ein Element mit geeignetem Spektrum auszuwählen.Weiterführende Stichworte:RöntgenröhreRöntgenstrahlung | https://www.giessereilexikon.com/en/foundry-lexicon/Encyclopedia/show/gamma-radiation-4377/?cHash=ed7f0406bdb8b6f288513c1b674833b0 | https://www.giessereilexikon.com/giesserei-lexikon/Encyclopedia/show/gamma-strahlung-765/?cHash=ed7f0406bdb8b6f288513c1b674833b0
Gamma iron | Crystalline form that iron transfers to at temperatures above 911°C (iron-carbon phase diagram). Gamma iron is a face-centered cubic iron (Fig. 1) and non-ferromagnetic.It dissolves the carbon from the cementite of the structure and absorbs it. This way, an uniform fcc crystal structure, i.e. austenite, is formed.Weiterführende Stichworte:Austenitic cast iron | Gamma-Eisen | Kristallform, die das Eisen bei Temperaturen oberhalb 911°C annimmt (Eisen-Kohlenstoff-Zustandsdiagramm). Gamma-Eisen ist ein kubisch-flächenzentrierten Eisen (Bild 1) und ist nicht ferromagnetisch.Es löst den Kohlenstoff aus dem Zementit des Gefüge heraus und nimmt ihn auf. Dadurch entsteht ein einheitlicher kfz-Kristallverband der als Austenit bezeichnet wird.Weiterführende Stichworte:Austenitisches Gusseisen | https://www.giessereilexikon.com/en/foundry-lexicon/Encyclopedia/show/gamma-iron-4782/?cHash=37443a6a4dee263acfdc6404c8555c2f | https://www.giessereilexikon.com/giesserei-lexikon/Encyclopedia/show/gamma-eisen-1171/?cHash=37443a6a4dee263acfdc6404c8555c2f
Gassing device | Equipment used to harden sand cores and sand molds through gassing with reactive gases. Examples are the production of sand cores with gas-cured binders such as sodium silicate (water glass) for hardening with carbon dioxide gas (CO2-gassing) or cold box sands (s. Cold box process) for hardening with amine gassing.The gassing devices (Figure 1) have to ensures that the catalysts which are usually liquid at room temperature are mixed well with a carrier medium and conveyed into all areas of the core in order to ensure quick and uniform hardening. If air is used as a carrier medium, it must be largely dry.An effective measure for the sustainable benefit of the ecology and economic efficiency is the increasing of the efficiency of the binder system through an increase in reactivity in conjunction with a decrease in the overall binder amount, which ultimately leads to a considerable saving of amine. This is not only reflected positively in the smell, it also, in addition to the saving in material costs which is just as important, enables an optimization of the core production process, such as through a reduction in gassing times or a reduction in the tendency to stick. | Begasungsgerät | Einrichtung zum Aushärten von Sandkernen und Sandformen durch Begasung mit reaktionsfähigen Gasen. Beispiele sind die Herstellung von Sandkernen mit gashärtenden Bindern wie Natriumsilikat (Wasserglas) zur Härtung mit Kohlensäuregas (CO2-Begasung) oder Cold-Box-Sande (s. Cold-Box-Verfahren) zur Härtung mit Aminbegasung.Die Begasungsgeräte (Bild 1) haben zu sichern, dass die bei Raumtemperatur in der Regel flüssigen Katalysatoren gut vermischt mit einem Trägermedium in alle Bereiche des Kernes gefördert werden, um eine schnelle und gleichmäßige Härtung zu gewährleisten. Bei Verwendung von Luft als Trägermedium muss diese weitgehend trocken sein.Eine wirksame Maßnahme zum nachhaltigen Nutzen für die Ökologie und Wirtschaftlichkeit ist die Erhöhung des Wirkungsgrades eines Bindersystems durch Reaktivitätssteigerung bei gleichzeitiger Senkung der gesamten Binderzugabe, was letztlich zu einem erheblichen Amineinsparungspotential führt. Dieses schlägt sich nicht nur positiv im Geruch nieder, sondern ermöglicht neben der ebenso wichtigen Materialkostenersparnis eine Optimierung des Kernherstellungsprozesses, etwa durch Reduzierung der Begasungszeiten oder durch Reduzierung der Klebeneigung. | https://www.giessereilexikon.com/en/foundry-lexicon/Encyclopedia/show/gassing-device-4480/?cHash=c82fb7d54dcb703a8020e73ea88f2daf | https://www.giessereilexikon.com/giesserei-lexikon/Encyclopedia/show/begasungsgeraet-869/?cHash=c82fb7d54dcb703a8020e73ea88f2daf
Molding sand-related casting defects | Werden Formen aus bentonit- oder chemisch gebundenen Formstoffsystemen abgegossen kommt es während der Gieß- und Erstarrungsphase zu ausgeprägten Wechselwirkungen zwischen Schmelze, erstarrendem Gusskörper und Form. Insbesondere die Grenzfläche Metall/Form ist starken mechanischen und thermischen Belastungen ausgesetzt und die Aufheizung durch den schmelzflüssigen Gießwerkstoff in der Formwand löst instationäre Wärme- und Stofftransporte aus. Dadurch kommt es zu orts- und zeitabhängigen Veränderungen der Temperatur und der Feuchtigkeit und in der Folge zu Veränderungen des Gasdruck und der Festigkeit. All diese Veränderungen können Ursachen für verschiedenartige Fehlererscheinungen an Gussstücken sein (Bilder 1 bis 4). Das Verhalten der Formen beim Gießen steht in unmittelbarem Zusammenhang mit den Hochtemperatureigenschaften des Formstoffes. Vor allem die ungünstige Ausdehnungscharakteristik des Quarzsandes und das damit verbundene Expansionsverhalten der Formstoffmischung (Sandausdehnung) ist Ursache für typische formstoffbedingte Gussfehler (s. Schülpen, Blattrippen, Formerosion, Rauheit/Penetration, angebrannter Sand, formstoffbedingte Gasblasen, Formwandbewegung). Um das Hochtemperaturverhalten unter praxisnahen Bedingungen zu ermitteln und um Relationen zum gießtechnologischen Verhalten der Formstoffe zu gewinnen wurden für einige wesentlichen Gussfehler sogenannte gießtechnologische Proben entwickelt ( z. B. Schülpentest), die bewusst die Fehleranfälligkeit überzeichnen, so dass gut reproduzierbare Aussagen zur Wirkung bestimmter Einflussgrößen erhalten werden. Mit Hilfe von Logistik-Diagrammen können aus Veränderungen wichtiger Formstoffeigenschaften (Wassergehalt, Prüfkörpergewicht, Gasdurchlässigkeit, Festigkeit) entsprechende technologische Maßnahmen festgelegt und somit Gussfehler vermieden werden.Weiterführende Stichworte: Formsand Formsandprüfung Sandausdehnungsfehler | Formsandbedingte Gussfehler | Werden Formen aus bentonit- oder chemisch gebundenen Formstoffsystemen abgegossen kommt es während der Gieß- und Erstarrungsphase zu ausgeprägten Wechselwirkungen zwischen Schmelze, erstarrendem Gusskörper und Form. Insbesondere die Grenzfläche Metall/Form ist starken mechanischen und thermischen Belastungen ausgesetzt und die Aufheizung durch den schmelzflüssigen Gießwerkstoff in der Formwand löst instationäre Wärme- und Stofftransporte aus. Dadurch kommt es zu orts- und zeitabhängigen Veränderungen der Temperatur und der Feuchtigkeit und in der Folge zu Veränderungen des Gasdruck und der Festigkeit. All diese Veränderungen können Ursachen für verschiedenartige Fehlererscheinungen an Gussstücken sein (Bilder 1 bis 4). Das Verhalten der Formen beim Gießen steht in unmittelbarem Zusammenhang mit den Hochtemperatureigenschaften des Formstoffes. Vor allem die ungünstige Ausdehnungscharakteristik des Quarzsandes und das damit verbundene Expansionsverhalten der Formstoffmischung (Sandausdehnung) ist Ursache für typische formstoffbedingte Gussfehler (s. Schülpen, Blattrippen, Formerosion, Rauheit/Penetration, angebrannter Sand, formstoffbedingte Gasblasen, Formwandbewegung). Um das Hochtemperaturverhalten unter praxisnahen Bedingungen zu ermitteln und um Relationen zum gießtechnologischen Verhalten der Formstoffe zu gewinnen wurden für einige wesentlichen Gussfehler sogenannte gießtechnologische Proben entwickelt ( z. B. Schülpentest), die bewusst die Fehleranfälligkeit überzeichnen, so dass gut reproduzierbare Aussagen zur Wirkung bestimmter Einflussgrößen erhalten werden. Mit Hilfe von Logistik-Diagrammen können aus Veränderungen wichtiger Formstoffeigenschaften (Wassergehalt, Prüfkörpergewicht, Gasdurchlässigkeit, Festigkeit) entsprechende technologische Maßnahmen festgelegt und somit Gussfehler vermieden werden.Weiterführende Stichworte:FormsandFormsandprüfungSandausdehnungsfehler | https://www.giessereilexikon.com/en/foundry-lexicon/Encyclopedia/show/molding-sand-related-casting-defects-5042/?cHash=5209f3576a9acef885abe9c8fdc093ca | https://www.giessereilexikon.com/giesserei-lexikon/Encyclopedia/show/formsandbedingte-gussfehler-982/?cHash=5209f3576a9acef885abe9c8fdc093ca
Gas blister | This casting defect is characterized by cavities with rounded, mostly smooth walls that generally occurs throughout large areas. Gas blisters are likely to form mainly in castings that are produced using mold materials, regardless of the actual material used. In most cases it is gasses caused by or related to the molding material that are entrapped within the casting material and that cannot rise to the top within the solidification time. The cavities formed occur both individually and in groups and are frequently accompanied by slag inclusions and/or oxide inclusions.Ejection dabs (s. Sweat) are frequently found within the bubbles (Figures 1 and 2). Gas blisters increase reworking if they occur at the casting surface and are likely to be welded. Gas blisters occurring on the inside of components cause rejects. A special case of gas blisters are pin holes. Formation of blisters in castings that are produced in sand molds and with sand cores may be influenced by various production-related variables and may even be promoted by such factors. These factors include for example, casting design (s. Design of castings, Favorable casting design), application of molds, gating and riser engineering, permeability of the sand to gas, core print areas and size of the core surface. Additional parameters are: type of the cold-setting resin system used, degree of hardening, casting temperature and casting rate. Blisters may also be caused by condensation water at the chaplets, chill nails or chill plates, and even due to clogged vents. Moreover, insufficiently cured refractory facing coats (s. Facing coat) on the mold walls or cores may also cause formation of blisters.As a general rule, gas defects may be attributed to two causes: 1. The inflowing hot metal reacts with the molding material of the mold part and forms casting gasses. In case of insufficient gas permeability, gas pressure may reach such high values that the gases penetrate the liquid metal in the form of blowholes or blisters. In case of adverse conditions, gases from the cores also enter the metal so that gas pressure is increased even more. Figure 3 shows cam shaft sections with gas blister defects. The lustrous carbon and graphite coat at the metallographic cut through one of these gas blisters is clearly noticeable as is shown in Figure 4 in the form of a SEM image. Figure 5 shows the appertaining EDX analysis with a clear indication for carbon. Causes for this defect might be gas surges induced by core nodules with increased resin content, or generally excessive carbon content in the molding material. Incorrect mold material conditioning or uneven compaction of the molding material may lead to these defects. 2. Gases are dissolved in the metal and diffuse during solidification due to decreasing solubility. The gas blisters entering or dissolving in the molten metal are capable of rising to the top of the metal during early phases of casting formation because the casting shell has not solidified, yet. Increasing viscosity of the melt, i.e. continued solidification, reduces the rising rate of the gas blisters. They freeze and are entrapped either below the solid marginal shell, the border area between metal and mold, or in regions with mushy metal; casing defects are the logical consequence of this phenomenon. However, occurrence of gas blistering is also possible in ingot and die casting, e.g. if dissolved gases such as hydrogen or nitrogen are diffused during solidification as a result of reduced solubility (Fig. 6). Gas blisters in die cast parts are attributed to air entrained and swirled in during the mold filling process and due to this special cause they are comparable to hydrogen porosity (s. Gas porosity). Therefore, this phenomenon is preferably called enclosed air or entrapped air pores. Non-metal contaminants in the metal may increase viscosity so that enclosed air is prevented from escaping fast enough so that it is trapped within the casting. Excessive injection piston velocity during first injection stage, but also too low flow rates of the melt in the gate (see Flow rate in pressure die casting) or incorrect chronological sequence of the hydraulic phases during mold filling, insufficient overflow volume, and insufficient filling degree of the injection chamber are potential causes for occurrence of this defect in pressure die casting. | Gasblase | Dieser Gussfehler ist durch Hohlräume mit rundlichen, meist glatten Wänden, in der Regel großflächig auftretend, gekennzeichnet. Gasblasen können vor allem bei Gussteilen, die in Formstoffen hergestellt werden, unabhängig vom Werkstoff auftreten. Es handelt sich hierbei um meist durch den Formstoff bedingte Gase, die vom Gusswerkstoff eingeschlossen werden und nicht mehr innerhalb der Erstarrungszeit aufsteigen können. Die Hohlräume treten einzeln, aber auch in Gruppen auf und sind häufig mit einem Schlackeneinschluss und/oder Oxideinschluss vergesellschaftet. Auch Auspressungen (s. Schwitzperle) treten häufig in den Blasen auf (Bilder 1 und 2). Gasblasen erhöhen die Nacharbeit, wenn sie auf der Gussstückoberfläche auftreten und geschweißt werden können. Im Inneren des Bauteiles führen Gasblasen zum Ausschuss. Ein Sonderfall der Gasblasen sind Pinholes. Blasenbildung in Gussstücken, die in Sandformen und mit Sandkernen hergestellt werden, kann mit verschiedenen fertigungstechnischen Einflussgrößen zusammenhängen oder durch diese noch verstärkt werden. Das sind beispielsweise Gussstückgestaltung (s. Gestaltung von Gussteilen, Gießgerechte Gestaltung), Formanlegung, Anschnitt- und Speisetechnik, Gasdurchlässigkeit des Sandes, Kernmarkenbereiche und Größe der Kernoberfläche.Weitere Parameter sind: Art des verwendeten Harzbindersystems, Härtungsgrad, Gießtemperatur und Gießgeschwindigkeit.Blasen können auch von Kondenswasser an Kernstützen, Kühlnägeln oder Schreckplatten herrühren, ebenso von verstopften Entlüftungen. Hinzukommt, dass unzureichend getrocknete feuerfeste Schlichteüberzüge (s. Schlichte) auf Formwand oder Kernen gleichfalls Blasenbildung auslösen können.Gasfehler können grundsätzlich auf zwei Ursachen zurückgeführt werden:1. Durch das einfließende heiße Metall entstehen im Formteil Gießgase aus dem Formstoff. Der Gasdruck kann bei ungenügender Gasdurchlässigkeit einen so hohen Wert annehmen, dass die Gase in Form von Blasen in das flüssige Metall eindringen. Ungünstigen Falls dringen außerdem noch Gase von Kernen in das Metall ein, d. h. der Gasdruck wird dabei noch verstärkt. Bild 3 zeigt einen Nockenwellenabschnitt mit Gasblasenfehlern. Auffallend ist der deutlich sichtbare Glanzkohlenstoff- bzw. Grafitbelag am Schliff durch eine dieser Gasblasen, die in Bild 4 als REM-Aufnahme gezeigt wird. Bild 5 zeigt die dazugehörige EDX-Analyse mit dem eindeutigen Hinweis auf Kohlenstoff. Ursachen dürften örtliche Gasstöße, hervorgerufen durch Kernknöllchen mit erhöhtem Harzanteil, oder ein allgemein zu hoher Kohlenstoffgehalt im Formstoff sein.Auch mangelhafte Formstoffaufbereitung oder ungleichmäßige Verdichtung des Formstoffes können zu diesen Fehlern führen. 2. Gase sind im Metall gelöst und scheiden sich während der Erstarrung infolge sinkender Löslichkeit aus. Die in das flüssige Metall eingedrungenen bzw. in ihm gelösten Gasblasen können im frühen Stadium der Gusskörperbildung im Metall aufsteigen und durch die noch nicht erstarrte Gussrandschale entweichen. Zunehmende Viskosität der Schmelze, d. h. eine fortschreitende Erstarrung, vermindert die Aufstiegsgeschwindigkeit der Gasblasen. Sie werden unter der festen Randschale oder unmittelbar an der Grenzfläche Metall/Form bzw. an Stellen, wo das Material noch breiig ist, eingefroren; Gussfehler sind die logische Folge.Aber auch bei Kokillen- und Druckguss ist das Auftreten von Gasblasen möglich, wenn sich z. B. gelöste Gase wie Wasserstoff oder Stickstoff während der Erstarrung infolge sinkender Löslichkeit ausscheiden (Bild 6). Gasblasen in Druckgussteilen gehen auf beim Formfüllvorgang mitgerissene und eingewirbelte Luft zurück und sind auf Grund dieser besonderen Ursachen nicht mit Wasserstoffporosität (s. Gasporosität) vergleichbar. Bei Druck- und Kokillenguss spricht man daher eher von eingeschlossener Luft oder eingeschlossenen Luftporen. Dabei können nichtmetallische Verunreinigungen im Metall die Viskosität erhöhen, so dass eingeschlossene Luft nicht rasch genug entweichen kann und im Gussteil eingeschlossen wird. Zu hohe Gießkolbengeschwindigkeiten in der Vorlaufphase, aber auch zu geringe Geschwindigkeit der Schmelze im Anschnitt (siehe Strömungsgeschwindigkeit beim Druckgießen) sowie ungenügender zeitlicher Ablauf der hydraulischen Phasenfolge während der Formfüllung, zu kleines Überlaufvolumen und ungenügender Gießkammer-Füllgrad sind mögliche Entstehungsursachen dieses Fehlers bei Druckguss. | https://www.giessereilexikon.com/en/foundry-lexicon/Encyclopedia/show/gas-blister-3789/?cHash=2ae062c4d8ee4e04357499ab863022c1 | https://www.giessereilexikon.com/giesserei-lexikon/Encyclopedia/show/gasblase-174/?cHash=2ae062c4d8ee4e04357499ab863022c1
Fused-silica sand | During the melting process of quartz sand above temperatures of 1700 °C, fused fused silica develops which contains SiO2 a amorphous modification once it is solidified.The low extenion value is an advantage (< 0.1 percent, see Sand expansion). Thanks to this favorable behavior, fused-silica sand can be used as basic molding material for reducing sand expansion defects. It has to be take into consideration that already at temperatures of 1300 °C a slight sintering (see Sintering) sets in. This is the reason why it is used nearly exclusively in the area of light-metal foundry.Additional references:QuartzSpecial sandBuckles | Quarzgutsand | Beim Aufschmelzen von Quarzsand oberhalb 1700 °C erhält man ein Kieselglas, in welchem nach Erstarrung SiO2 als amorphe Modifikation enthalten ist.Vorteilhaft ist der geringe Ausdehnungswert (Sandausdehnung). Durch dieses günstige Verhalten kann Quarzgut zur Verminderung von Sandausdehnungsfehlern als Formgrundstoff eingesetzt werden. Zu berücksichtigen ist dabei, dass bereits bei Temperaturen oberhalb 1300 °C eine leichte Sinterung (siehe Sintern) einsetzt. Das ist auch der Grund, weshalb Quarzgutsand fast ausschließlich nur in Leichtmetallgießereien Verwendung findet.Weiterführende Stichworte:QuarzSpezialsandSchülpe | https://www.giessereilexikon.com/en/foundry-lexicon/Encyclopedia/show/fused-silica-sand-4513/?cHash=76eb28f3dc785183b8f79ad75f2cacaf | https://www.giessereilexikon.com/giesserei-lexikon/Encyclopedia/show/quarzgutsand-902/?cHash=76eb28f3dc785183b8f79ad75f2cacaf
Gas-shielded welding processes | Gas-shielded welding processes for aluminumWelding under shielding gas is the welding method by which the peculiarities of aluminum welding can be handled best. The shielding gases used are usually inert gases such as argon (grade 4.8) or argon/helium mixtures (see Shielding gas for welding). In practice, there are numerous modified processes applied for certain welding tasks.Gas-shielded arc welding is performed using a non-consumable electrode (TIG, see TIG process, Fig. 1) or a consumable electrode (MIG, abbreviation for metal inert gas, Fig. 2).Manual TIG finishing welding with fillers of the same kind (see Welding filler) is used to eliminate the casting defects (cavities, mechanical damage, dimensional variations) that occur in casting practice.The series welding of castings is mainly based on the MIG process due to the high welding speed. It uses direct current and an electrode of positive polarity. Today, MIG pulse welding is performed by robots and welding parameter programs in order to control the material transition from the wire to the casting with very differing wall thicknesses.The plasma MIG process which exhibits an ideal arc formation and gas shielding is suitable for applications having high demands regarding tightness, surface quality and mechanical stresses, e.g. high-voltage enclosures (weld seam in Fig. 3).Additional references:Aluminum weldingWelding fillerWelding of die castingsLiterature references:DVS - Deutscher Verband für Schweißen und verwandte Verfahren e. V., DVS technical codes 0913-1 to -3, www.dvs-aft.deDVS 0913-1 MIG welding of aluminium – Material-specific basicsDVS 0913-2 MIG welding of aluminium – Devices, processes, auxiliary materialsDVS 0913-2 MIG welding of aluminium – application-oriented notes | Schutzgas-Schweißverfahren | Schutzgas-Schweißverfahren für AluminiumDas Schweißen mit Schutzgas ist das Schweißverfahren, mit dem sich die Besonderheiten beim Schweißen des Aluminiums sehr gut beherrschen lassen. Als Schutzgase dienen meist inerte Gase wie Argon (Güte 4.8) oder Argon-Helium-Gemische (s. Schweißschutzgas). Es gibt zahlreiche modifizierte Verfahren, die in der Praxis für bestimmte Schweißarbeiten angewendet werden.Beim Schutzgas-Lichtbogenschweißen wird mit nicht abschmelzbarer Elektrode (WIG, siehe WIG-Verfahren, Bild 1) oder abschmelzender Elektrode (MIG, Abkürzung für Metall Inert Gas, Bild 2) gearbeitet.Beim manuellen WIG-Fertigungsschweißen mit artgleichem Zusatzwerkstoff (s. Schweißzusatzwerkstoff) werden die in der Gießereipraxis aufgetretenen Gussfehler (Lunker, mechanische Beschädigungen, Maßabweichungen) beseitigt.Für das Serienschweißen mit Gussstücken überwiegt wegen der hohen Schweißgeschwindigkeit das MIG-Verfahren. Dabei wird mit Gleichstrom und positiv gepolter Elektrode gearbeitet. Das MIG-Impulsschweißen arbeitet heute mit Robotern und Schweißparameter-Programmen um den Werkstoffübergang vom Draht zum Guss mit sehr unterschiedlichen Wanddicken zu kontrollieren.Das Plasma-MIG-Verfahren mit seiner idealen Lichtbogenausbildung und Schutzgasabschirmung eignet sich für Anwendungen mit hohen Ansprüchen an Dichtigkeit, Oberflächenqualität und mechanischer Belastung, z. B. bei Hochspannungs-Schaltgehäusen (Schweißnaht in Bild 3).Weiterführende Stichworte:Schweißen von AluminiumSchweißzusatzwerkstoffeSchweißen von DruckgussteilenLiteratur:DVS - Deutscher Verband für Schweißen und verwandte Verfahren e. V., DVS Merkblätter 0913-1 bis -3, www.dvs-aft.deDVS 0913-1 MIG-Schweißen von Aluminium - Werkstoffspezifische GrundlagenDVS 0913-2 MIG-Schweißen von Aluminium - Geräte, Prozesse, HilfsstoffeDVS 0913-2 MIG-Schweißen von Aluminium - Anwendungstechnische Hinweise | https://www.giessereilexikon.com/en/foundry-lexicon/Encyclopedia/show/gas-shielded-welding-processes-4622/?cHash=004a283a1c4a92eef909d7def3541be9 | https://www.giessereilexikon.com/giesserei-lexikon/Encyclopedia/show/schutzgas-schweissverfahren-1011/?cHash=004a283a1c4a92eef909d7def3541be9
Furfuryl alcohol | Chemical compound from the group of alcohols and substituted oxygen heterocycles. Furfuryl alcohol is derived from furan and differs from the latter by an additional hydroxymethyl group. It forms on disproportionation of furfural and is a colorless to yellow liquid which is readily soluble in organic solvents (ethanol, benzene) but insoluble in kerosene. The compound is reactive in many ways. Furfuryl alcohol is used as a solvent and for the production of furan resins and, more recently, for chemical wood modification. Additional references:Furan resinNo-bake processCold-setting molding plant Cold-setting molding line | Furfurylalkohol | Chemische Verbindung aus der Gruppe der Alkohole und substituierten Sauerstoffheterocyclen. Furfurylalkohol leitet sich vom Furan ab und unterscheidet sich von diesem durch eine zusätzliche Hydroxymethylgruppe. Er bildet sich bei Disproportionierung von Furfural und ist eine farblose bis gelbe Flüssigkeit welche gut in organischen Lösungsmitteln (Ethanol, Benzol) löslich aber unlöslich in Paraffin ist. Die Verbindung ist vielfältig reaktionsfähig. Da Furfural aus Hemicellulose reichen landwirtschaftlichen Reststoffen gewonnen wird, kann auch Furfurylalkohol aus vollständig nachwachsenden Rohstoffen hergestellt werden. Furfurylalkohol wird als Lösungsmittel und zur Herstellung von Furanharzen sowie neuerdings auch zur chemischen Holzmodifikation verwendet. Weiterführende Stichworte:FuranharzKaltharzverfahrenKaltharz-FormanlageKaltharzformlinie | https://www.giessereilexikon.com/en/foundry-lexicon/Encyclopedia/show/furfuryl-alcohol-5303/?cHash=91ee67d58a4027fb584e234799c9e1eb | https://www.giessereilexikon.com/giesserei-lexikon/Encyclopedia/show/furfurylalkohol-5302/?cHash=91ee67d58a4027fb584e234799c9e1eb
Furan resin | Synthetic resin obtained by linear polymerization of furfuryl alcohol. The dark brown to black resins are soluble in acetone, acetic esters and aromatics. They are used as binders in foundries for molds and cores, which cure with acid at room temperature. The base material for all furan resins is pure furfuryl alcohol. The basic principle of solidification of furan resin molding materials is based on polycondensation, which leads to molecular growth with simultaneous curing. In polycondensation, starting resins are condensed by the action of strong acids (phosphoric acid or para-toluolsulfonic acid) to form irreversible, highly crosslinked, macromolecular resins with elimination of a low-molecular substance (usually water). In foundry practice, modified furan resins are used, which are produced by condensing the furfuryl alcohol in the presence of urea and formaldehyde. This allows resins with almost arbitrarily adjustable properties. The addition of adhesion promoters (silanes) significantly improves the strength properties of the molding compound. Molds and cores made with furan resins are characterized by extreme dimensional stability and very high strength. The special composition of these resins (high furfuryl alcohol content combined with the lowest free formaldehyde, nitrogen and water content) ensures environmentally friendly processing. Glass fiber reinforced furan resins have high resistance to heat and flame. Additional references:No-bake processCold-setting molding plant Cold-setting molding linePara-toluolsulfonic acid | Furanharz | Synthetisches Harz, welches durch lineare Polymerisation des Furfurylalkohol gewonnen wird. Die dunkelbraunen bis schwarzen Harze sind löslich in Aceton, Essigester und Aromaten. Sie werden als Bindemittel in der Gießerei für Formen und Kerne eingesetzt, welche mit Säure bei Raumtemperatur aushärten. Basismaterial für alle Furanharze ist reiner Furfurylalkohol. Das Grundprinzip der Verfestigung von Furanharzformstoffen beruht auf der Polykondensation, welches zu einem Molekülwachstum bei gleichzeitiger Härtung führt. Bei der Polykondensation werden Ausgangsharze durch Einwirkung starker Säuren (Phosphorsäure oder Para-Toluolsulfonsäure) zu irreversiblen, hochvernetzten, makromolekularen Harzen unter Abspaltung eines niedrigmolekularen Stoffes (meist Wasser) kondensiert. In der Gießereipraxis werden modifizierte Furanharze verwendet, die durch Kondensation des Furfurylalkohol in Gegenwart von Harnstoff und Formaldehyd hergestellt werden. Dies ermöglicht Harze mit nahezu beliebig einstellbaren Eigenschaften. Durch Zusatz von Haftvermittlern (Silane) werden die Festigkeitseigenschaften der Formstoffmischung deutlich verbessert. Die mit Furanharzen hergestellten Formen und Kerne zeichnen sich durch äußerste Maßhaltigkeit und sehr hohe Festigkeit aus. Die spezielle Zusammensetzung dieser Harze (hohe Furfurylalkoholgehalte bei gleichzeitig niedrigsten freien Formaldehyd-, Stickstoff- -und Wassergehalten) bewirken eine umweltfreundliche Verarbeitung. Glasfaser verstärkte Furanharze haben hohe Beständigkeit gegenüber Hitze und Flammen. Weiterführende Stichworte:KaltharzverfahrenKaltharz-FormanlageKaltharzformliniePara-Toluolsulfonsäure | https://www.giessereilexikon.com/en/foundry-lexicon/Encyclopedia/show/furan-resin-5301/?cHash=4a11980404e38a0584c7d44f83188ad7 | https://www.giessereilexikon.com/giesserei-lexikon/Encyclopedia/show/furanharz-5300/?cHash=4a11980404e38a0584c7d44f83188ad7
Fritting | Caking of refractory masses (fritting masses) through heat-up and partial melting. For this purpose, the refractory mass (fritting mass) is introduced into the furnace, the ladle, or the refractory vessel used as furnace lining with the help of a form. As a general rule, fritting masses contain special sintering agents. | Fritten | Zusammenbacken durch Erhitzen und teilweises Schmelzen von feuerfesten Massen. Die feuerfeste Masse (Frittmasse) wird dabei mit Hilfe einer Schablone im trockenen Zustand in den Ofen oder die Pfanne bzw. das feuerfest zu zustellende Gefäß eingebracht. Frittmassen enthalten in der Regel außerdem spezielle Sintermittel. | https://www.giessereilexikon.com/en/foundry-lexicon/Encyclopedia/show/fritting-3784/?cHash=113118d1d90abceeffba3456d001ce76 | https://www.giessereilexikon.com/giesserei-lexikon/Encyclopedia/show/fritten-169/?cHash=113118d1d90abceeffba3456d001ce76
Furnace clogging | If the charge material gets stuck in the furnace shaft in cupola furnaces. The most common reason for this phenomenon is the use of scrap or pig iron which is too coarse. If material gets stuck, the portion of the charge located below the bridge thus formed slides down due to the continued melting process causing a cavity in the furnace. Clogging can be recognized by a rapid decrease of the blast pressure upstream of the tuyeres. If the furnace continues to blow, the bed coke is burnt (s. Cold blasting), and when the inhibiting charge descends, unmelted material can reach the back of the tuyeres which results in a major decrease of the spout temperature of the iron. This mainly occurs if the furnace has been clogged for an extended period, and the coke split has completely burnt down. Clogging, which is also indicated by a more intense upper fire and mainly occurs in furnaces of smaller diameters, can often be removed by simply turning on and off the air blast. In case of more severe clogging the only remedy is to turn off the air blast and push a long pole in the charging opening. This task is very time consuming and encumbered by the high heat at the furnace throat. A better option is to make sure from the beginning on that only scrap and pig iron with a length corresponding to the furnace diameter is charged. After the charge material has slid down, it is usually necessary to operate the furnace at a reduced blast rate due to the reduced bed coke level and to implement corresponding measures to replenish the bed coke to the previous level.Additional references:Cupola furnace network diagram | Hängen des Ofens | Hängenbleiben des Beschickungsgutes im Ofenschacht beim Kupolofen. Grund für diese Erscheinung ist in den meisten Fällen das Setzen von zu grobstückigem Bruch oder Roheisen.Beim Hängenbleiben rutscht der unter der entstandenen Brücke liegende Teil der Beschickung durch das weitere Schmelzen nach und im Ofen entsteht ein Hohlraum. Erkenntlich ist das Hängen an dem schnellen Absinken des Winddruckes vor den Winddüsen.Durch Weiterblasen des Ofens wird die Füllkokssäule verbrannt (s. Kaltblasen), und beim Niedergehen der hemmenden Beschickung kann unaufgeschmolzenes Material bis vor die Düsen gelangen, was zu einer starken Herabsetzung der Rinnentemperatur des Eisens führt. Das geschieht vor allem, wenn der Ofen längere Zeit hängt, und der Satzkoks völlig heruntergebrannt ist.Das Hängen, das sich auch durch stärkeres Oberfeuer bemerkbar macht und vor allem bei Öfen mit kleinem Durchmesser auftritt, kann oft schon durch An- und Abstellen des Windes beseitigt werden. Bei stärkeren Hängeerscheinungen helfen nur ein Abstellen des Windes und ein Nachstoßen in der Begichtungsöffnung mit einer langen Stange. Diese Arbeit ist sehr zeitraubend und durch die starke Wärmeentwicklung an der Gicht erschwert. Besser ist es schon, von vornherein darauf zu achten, dass nur Schrott und Roheisen mit der dem Ofendurchmesser entsprechenden Länge aufgegeben werden. Nachdem das Beschickungsgut nachgerutscht ist, ist es meist erforderlich, den Ofen wegen der verminderten Füllkokssäule mit geringerer Windmenge zu betreiben und durch entsprechende Maßnahmen das Koksbett auf die alte Höhe zu bringen.Weiterführende Stichworte:Kupolofen-Netzdiagramm | https://www.giessereilexikon.com/en/foundry-lexicon/Encyclopedia/show/furnace-clogging-3907/?cHash=4930c3b43ef73967595c3f11b044df15 | https://www.giessereilexikon.com/giesserei-lexikon/Encyclopedia/show/haengen-des-ofens-292/?cHash=4930c3b43ef73967595c3f11b044df15
Friedrich Nielsen | Significant casting expert who worked intensively with gate size calculation, the design of a gating system and the flow relationships in casting, and the calculation of the nominal volume flow and presented his experimental tests and theoretical observations in the following book:Nielsen, Friedrich: Gieß- und Anschnitttechnik - Grundlagen und Anwendung einer Methode, Giesserei-Verlag GmbH Düsseldorf | Friedrich Nielsen | Bedeutender Gießereitechniker, der sich intensiv mit der Anschnittberechnung, der Gestaltung von Einguss, Lauf und Anschnittsystem und den Strömungsverhältnissen beim Gießen, und der Berechnung des Nominal-Volumenstroms beschäftigt hat und seine experimentellen Versuche und theoretischen Betrachtungen in folgendem Buch darlegt:Nielsen, Friedrich: Gieß- und Anschnitttechnik - Grundlagen und Anwendung einer Methode, Giesserei-Verlag GmbH Düsseldorf | https://www.giessereilexikon.com/en/foundry-lexicon/Encyclopedia/show/friedrich-nielsen-4474/?cHash=c6a62cc2a73b6bbbd5d26b9b6b6ef658 | https://www.giessereilexikon.com/giesserei-lexikon/Encyclopedia/show/friedrich-nielsen-863/?cHash=c6a62cc2a73b6bbbd5d26b9b6b6ef658
Fracture toughness | Resistance of a material against beginning fracture growth. The material characteristics is the stress intensity factor kIc, at which forced failure occurs. In other words, the fracture toughness describes the risk of the respective component to fracture growth at a defined nominal tension s and the length a for an existing crack.Fracture toughness testing is described in DIN EN ISO 12737 Metallic materials - Determination of plane-strain fracture toughness (ISO 12737:2010); German version EN ISO 12737:2010. C is a constant depending on the geometry of the sample and the position of the fracture that is known for various sample types. If the stress intensity factor K exceeds a critical value, either due to an increase in stress σ or an increase in fracture length a, instable fracture growth occurs. This critical value K is referred to as fracture toughness or crack toughness and determined during material testing. Its dimension is MN/mm3/2 or N/mm3/2. If the sample is tensile loaded and the tensile force acts vertically to the fracture areas (Fig. 1), the fracture toughness is designated with KIc. The fracture-mechanical properties of materials are increasingly used for dimensioning components. The behavior of a fracture in a material under static, dynamic and potentially also corrosive stress is a basis for modern considerations for the safety of components. Classical linear-elastic fracture-mechanical observations describe the material behavior in a relatively ductile state. This is not very suitable for application-technical observations. However, further developments towards elastoplastic fracture mechanics and ductile facture mechanics enable drawing conclusions on the material behavior in components. Respectively, the faction behavior of graphite-containing casting materials is determined by the quantity, form and size of graphite particles as well as by the structure formation and chemical composition of the metal matrix. Even 10 to 12 vol.-% graphite reduces the fracture toughness in case of nodular graphite, i.e. with a low notch factor. A fine-grained ferritic matrix with low silicon content ensures high toughness of the types EN GJS 400-18U (GGG-40.3) even at low application temperatures (Figures 2 and 3). Between graphite formation and the grain size in the matrix, there is a connection as a high number in graphite nodules favors fine-grained formation of ferrite. Similarly, pearlite in the matrix considerably reduces the toughness of materials. | Bruchzähigkeit | Widerstand eines Material gegen einsetzendes Risswachstum. Der Werstoffkennwert welcher die Bruchzähigkeit darstellt ist der Spannungsintensitätsfaktor KIc, bei dem Gewaltbruch eintritt. Mit anderen Worten beschreibt er die bei einer gegebenen Nennspannung s und der Länge a eines vorhandenen Risses die Gefährdung des betreffenden Bauteils gegenüber einer Rissausbreitung. Die Prüfung der Bruchzähigkeit ist in der DIN EN ISO 12737 Metallische Werkstoffe - Bestimmung der Bruchzähigkeit (ebener Dehnungszustand) (ISO 12737:2010); Deutsche Fassung EN ISO 12737:2010 beschrieben. C ist eine von der Probengeometrie und der Lage des Risses abhängige Konstante, die für die verschiedenen Probentypen bekannt ist. Überschreitet der Spannungsintensitätsfaktor K einen kritischen Wert, sei es durch Erhöhung der Spannung σ oder durch Vergrößerung der Risslänge a, so setzt ein instabiler Rissfortschritt ein. Dieser kritische Wert K wird Bruchzähigkeit oder Risszähigkeit genannt und bei der Werkstoffprüfung ermittelt. Seine Dimension ist MN/mm3/2 bzw. N/mm3/2. Wird die Probe auf Zug beansprucht und wirkt die Zugspannung senkrecht zu den Rissflächen (Bild 1), wird die Bruchzähigkeit mit KIc bezeichnet. Die bruchmechanischen Eigenschaften von Werkstoffen werden in zunehmendem Maße für die Bemessung von Bauteilen herangezogen. Das Verhalten eines im Werkstoff vorhandenen Anrisses unter statischen, dynamischen und eventuell auch zusätzlich korrosiven Belastungen bildet eine Grundlage moderner Sicherheitsbetrachtungen von Bauteilen. Die klassische linearelastische bruchmechanische Betrachtungsweise beschreibt das Werkstoffverhalten in einem relativ spröden Zustand. Sie ist hier wenig für anwendungstechnische Betrachtungen geeignet. Die weitere Entwicklung zur elastoplastischen Bruchmechanik und zur Fließbruchmechanik gestattet jedoch heute, Schlüsse auf das Werkstoffverhalten in Bauteilen zu ziehen. So wird beispielsweise das Bruchverhalten von grafithaltigen Gusseisenwerkstoffen wird durch Menge, Ausbildungsform und Größe der Grafitteilchen sowie durch die Gefügeausbildung und die chemische Zusammensetzung der metallischen Grundmasse bestimmt. Schon 10 bis 12 Vol.-% Grafit vermindern die Bruchzähigkeit, wenn der Grafit in Kugelform vorliegt, also einen geringen Kerbfaktor hat. Eine feinkörnige ferritische Grundmasse mit geringen Siliziumgehalten gewährleistet die hohe Zähigkeit der Sorten EN GJS 400-18U (GGG-40.3) auch bei niedrigen Gebrauchstemperaturen (Bilder 2 und 3). Zwischen der Grafitausbildung und der Korngröße in der Matrix besteht ein Zusammenhang insofern, als hohe Grafitkugelzahlen eine feinkörnige Ferritausbildung begünstigen. Ebenso vermindern Perlitanteile in der Grundmasse die Zähigkeit der Werkstoffe entscheidend. | https://www.giessereilexikon.com/en/foundry-lexicon/Encyclopedia/show/fracture-toughness-4245/?cHash=34a89b57fb147fd0d5a25529ff63f65e | https://www.giessereilexikon.com/giesserei-lexikon/Encyclopedia/show/bruchzaehigkeit-632/?cHash=34a89b57fb147fd0d5a25529ff63f65e
Foundry wedge | Device for removing risers from a casting by means of hydraulically operated wedges (Fig. 1). The separation of the casting and the risers is accomplished by a hydraulic spreading movement of the foundry wedge jaws which are made of wear-resistant material. The foundry wedge itself is suspended on a balancer. The user, standing behind the device, has maximum freedom of movement when the tubes are connected at the top center of the device. Moreover, such a positioning of the tubes also ensures that the tilting point of the device is to the front. This means that the wedge can tilt forward in a steady motion and can be turned in any direction desired. In addition, it is no longer necessary to first bring the castings into a better position.When the wedge is inserted between the casting and the counter bearing or riser, the hydraulic advancement of the wedge along with the separating process are triggered at the operating handle. The main field of application for such foundry wedges is nodular graphite cast iron. Fig. 2 shows how risers are broken off and circulation material is crushed after emptying the castings.Additional references:Band sawSeparating core | Trennkeil | Einrichtung zum Abtrennen der Speiser am Gussstück mittels hydraulisch betätigter Keile (Bild 1). Dabei erfolgt das Trennen von Gussteil und Speiser durch eine hydraulische Spreizbewegung der Backen des Trennkeiles, welche aus verschleißbeständigem Material hergestellt sind. Der Trennkeil selbst hängt dabei an einem Balancer. Der Benutzer, der hinter dem Gerät steht, hat die größte Bewegungsfreiheit, wenn die Schläuche in der Mitte oben auf dem Gerät befestigt sind. Eine derartige Positionierung der Schläuche sorgt außerdem dafür, dass der Kipppunkt des Gerätes nach vorn gelegen ist. Dadurch kann der Keil in einer gleichmäßigen Bewegung nach vorne kippen und in jede gewünschte Richtung gedreht werden. Außerdem ist es nicht mehr nötig, die Gussstücke erst in eine bessere Position zu bringen.Ist der Keil zwischen Gussstück und Gegenlager bzw. Speiser eingelegt, werden der hydraulische Keilvorschub und damit der Trennvorgang am Bedienungsgriff ausgelöst. Hauptsächliches Einsatzgebiet solcher Trennkeile bestehen bei Gusseisen mit Kugelgrafit. Bild 2 zeigt das Abbrechen von Speisern und Zerkleinern von Kreislaufmaterial nach dem Ausleeren der Gussteile.Weiterführende Stichworte:BandsägeTrennkern | https://www.giessereilexikon.com/en/foundry-lexicon/Encyclopedia/show/foundry-wedge-4575/?cHash=a2fb5787abea51c7bedcfb5449236fd1 | https://www.giessereilexikon.com/giesserei-lexikon/Encyclopedia/show/trennkeil-964/?cHash=a2fb5787abea51c7bedcfb5449236fd1
Furnace control | Modern furnace controls measure, visualize and save process-relevant data. The knowledge of resource consumption of melting plants is indispensible for the furnace management. For this purpose, a furnace control provides for the data collection. Furnace operation and efficiency are measured as are metal and energy consumption. The company resource management has the task of evaluating process data. Therefore, the operating and melting line dispose of an efficient tool for measuring resource consumption and comparing it with data from the past. These data enable conclusions regarding furnace operation and state. Specific organizational or technical improvement measures can be taken which enable the best use of available resources and an increase in productivity (decrease of energy consumption, increase of metal yield).Example: Shaft melting furnace control The furnace control operator device is the interface between the personnel and the furnace (Figure 1). Today, furnace controls are in general operated By menus. It displays current and important process data in a clear and self-explaining way in pictures on a color screen (Figure 2) where sub-menus show additional details. Furnace states as well as current shift protocols can be retrieved at any time by pressing the button (Figure 3). All data are recorded and saved on a removable medium. This way, data can be display on client computers. As an alternative, protocols can also be transferred by ethernet from the field to the control level. However, resource management does not require a data overload, but a clear and comparable process data display. For this reason, there is a data evaluation through a common spreadsheet program. The custom-programmed application is provided for by the furnace manufacturer. Minimum standards for furnace protocols comprise operation types and times, temperature progression and information archives which are crucial for quality assurance. If the furnace disposes of a weighing cell, feeding and extraction quantities including cleaning extraction can be listed. These data are completed by evaluating fuel consumption. Therefore, a complete protocol contains the average energy consumption, consumptions of different operating types and the specific energy consumption, i.e. the one referring to the melting performance. For ensuring a simple overview, a shift protocol is available as well as an evaluation on a day, week, month or year basis. Individual customer demands can be fulfilled.Additional references:Melting rateMelting heatShaft melting furnace energy consumptionCupola furnaceCupola oven network diagramWeight loss by oxidationSmelting loss percentageMetal loss by oxidation | Ofensteuerung | Moderne Ofensteuerungen erfassen, visualisieren und speichern prozessrelevante Daten. Das Wissen um den Verbrauch von Ressourcen an Schmelzanlagen ist unerlässlich für das Ofenmanagement. Die Ofensteuerung liefert dazu die Datenerfassung. Der Ofenbetrieb und die Ofenauslastung werden ebenso protokolliert wie der Verbrauch an Metall und Energie. Dem betrieblichen Ressourcenmanagement obliegt dann die Aufgabe, die Prozessdaten auszuwerten und zu beurteilen.Damit verfügt die Betriebs- bzw. Schmelzleitung über ein effizientes Werkzeug, um den Ressourcenverbrauch zu erfassen und mit früheren Daten zu vergleichen. Dieses Wissen erlaubt Rückschlüsse auf den Betrieb und den Zustand der Ofenanlage. Es können gezielte organisatorische oder technische Verbesserungsmaßnahmen eingeleitet werden, die es erlauben, eine bestmögliche Nutzung der verfügbaren Ressourcen und eine Erhöhung der Produktivität (Verringerung des Energieverbrauchs, Erhöhung der Metallausbeute) zu erzielen.Beispiel: Ofensteuerung eines Aluminium-SchachtschmelzofensDas Bediengerät der Ofensteuerung ist die Schnittstelle zwischen dem Menschen und dem Ofen(Bild 1). Die Bedienung der Ofensteuerung ist heute i. d . R. menügeführt. Die aktuellen und wichtigsten Prozessdaten werden damit übersichtlich und selbsterklärend in Bildern auf einem Farbdisplay dargestellt (Bild 2), wobei in Untermenüs weitere Details abgerufen werden können. Der Ofenzustand und auch die aktuellen Schichtprotokolle können so jederzeit auf Knopfdruck abgerufen werden (Bild 3).Die Daten werden protokolliert und auf einem Wechseldatenträger abgelegt. Sie können so hardwaremäßig entnommen und in einen kundenseitigen PC eingelesen werden. Alternativ können die Protokolle auch via Ethernet von der Feldebene in die Leitebene übermittelt werden. Für ein Ressourcenmanagement bedarf es aber keiner Datenflut, sondern einer übersichtlichen und vergleichbaren Darstellung von Prozessdaten. Daher erfolgt eine externe Datenauswertung mit einem gängigen Tabellenkalkulationsprogramm. Die speziell programmierte Anwendung hierzu liefert der Ofenbauer. Mindeststandard für Ofenprotokolle sind Betriebsarten und Betriebszeiten sowie Temperaturverläufe und Meldungsarchive, die für die Qualitätssicherung von Relevanz sind.Verfügt der Ofen über eine Wiegezelle, so können Beschickungs- und Entnahmemengen inkl. der Reinigungsentnahme aufgelistet werden. Komplettiert werden die Angaben durch die Auswertung der Brennstoffverbräuche. Ein komplettes Protokoll enthält demnach die durchschnittlichen Energieverbräuche, die Verbräuche in den unterschiedlichen Betriebsarten sowie den spezifischen, d. h. den auf die Schmelzleistung bezogenen, Energieverbrauch. Um eine einfache Übersicht zu gewährleisten, ist ein Schichtprotokoll ebenso möglich wie die Auswertung nach Tagen, Wochen, Monaten oder Jahren. Individuelle Kundenwünsche können berücksichtigt werden.Weiterführende Stichworte:SchmelzleistungSchmelzwärmeSchachtschmelzofen-EnergieverbrauchKupolofenKupolofen-NetzdiagrammAbbrandAbbrandsatzAbbrandverlust | https://www.giessereilexikon.com/en/foundry-lexicon/Encyclopedia/show/furnace-control-4496/?cHash=7a3186fb2328d039cea3e04cb43349ae | https://www.giessereilexikon.com/giesserei-lexikon/Encyclopedia/show/ofensteuerung-885/?cHash=7a3186fb2328d039cea3e04cb43349ae
Foundry sand pycnometer | Device to determine the density of foundry mold material or other similar substances (Fig. 1). To determine the density, weighing is applied to determine: a = weight of the empty pyknometer including plug, b = weight of the pyknometer filled with water including plug, c = weight of the sand sample (exactly 25.00 g) and d = weight of the pyknometer including sand sample and fully filled with water. Respectively, the density of the sand can be calculated according to Eq. 1:Eq. 1 As the sum of k = (a + b + c) is constant for the same pyknometer with a sand sample of 25.00 g, the following applies:Eq. 2 For this reason, it is necessary to determine the constant value k of the pyknometer to determine the sanddensity as follows: The pyknometer is filled with water (1/3 water) and the sand sample to be tested is inserted. Anti-foaming agent is applied to ensure discharge of the air bubbles. Afterwards, the pyknometer is completely filled with water and closed with the plug. The total weight d is determined by weighing and the sanddensity is calculated according to Eq 2. The described process only applies for humid molds sand. | Gießereisand-Pyknometer | Gerät zur Dichtebestimmung Gießereiformstoffenoder anderer Stoffe ähnlicher Art (Bild 1). Zur Bestimmung der Dichte wird durch Wiegen ermiitelt: a = Gewicht des leeren Pyknometers einschließlich Stopfen, b = Gewicht des mit Wasser aufgefüllten Pyknometers inklusive Stopfen, c = Gewicht der Sandeinwaage (exakt 25,00 g) und d = Gewicht des Pyknometers plus Sandeinwaage und voll aufgefüllt mit Wasser.. Demzufolgeist dann die Dichte des Sandes nach Glg. 1:Glg. 1 Da für ein und dasselbe Pyknometer und eine Sandeinwaage von 25,00 g die Summe k = (a + b + c) konstant ist, folgt:Glg. 2 Es ist daher nur notwendig, die Konstante k des Pyknometers zu ermitteln und danach kann die Sanddichte wie folgt bestimmt werden: In das mit Wasser gefüllte Pyknometer (1/3 Wasser) wird die zu prüfende Sandprobe zugegeben. Man verwendet etwas Antischaummittel und gewährleistet ein Entweichen der Luftblasen. Anschließend wird das Pyknometer mit Wasser vollständig aufgefüllt und der Stopfen aufgesetzt. Das Gesamtgewicht d wird durch Wiegen bestimmt und nach Glg. 2 die Sanddichte berechnet. Das beschriebene Verfahren gilt nur feuchten Formsand. | https://www.giessereilexikon.com/en/foundry-lexicon/Encyclopedia/show/foundry-sand-pycnometer-4227/?cHash=d9fd4577dc81386bc8846d50c724777d | https://www.giessereilexikon.com/giesserei-lexikon/Encyclopedia/show/giessereisand-pyknometer-613/?cHash=d9fd4577dc81386bc8846d50c724777d
Foaming | Non-metal inclusions which can be classified as slag according to their composition (Figs. 1 and 2).These inclusions can have a round or streak-like shape. Manganese sulfide inclusions frequently occur in the area where they appear and micro-shrinkages or gas pores are very frequent in the vicinity of these non-metal inclusions.When compared to unaffected areas of the structure, chemical averaging analyses show accumulations of manganese, silicon and sulfur which can exhibit an appearance similar to slag inclusions. In extreme cases, small slag spots are formed at the casting surface which leave a pitted surface upon removal (see also White film).Foaming is caused by ladle slag and not by furnace slag as often suspected and assumed.This can easily be seen when looking at the position of the two slag sections in Fig. 3 for the reduced system (FeO + Fe2O3 + MnO) – (SiO2 + Al2O3) – (CaO + MgO). Since the metal oxide fraction in copula slag is intended to be as low as possible as every percentage point of metal oxides in the slag is tantamount to an oxidation-induced loss in alloying elements in the melt, copula slag is chemically composed of higher fractions of SiO2/Al2O3 and CaO (right side of the concentration triangle in Fig. 1) and lower fractions of FeO/Fe2O3 and MnO.The fact that the ladle slag and the analyzed foam are similar in chemical composition and that the different crystal types show conformity in radiographic images indicates that foaming and slag formation in the ladle are caused by the same processes.Furthermore, it should be noted that the melting point of ladle slag is relatively low at higher manganese oxide levels. The eutectic in the system 2Fe SiO2 – MnS lies at about 10% MnS and has a melting point of 1050 to 1060°C. This means that the slag is still liquid during solidification of the iron. The gas blisters found are likely formed by a reaction between the iron oxide fraction in the slag and the graphite precipitating during solidification of the iron according to FeO + C → Fe + CO; the resulting gas blisters can no longer escape and are captured in the area of the slag zones, creating the typical foaming image.The ladle slag itself is formed by an interaction between iron and atmospheric oxygen (oxide film formation) and not so much or not at all by segregations of oxides previously dissolved or suspended in the iron. In this context, the chemical composition of the iron is of great importance for the temperature at which the oxide film is formed during cooling and for its physical properties and chemical composition. As an example, the oxide film formation temperature is increased by silicon and reduced by manganese. In addition, the sulfur content also has a great influence on this temperature; 0.1% S increases it by about 100°C.Melts containing excessive amounts of titanium and aluminum, i.e. elements with high oxygen affinity, also show a tendency towards oxide film formation. The length of the interval at the end of which the bath is completely covered with slag at a decreasing temperature isalso differs within a wide range; manganese extends this interval.Therefore, the aim is to create a melt with a low oxide film formation temperature in order to achieve the highest possible range of operation between the oxide formation temperature and the casting temperature so that the melt can be cast at a temperature at which ladle slag formation is still low. Ladle slag can reach the mold cavity during casting or even form there. | Schaumstellen | Nichtmetallische Einschlüsse, die ihrer Zusammensetzung nach Schlacke sind (Bilder 1 und 2).Diese Einschlüsse können rundlich oder schlierenartig ausgebildet sein. Häufig haben sich im Bereich ihres Auftretens Mangansulfideinschlüsse angesammelt, und sehr oft treten in der Nähe dieser nichtmetallischen Einschlüsse Mikrolunker oder Gasporen auf.Chemische Durchschnittsanalysen ergeben im Vergleich zu gesunden Gefügebereichen des gleichen Gussstückes Anreicherungen an Mangan, Silizium und Schwefel, so dass sich das Erscheinungsbild von Schlackeneinschlüssen zeigen kann. In Sonderfällen bilden sich kleine Schlackenflecken an der Oberfläche des Gussteils, nach deren Entfernen sich eine narbige Oberfläche (s. a. weißer Belag) zeigt.Nicht, wie oft angenommen und vermutet, Ofenschlacken, sondern Pfannenschlacken sind ursächlich für die Bildung von Schaumstellen verantwortlich. Betrachtet man in Bild 3 die Lage beider Schlacken im reduzierten System (FeO + Fe2O3 + MnO) – (SiO2 + Al2O3) – (CaO + MgO), so wird dieser Sachverhalt sehr gut erkennbar. Da in der Kupolofenschlacke möglichst geringe Anteile an Metalloxiden angestrebt werden, weil jedes Prozent Metalloxid in der Schlacke gleichbedeutend mit einem Abbrand der Legierungselemente in der Schmelze ist, setzt sich die Kupolofenschlacke chemisch aus höheren Anteilen an SiO2/Al2O3 und CaO (rechte Seite im Konzentrationsdreieck in Bild 1) und geringeren Anteilen an FeO/Fe2O3 und MnO zusammen.Dass nun eine Ähnlichkeit in der chemischen Zusammensetzung der Pfannenschlacke mit der in den analysierten Schaumstellen besteht und dass eine röntgenografisch gefundene Übereinstimmung der verschiedenen Kristallarten vorliegt, sind Hinweise auf die ursächliche Verknüpfung der Schaumstellen mit den der Schlackenbildung in der Gießpfanne zugrundeliegenden Vorgängen.Weiterhin wäre zu bemerken, dass der Schmelzpunkt der Pfannenschlacken mit höheren Manganoxidulgehalten verhältnismäßig niedrig liegt. Das Eutektikum im System 2Fe SiO2 – MnS liegt bei etwa 10 % MnS und hat einen Schmelzpunkt von 1050 bis 1060 °C. Die Schlacken sind also bei der Erstarrung des Eisens noch flüssig. Die beobachteten Gasblasen dürften die Folge einer Reaktion zwischen dem Anteil Eisenoxidul der Schlacke und dem bei der Erstarrung des Eisens ausgeschiedenen Grafit gemäß FeO + C → Fe + CO sein; die entstehenden Gasblasen können nicht mehr entweichen und werden im Gebiet der Schlackenzonen festgehalten, wodurch das typische Bild der Schaumstellen entsteht.Die Pfannenschlacke selbst entsteht durch eine Wechselwirkung des Eisens mit dem Luftsauerstoff (Oxidhautbildung) und weniger oder auch gar nicht durch Ausseigerungen von vorher im Eisen gelösten oder suspendierten Oxiden. Dabei ist die chemische Zusammensetzung des Eisens für die Temperatur der Oxidhautbildung bei der Abkühlung wie auch für ihre physikalischen Eigenschaften und ihre chemische Zusammensetzung von großer Bedeutung. So wird durch Silizium die Oxidhautbildungstemperatur gesteigert und durch Mangan gesenkt. Starken Einfluss übt auch der Schwefelgehalt aus; durch 0,1 % S wird sie um rund 100 °C angehoben.Auch Schmelzen mit überhöhten Gehalten an Titan und Aluminium, also sauerstoffaffinen Elementen, neigen zur Oxidhautbildung. Die Intervallbreite bis zur vollständigen Bedeckung des Bades mit Schlacke bei abnehmender Temperatur ist ebenfalls sehr unterschiedlich; durch Mangan wird das Intervall vergrößert.Das Ziel ist folglich, eine Schmelze mit einer niedrigen Oxidhautbildungstemperatur zu erzeugen, um einen genügend großen Handlungsspielraum zwischen der Bildungstemperatur der Oxide und der Gießtemperatur zu haben, um die Schmelze mit einer Temperatur gießen zu können, bei der die Pfannenschlackenbildung noch gering ist. Die Pfannenschlacken können beim Gießen in den Formhohlraum gelangen oder sich dort auch erst bilden. | https://www.giessereilexikon.com/en/foundry-lexicon/Encyclopedia/show/foaming-4711/?cHash=e55db69cfc2c1db7dfe7b19efed5852f | https://www.giessereilexikon.com/giesserei-lexikon/Encyclopedia/show/schaumstellen-1100/?cHash=e55db69cfc2c1db7dfe7b19efed5852f
Fluidity spiral | Pouring sample with horizontally arranged, spiral flow channel (Figure 1). In general, the outfeed length depends on the chemical composition of the respective casting alloy and the casting temperature. Fluidity spirals are well suited for analyses with respect to general castability of alloy but are unsuitable for monitoring of process safety in melting operation. Additional references:Outfeed processFlowability, Fluidity | Gießspirale | Gießprobe mit einem horizontal verlaufenden, spiralförmig angeordneten Strömungskanal (Bild 1). Die Auslauflänge ist im Wesentlichen abhängig von der chemischen Zusammensetzung der jeweiligen Gusslegierung und der Gießtemperatur. Gießspiralen eignen sich gut für Untersuchungen über die generelle Gießbarkeit von Legierungen aber nicht zur Überwachung der Prozesssicherheit im Schmelzbetrieb. Weiterführende Stichworte:AusfließverfahrenFließfähigkeit, Fließvermögen | https://www.giessereilexikon.com/en/foundry-lexicon/Encyclopedia/show/fluidity-spiral-3795/?cHash=6df0eb04de67ac870afe6834654ba6d2 | https://www.giessereilexikon.com/giesserei-lexikon/Encyclopedia/show/giessspirale-180/?cHash=6df0eb04de67ac870afe6834654ba6d2
Fluidity | Capacity of molten metal to flow within a flow channel or inside the mold over a defined distance. For the most part, fluidity depends on the chemical composition (Fig. 1) of the respective alloy and on temperature. The greater the difference between freezing and pouring temperature, the better the fluidity of a metal. Moreover, the solidification interval also has great influence.Eutectic alloys hardly have solidification intervals and thus result in greater outfeed lengths than materials with wide solidification intervals. Fluidity is often determined using a test device known as the fluidity spiral. Fluidity is not identical with the mold-filling property. Additional references:Outfeed processFlowabilityCastability | Fließvermögen | Fähigkeit einer Metallschmelze, in einem Strömungskanal bzw. in der Form entsprechend weit zu fließen. Im Wesentlichen hängt das Fließvermögen von der chemischen Zusammensetzung (Bild 1) der jeweiligen Legierung sowie von der Temperatur ab. Je höher die Temperaturdifferenz zwischen Erstarrungs- und Gießtemperatur, desto besser ist das Fließvermögen. Auch das Erstarrungsintervall selbst übt großen Einfluss aus. Eutektische Legierungen weisen laum ein Erstarrungsintervall auf und ergeben somit größere Auslauflängen als Werkstoffe mit breitem Erstarrungsintervall. Das Fließvermögen wird vielfach mit der Gießspirale bestimmt. Das Fließvermögen ist nicht identisch mit dem Formfüllungsvermögen. Weiterführende Stichworte:AusfließverfahrenFließfähigkeitGießbarkeit | https://www.giessereilexikon.com/en/foundry-lexicon/Encyclopedia/show/fluidity-3758/?cHash=3b6bc61c7f8e1a889ee83c6e4a263540 | https://www.giessereilexikon.com/giesserei-lexikon/Encyclopedia/show/fliessvermoegen-142/?cHash=3b6bc61c7f8e1a889ee83c6e4a263540
Fluid bed cooling separator | S. Fluidzed bed sand cooler | Fluidbettkühl-Sichter | S. Fließbett-Sandkühler | https://www.giessereilexikon.com/en/foundry-lexicon/Encyclopedia/show/fluid-bed-cooling-separator-4852/?cHash=bcbbff7d39224eb72cd6889c5c2c6b83 | https://www.giessereilexikon.com/giesserei-lexikon/Encyclopedia/show/fluidbettkuehl-sichter-4851/?cHash=bcbbff7d39224eb72cd6889c5c2c6b83
Fluidzed bed sand cooler | Sand coolers are used to cool clay bound foundry sand. The fluidized bed sand cooler consists of a vibrating conveyor channel with air permeable bottom, a stationary exhaust hood, a moistening device, a fan, and the controls. The figures 1 till 3 shows some examples (Küttner GmbH). The sand is cooled under optimal heat transfer conditions in the fluidized bed by means of water evaporation. The final moisture content is adjusted to a constant value by controlled addition of water via temperature and performance dependent controls. The fluidized bed cooler is distinguished by its high cooling effect, low energy consumption, and compact design in every sand treatment plant. For a continuous operation, even with fluctuating input quantities, the throughput is more evenly distributed and the cooling parameters can be adapted. Due to the vibration based conveying of the sand through the cooler, only a small number of mechanical parts are in contact with sand, which minimizes maintenance and wear parts costs. Advantages - Degree of humidity adjustable between 1.6 and 2.2% - Accuracy Humidity level +0.2% - Low energy consumption - Low wear - Particularly suitable for applications with high iron content in the sand - Sand temperatures even above 150°C are possible - Startup operation for cold sand Auxiliary equipment - Controls with frequency control for fluidized bed sand cooler and fan - Integrated hopper with reversible, performance controlled trigger belt conveyor - Humidity control and display with final humidity measurement at the cooler outlet - Cyclone - Silencer Process description: The sand cooler was developed to improve the sand quality in foundries with automated molding lines with fast sand circulation. Coolingsand with constant moisture can significantly reduce mold and casting defects. The sand discharged from the knock out station is inconsistent with regard to temperature and humidity, and the sandoutput varies greatly. Before entering the sandcooling system, it is recommended to install e.g. a sandcentrifuge, because bigger inconsistencies, such as moist sand lumps, can not be cured in the cooler. A screening and deposition of metal has a very positive impact on the cooler operation. Process description sand cooler without integrated hopper The sand cooler feeding device (by client) consists of a buffer bunker with belt conveyor controlled by level switches. Due to the start-stop operation of the bunker extraction, the cooler is charged with constant sand amounts, despite the fluctuating sand amounts of the sand system. The cooler is dimensioned to the maximum sand amount. The cooler can be bypassed by reversing the conveying belt direction. Process description sand cooler with integrated hopper The filling level of a hopper, integrated into the cooler hood, is regulated by means of level probes via a speed controlled roller feeder. The temperature controlled humidification is varied as a function of the speed of the roller unit. The cooler can be operated continuously between about 40-120% of the rated output without shutting down. The design of the cooler is not based on the peak rating, but on the average rating. It is assumed that maximum sandoutput and maximum design temperature do not occur at the same time. In the sand cooler, the sand is conveyed on a finely perforated plate through vibrations. The sand is fluidized by air introduced from below by means of a medium pressure fan. The water, which is controlled by special nozzles, is evaporated in contact with the hot sand and discharged together with the heated air. Under the influence of the vibrations and air, an intensive mixing of the sprayed water with the sand is achieved. The transmission of disturbing vibrations to the environment is largely avoided by means of a specially designed cooling oscillating conveyor channel and a corresponding choice of frequency, amplitude, and oscillation angle of the oscillating drives. The fixed exhaust hood is designed to slow down particle speed, the discharge of fine particles is minimized. The cooler can be serviced easily through easy accessible doors. It is recommended to install a cyclone for partial return of fine particles into the exhaust air stream between cooler and exhaust air filter. The cyclone can be selected as a high performance cyclone with a high degree of separation, or as a low pressure cyclone with a lower degree of separation and lower pressure loss. Dry dedusting is usually used. The type of the cyclone must be discussed with the manufacturer of the dedusting device. The sand leaves the cooler in a mainly consistent state with regard to temperature and humidity. The temperature will be between 35°C and 40°C, depending on the inlet conditions of the sand. The humidity can be adjusted around an average of 1.6% to 2.2%, + 0.3%. The cooling air should be taken in either inside or outside of the manufacturing hall, dependent on possible winter operation. Additional references:Sand reclamationReclamation rateReclamationFluid bed cooling separator | Fließbett-Sandkühler | Sandkühler dienen der Kühlung von ton gebundenem Gießerei Altsand. Der Fließbett-Sandkühler besteht aus einer Schwingförderrinne mit luftdurchlässigen Boden, einer stationären Ablufthaube, einer Befeuchtungseinrichtung, einem Ventilator und der Steuerung. Die Bilder 1 bis 3 zeigen Ausführungsbeispiele (Küttner GmbH). Der Sand wird unter optimalen Wärmeübergangsbedingungen in der Wirbelschicht durch Verdunstung von Wasser gekühlt. Die Endfeuchte wird durch kontrollierte Zugabe von Wasser über eine Temperatur- und leistungsabhängige Steuerung auf einen konstanten Wert eingestellt werden. Der Fließbett-Kühler zeichnet sich durch seine hohe Kühlwirkung bei niedrigem Energieverbrauch und kompakter Bauweise in jeder Sandaufbereitunsanlage aus. Für einen kontinuierlicher Betrieb auch bei schwankenden Eingangssandmengen wird der Durchsatz vergleichmässigt und die Kühlparameter angepasst. Auf Grund der Schwingförderung des Sandes durch den Kühler sind nur wenig mechanische Teile mit Sand im Kontakt, was die Wartungskosten und Verschleißteilkosten auf ein Minimum reduziert. Vorteile: - Feuchtigkeitsgrad einstellbar zwischen 1,6 und2,2 % - Genauigkeit Feuchtigkeitsgrad +0,2 % - geringer Energieverbrauch - geringer Verschleiß - besonders geeignet für Anwendungen mit hohem Eisenanteil im Sand - hohe Altsandtemperaturen auch über 150°C möglich - Anlaufbetrieb für kalten Sand Zubehör: - Steuerung mit Frequenzregelung Fließbett-Sandkühler und Ventilator - integrierter Vorbunker mit reversierbaren, leistungsgeregelten Abzugsband - Feuchteregelung und –anzeige mit Endfeuchtemessung im Kühlerauslauf - Zyklon - Schalldämpfer Prozessbeschreibung: Der Sandkühler wurde entwickelt, um die Sandqualität in Gießereien mit mechanisierten Formanlagen mit schnellem Sandumlauf zu verbessern. Durch gekühlten Sand mit gleichbleibender Feuchte können Form- und Gussfehler entscheidend reduziert werden. Der von der Auspackstation abgegebene Formsand ist inhomogen bezüglich Temperatur und Feuchtigkeit, die Sandleistung ist stark unterschiedlich. Vor dem Eintritt in die Sandkühlanlage wird empfohlen, den Sand z. B. mit einer Sandschleuder zu bearbeiten, da größere Inhomogenitäten, wie z. B. feuchte Sandknollen, im Kühler nicht vergleichmäßigt werden können. Eine Absiebung und Metallabscheidung wirkt sich vorteilhaft auf den Kühlerbetrieb aus. Funktion Sandkühler ohne integrierten Vorbunker Die Aufgabevorrichtung (bauseits) des Sandkühlers besteht aus einem Pufferbunker mit einem über Füllstandssonden gesteuerten Abzugsband. Durch Start-Stop-Betrieb des Bunkerabzugbandes wird der Kühler trotz schwankender Sandleistung des Sandsystems mit konstanter Leistung beschickt. Der Kühler wird auf die maximal auftretende Leistung dimensioniert. Durch Reversierbetrieb des Abzugsbandes kann der Kühler umfahren werden. Funktion Sandkühler mit integrierten Vorbunker Der Füllstand eines in die Kühlerhaube integrierten Vorbunkers wird mittels Füllstandsonden über einen Drehzahl gesteuerten Walzenaufgeber geregelt. Die Temperatur gesteuerte Befeuchtung wird abhängig von der Drehzahl des Walzenaufgebers leistungsabhängig verändert. Der Kühler kann zwischen etwa 40-120 % der Nennleistung kontinuierlich betrieben werden. Die Auslegung des Kühlers erfolgt nicht nach der Spitzenleistung sondern nach der Durchschnittsleistung. Vorausgesetzt wird dabei, dass nicht gleichzeitig maximale Sandleistung und maximale Auslegungstemperatur auftreten. Im Altsandkühler wird der Sand durch Vibrationen über ein Feinlochblech gefördert. Durch von unten mittels eines Mitteldruckventilators eingeleitete Luft wird der Sand fluidisiert, das von Spezialdüsen Temperatur gesteuert aufgegebene Wasser wird bei dem Kontakt mit heissem Sand verdunstet und von der erwärmten Luft abgeführt. Unter der Einwirkung der Vibrationen und der Luft wird ein intensives Vermischen des aufgesprühten Wassers mit dem Sand erreicht. Durch eine spezielle Ausbildung der Kühl-Schwingförderrinne sowie einer entsprechenden Wahl von Frequenz, Amplitude und Schwingwinkel der Schwingantriebe wird die Übertragung von störenden Schwingungen auf die Umgebung weitestgehend vermieden. Die feststehende Ablufthaube ist als Beruhigungskammer ausgebildet, der Austrag von Feinanteilen wird minimiert. Über leicht zugängliche Einstiegtüren ist die Wartung des Kühlers möglich. Es ist empfehlenswert, in die Abluftleitung zwischen Kühler und Abluftfilter einen Zyklon zur teilweisen Rückführung von Feinanteilen einzubauen. Der Zyklon kann als Hochleistungszyklon mit hohem Abscheidegrad oder als Niederdruckzyklon mit geringerem Abscheidegrad und geringerem Druckverlust gewählt werden. Es werden üblicherweise Trockenentstaubungen eingesetzt. Die Wahl des Zyklons ist mit dem Hersteller der Entstaubungsanlage abzustimmen. Der Sand verlässt den Kühler in weitgehend homogenem Zustand bezüglich Temperatur und Feuchte. Die Temperatur wird abhängig von den Eintrittsbedingungen des Sandes zwischen 35 °C und 40 °C betragen, die Feuchte ist einstellbar um einen Mittelwert zwischen 1,6 % bis 2,2 %, + 0,3 %. Die Kühlluft sollte mit Rücksicht auf den Winterbetrieb wahlweise innerhalb oder außerhalb der Halle entnommen werden können. Weiterführende Stichworte:RegenerierenSandregenerierungRegenerierungsgradRegeneratausbringenFluidbettkühl-Sichter | https://www.giessereilexikon.com/en/foundry-lexicon/Encyclopedia/show/fluidzed-bed-sand-cooler-5010/?cHash=63a1de46362c220d2ced3dbb5ea07d1c | https://www.giessereilexikon.com/giesserei-lexikon/Encyclopedia/show/fliessbett-sandkuehler-5009/?cHash=63a1de46362c220d2ced3dbb5ea07d1c
Fluid bed cooler | The fluid bed cooler cools down the molding sand which is conveyed from a crusher through an upstream magnetic drum into the cooler. The machine (Fig. 1, Jöst GmbH & Co. KG) is not vibrating but stationary. The sand is fluidized by means of a special fluidization plate by a powerful vertical air flow. It then has flow characteristics like water. When fluidized, the heat is released via contact heat exchange to a tube matrix with high surface passed by water. As positive side effect light organic binder particles are discharged via air flow and the L.O.I. of the reclaimed sand is reduced. | Wirbelschichtkühler | Der Wirbelschichtkühler dient zur Abkühlung des Formsandes, welcher aus einem Brecher über eine vorgeschaltete Magnettrommel in den Kühler gelangt. Die Maschine (Bild 1, Jöst GmbH & Co. KG) arbeitet stationär, d.h. nicht schwingend. Durch einen speziellen Anströmboden wird der Sand von unten fluidisiert, er hat dann ein Fließverhalten wie Wasser. Dabei gibt er seine Wärme durch Kontaktwärmetausch an eine wasserdurchströmte Rohrmatrix mit großer Oberfläche ab. Als positiver Nebeneffekt werden durch die Luftströmung leichte organisch Binderanteile ausgetragen und der Glühverlust des Sandregenerats sinkt. | https://www.giessereilexikon.com/en/foundry-lexicon/Encyclopedia/show/fluid-bed-cooler-4900/?cHash=34a850c88cb765da4b4e1a04d1e95dfc | https://www.giessereilexikon.com/giesserei-lexikon/Encyclopedia/show/wirbelschichtkuehler-4899/?cHash=34a850c88cb765da4b4e1a04d1e95dfc
Flowability | Flow characteristics of liquid and granular substances. In contrast to Fluidityflowability (in the foundry engineering-related meaning of the word) defines the capacity of a molding material to shift and relocate under the effect of a compacting force so that a mold with varying geometrical ratios displays a more or less uniform density associated with uniform distribution of properties along all areas and sections. This definition applies, regardless of the determining type of flowability for homogeneous density distribution; i.e. free flowability during pouring or flowability under stress during compaction. Among the numerous technological methods for measuring of flowability, specification of flowability according to Orlov is of great significance, particularly with regard to analysis of the compaction process and achievable mold quality. Orlov defines the flowability of a molding material as the material’s capability for compensation of variations in compressive stress within the mold through lateral flow.Figure 1 illustrates the testing facility according to G. M. Orlov. For this purpose, a standardized test specimen is used. It is inserted into a 25 mm high unit representing the pattern. Compaction, particularly the parameters of kind and intensity, is adjusted to operational conditions. For comparison, a compressive force of 1.0 Mpa is used. After pressing, the mold hardness is measured on the surfaces a and b and flowability is calculated according to Eq. 1 .Eq. 1: Another procedure is the GF flowability test (Fig. 2). It is performed using a conventional test sleeve that is equipped with a flange-like widening at the bottom. A type of sand with good flowability will divert into the flange. To determine the test results, the height (h) that the sand test specimen reaches under the given compaction. From the heights (h1) for flowability = 0 % and (h2) for flowability = 100 %, flowability for the measured height (h) is calculated according to Eq. 2.Eq. 2: Additional references:Mold sand testingMold sandcompactionCompaction testing | Fließfähigkeit | Fließverhalten flüssiger und körniger Stoffe.Im Gegensatz zum Fließvermögen wird im gießereitechnologischen Sinn als Fließbarkeit die Fähigkeit des Formstoffes verstanden, sich unter Einwirkung einer Verdichtungskraft so zu verschieben bzw. umlagern zukönnen, dass die Form mit unterschiedlichen geometrischen Verhältnissen nach der Verdichtung in allen Bereichen eine möglichst gleichmäßige Dichte und damit Eigenschaftsverteilung aufweist. Dies gilt unabhängig davon, ob für eine gleichmäßige Dichteverteilungdas freie Fließen beim Schütten oder das Fließen unter Spannung beim Verdichten maßgeblich ist.Von den zahlreichen technologischen Methoden zur Erfassung der Fließbarkeit hat im Hinblick auf die Analyse des Verdichtungsvorganges und die erreichbare Formqualitätdie Bestimmung der Fließbarkeit nach Orlov eine hohe Aussagekraft. Orlov bezeichnet als Fließbarkeit des Formstoffes dessen Fähigkeit zum Ausgleich von Druckspannungsunterschieden in der Form durch seitliches Fließen.Bild 1 zeigt die Prüfeinrichtungnach G. M. Orlov. Hierzu dient ein Normprobekörper, in den ein 25 mm hoher Einsatz eingelegt wird, der das Modell darstellt. Die Verdichtung wird im Hinblick auf Art und Intensität den betrieblichen Bedingungen angepasst. Für Vergleichszwecke wird einPressdruck von 1,0 MPa verwendet. Nach Pressen wird die Formhärte auf den Flächen a und b und die Fließfähigkeit nach Glg. 1 ermittelt.Glg. 1: Ein weiteres Verfahren ist die GF-Fließfähigkeitsprüfung (Bild 2). Sie wird mit einer üblichen Prüfhülse durchgeführt, die im unteren Teil eine flanschartige Erweiterung hat. Ein gut fließender Sand weicht bei der Belastung in den Flansch aus.Zur Prüfung selbst bestimmt man die Höhe (h), die der Sandprüfkörper unter der gegebenen Verdichtung erreicht. Aus den Höhen (h1) für eine Fließfähigkeit = 0 % und (h2) für eine Fließfähigkeit = 100 % ergibt sich für die gemessene Höhe (h) die Fließfähigkeit nach Glg. 2.Glg. 2:Weiterführende Stichworte:FormsandprüfungFormstoffverdichtungVerdichtbarkeitsprüfung | https://www.giessereilexikon.com/en/foundry-lexicon/Encyclopedia/show/flowability-3757/?cHash=0bce3b51fe27fde3dd376307f35d4079 | https://www.giessereilexikon.com/giesserei-lexikon/Encyclopedia/show/fliessfaehigkeit-141/?cHash=0bce3b51fe27fde3dd376307f35d4079
Flow rate in the gate | Rate of metal flow in the gate area. It is also referred to as gate speed or gate discharge rate, i.e. the rate at which melt flows from the gate and into the mold cavity. Additional references:Flow rate in pressure die casting | Strömungsgeschwindigkeit im Anschnitt | Geschwindigkeit der Metallströmung im Anschnittquerschnitt. Sie wird auch als Anschnittgeschwindigkeit oder Anschnitt-Ausströmgeschwindigkeit bezeichnet, das ist also jene Geschwindigkeit, mit der die Schmelze aus dem Anschnitt in den Formhohlraum einströmt. Weiterführende Stichworte:Strömungsgeschwindigkeit beim Druckgießen | https://www.giessereilexikon.com/en/foundry-lexicon/Encyclopedia/show/flow-rate-in-the-gate-4689/?cHash=20425f6419b9ae0d5db43687c570d4e2 | https://www.giessereilexikon.com/giesserei-lexikon/Encyclopedia/show/stroemungsgeschwindigkeit-im-anschnitt-1078/?cHash=20425f6419b9ae0d5db43687c570d4e2
Foundry pig iron | Collective name to pig iron type for melting machines (cupolas, induction furnaces, light arc furnace and rotary furnaces) to produce die casting materials. Foundry pig iron is different from hematite pig iron due to its higher phosphor content and is subdivided into standard types with e medium silicon content of 2 to 3 % and into special tapes with a Si contents of 1.5 to 2 % and 3 to 3.5 percent. Standard types are generally used as basic material of cupola burding to produce high-quality gray cast iron. Foundry pig irons can also be supplied with a lower phosphor content (0.10 to 0.50 percent of P) and are described as semi-hematite. Leading suppliers of pig iron types are Rio Tinto Iron & Titanium GmbH, DK Recycling und Roheisen GmbH, Richard Anton KG and ASK Chemicals Metallurgy GmbH.Additional references:Special pig ironSpiegel iron | Gießereiroheisen | Sammelbezeichnung für Roheisensorten, die zum Einsatz in Schmelzanlagen (Kupolofen, Induktionsofen, Lichtbogenofen und Drehtrommelofen) zur Erzeugung von Gusseisen-Werkstoffen bestimmt sind.Gießereiroheisen unterscheidet sich vom Hämatitroheisen durch seinen höheren Phosphorgehalt und wird in die Standardsorten mit mittleren Siliziumgehalten von 2 bis 3 % und in Sondersorten mit Gehalten von 1,5 bis 2 % Si und 3 bis 3,5 % Si unterteilt. Die Standardsorten dienen zur allgemeinen Verwendung als Grundbestandteil einer Kupolofengattierung für die Erzeugung hochwertigen Graugusses. Die Gießereiroheisen sind auch mit etwas geringerem Phosphorgehalt (0,10 bis 0,50 % P) lieferbar und werden als Semihämatit bezeichnet. Führende Anbieter von Gießereiroheisensorten sind Rio Tinto Iron & Titanium GmbH, DK Recycling und Roheisen GmbH, Richard Anton KG und ASK Chemicals Metallurgy GmbH.Weiterführende Stichworte:SpezialroheisenSpiegeleisen | https://www.giessereilexikon.com/en/foundry-lexicon/Encyclopedia/show/foundry-pig-iron-4262/?cHash=b138726739fb1bdd05aea8cce28cae58 | https://www.giessereilexikon.com/giesserei-lexikon/Encyclopedia/show/giessereiroheisen-649/?cHash=b138726739fb1bdd05aea8cce28cae58
Flow rate in pressure die casting | The most important factor influencing the course of mold filling in pressure die casting is the rate at which melt flows into the mold. Assuming the melt behaves like an ideal liquid, the following applies to a quasi-steady flow on the basis of Bernouilli’s equation (eq. 1):Eq. 1:Wherein: v = flow rate in m/s p = flow pressure in N/m2 (Pa), with 1 bar = 105 kPa ρl = density of the liquid alloy (kg/m3) It should be noted that the density of the liquid alloy (ρl) is lower than that of the solidified alloy (ρS). According to an estimated approximation for aluminum, magnesium, brass and zinc alloys, density in the liquid state is about 91% of the density in the solid state at room temperature; therefore, ρl can be calculated as per ρl = ρS · 0.91, without obtaining an overly erroneous result. B. Nogowizin performed a literature search for density values of solid- and liquid-state die casting alloys and also calculated such values from the chemical composition; these are listed in Table 1. Comparing the die casting alloys based on the metals copper, zinc, aluminum and magnesium reveals a very high influence on the flow rates obtainable at the same pressure due to the different densities (Fig. 1). For the casting materials according to E. Brunhuber, the ratio of the theoretically possible flow rates for the brass : zinc : aluminum : magnesium ratios is approx. 1.0 : 1.1 : 1.8 : 2.2.Additional references:Casting time diagramMold filling timeMold filling time in pressure die castingLiterature references: B. Nogowizin: Druckgusslegierungen und ihre Eigenschaften, Druckguss-Praxis (2003), no. 4, p. 161-168. E. Brunhuber: Praxis der Druckgussfertigung, Fachverlag Schiele & Schön, Berlin 1980. | Strömungsgeschwindigkeit beim Druckgießen | Die wichtigste Einflussgröße für den Verlauf der Formfüllung beim Druckgießen stellt die Strömungsgeschwindigkeit der in die Form einfließenden Schmelze dar. Unter der Annahme, dass sich die Schmelze wie eine ideale Flüssigkeit verhält, gilt für eine quasistationäre Strömung auf Basis der Bernoulli’schen Gleichung (Glg. 1):Glg. 1:Hierin bedeuten: v = Strömungsgeschwindigkeit in m/s p = Strömungsdruck in N/m2 (Pa), wobei 1 bar = 105 kPa ρl = Dichte der flüssigen Legierung (kg/m3) Bei der Dichte der flüssigen Legierung (ρl) gilt es zu beachten, dass diese geringer ist, als jene der erstarrten Legierung (ρS). In einer überschlägigen Näherung gilt für Aluminium-, Magnesium, Messing- und Zinklegierungen, dass die Dichte im flüssigen Zustand in etwa 91 % der Dichte im festen Zustand bei Raumtemperatur beträgt, und ρl kann daher, ohne einen übermäßig großen Fehler zu begehen, gemäß ρl =ρS · 0,91 berechnet werden. Von B. Nogowizin wurden Literaturwerte der Dichte im festen und flüssigen Zustand einiger Druckgusslegierungen recherchiert bzw. auch aus der chemischen Zusammensetzung berechnet, diese sind in Tabelle 1 angeführt. Vergleicht man die Druckgusslegierungen auf Basis der Metalle Kupfer, Zink, Aluminium und Magnesium miteinander, so ergibt sich aufgrund der unterschiedlichen Dichte ein sehr großer Einfluss auf die bei gleichem Druck erzielbaren Strömungsgeschwindigkeiten (Bild 1). Das Verhältnis der theoretisch erreichbaren Geschwindigkeiten beträgt für die Gusswerkstoffe nach E. Brunhuber für die Verhältnisse Messing : Zink : Aluminium : Magnesium etwa 1,0 : 1,1 : 1,8 : 2,2.Weiterführende Stichworte: GießzeitdiagrammFormfüllzeitFormfüllzeit beim DruckgießenLiteratur: B. Nogowizin: Druckgusslegierungen und ihre Eigenschaften, Druckguss-Praxis (2003), Nr. 4, S. 161-168.E. Brunhuber: Praxis der Druckgussfertigung, Fachverlag Schiele & Schön, Berlin 1980. | https://www.giessereilexikon.com/en/foundry-lexicon/Encyclopedia/show/flow-rate-in-pressure-die-casting-4683/?cHash=cdaf38f9e7b3704babf80bfb051f8cab | https://www.giessereilexikon.com/giesserei-lexikon/Encyclopedia/show/stroemungsgeschwindigkeit-beim-druckgiessen-1072/?cHash=cdaf38f9e7b3704babf80bfb051f8cab
Flame hardening (surface-hardening-process) | Flame hardening belongs to the group of surface-hardening processes and is suitable for steels with a carbon content of 0.4 to 0.7% or for the surface hardening of cast iron and cast steel products.The area of application is particularly limited to hardnesspenetration depths of 1 to 6mm and mainly extends to large workpieces with wall thicknesses of over 15mm and the partial hardening of surface layers of functional surfaces.Flame hardening requires little technical effort and can be used for almost any structural casting design. The equipment used for flame hardening can range from simple hand torches to program-controlled special machinery. Heating is usually accomplished by means of gas torches using oxygen/natural gas or acetylene mixtures with an oxygen excess of 10 to 20%. Cooling is mostly done with a downstream water jet, the surface layers being hardened by the formation of martensite and ledeburite (Fig. 1). When hardening sensitive steels or castings, it is also possible to use emulsions with an oil-like quenching behavior instead of water.Flame hardening techniques can be divided into the main groups shell hardening and line hardening, consisting of the following subgroups:Shell hardening: stationary hardening, cycle hardening, spin hardeningHere, the process involves two steps: first, the casting is heated up completely, then the entire casting is quenched.Line hardening: progressive hardening, slip hardening, progressive spin hardeningHeating and quenching is done in one step, a narrow zone is heated and quenched by a targeted water jet. Hardening is therefore performed in the form of a line or linear pattern.Due to the very high heating rate and its influence on the AC3 temperature, the hardening temperature during flame hardening is approx. 50°C greater than during conventional hardening and can be approximated according to eq. 1:Eq. 1:The hardnesspenetration depth results from the combination of component cross section, torch settings and heating duration. The hardnessdistortion occurring during flame hardening is generally slightly lower than with normally hardened components.Additional references:Torch hardeningHardnessHardenabilityHardness stressHardeningDegree of hardeningLiterature references:Spur G., Stöferle Th., Handbuch der Fertigungstechnik, Band 4, Carl Hanser Verlag, Munich Vienna, 1987. | Flammhärten | Das Flammhärten gehört zur Gruppe der Randschichten-Verfestigungsverfahren und eignet sich für Stähle mit Kohlenstoffgehalten zwischen 0,4 und 0,7 % bzw. zur Oberflächenhärtung von Gusseisen- und Stahlgusserzeugnissen.Der Anwendungsbereich beschränkt sich vor allem auf Einhärtetiefen von 1 bis 6 mm. Und vor allem für große Werkstücke mit Wanddicken über 15 mm sowie für ein partielles Randschichthärten funktionaler Flächen.Das Flammhärten erfordert einen geringen technischen Aufwand und ist nahezu unabhängig von der konstruktiven Gestalt der Gussstücke anwendbar. Die zum Flammhärten nutzbaren Einrichtungen können dabei von einfachen Handbrennern bis hin zu programmgesteuerten Spezialmaschinen reichen. Die Erwärmung erfolgt in der Regel über Gasbrenner mit Sauerstoff-Erdgas- oder Acetylen-Gemischen mit einem 10 bis 20 %-igen Sauerstoffüberschuss. Die Abkühlung erfolgt meist über eine nachgeschaltete Druckwasserbrause, wobei die Randschicht durch Martensit- oder Ledeburitbildung gehärtet wird (Bild 1). Anstelle von Wasser können beim Härten empfindlicher Stähle und Gussstücke auch Emulsionen mit Öl-ähnlichem Abschreckcharakter verwendet werden.Die Verfahrenstechniken des Flammhärtens werden unterteilt in die Hauptgruppen Mantelhärten und Linienhärten und dabei in folgende Untergruppen:Mantelhärten: Standhärten, Pendelhärten, UmlaufhärtenHier erfolgt die Vorgehensweise in zwei Arbeitsgängen: zunächst erfolgt eine vollständige Erwärmung des Gussteiles und daraufhin das Abschrecken des gesamten Gussstückes.Linienhärten: Vorschubhärten, Schlupfhärten, UmlaufvorschubhärtenErhitzen und Abschrecken erfolgt in einem Arbeitsgang, eine schmale Zone wird erhitz und durch einen gezielten Druckwasserbrausestrahl abgekühlt. Das Härten erfolgt somit linien- oder zeilenförmig.Infolge der sehr hohen Aufheizgeschwindigkeit und deren Einfluss auf die AC3-Temperatur liegt die Härtetemperatur beim Flammhärten um ca. 50 °C über derjenigen des konventionellen Härtens und lässt sich nach Glg. 1 näherungsweise bestimmen zu:Glg. 1: Die Einhärtetiefe ergibt sich aus dem Zusammenspiel von Werkstückquerschnitt, Brennereinstellung und Erhitzungsdauer. Der Härteverzug beim Flammhärten ist im Allgemeinen etwas geringer als bei normal gehärteten Teilen.Weiterführende Stichworte:BrennhärtenHärteHärtbarkeitHärtespannungHärtungHärtungsgradLiteratur:Spur G., Stöferle Th., Handbuch der Fertigungstechnik, Band 4, Carl Hanser Verlag, München Wien, 1987. | https://www.giessereilexikon.com/en/foundry-lexicon/Encyclopedia/show/flame-hardening-surface-hardening-process-4720/?cHash=9e13c8cb58c63e9fe0015c97c1976d72 | https://www.giessereilexikon.com/giesserei-lexikon/Encyclopedia/show/flammhaerten-1109/?cHash=9e13c8cb58c63e9fe0015c97c1976d72
Flame hardening | Hardening of the surface (s. Hardness) of casting products (cast iron and steel) that are heated up to the required hardening temperature using a torch. Heat-up by means of a torch involves relatively long heating times and in general only achieves hardnesspenetration depths of less than one millimeter. Therefore, flame hardening is preferably used for small series production. As soon as the hardening temperature is reached, the surface is quenched by means of a water sprinkler. This may cause hardness cracks, particularly with hardnesspenetration depths of more than 2 mm. However, this defect can be avoided by using oil or water emulsion mixtures for quenching. | Brennhärten | Härtung der Oberfläche (s. Härte) von Gusserzeugnissen (Gusseisen und Stahl), die mit einem Brenner auf Härtetemperatur gebracht werden. Die Aufheizung mit dem Brenner bedingt relativ lange Erhitzungszeiten und führt zu Einhärtetiefen die im Regelfall oberhalb eines Millimeters liegen. Das Brennhärten wird daher vorzugsweise bei kleinen Serien angewendet. Nach Erreichen der Härtetemperatur wird die Oberfläche mit einer Wasserbrause abgeschreckt. Dabei können insbesondere bei Einhärtetiefen über 2 mm Härterisse entstehen. Werden Öl oder Wasser-Emulsionsgemische zum Abschrecken verwendet kann dieser Fehler vermieden werden. | https://www.giessereilexikon.com/en/foundry-lexicon/Encyclopedia/show/flame-hardening-3693/?cHash=04a6682faad160a3fcdb4d855adba337 | https://www.giessereilexikon.com/giesserei-lexikon/Encyclopedia/show/brennhaerten-76/?cHash=04a6682faad160a3fcdb4d855adba337
Flake graphite cast iron | A standardized material defined by the European Standard DIN EN 1561. In cast condition of this material, the major proportion of carbon is mainly present in the form of lamellar graphite (s. Flake graphite, Fig. 1). The standard differentiates between tensile strength and Brinell hardness as the critical properties required for acceptance of a cast part. Definition of the characteristic properties must be specified in the order data for a cast part. The tensile strength and Brinell hardness values to be complied with are classified in accordance with wall thickness values of the castings. Thick-walled castings have lower strength and hardness values than parts with thinner walls made of the same melt. With GJL, this fact is particularly evident due to the influence of the cooling rate on graphite crystallization (Fig. 2). With GJL it is not easily possible to convert tensile strength to Brinell hardness, as is the case for cast steel. With GJL proportionality between Rm and HB is only linear in certain sections (Fig. 3). However, the formula (Eq. 1) according to W. Patterson and R. Döpp that is occasionally used is sufficiently accurate and reads as follows Eq. 1: The ratio between tensile strength and hardness can be considerably influenced by inoculation treatment (Fig. 4). In the range of lower degrees of saturation, i.e. greater strength, the ratio Rm/HB (see Tensile strength/hardness quotient) shifts towards higher values; i.e. lower hardness is obtained with equal strength, which improves machinability of the material. At the same time, the risk of edge hardness (chill) in thin-walkled parts is decreased. High strength in flake graphite cast iron is primarily obtained through the great proportion of primary austenite during solidification. This is the main reason for the increase in strength with decreasing degree of saturation or carbon equivalent. In practice, this involves adjustment to a lower carbon content; however, relatively worse casting properties are also associated with this condition. Moreover, there is a risk of hard sections (carbide) occurring in the structure and impairing machinability.Flake graphite cast iron is predominantly produced with pearlitic structures, with the classification of grades being primarily determined by the graphite quantity and graphite shape and thus eventually by the carbon content. The higher the carbon content, the higher the graphite content in cast iron and the lower the strength values. Improvement of strength properties can be achieved by prevention of the eutectic graphite proportion i.e. through reduction of the degree of saturation, which in turn increases the proportion of primary austenite. Since lamellar graphite particles also have a stress-increasing effect, it is reasonable to keep the particles as small in size as possible, i.e. the eutectic grain count is increased, which results in improvement of strength. During cooling from molten condition in accordance with the iron-carbon phase diagram (Fig. 5), austenite is diffused along the BC line and graphite or iron carbide Fe3C, cementite) along the CD line. This primary crystallization is stopped upon reaching the eutectic ECF temperature range, with the composition of the residual melt corresponding to that of the C eutectic. The subsequent eutecticsolidification is either stable resulting in austenite or graphite, or meta-stable resulting in austenite and iron carbide. In this case, the meta-stable eutectic is referred to as ledeburite. During further progress of cooling, carbon is diffused from austenite along the ES line and crystallizes to the graphite that is already present. When the eutectoid PSK temperature is reached, austenite breaks down into graphite and ferrite (stable) or into ferrite and iron carbide (meta-stable). The meta-stable eutectoid is referred to as pearlite. These transition processes taking place during solidification and further cooling are critical for the final strength of the casting Since highest strength is only obtained in fully pearlitic structures, it is a question of targeted, accurate pearlite formation. Consequently, when reaching the A1 temperature, there must be enough residual austenite present for transition into pearlite. The preservation of residual austenite is largely defined by the carbon content in the austenite. Every measure that inhibits carbon diffusion (graphitization) from austenite to graphite, increases the tendency for preservation of residual austenite. Therefore, roughly distributed graphite (A graphite) and quick cooling are useful factors for achieving a pearlitic structure because no free ferrite is formed (Fig. 6). Addition of low amounts of certain alloying elements, promotes transition to pearlite shifting the field of pearlite and ferrite transformation towards longer cooling periods and lower temperatures, as shown in the TTT diagram (Fig. 7). Pearlite formed at lower temperatures is finer and consequently stronger, harder and better resistant to wear. This effect of pearlite refinement is useful for increase in strength; it is also possible to achieve this effect through hot shake-out and quenching. Frequently used alloying elements are copper, chromium, molybdenum, tin, and nickel, as well as combinations thereof. The degree of saturation is generally set to a near-eutectic value (Sc = 0.85 to 0.95). Additional references:Metal matrix of cast ironStructure formation of cast ironNodular graphite cast ironCompacted graphite ironAustenitic cast iron,Bainitic cast iron,Carbidic cast iron,Eutectic cast iron,Ferritic cast iron,Synthetic cast iron | Gusseisen mit Lamellengrafit | Ein in der europäischen Norm DIN EN 1561 genormter Werkstoff, bei dem der Hauptanteil des Kohlenstoffs im Gusszustand überwiegend in Form von lamellarem Grafit vorliegt (s. Lamellengrafit, Bild 1). Die Norm unterscheidet, ob die maßgeblichen Eigenschaften für die Abnahme eines Gussstückes die Zugfestigkeit oder die Brinellhärte sind. Die Festlegung der kennzeichnenden Eigenschaft muss in der Gussstückbestellung angegeben sein. Die einzuhaltenden Zugfestigkeits- oder Brinellhärtewerte sind nach den Gussstückwanddicken gestaffelt. Dickwandige Gussstücke haben eine geringere Festigkeit und Härte als aus der gleichen Schmelze hergestellte Teile mit dünneren Wanddicken. Diese Tatsache ist bei GJL durch den Einfluss der Abkühlungsgeschwindigkeit auf die Grafitkristallisation besonders ausgeprägt (Bild 2). Bei GJL kann die Brinellhärte nicht ohne weiters in die Zugfestigkeit umgerechnet werden, wie es bei Stahlguss möglich ist. Bei GJL ist die Proportionalität zwischen Rm und HB nur abschnittsweise linear (Bild 3). Die gelegentlich verwendete Formel (Glg. 1) nach W. Patterson und R. Döpp ist jedoch hinreichend genau und lautet Glg. 1: Das Verhältnis von Zugfestigkeit und Härte wird durch eine Impfbehandlung (Impfen) stark beeinflusst (Bild 4). Dabei wird im Bereich niedriger Sättigungsgrade, also höherer Festigkeit, das Verhältnis Rm/HB (siehe Zugfestigkeit/Härte-Quotient) zu höheren Werten verschoben, d. h. bei gleicher Festigkeit wird eine niedrigere Härte erhalten, was wiederum die Bearbeitbarkeit verbessert. Gleichzeitig wird die Gefahr der Kantenhärte (Weißeinstrahlung) in dünnen Wanddicken verringert. Hohe Festigkeit im Gusseisen mit Lamellengrafit wird in erster Linie durch hohen Anteil an Primäraustenit bei der Erstarrung erzielt. Dies ist der Hauptgrund für den Festigkeitsanstieg mit abnehmendem Sättigungsgrad bzw. Kohlenstoffäquivalent. Es bedeutet praktisch die Einstellung eines niedrigeren Kohlenstoffgehaltes, doch sind damit auch relativ schlechtere Gießeigenschaften verbunden; außerdem können harte Stellen (Karbid) im Gefüge entstehen, die die Bearbeitung stören.Gusseisen mit Lamellengrafit wir vorwiegend mit perlitischem Grundgefüge hergestellt, wobei sich die Sorteneinteilung primär durch die Grafitmenge und Grafitform und damit letztlich durch den Kohlenstoffgehalt ergibt. Je höher der Kohlenstoffgehalt desto größer ist der Grafitgehalt im Gusseisen und umso niedriger sind die Festigkeiten. Festigkeitsverbesserungen lassen sich durch Verminderung des Anteils an eutektischem Grafit erreichen, also durch Senkung des Sättigungsgrades, was ja auch den Anteil an Primäraustenit erhöht. Da die lamellenförmigen Grafitteilchen aber auch spannungserhöhend wirken, ist es zweckmäßig, sie möglichst klein zu halten, d. h. die eutektische Kornzahl zu erhöhen, wodurch sich eine Steigerung der Festigkeit ergibt. Beim Abkühlen aus dem schmelzflüssigen Zustand scheidet sich entsprechend des Eisen-Kohlenstoff-Zustandsschaubildes (Bild 5) an der Linie BC Austenit und entsprechend CD Grafit oder Eisenkarbid (Fe3C, Zementit) aus. Diese Primärkristallisation endet bei Erreichen der eutektischen Temperatur ECF, wobei die Zusammensetzung der Restschmelze derjenigen des Eutektikums C entspricht. Die darauf folgende eutektischeErstarrung erfolgt entweder stabil in Austenit und Grafit oder metastabil in Austenit und Eisenkarbid. Ledeburit nennt man dabei das metastabile Eutektikum. Im weiteren Verlauf der Abkühlung scheidet sich aus dem Austenit entlang der Linie ES Kohlenstoff aus, der an den bereits vorhandenen Grafit ankristallisiert. Bei Erreichen der eutektoiden Temperatur PSK zerfällt der Austenit in Grafit und Ferrit (stabil) oder metastabil in Ferrit und Eisenkarbid. Das metastabile Eutektoid wird Perlit genannt. Diese Umwandlungsvorgänge während der Erstarrung und weiteren Abkühlung sind entscheidend für die Endfestigkeiten im Gussstück. Da höchste Festigkeit nur mit vollperlitischem Gefüge erreichbar ist, kommt es auf eine gezielte treffsichere Perlitbildung an. Es muss also bei Erreichen der A1-Temperatur noch genügend Restaustenit vorhanden sein, der in Perlit umwandelt. Das Verbleiben von Restaustenit wird weitgehend vom Kohlenstoffgehalt des Austenits bestimmt. Jede Maßnahme, welche die Kohlenstoffdiffusion (Grafitisierung) vom Austenit zum Grafit hemmt, erhöht die Bereitschaft zum Verbleiben von Restaustenit. Nützlich für die Erzielung eines perlitischenGefüges sind daher grob verteilter Grafit (A-Grafit) und rasche Abkühlung, damit kein freier Ferrit gebildet wird (Bild 6). Ein geringer Zusatz bestimmter Legierungselemente fördert die Umwandlung in Perlit dadurch, dass sie im ZTU-Diagramm das Feld der Perlit- und Ferritumwandlung zu längeren Zeiten und tieferen Temperaturen verschieben (Bild 7). Ein bei niedrigerer Temperatur gebildeter Perlit ist feiner und daher auch fester, härter, und verschleißbeständiger. Dieser Effekt der Perlitfeinung ist somit für die Festigkeitssteigerung nützlich, kann aber auch durch Heißausleeren und beschleunigte Abkühlung erreicht werden. Gängige Legierungselemente sind Kupfer, Chrom, Molybdän, Zinn und Nickel sowie Kombinationen davon. Generelle wird der Sättigungsgrad naheutektisch (Sc = 0,85 bis 0,95) eingestellt. Weiterführende Stichworte:Metallische Grundmasse von GusseisenGefügeausbildung von GusseisenGusseisen mit KugelgrafitGusseisen mit VermiculargrafitAustenitisches Gusseisen,Bainitisches Gusseisen,Karbidisches Gusseisen,eutektisches Gusseisen,ferritischesGusseisen,synthetisches Gusseisen | https://www.giessereilexikon.com/en/foundry-lexicon/Encyclopedia/show/flake-graphite-cast-iron-3804/?cHash=00cb4d8b2a776b927ca136fe1a88808b | https://www.giessereilexikon.com/giesserei-lexikon/Encyclopedia/show/gusseisen-mit-lamellengrafit-189/?cHash=00cb4d8b2a776b927ca136fe1a88808b
Flake graphite | Lamellar graphite (ideal form of A graphite) in cast iron (see Graphite form, Graphite classification chart, Flake graphite cast iron) | Lamellengrafit | Lamellarer Grafit (ideale Ausbildung beim A-Grafit) im Gusseisen (s. Grafitform, Grafitrichtreihe, Gusseisen mit Lamellengrafit) | https://www.giessereilexikon.com/en/foundry-lexicon/Encyclopedia/show/flake-graphite-3919/?cHash=ffa4601ce9270aff2b4bb16cc4f69082 | https://www.giessereilexikon.com/giesserei-lexikon/Encyclopedia/show/lamellengrafit-304/?cHash=ffa4601ce9270aff2b4bb16cc4f69082
Firing cracks | In literature, firing cracks are often also referred to as heat cracks, temperature cracks, irregular cracks, heat shock cracks, thermal fatigue cracks or firing cracks network and are the most common cause of failure of die casting molds.Firing cracks occur as a result of high thermal load cycling in the die casting mold (thermal cycling cracking).In general, the following three types of thermal load cycling are distinguished:Abrupt and strong cooling of a slowly, i.e. unevenly heated mold contour or mold wall (Fig. 1-1).Abrupt and one-sided heating of a cold or only slightly heated mold contour or mold wall and its cooling at any speed (Fig. 1-2).The sequence of short, abrupt temperature changes at a thick-walled workpiece (Fig. 1-3).The damaging mechanisms in the phases of crack formation and growth can be described as follows.At materials with a positive thermal expansion coefficient, these also include hot-forming steel, heating leads to an expansion of the material. If the mold is heated from the surface, the limited heat conductivity of the material leads to a greater or lesser temperature gradient. If it is assumed that there is no load or internal stress in unaffected state, internal compression stress occurs in the heated ranges and internal tensile stress in the ranges that are not yet heated due to the mechanical correlation between the ranges with different temperatures.In the beginning of the heating process, the affected surface range is still low in comparison to the overall cross section of the mold. However, as a force balance is required in the entire workpiece, this leads to considerably higher internal compressive stress in the surface range than internal tensile stress in the residual component. If these internal compressive stresses exceed the yield point, these surface ranges are plastically deformed (compressed) by stress relief to the limit of elasticity. If this temperature and stress is held over a longer period of time, creeping may occur in the material for further stress relief and the plastic deformation may be increased.While plastic deformation is an irreversible process, the stresses are reversed by cooling the surface. This way, the narrow, compressed surface range is highly deformed by tensile stress and the interior is slightly deformed by compressive stress.Plastic deformation also causes hardening of the respective surface range. This way, the remaining internal tensile stress in this surface range at the end of the next temperature cycle will be slightly higher than after the first temperature cycle. With an increasing number of cycles, the tensile stresses are increasing up to a plateau value.Further temperature load cycling then takes place under constant influence of this tensile stress plateau value and respectively leads to fatigue cracks that can be identified at their crack surface structure.The stress that is decreasing towards the interior of the tool, delay the crackgrowth with increasing penetration depth. For this reason, the cracks are not longer growing at a certain depth.Thermal load cycling in die casting processes also lead to massive structural changes at the edge of the mold. This also includes carbide formation (see Carbide) at the grain boundaries that lead to embrittlement and increasing plastification of the material.Firing cracks mainly occur at even surfaces where no macroscopic concentration of stress occurs. They may range from a fraction of a millimeter to far into the depth of the workpiece and their width ranges from the microscopic range to several millimeters (Fig. 2).On the development of internal stress during the life cycle of a die casting mold, M. Hihara carried out examinations that distinguish the following three different phases (see also Fig. 3).Formation phase: up to approx. 100 temperature cycles, the internal stress is increasing and develop from internal compressive to internal tensile stress by means of thermal load cycling.Plateau phase: up to approx. 100,000 cycles, the internal stress remains constant and crackgrowth continuous.Relaxation phase: after approx. 100,000 cycles, the internal tensile stresses completely disappear as the internal stress is relieved by the continuing growth of cracks.This appearance is generally known. Less known is the fact, that massive internal tensile stress occurs already during production of the mold considerably impairing the service life.Thermal cycling cracks are influenced by numerous factors that are summarized inthe following overview in Fig. 4.The material itself and particularly its crack toughness and strength at increased temperatures have a decisive influence on the service life of the molds. This also includes the isotropy and purity of the mold steel and its heat treatment which have to ensure an uniform initial structure.During the production of die casting molds and subsequent sampling, considerable internal tensile stresses are applied to the component surface.Mold geometry, sprue and runner design or small radii define the point of cracking.The production sequence considerably defines the service life. Particularly, the following influences are to be mentioned: Flow rate during die casting, type of casting alloys (see Die casting alloy, Ductile aluminum alloys), gate speed, mold temperature and mold temperature control, cycle times and separating agents. All these influences are interacting and generally define thermal load cycling.In conclusion, the following can be noted on the formation of firing cracks:On contact with the melt, stress occurs on the tool surface due to thermal expansion. The maximum stress may exceed the heat yield point, the stress is relieved by plastic flow. After ejection, the temperature gradient is reversed - the crack formation at the surface is initiated. The mesh width of the network of cracks marks the temperature gradient and is closely connected with the mechanical properties of the tool steel.Firing cracks are clearly visible at the die cast part and lead to an increased level of rework by blasting or grinding. Examples for castings with signs of fire cracking are illustrated in the figures 5 and 6.Apart from the reduction of thermal load cycling and the temperature gradient in the surface range of the die casting mold, the requirements for high service lives also include the application of hot-forming steels with high purity and toughtness.Additional references:ChippingMold erosionStress cracksLiterature references:Siefer, W.: On firing cracks, Gießerei 55 (1968) no. 24, S. 737-742.Hihara, M.; Mukyama, Y.: Behaviour of Thermal Fatigue on Hot Die Steel Samples Treated by Gas-Nitriding, Int. J. Japan Soc. Prec. Eng., Vol. 26, No. 2 (June 1992), page 120-122.Eliasson, L.; Sandberg, O.: Impact of various parameters on the thermal load cycling resistance of hot-forming steels for die casting molds, Gießerei-Praxis no. 9/10, 1990, page 154-160.Klobcar, D., Tusek J., Taljat, B.: Thermal fatigue of materials for die casting tooling, Materials Science and Engineering A, 2007.Wallace, J. F., Schwam, D.: Die Cast. Eng. (2000) 50-58.Berns, H.: Example for damage at hot-forming tools, Druckgusspraxis 2/2005, page 65-72. | Brandrisse | Brandrisse werden in der Literatur oft auch als Hitzerisse, Temperaturrisse, Netzrisse, Wärmeschockrisse, thermische Ermüdungsrisse oder als Brandrissnetzwerk bezeichnet und sind die weitaus häufigste Versagensursache von Druckgießformen.Brandrisse entstehen infolge der hohen thermischen Wechselbeanspruchungen in der Druckgießform (Temperaturwechselrisse).Grundsätzlich werden die folgenden drei Arten von Temperaturwechselbeanspruchungen unterschieden: Die plötzliche und starke Abkühlung einer langsam, d.h. gleichmäßig erwärmten Formkontur bzw. Formwand (Bild 1-1).Eine plötzliche und einseitige Erhitzung einer kalten oder nur gering erwärmten Formkontur bzw. Formwand und deren Abkühlung mit beliebiger Geschwindigkeit (Bild 1-2).Die Abfolge von kurzen, schroffen Temperaturwechseln an einem dickwandigen Werkstück(Bild 1-3).Die Schädigungsmechanismen in den Phasen der Rissbildung und des Risswachstums lassen sich dabei wie folgt beschreiben. Bei Werkstoffen mit einem positiven Wärmeausdehnungskoeffizienten, dazu gehört jedenfalls auch der Warmarbeitsstahl, hat eine Erwärmung und damit eine Ausdehnung des Werkstoffs zur Folge. Bei der Erwärmung der Form von der Oberfläche her, bildet sich aufgrund der begrenzten Wärmeleitfähigkeit des Materials ein mehr oder minder starker Temperaturgradient aus. Setzt man eine Abwesenheit von Last- und Eigenspannungen im unbeeinflussten Zustand voraus, entstehen infolge des mechanischen Zusammenhangs zwischen den Bereichen unterschiedlicher Temperaturen in den erwärmten Bereichen Druckeigenspannungen und in den noch nicht erwärmten Bereichen Zugeigenspannungen.Zu Beginn der Erwärmung ist der beeinflusste Oberflächenbereich im Vergleich zum Gesamtquerschnitt der Form noch gering. Da jedoch im gesamten Werkstück ein Kräftegleichgewicht herrschen muss, resultieren daraus im Oberflächenbereich sehr viel höhere Druckeigenspannungen als Zugeigenspannungen im restlichen Bauteil. Überschreiten diese Druckeigenspannungen dann die Fließgrenze, so werden unter einem Spannungsabbau bis zur Elastizitätsgrenze diese Oberflächenbereiche plastisch verformt (gestaucht). Bei einem längeren Anhalten dieses Temperatur- und Spannungszustandes, kann der Werkstoff zum weiteren Spannungsabbau zu kriechen beginnen und die plastische Verformung verstärken.Während die plastische Verformung ein irreversibler Prozess ist, kehren sich die Spannungen beim Abkühlen der Oberfläche um. Dadurch wird der schmale, gestauchte Oberflächenbereich stark unter Zug und das Innere leicht unter Druck verspannt.Die plastische Verformung bewirkt gleichzeitig eine Verfestigung des betrachteten Oberflächenbereichs. Dadurch wird der in diesem Oberflächenbereich am Ende des nächsten Temperaturzyklus zurückbleibende Zugeigenspannungsbetrag etwas größer ausfallen als beim ersten Temperaturzyklus. Mit zunehmenden Zyklenzahl werden die Zugspannungen bis zu einem Plateauwert ansteigen.Die weitere Temperaturwechselbeanspruchung erfolgt dann unter der andauernden Wirkung dieses Zugeigenspannungs-Plateauwertes und führt so zu ermüdungsbedingten Rissen, die an ihrer Rissflächenstruktur erkennbar sind.Die ins Innere des Werkzeuges abnehmenden Spannungen verzögern das Risswachstum mit zunehmender Eindringtiefe, so dass es in hinreichender Tiefe zum Stillstand des Risswachstums kommt.Durch die Thermowechselbelastung im Druckgießprozess kommt es zudem zu massiven Gefügeveränderungen im Randbereich der Form. Dazu gehören u.a. die Karbidbildung (siehe Karbid) auf den Korngrenzen, die zu einer Versprödung führen und eine zunehmende Plastifizierung des Werkstoffs.Brandrisse bilden sich bevorzugt an ebenen Oberflächen aus, an denen keine makroskopischen Spannungskonzentrationen auftreten. Sie können von Bruchteilen eines Millimeters bis weit in die Tiefe reichen, ihre Breite reicht von mikroskopischer Breite bis zu einigen Millimetern (Bild 2).Zur Entwicklung der Eigenspannungen während der Lebensdauer einer Druckgießform gibt es von M. Hihara Untersuchungen, in denen folgende drei Phasen unterschieden werden (siehe auch Bild 3). Formationsphase: bis zu etwa 100 Temperaturzyklen steigen die Eigenspannungen an, und gehen durch die Thermowechselbelastung von Druck- in Zugeigenspannungen über.Plateauphase: bis zu etwa 100.000 Zyklen bleiben die Eigenspannungen konstant und das Risswachstum schreitet voran.Relaxationsphase: nach etwa 100.000 Zyklen gehen die Zugeigenspannungen auf null zurück, da durch den Rissfortschritt die Eigenspannungen abgebaut werden. Dieses Erscheinungsbild ist allgemein bekannt. Weniger bekannt ist, dass bereits bei der Herstellung der der Form massive Zugeigenspannungen entstehen und die Lebensdauer damit entscheidend beeinflussen.Die Thermowechselrisse werden von einer Vielzahl von Faktoren beeinflusst, die inder folgenden Übersicht, Bild 4, zusammengefasst sind. Der Werkstoff selbst, insbesondere seine Risszähigkeit und Festigkeit bei erhöhten Temperaturen haben einen entscheidenden Einfluss auf die Lebensdauer bzw. Formenstandzeit. Dazu gehören auch die Isotropie und Reinheit des Formenstahls und seine Wärmebehandlung, die ein gleichmäßiges Ausgangsgefüge gewährleisten müssen.Bei der Herstellung der Druckgießform und durch die anschließende Bemusterung werden erhebliche Zugeigenspannungen in die Bauteiloberfläche eingebracht.Die Formgeometrie, die Anguss- und Laufgestaltung oder enge Radien bestimmen den Angriffspunkt der Rissbildung.Der Produktionsablauf bestimmt in wesentlichem Ausmaß die Standzeit, insbesondere sind folgende Einflüsse zu nennen: Strömungsgeschwindigkeit beim Druckgießen, Art der Gusslegierung (siehe Druckgusslegierung, Duktile Druckgusslegierungen), Anschnittgeschwindigkeit, Formtemperatur und Formtemperierung, Zykluszeiten und Trennstoffe. Alle diese Einflüsse stehen in Wechselwirkung und bestimmen letztendlich die Thermowechselbelastung.Zusammengefasst kann zur Bildung von Brandrissen festgehalten werden:Beim Kontakt mit der Schmelze entstehen durch thermische Ausdehnung Spannungen in der Werkzeugoberfläche. Das Maximum der Spannungen kann die Warmfließgrenze übersteigen, der Spannungsabbau erfolgt durch plastisches Fließen. Nach dem Auswerfen kehrt sich der Temperaturgradient um – die Rissbildung an der Oberfläche setzt ein. Die Maschenweite des Rissnetzwerkes kennzeichnet den Temperaturgradienten und steht in engem Zusammenhang mit den mechanischen Eigenschaften des Werkzeugstahles.Brandrisse zeichnen sich am Druckgussteil deutlich ab und führen zu erhöhtem Nacharbeitsaufwand durch Strahlen oder Schleifen. Beispiele für Gussteile mit Abzeichnungen von Brandrissen sind in den Bildern 5 und 6 dargestellt.Voraussetzungen für eine hohe Standzeit sind daher neben der Reduktion der thermischen Wechselbelastungen und vor allem des Temperaturgradienten im Oberflächenbereich der Druckgießform auch die Verwendung von Warmarbeitsstählen mit hoher Reinheit und Zähigkeit.Weiterführende Stichworte:AusbröckelungFormerosionSpannungsrisseLiteratur:Siefer, W.: Über Brandrisse, Gießerei 55 (1968) Nr. 24, S. 737-742.Hihara, M.; Mukyama, Y.: Behaviour of Thermal Fatigue on Hot Die Steel Samples Treated by Gas-Nitriding, Int. J. Japan Soc. Prec. Eng., Vol. 26, No. 2 (June 1992), S. 120-122.Eliasson, L.; Sandberg, O.: Einfluss verschiedener Parameter auf die Temperaturwechselbeständigkeit von Warmarbeitsstählen für Druckgussformen, Gießerei-Praxis Nr. 9/10, 1990, S. 154-160.Klobcar, D., Tusek J., Taljat, B.: Thermal fatigue of materials for die casting tooling, Materials Science and Engineering A, 2007.Wallace, J. F., Schwam, D.: Die Cast. Eng. (2000) 50–58.Berns, H.: Beispiel zur Schädigung von Warmarbeitswerkzeugen, Druckgusspraxis 2/2005, S. 65-72. | https://www.giessereilexikon.com/en/foundry-lexicon/Encyclopedia/show/firing-cracks-4794/?cHash=8f9240aecbfc9fac9c45c28366397420 | https://www.giessereilexikon.com/giesserei-lexikon/Encyclopedia/show/brandrisse-1183/?cHash=8f9240aecbfc9fac9c45c28366397420
Fines | Granulometric parameter of a sand and percentage of the proportion of fines in a molding material. Fines are defined as those particles that are not held back in screen analysis, not even by the finest-meshed screen. Additional references:Mold sand testing | Feinanteil | Granulometrischer Kennwert eines Sandes und prozentualer Anteil der Feinbestandteile im Formstoff. Er wird bei der Siebanalyse auch vom kleinsten (engmaschigsten) Prüfsieb nicht zurückgehalten. Weiterführende Stichworte:Formsandprüfung | https://www.giessereilexikon.com/en/foundry-lexicon/Encyclopedia/show/fines-3767/?cHash=6d20bd74ea3c0d82e24871a16fb4a19a | https://www.giessereilexikon.com/giesserei-lexikon/Encyclopedia/show/feinanteil-151/?cHash=6d20bd74ea3c0d82e24871a16fb4a19a
Filtering | The molten material flows through a filter medium for the purpose of separation of slags, sand particles or other oxidic impurities (s. Casting filter). Purification of used air, exhaust air, and dust-carrying hot gasses in industrial plants in accordance with emission laws and other statutory rules and regulations for keeping air clean is also referred to as filtering (s. Dedusting).Fig. 1:Filtering, (Foseco Foundry Division Vesuvius GmbH) | Filtern | Durchfließen des flüssigen Werkstoffes durch ein Filtermedium zum Abtrennen von Schlacken, Sandpartikel oder anderer oxidischer Verunreinigungen (s. Gießfilter). Auch das Reinigung der Abluft, Absaugeluft und staubführender Heißgase in Industriebetrieben nach dem Emissionsgesetz sowie weiterer gesetzlicher Bestimmungen zur Reinhaltung der Luft wird als Filtern bezeichnet (s. Entstaubung). Bild 1:Filtern, (Foseco Foundry Division Vesuvius GmbH) | https://www.giessereilexikon.com/en/foundry-lexicon/Encyclopedia/show/filtering-4253/?cHash=1572b6b5650afee12f17a952f759f2e1 | https://www.giessereilexikon.com/giesserei-lexikon/Encyclopedia/show/filtern-640/?cHash=1572b6b5650afee12f17a952f759f2e1
Fin | (s. Burr) | Feder | (s. Grat) | https://www.giessereilexikon.com/en/foundry-lexicon/Encyclopedia/show/fin-3765/?cHash=a77708bbced1939e3023cfc85f894e7a | https://www.giessereilexikon.com/giesserei-lexikon/Encyclopedia/show/feder-149/?cHash=a77708bbced1939e3023cfc85f894e7a
Filter | Ceramic, pressed or extruded materials used für cleaning liquid casting materials. This is the most universal and flexible method to remoce impurities from the melt. Another effect is that the melt flow is effectively calmed and surface oxidation due to turbulences is minimized (see Casting filter). For air purification and dust removal filters see Dedusting and Extraction equipment.Fig. 1:Filter, (Foseco Foundry Division Vesuvius GmbH)Additional references:Filtering | Filter | Keramische, gepresste oder extrudierte Materialien, die zur Reinigung flüssiger Gießwerkstoffe eingesetzt werden. Dies ist eine universelle und flexibelste Methode, um feste Verunreinigungen aus der Schmelze zu entfernen. Ein weiterer Effekt ist, dass die Strömung der Schmelze durch den Filter effektiv beruhigt wird und somit die Oxidation der Oberfläche durch Turbulenzen minimiert wird (s. Gießfilter). Hinsichtlich der Filter für Luftreinhaltung und Absaugung von Stäuben und dergleichen siehe Entstaubung und Absaugeinrichtungen.Bild. 1:Filter, (Foseco Foundry Division Vesuvius GmbH) Weiterführende Stichworte:Filtern | https://www.giessereilexikon.com/en/foundry-lexicon/Encyclopedia/show/filter-4252/?cHash=545e9a4cdcd44f0d24fb11364f832ac7 | https://www.giessereilexikon.com/giesserei-lexikon/Encyclopedia/show/filter-639/?cHash=545e9a4cdcd44f0d24fb11364f832ac7
Filler sand | In contrast to standard sand, which is nowadays used in molding, filler sand is a type of mold sand that is used for filling up the flask completely after sieving of the patternsand. This method of mold production using pattern and filler sand is hardly in use nowadays and not suitable for state-of-the-art automatic molding machines. | Füllsand | Im Gegensatz zum Einheitssand, welcher heute in der Formerei Verwendung findet, ist der Füllsand ein Formsand, der nach dem Aufsieben des Modellsandes zum vollständigen Füllen des Formkastens verwendet wird. Diese Art der Formherstellung mit Modellsand und Füllsand ist heute kaum noch gebräuchlich und bei modernen Formautomaten auch nicht möglich. | https://www.giessereilexikon.com/en/foundry-lexicon/Encyclopedia/show/filler-sand-3787/?cHash=bab4a555b0f88b8378ba4aaaedb9d4f8 | https://www.giessereilexikon.com/giesserei-lexikon/Encyclopedia/show/fuellsand-172/?cHash=bab4a555b0f88b8378ba4aaaedb9d4f8
Filling level | Volume percentage of a liquid or solid filling material in a container or vessel.With respect to cold chamber die casting, the term filling level refers to the shot sleevefilling level. This is understood to mean the percentage by which the shot sleeve is filled after dosing and prior to initiating the injection process. In cold chamber die casting, the metal volume required for casting is less than 100% of the available shot sleeve volume, filling levels of between 40 and 60% being usually obtained. The filling level depends on the internal shot sleeve diameter (or the plunger diameter) which needs to be selected according to the given casting conditions and the active shot sleeve length.The active shot sleeve length is the distance between the plunger and the mold parting plane. Generally, the shot sleeve is dimensioned in such a way that a relatively high filling level is reached in order to keep the air volume inside the sleeve as low as possible, avoiding air inclusions from the slow shot phase. The correct choice of the changeover point (from slow shot phase to mold filling phase) must primarily be coordinated with the filling level of the shot sleeve. The benefits of a high or low filling level are listed in Table 1. In addition, the filling level is closely linked to the cooling of the metal. For aluminum alloys (Al die casting alloys), Fig. 1 shows that the temperature loss of metal filled into the shot sleeve is the lower, the higher the selected filling level. Literature references: S. W. Juang, Paper G-T89-043, Transactions 15th International NADCA-Die Casting Symposium, St. Louis, 1989.F. Faura, J. López, J. Hernández: On the optimum plunger acceleration law in the slow shot phase of pressure die casting machines. Int. Journal of Machine Tools & Manufacture, 41 (2001), p. 173-191. | Füllgrad | Prozentualer Volumenanteil eines flüssigen oder festen Füllgutes in einem Gefäß oder Behälter. Im Zusammenhang mit dem Kaltkammer-Druckgießen ist mit der Bezeichnung Füllgrad der Gießkammer-Füllgrad gemeint. Darunter versteht man die prozentuale Befüllung der Gießkammer nach dem Dosieren und vor dem Auslösen des Einpressvorganges. Das für den Abguss notwendige Metallvolumen beansprucht beim Kaltkammer-Druckgießverfahren weniger als 100 % des verfügbaren Gießkammervolumens, üblicherweise werden Füllgrade zwischen 40 bis 60 % erreicht. Der Füllgrad hängt vom Gießkammer-Innendurchmesser (bzw. dem Gießkolbendurchmesser) ab, der nach den jeweils vorliegenden Gießbedingungen gewählt werden muss, und von der aktiven Länge der Gießkammer. Die aktive Gießkammerlänge ist dabei der Abstand vom Kolben bis zur Formteilungsfläche. In der Regel wird die Gießkammer so dimensioniert, dass ein relativ hoher Füllgrad erreicht wird, um das Luftvolumen in der Kammer möglichst gering zu halten und dadurch Lufteinschlüsse aus der Vorlaufphase zu vermeiden.Die richtige Wahl des Umschaltpunktes (von der Vorlaufphase in die Formfüllphase) ist in erster Linie mit dem Füllgrad der Gießkammer zu koordinieren. Die Vorteile eines hohen und eines niedrigen Füllgrades sind in Tabelle 1 angeführt.In weiterer Folge steht der Füllgrad auch mit der Abkühlung des Metalls in engem Zusammenhang. Für Aluminiumlegierungen (Al-Druckgusslegierungen) zeigt Bild 1, dass der Temperaturverlust des in die Gießkammer befüllten Metalls umso geringer ausfällt, je höher der Füllgrad gewählt wird.Literatur:S. W. Juang, Paper G-T89-043, Transactions 15th International NADCA-Die Casting Symposium, St. Louis, 1989.F. Faura, J. López, J. Hernández: On the optimum plunger acceleration law in the slow shot phase of pressure die casting machines. Int. Journal of Machine Tools & Manufacture, 41 (2001), Seite 173-191. | https://www.giessereilexikon.com/en/foundry-lexicon/Encyclopedia/show/filling-level-4695/?cHash=25ad834655406130e927973c5b7d5f8b | https://www.giessereilexikon.com/giesserei-lexikon/Encyclopedia/show/fuellgrad-1084/?cHash=25ad834655406130e927973c5b7d5f8b
Ferro-alloy | Master alloy with iron as the base metal and one or more additional elements for use as an alloying agent (iron master alloy). The compositions of ferro-alloys are specified in DIN 17 560 to 17 569. In addition to iron, ferro-alloys also contain a main alloying element which determines the name and possibly further elements. The raw materials or ores almost always require conditioning in order to increase the concentration of alloying elements and remove contaminants. As the elements of interest in the raw materials are all present as oxides, ferro-alloys are primarily produced by means of reduction metallurgy or refining methods. These methods are used to minimize the percentage of contaminants. Forms used for delivery are mainly pigs, wafers, splatter or ferro-alloy briquets pressed into briquet form from granular ferro-alloys using a binder (e.g. cement). The following is an overview of the most important ferro-alloys: FerroaluminumIron-aluminum master alloy with varying aluminum contents from 8 to 10% Al, 14 to 16% Al, 20 to 23% Al, 35 to 40% Al or 45 to 50% Al. FerroboronIron-boronmaster alloy according to DIN 17 567, as: - FeB 16: 15 to 18% B, max. 4.0% Al, max. 1.0% Si, max. 0.10% C, max. 0.50% Mn. - FeB 18: 18 to 20% B, max. 2.0% Al, max. 2.0% Si, max. 0.10% C, max. 0.50% Mn. - FeB 12 C: 10 to 14% B, max. 0.50% Al, max. 4.0% Si, max. 2.0% C, max. 0.50% Mn. - FeB 17 C: 14 to 19% B, max. 0.50% Al, max. 4.0% Si, max. 2.0% C, max. 0.50% Mn. FerrochromiumIron-chromium master alloy, standardized according to DIN 17 565, as: - Ferrochromium (low-C, with low carbon content), FeCr 70 with 65 to 75% Cr, max. 1.5% Si and max. 0.01–0.02–0.04–0.06–0.08–0.10–0.50% C. - Ferrochromium, nitrogen-bearing (low-C, with low carbon content), FeCr70NC 10 with 60 to 72% Cr, max. 1.5% Si, 2.5 to 4% N and max. 0.10% C. - Ferrochromium (medium-C, medium carbon content), FeCr70 with 65 to 75% Cr, max. 1.5% Si and 0.5 to 1.0% C or 1.0 to 1.5% C or 1.5 to 2.0% C or 2.0 to 4% C. - Ferrochromium (high-C, high carbon content), FeCr70 with 60 to 72% Cr, max. 1.5% Si and 4.0 to 6.0% C or 6.0 to 10.0% C. - Ferrochromium, Si-bearing (high carbon content), FeCr70C6Si with 60 to 72% Cr, 1.5 to 10% Si and 4.0 to 8.0% C. “Low-C ferrochromium” is also called ferrochromium suraffiné. Similarly, “medium-C ferrochromium” is called ferrochromium affiné and “high-C ferrochromium” ferrochromium carburé. Ferrochromium-silicon (silico-chromium)Chromium-silicon-iron master alloy, standardized according to DIN 17 565, as: - FeCr40Si: 40 to 45% Cr, 40 to 35% Si, max. 0.05% C. - FeCr60Si: 55 to 65% Cr, 25 to 20% Si, max. 0.05% C. FerrocobaltFerro-alloy with approx. 75 to 78% Co, the rest being Fe. FerrocopperCopper-iron master alloy with 10 or 20% Fe. FerromanganeseManganese-iron master alloy, standardized according to DIN 17 564, as: - FeMn85C01: 80 to 92% Mn, 1.0 to 1.5% Si, 0.05 to 0.50% C, max. 0.25% P. - FeMn85C01P015: 80 to 92% Mn, 1.0 to 1.5% Si, max. 0.15% P, 0.05 to 0.50% C. - FeMn85NC01: 80 to 92% Mn, 1.0 to 1.5% Si, 2.0 to 2.5% N, max. 0.25% P, 0.05 to 0.50% C. - FeMn85NC01P015: 80 to 92% Mn, 1.0 to 1.5% Si, 2.0 to 2.5% N, max. 0.15% P, 0.05 to 0.50% C. - FeMn80C1: 75 to 85% Mn, 0.5 to 1.5% Si, max. 0.25% P, 0.51 to 2.0% C. - FeMn85NC1: 80 to 90% Mn, 0.5 to 1.5% Si, 1.0 to 2.0% N, max. 0.25% P, 0.5 to 2.0% C. - FeMn75C7: 75 to 80% Mn, 6.0 to 8.0% C, max. 1.5% Si, max. 0.35% P. - FeMn75C7P015: 75 to 80% Mn, 6.0 to 8.0% C, max. 1.5% Si, max. 0.15% P. The four grades mentioned first have a low carbon content and are referred to as ferromanganese suraffiné. The next to grades have medium carbon contents and are summarized under the name ferromanganese affiné. The two last high-carbon grades belong to the group of ferromanganese carburé. Ferromanganese-siliconManganese-silicon-iron master alloy (silico-manganese), standardized according to DIN 17 564, as: - FeMn65Si: 58 to 72% Mn, 23 to 35% Si, 0.1 to 0.5% C, max. 0.20% P. - FeMn70Si: 65 to 75% Mn, 15 to 25% Si, 0.5 to 2.0% C, max. 0.20% P. FerromolybdenumMolybdenum-iron master alloy, standardized according to DIN 17 561, as: - FeMo70: 60 to 75% Mo, max. 1.0% Si, max. 0.10% C, max. 0.10% P, max. 0.10% S, max. 0.50% Cu. - FeMo62: 58 to 65% Mo, max. 2.0% Si, max. 0.5% C, max. 0.10% P, max. 0.10% S, max. 1.0% Cu. FerronickelIron-nickelmaster alloy, standardized in DIN EN 26501, as: - FeNi25: 20 to 30% Ni (+Co), max. 0.030% C, max. 0.10% Cr, max. 0.05% Si, max. 0.030% P, max. 0.040% S. - FeNi25C: 20 to 28% Ni (+Co), max. 2.0% C, max. 2.0% Cr, max. 4% Si, max. 0.040% P, max. 0.040% S. - FeNi25CS: 20 to 28% Ni (+Co), max. 2.0% C, max. 2.0% Cr, max. 4.0% Si, max.0.040% P, max. 0.30% S. - FeNi55: 50 to 60% Ni (+Co), max. 0.05% C, max. 0.050% Cr, max. 1.0% Si, max.0.020% P, max. 0.010% S. FerroniobiumIron-niobiummaster alloy, standardized in DIN 17 569 (May 1982), as: - FeNb63 with 58 to 68% Nb. - FeNb65 with 63 to 68% Nb. - FeNb65Ta0.2 with 63 to 68% Nb and max. 0.2% Ta. FerrophosphorusIron-phosphorus master alloy used a phosphorus carrier in iron casting. Ferrophosphorus is produced in an electric furnace and has about the following composition: 18.0 to 24.0% P, 0.5 to 0.75% Si, max. 0.25% C, the rest being Fe. FerrosiliconIron-silicon master alloy (also used as an inoculation alloy), standardized according to DIN 17 560, as: - FeSi10: 8.0 to 15% Si, max. 0.8% Al, max. 0.15% P, max. 2.5% C. - FeSi25: 20.0 to 30.0% Si, max. 0.8% Al, max. 0.08% P, max. 0.8% C. - FeSi45: 42.0 to 48.0% Si, max. 1.5% Al, max. 0.05% P, max. 0.2% C. - FeSi75: 73.0 to 79.0% Si, 1.0 to 2.0% Al, max. 0.05% P, max. 0.1% C. - FeSi75-Al1: 73.0 to 79.0% Si, max. 1.0% Al, max. 0.05% P, max. 0.1% C. - FeSi90: 87.0 to 95.0% Si, 1.0 to 2.5% Al, max. 0.04% P, max. 0.1% C. - FeSi90-Al1: 87.0 to 95.0% Si, max. 1.0% Al, max. 0.04% P, max. 0.1% C. FerrotantalumIron-tantalummaster alloy containing approx. 75 to 80% tantalum. Ferrotantalum-niobiumTantalum-niobium-iron master alloy with a total content of 70 to 80% Ta+Nb, the rest being Fe. FerrotitaniumIron-titaniummaster alloy, standardized according to DIN 17 566, as: - FeTi30: 28 to 32% Ti, max. 4.5% Al, max. 4.0% Si, max. 1.5% Mn, max. 0.10% C, max. 0.050% P, max. 0.060% S. - FeTi40: 36 to 40% Ti, max. 6.0% Al, max. 4.5% Si, max. 1.5% Mn, max. 0.10% C, max. 0.10% P, max. 0.060% S. - FeTi50: 46 to 50% Ti, max. 7.5% Al, max. 4.0% Si, max. 1.0% Mn, max. 0.10% C, max. 0.10% P, max. 0.060% S. - FeTi70: 65 to 70% Ti, max. 2.0% Al, max. 0.20% Si, max. 1.0% Mn, max. 0.20% C, max. 0.040% P, max. 0.030% S. - FeTi70VB (vacuum-degassed): 65 to 75% Ti, max. 0.50% Al, max. 0.10% Si, max. 0.20% Mn, max. 0.20% C, max. 0.030% P, max. 0.030% S. FerrovanadiumVanadium-iron master alloy, standardized according to DIN 17 563, as: - FeV60: 50 to 65% V, max. 2.0% Al, max. 1.5% Si. - FeV80: 78 to 82% V, max. 1.5% Al, max. 1.5% Si. FerrotungstenTungsten-iron master alloy, standardized according to DIN 17 562, as: - FeW80: 75 to 85% W, max. 1.0% C, max. 0.6% Si, max. 0.6% Mn, max. 0.2% Cu. Ferrozirconium-siliconAlloy with 35 to 40% Zr, 40 to 50% Si, max. 2.5% Mn, max. 0.2% C, the rest being Fe. | Ferrolegierung | Vorlegierung mit Eisen als Trägermetall und einem oder mehreren Zusatzelementen zur Verwendung als Legierungsmittel (Eisen-Vorlegierung). Die Zusammensetzungen der Ferrolegierungen sind in DIN 17 560 bis 17 569 geregelt.Neben dem Eisen enthalten die Ferrolegierungen ein Hauptlegierungselement, das den Namen bestimmt und eventuell noch weitere Elemente. Die Rohstoffe bzw. Erze müssen fast immer einer Aufbereitung unterzogen werden, um die Konzentration der Legierungselemente zu erhöhen und schädliche Bestandteile abzuscheiden. Da die interessierenden Elemente in den Rohstoffen durchweg als Oxide vorliegen, geschieht die Herstellung der Ferrolegierungen vor allem reduktionsmetallurgisch bzw. über Raffinationsmethoden. Dadurch soll der Anteil an schädlichen Bestandteilen minimiert werden.Die Lieferformen sind überwiegend Massel, Waffeln, Scher- oder Bruchstücke oder als Ferrolegierungsbrikett, die aus körnigen Ferrolegierungen, unter Verwendung eines Binders (z. B. Zement) in Brikettform gepresst, hergestellt wurden. Nachfolgend wird eine Übersicht über die wichtigsten Ferrolegierungen angeführt:FerroaluminiumEisen - Aluminium - Vorlegierung mit variierenden Aluminium-Gehalten von 8 bis 10 % Al, 14 bis 16 % Al, 20 bis 23 % Al, 35 bis 40 % Al oder 45 bis 50 % Al.FerroborEisen - Bor - Vorlegierung nach DIN 17 567, als: - FeB 16: 15 bis 18 % B, max. 4,0 % Al, max. 1,0 % Si, max. 0,10 % C, max. 0,50 % Mn. - FeB 18: 18 bis 20 % B, max. 2,0 % Al, max. 2,0 % Si, max. 0,10 % C, max. 0,50 % Mn. - FeB 12 C: 10 bis 14 % B, max. 0,50 % Al, max. 4,0 % Si, max. 2,0 % C, max. 0,50 % Mn. - FeB 17 C: 14 bis 19 % B, max. 0,50 % Al, max. 4,0 % Si, max. 2,0 % C, max. 0,50 % Mn. FerrochromChrom - Eisen - Vorlegierung, genormt nach DIN 17 565, als: - Ferrochrom (niedrig C, mit niedrigem Kohlenstoffgehalt), FeCr 70 mit 65 bis 75 % Cr, max. 1,5 % Si und max. 0,01– 0,02–0,04–0,06–0,08–0,10–0,50 % C. - Ferrochrom stickstoffhaltig (niedrig C, mit niedrigem Kohlenstoffgehalt), FeCr70NC 10 mit 60 bis 72 % Cr, max. 1,5 % Si, 2,5 bis 4 % N und max. 0,10 % C. - Ferrochrom (mittel C, mittlerer Kohlenstoffgehalt), FeCr70 mit 65 bis 75 % Cr, max. 1,5 % Si und 0,5 bis 1,0 % C bzw. 1,0 bis 1,5 % C bzw. 1,5 bis 2,0 % C bzw. 2,0 bis 4 % C. - Ferrochrom (hoch C, hoher Kohlenstoffgehalt), FeCr70 mit 60 bis 72 % Cr, max. 1,5 % Si und 4,0 bis 6,0 % C bzw. 6,0 bis 10,0 % C. - Ferrochrom Si-haltig (hoher Kohlenstoffgehalt), FeCr70C6Si mit 60 bis 72 % Cr, 1,5 bis 10% Si und 4,0 bis 8,0 %C. "Ferrochrom niedrig C" wird auch als Ferrochrom suraffiné bezeichnet, desgleichen "Ferrochrom mittel C" als Ferrochrom affiné und "Ferrochrom hoch C" als Ferrochrom carburé.Ferrochrom-Silizium (Silico-Chrom)Chrom - Silizium - Eisen - Vorlegierung, genormt nach DIN 17 565, als: - FeCr40Si : 40 bis 45 % Cr, 40 bis 35 % Si, max. 0,05 % C. - FeCr60Si: 55 bis 65 % Cr, 25 bis 20 % Si, max. 0,05 % C. FerrokobaltFerrolegierung mit ca. 75 bis 78 % Co, Rest Fe.FerrokupferKupfer - Eisen - Vorlegierung mit 10 oder 20 % Fe .FerromanganMangan - Eisen - Vorlegierung, genormt nach DIN 17 564, als: - FeMn85C01: 80 bis 92 % Mn, 1,0 bis 1,5 % Si, 0,05 bis 0,50 % C, max. 0,25 % P. - FeMn85C01P015: 80 bis 92 % Mn, 1,0 bis 1,5 % Si, max. 0,15 % P, 0,05 bis 0,50 % C. - FeMn85NC01: 80 bis 92 % Mn, 1,0 bis 1,5 % Si, 2,0 bis 2,5 % N, max. 0,25 % P, 0,05 bis 0,50 % C. - FeMn85NC01P015: 80 bis 92 % Mn, 1,0 bis 1,5 % Si, 2,0 bis 2,5 % N, max. 0,15 % P, 0,05 bis 0,50 % C. - FeMn80C1: 75 bis 85 % Mn, 0,5 bis 1,5 % Si, max. 0,25 % P, 0,51 bis 2,0 % C. - FeMn85NC1: 80 bis 90 % Mn, 0,5 bis 1,5 % Si, 1,0 bis 2,0 % N, max. 0,25 % P, 0,5 bis 2,0 % C. - FeMn75C7: 75 bis 80 % Mn, 6,0 bis 8,0 % C, max. 1,5 % Si, max. 0,35 % P. - FeMn75C7P015: 75 bis 80 % Mn, 6,0 bis 8,0 % C, max. 1,5 % Si, max. 0,15 % P. Die vier erstgenannten Sorten weisen einen niedrigen Kohlenstoffgehalt auf und werden als Ferromangan suraffiné bezeichnet. Die beiden nächstfolgenden Sorten haben mittlere Kohlenstoffgehalte und werden unter der Bezeichnung Ferromangan affiné zusammengefasst, Die beiden letzten, hochkohlenstoffhaltigen Sorten zählen zum Ferromangan carburé.Ferromangan-SiliziumMangan - Silicium - Eisen - Vorlegierung (Silico-Mangan), genormt nach DIN 17 564, als: - FeMn65Si: 58 bis 72 % Mn, 23 bis 35 % Si, 0,1 bis 0,5 % C, max. 0,20 % P. - FeMn70Si: 65 bis 75 % Mn, 15 bis 25 % Si, 0,5 bis 2,0 % C, max. 0,20 % P. FerromolybdänMolybdän - Eisen - Vorlegierung, genormt nach DIN 17 561, als: - FeMo70: 60 bis 75 % Mo, max. 1,0 % Si, max. 0,10 % C, max. 0,10 % P, max. 0,10 % S, max. 0,50 % Cu. - FeMo62: 58 bis 65 % Mo, max. 2,0 % Si, max. 0,5 % C, max. 0,10 % P, max. 0,10 % S, max. 1,0 % Cu. FerronickelEisen - Nickel - Vorlegierung, genormt in DIN EN 26501, als: - FeNi25: 20 bis 30 % Ni (+Co), max. 0,030 % C, max. 0,10 % Cr, max. 0,05 % Si, max. 0,030 % P, max. 0,040 % S. - FeNi25C: 20 bis 28 % Ni (+Co), max. 2,0 % C, max. 2,0 % Cr, max. 4 % Si, max. 040 % P, max. 0,040 % S. - FeNi25CS: 20 bis 28 % Ni (+Co), max. 2,0 % C, max. 2,0 % Cr, max. 4,0 % Si, max. 0,040 % P, max. 0,30 % S. - FeNi55: 50 bis 60 % Ni (+Co), max. 0,05 % C, max. 0,050 % Cr, max. 1,0 % Si, max. 0,020 % P, max. 0,010 % S. FerroniobEisen - Niob - Vorlegierung, genormt in DIN 17 569 (Mai 1982), als: - FeNb63 mit 58 bis 68 % Nb. - FeNb65 mit 63 bis 68 % Nb. - FeNb65Ta0,2 mit 63 bis 68 % Nb und max. 0,2 % Ta. FerrophosphorEisen - Phosphor - Vorlegierung, die als Phosphorträger in der Eisengießerei verwendet wird. Ferrophosphor wird im Elektroofen erzeugt und hat ungefähr folgende Zusammensetzung: 18,0 bis 24,0 % P, 0,5 bis 0,75 % Si, max. 0,25 % C, Rest Fe.FerrosiliziumEisen - Silizium - Vorlegierung (auch als Impflegierung verwendet), genormt nach DIN 17 560, als: - FeSi10: 8,0 bis 15 % Si, max. 0,8 % Al, max. 0,15 % P, max. 2,5 % C. - FeSi25: 20,0 bis 30,0 % Si, max. 0,8 % Al, max. 0,08 % P, max. 0,8 % C. - FeSi45: 42,0 bis 48,0 % Si, max. 1,5 % Al, max. 0,05 % P, max. 0,2 % C. - FeSi75: 73,0 bis 79,0 % Si, 1,0 bis 2,0 % Al, max. 0,05 % P, max. 0,1 % C. - FeSi75-Al1: 73,0 bis 79,0 % Si, max. 1,0 % Al, max. 0,05 % P, max. 0,1 % C. - FeSi90: 87,0 bis 95,0 % Si, 1,0 bis 2,5 % Al, max. 0,04 %P, max.0,1 %C. - FeSi90-Al1: 87,0 bis 95,0 % Si, max. 1,0 % Al, max.0,04 %P, max.0,1 %C. FerrotantalEisen - Tantal - Vorlegierung, die ca. 75 bis 80 % Tantal enthält.Ferrotantal-NiobTantal - Niob - Eisen - Vorlegierung mit einem Summengehalt von 70 bis 80 % Ta+Nb, Rest Fe.FerrotitanEisen - Titan - Vorlegierung, genormt nach DIN 17 566, als: - FeTi30: 28 bis 32 % Ti, max. 4,5 % Al, max. 4,0 % Si, max. 1,5 % Mn, max. 0,10 % C, max. 0,050 % P, max. 0,060 % S. - FeTi40: 36 bis 40 % Ti, max. 6,0 % Al, max. 4,5 % Si, max. 1,5 % Mn, max. 0,10 %C, max. 0,10 % P, max. 0,060 % S. - FeTi50: 46 bis 50 % Ti, max. 7,5 % Al, max. 4,0 % Si, max. 1,0 % Mn, max.0,10 % C, max. 0,10 % P, max. 0,060 % S. - FeTi70: 65 bis 70 % Ti, max. 2,0 % Al, max. 0,20 % Si, max. 1,0 % Mn, max. 0,20 % C, max. 0,040 % P, max. 0,030 % S. - FeTi70VB (vakuumentgast): 65 bis 75 % Ti, max. 0,50 % Al, max. 0,10 % Si, max. 0,20 % Mn, max. 0,20 % C, max. 0,030 % P, max. 0,030 % S. FerrovanadiumVanadium - Eisen - Vorlegierung, genormt nach DIN 17 563, als: - FeV60: 50 bis 65 % V, max. 2,0 % Al, max. 1,5 % Si. - FeV80: 78 bis 82 % V, max. 1,5 % Al, max. 1,5 % Si. FerrowolframWolfram - Eisen - Vorlegierung, genormt nach DIN 17 562, als: - FeW80: 75 bis 85 % W, max. 1,0 % C, max. 0,6 % Si, max. 0,6 % Mn, max. 0,2 % Cu. Ferrozirkonium-Silizium - Legierung mit 35 bis 40 % Zr, 40 bis 50 % Si, max. 2,5 % Mn, max. 0,2 % C, Rest Fe. | https://www.giessereilexikon.com/en/foundry-lexicon/Encyclopedia/show/ferro-alloy-4358/?cHash=8ba6b6eedb595976aaa2729b0b02ea8f | https://www.giessereilexikon.com/giesserei-lexikon/Encyclopedia/show/ferrolegierung-746/?cHash=8ba6b6eedb595976aaa2729b0b02ea8f
Fillet | Concave rounding of the internal edge between two intersecting surfaces, i.e. at cross-sectional transitions, webs or ribs.In case of large-scale patterns used for a low number of castings, the execution of the fillets is sometimes left to the molder. On the pattern, this is marked by a dashed line and the indication of the radius (see Pattern coating). | Hohlkehle | Konkave Abrundung der Innenkante zweier sich schneidender Flächen, z. B. bei Querschnittsübergängen, Stegen oder Rippen.Bei Großmodellen mit wenigen Abgüssen wird die Ausführung der Hohlkehlen gelegentlich dem Former überlassen. Am Modell wird dies durch eine gestrichelte Linie und der Angabe des Radius gekennzeichnet (s. Modellanstrich). | https://www.giessereilexikon.com/en/foundry-lexicon/Encyclopedia/show/fillet-4650/?cHash=2fe5a8c7335ef2ce68ecc1427b9ac0a4 | https://www.giessereilexikon.com/giesserei-lexikon/Encyclopedia/show/hohlkehle-1039/?cHash=2fe5a8c7335ef2ce68ecc1427b9ac0a4
Ferritic cast iron | Cast iron with a purely ferritic metal matrix, which consequently does not contain any combined carbon. It provides relatively low hardness. On the other hand, however, ferritic cast iron with nodular graphite is characterized by great elongation, high notch impact strength as well as great thermal stability and good machinability (s.. a. Nodular graphite cast iron with low-temperature toughness).Figures 1 and 2 show examples of the ferritic matrix of nodular graphite cast iron. Additional references:Metal matrix of cast ironStructure formation of cast iron | Ferritisches Gusseisen | Gusseisen, dessen metallische Matrix rein ferritisch ist und demzufolge keinen gebundenen Kohlenstoff mehr enthält. Es besitzt eine relativ niedrige Härte. So zeichnet sich ferritischesGusseisen mit Kugelgrafit aber durch eine hohe Dehnung und eine hohe Kerbschlagzähigkeit sowie hohe thermische Stabilität und gute Bearbeitbarkeit aus (s. a. Kaltzähes Gusseisen mit Kugelgrafit). Die Bilder 1 und 2 zeigen Beispiele ferritischer Grundgefüge bei Gusseisen mit Kugelgrafit.Weiterführende Stichworte:Metallische Grundmasse von GusseisenGefügeausbildung von Gusseisen | https://www.giessereilexikon.com/en/foundry-lexicon/Encyclopedia/show/ferritic-cast-iron-3755/?cHash=8878e6a930afd3c6b5303b2945bfb2a5 | https://www.giessereilexikon.com/giesserei-lexikon/Encyclopedia/show/ferritisches-gusseisen-139/?cHash=8878e6a930afd3c6b5303b2945bfb2a5
Filing test | Simple test for assessment of hardness or presence of chill in a casting by means of filing. Additional references:Carbidic cast iron ChillInverse chill | Feilprobe | Einfache Probe zur Beurteilung der Härte bzw. dem Vorhandensein von Weißeinstrahlung beim Gussstück durch Anfeilen. Weiterführende Stichworte:Karbidisches GusseisenWeißerstarrung Umgekehrte Weißeinstrahlung | https://www.giessereilexikon.com/en/foundry-lexicon/Encyclopedia/show/filing-test-3766/?cHash=ed65f5429ae34c4c8236a25d20524ed4 | https://www.giessereilexikon.com/giesserei-lexikon/Encyclopedia/show/feilprobe-150/?cHash=ed65f5429ae34c4c8236a25d20524ed4
Ferrite | Designation for the cubic body-centered γ solid-solution in the Fe-C system (s. Iron-carbon phase diagram). Since the carbon solubility rate in the α solid solution is very low (only 0.00001 %), ferrite corresponds to almost pure iron with a relatively low hardness. Figures 1 to 2 show the ferritic matrix of nodular graphite cast iron. Moreover, ceramic compounds of complex oxides with ferro-magnetic properties are also referred to as ferrite; however, differentiation is made between hard magnetic ferrite and soft magnetic ferrite, depending on their crystal structure. Fe2O3 in combination with the oxide of a metal is used for production of aerial rods (zinc ferrite), storage cores, and control elements (manganese ferrite) or filters (cobaltferrite). Hard magnetic ferrite is predominantly used in permanent magnets.Additional references:Beta ironDelta ironFerritic cast ironMetal matrix of cast ironStructure formation of cast iron | Ferrit | Bezeichnung für den kubisch-raumzentrierten α-Mischkristall im System Fe-C (s. Eisen-Kohlenstoff-Zustandsdiagramm). Da die Löslichkeit des Kohlenstoffs im α-Mischkristall sehr gering ist (nur 0,00001 %), entspricht Ferrit deshalb fast reinem Eisen mit einer relativ niedrigen Härte. Die Bilder 1 und 2 zeigen ferritischesGrundgefüge bei Gusseisen mit Kugelgrafit. Außerdem bezeichnet man oxidkeramische Werkstoffe mit ferromagnetischen Eigenschaften als Ferrit, wobei je nach Kristallstruktur zwischen hartmagnetischem und weichmagnetischem Ferrit unterschieden wird. Das Fe2O3 in Verbindung mit dem Oxid eines Metalls findet dabei Anwendung bei Antennenstäben (Zinkferrit), Speicherkernen und Schaltelementen (Manganferrit) oder Filtern (Kobaltferrit). Hartmagnetischer Ferrit wird vor allem bei Dauermagneten verwendet.Weiterführende Stichworte:Beta-EisenDelta-EisenFerritisches GusseisenMetallische Grundmasse von GusseisenGefügeausbildung von Gusseisen | https://www.giessereilexikon.com/en/foundry-lexicon/Encyclopedia/show/ferrite-3754/?cHash=4aeab826d055f682ca24135d5413f94c | https://www.giessereilexikon.com/giesserei-lexikon/Encyclopedia/show/ferrit-138/?cHash=4aeab826d055f682ca24135d5413f94c
Ferrite border | Ferritic coating of graphite in flake graphite cast iron or nodular graphite cast iron. In particular for pearlitic types, silicon accumulation around the spherolites promotes formation of ferrite areas. Ferrite and pearlite are formed during eutectoid transformation of austenite (s. in the Iron-carbon phase diagram). In this condition, concurrent reactions occur in the cast iron between formation of ferrite and graphite, on the one hand, and pearlite formation, on the other. Ferrite formation takes place at slightly higher temperatures and lower cooling rates but may also be considerably influenced by alloying elements. The ferrite shell that is formed, for example encases the nodular graphite present, which grows due to adsorption of graphite that is diffused during austenite decomposition. The ferrite shell also grows until the the ferrite shells form contact with each other (fully ferritic structure), unless this process is stopped by pearlite formation These types of structures also referred to as “bulls-eye ferrite” impair crack propagation from graphite and thus increase fracture toughness of the material. Figures 1 to 2 show the different formations of ferrite borders in nodular graphite cast iron. Additional references:Metal matrix of cast ironStructure formation of cast iron | Ferrithof | Ferritische Umhüllung des Grafits beim Gusseisen mit Lamellengrafit oder Gusseisen mit Kugelgrafit. Besonders bei perlitischen Sorten begünstigt eine Siliziumanreicherung um die Sphärolithen die Entstehung von Ferrithöfen.Ferrit und Perlit entstehen bei der eutektoiden Umwandlung des Austenits (s. im Eisen-Kohlenstoff-Zustandsdiagramm). Hierbei kommt es im Gusseisen zu konkurrierenden Reaktionen zwischen der Bildung von Ferrit und Grafit einerseits und der Perlitbildung andererseits. Die Ferritbildung erfolgt bei etwas höherer Temperatur und langsamerer Abkühlgeschwindigkeit, kann aber durch Legierungselemente stark beeinflusst werden. Die sich bildende Ferritschale umhüllt beispielsweise den vorhandenen Kugelgrafit, der durch die Anlagerung des beim Austenitzerfall sich ausscheidenden Grafits größer wird. Auch die Ferritschale wächst, bis sich die Ferrithüllen gegenseitig berühren (vollferritisches Gefüge), es sei denn, dass dieser Prozess durch Perlitbildung gestoppt wird. Diese so genannten "Ochsenaugen" behindern die Rissausbreitung vom Grafit und können so die Bruchzähigkeit des Werkstoffes erhöhen. Die Bilder 1 und 2 zeigen die unterschiedliche Ferrithofausbildung bei Gusseisen mit Kugelgrafit. Weiterführende Stichworte:Metallische Grundmasse von GusseisenGefügeausbildung von Gusseisen | https://www.giessereilexikon.com/en/foundry-lexicon/Encyclopedia/show/ferrite-border-3756/?cHash=597f1147f2dbc7b1368dd49dd2639ca6 | https://www.giessereilexikon.com/giesserei-lexikon/Encyclopedia/show/ferrithof-140/?cHash=597f1147f2dbc7b1368dd49dd2639ca6
Fayalite | Fayalite is an iron silicate of the composition 2FeO·SiO2 which is present in the bentonite-bonded mold material system and reduces the melting point.At high temperatures (casting temperatures of cast iron and steel), both the quartz sand and the decay products of clay react with metal oxides (e.g. FeO) to form low-melting orthosilicates according to the following reaction scheme (eq. 1 and 2):Eq. 1:Eq. 2:The resulting iron oxides wet the mold material much better than metallic iron, allowing for increased sintering and burning effects (see Burnt-on sand). Fig. 1 shows pronounced sintering of a casting, Fig. 2 shows the corresponding element spectrum from an EDX analysis.In general, it can be expected that reactions between metal and mold material result in intermediate layer phases which show a different behavior regarding wettabiliy and reactivity depending on the reactants’ composition.Such reactions with metal oxides can be prevented or reduced using chemically neutral basic mold materials. The more intense form of burning or sintering is metal penetration. The physicochemical reactions are then amplified by previous penetration of metals or metal vapors. | Fayalit | Fayalit ist ein im bentonitgebundenen Formstoffsystem vorliegendes, schmelzpunkterniedrigendes Eisensilikat der Zusammensetzung 2FeO·SiO2. Sowohl der Quarzsand als auch die Zerfallsprodukte des Tones reagieren bei höheren Temperaturen (Gießtemperaturen bei Eisen- und Stahlguss) mit Metalloxiden (z. B. FeO) unter Bildung niedrigschmelzender Orthosilikate nach folgendem Reaktionsschema (Glg. 1 und 2):Glg. 1:Glg. 2:Die entstehenden Eisenoxide benetzen den Formstoff weit besser als das metallische Eisen, dadurch sind Versinterungen und Anbranderscheinungen verstärkt (s. angebrannter Sand) möglich. Bild 1 zeigt starke Versinterungen an einem Gussteil, Bild 2 zeigt das dazugehörige Elementspektrum aus einer EDX-Analyse.Allgemein ist bei den Metall-Formstoff-Reaktionen mit der Bildung von Zwischenschichtphasen zu rechnen, die sich je nach Zusammensetzung der Reaktionspartner hinsichtlich Benetzbarkeit und Reaktionsfähigkeit unterschiedlich verhalten.Die Verwendung chemisch neutraler Formgrundstoffe kann diese Reaktionen mit den Metalloxiden verhindern bzw. einschränken. Die verstärkte Form des Anbrennens bzw. Ansinterns ist die Vererzung. Die physikalisch-chemischen Reaktionen werden durch vorhergehendes Eindringen von Metallen bzw. Metalldämpfen in den Formstoff verstärkt. | https://www.giessereilexikon.com/en/foundry-lexicon/Encyclopedia/show/fayalite-4588/?cHash=3f45c0d8b59535a1bc76c9fc67773e58 | https://www.giessereilexikon.com/giesserei-lexikon/Encyclopedia/show/fayalit-977/?cHash=3f45c0d8b59535a1bc76c9fc67773e58
Feeder | see Riser | Feeder | siehe Speiser | https://www.giessereilexikon.com/en/foundry-lexicon/Encyclopedia/show/feeder-5273/?cHash=08215b8ec4b48c3a00a795ea76e7eb54 | https://www.giessereilexikon.com/giesserei-lexikon/Encyclopedia/show/feeder-5272/?cHash=08215b8ec4b48c3a00a795ea76e7eb54
Favorable casting engineering | Casting-appropriate engineering involves optimized design and/or layout of the casting system (Gating system) and the mold, including sufficiently dimensioned wall thickness ratios. Complete and thorough filling with regard to the aspect of direct solidification is ensured when every cross section at a casting issues into an equally sized or enlarging connection with a riser (see Heuvers circle method). In this way, the solidifiying metal can flow into and fill up the solidifying and shrinking sections and prevent a volume deficiency at the inside of the cast part. If a part is insufficiently designed to suit casting requirements, a large number of risers (i.e. increased demand in molten metal = diminished casting yield), cooling ingots, special mold materials, etc. are required. Overall, the entire production process becomes more economically inefficient. Thick-walled sections always involve problems with redard to feeding, therefore, junctions must be eliminated if possible. General engineering principles are listed below and illustrated by the Figures 1 and 2 - Aim for consistent wall thicknesses (as few risers as possible) - Opt for ribs instead of cavities (expensive cores may be avoided) - Take into account parting options for the model and the mold - In zones where material accumulation cannot be prevented, ensure a riser option by extending the cross section - Eyes or offset faces that are positioned close to each other should be combined to form one surface - Minimize the cleaning effort by means of favorable designs (significant time and cost savings are possible e.g. by including cleaning ribs) - Clever design of core supports reduce the reject counts and ensure better access of casting cleaners for smoothing out the interior (keep apertures and openings as large as possible Additional references:Favorable casting designDesign of castings Strain-related design Heuvers circle method | Gießgerechtes Konstruieren | Gießgerechte Ausführung bedeutet eine optimale Gestaltung bzw. Anordnung des Gießsystems (Einguss-Lauf-Anschnittsystem) und der Form bei ausreichend bemessenen Wanddickenverhältnissen. Die vollständige Füllung unter dem Gesichtspunkt der gerichteten Erstarrung ist dann gewährleistet, wenn jeder Querschnitt am Gussstück eine gleichgroße oder größer werdende Verbindung zu einem Speiser hat (siehe Heuverssche Kreismethode). So kann das erstarrende Metall in die erstarrenden und schrumpfenden Partien nachfließen und es bildet sich im Inneren des Gussteils kein Volumendefizit. Ungenügende gießgerechte Konstruktion erfordert eine Vielzahl von Speiser (höherer Bedarf an flüssigem Metall = verschlechtertes Ausbringen), Kühlkokillen, spezielle Formstoffe usw. Letztlich wird der gesamte Herstellungsprozess wirtschaftlich ungünstiger. Dicke Partien bringen immer Schwierigkeiten in Bezug auf Speisung mit sich, daher sollen Knotenpunkte nach Möglichkeit aufgelöst werden. Allgemeine Konstruktionsgrundsätze sind im Folgenden genannt und in den Bilder 1 und 2 verdeutlicht: - Konstante Wandstärken anstreben (möglichst wenige Speiser) - Rippen statt Hohlräume (teure Kerne können vermieden werden) - Trennmöglichkeit von Modell und Gussform berücksichtigen - Wo Materialanhäufungen unumgänglich sind, durch Weiterführen des Querschnitts für eine Speisermöglichkeit sorgen - Nahe beieinander liegende Augen oder abgesetzte Flächen zu ganzen Flächen zusammenfassen - Putzaufwand durch putzgerechtes Gestalten senken (beträchtliche Einsparungen sind z.B. durch Anbringen von Putzrippen möglich) - Gute Kernlager reduzieren den Ausschuss und ermöglichen der Gussputzerei bessere Zugänglichkeit zum Reinigen des Innenraumes (Durchbrüche und Öffnungen so groß wie möglich) Weiterführende Stichworte:Gießgerechte GestaltungGestaltung von GussteilenBeanspruchungsgerechte Gestaltung | https://www.giessereilexikon.com/en/foundry-lexicon/Encyclopedia/show/favorable-casting-engineering-3793/?cHash=4336665ec34a0a5a77f96b95b5f901c0 | https://www.giessereilexikon.com/giesserei-lexikon/Encyclopedia/show/giessgerechtes-konstruieren-178/?cHash=4336665ec34a0a5a77f96b95b5f901c0
Favorable casting design | In an ideal situation, the process-specific advantages of casting ought to be taken into account prior to final determination of the component geometry. Consequently, the following aspects must be clarified and complied with among the customers and the foundryman: - 1. Economic efficiency - 2. Optimized functional and strain-related design - 3. Optimized engineering with regard to casting processes and material properties - 4. Optimized model-related and structural features - 5. Surfaces optimized with regard to cleaning and machining (machining allowances must be reduced to a minimum) - 6. Design allowing for ease of testing - 7. Esthetic apprearance The volume contraction occurring during solidification (s. Solidification shrinkage, Shrinkage) and any resulting feeding deficiency can be largely compensated through directed solidification. To this end, the following prerequisites must be generally met: - If possible, prevent accumulation of material. - Junctions in cross sections must be eliminated as far as possible. - Wall thicknesses must be increased towards the risers (s. a. Heuvers circle method) - Avoid abrupt changes in wall thickness - Gradation of cross sections must be precisely determined using the modulus calculation method (s. Modulus, Casting modulus). Avoidance of material accumulation Due to varying cooling rates, the molten material will solidify slower in zones with material accumulation than in the zones with thinner walls in the ambience. Caused by volume contraction during transition of the material from liquid to solid state, hollow spaces, also referred to as shrinkagecavities are formed in these “hot spots”. Risers or cores will make the casting more expensive. Simple constructional changes, help to avoid these “hot spots” in the moste cases (Fig. 1). Implementation of notches and/or ribbing prevents material accumulation in many situations. Moreover, ribs are capable of inhibiting the risk of cracking (Fig. 2). Avoidance of bubble formation To prevent undesired bubble formation and, in the consequence, unsightly casting surfaces, disc surfaces ought to be given an inclined layout (Fig. 3).Correct structural design of change in wall thicknessIn zones with transitions from thin to thicker walls, there is a risk of cavities and even cracking in case that fillets and radii are dimensioned too small. In such cases, smooth transitions with a gradient of 1:5 must be implemented (Fig. 4, top row). For rounded transitions between varying wall thicknesses, the following rules must be applied for the radii (Fig. 4, middle row): and For transitions between equal or similar wall thicknesses and radii (Fig. 4, bottom row) the structures must be designed as follows: and Favorable design of junctions Junctions, in which ribs or walls meet, cause accumulation of material. These must be eliminated by special designs, i.e. by insertion of cores or through special feeder structurs. Otherwise, there is a risk of cavity formation.Avoidance of distortion through shrinkage stresses Star-shaped ribbing (Fig. 6, left) is unyielding so that during cooling of the casting no shrinkage clearance is available. This results in significant stresses for the material and the risk or distortion or cracks. Comb-shaped ribbing (Fig. 6, right) only has little restricting effects on shrinking of the cast part within the mold so that only minor internal stresses occur in the casting during cooling. Consequently, the risk of cracks and distortion is prevented while simultaneously achieving great component strength. Avoidance of offset and formation of burrs The parting plane (s. Mold joint) of a sand mold or an ingot must be designed as simply as possible. The parting line at the castings should run straight and not pass through surfaces whose appearance might be impairedd through grinding of the mold parting burrs. The layout of the parting planes must be such that those surfaces that are intended to be unmachined and for which absolute dimensional accuracy is required, are not separated by the mold joints. This also helps prevent potential offsets. If the mold joint is inappropriately positioned, deburring is made difficult and costs are increased. Consequently, under ideal conditions, the parting planes must be positioned such that the workpiece can be easily deburred (Fig. 7).Implementation of mold inclinations After determining the mold parting plane, it must be ensured that the outer surfaces are inclined in stripping direction. Otherwise the models cannot be removed without damaging the mold. According to DIN EN 12890, the mold inclinations (α) must be specified in the drawings in degrees of the angle. With lack of inside inclinations, internal cores are required.Avoidance of back drafts and cores Transverse ribbing and eyes must also be designed so that the models can be easily stripped from the mold (avoid back drafts and undercuts because they require attachments or loose pieces). Cores are expensive and encumber molding. They should be avoided if possible. It is better to aim at open profiles and cross sections. Requried openings must therefore be designed so that there is no need to use cores.Avoidance of sharp edges and abrupt transitions Sharp edges must be prevented in any case since, on the one hand the are difficult to implement by foundry engineering and, on the other hand, the easily cause cracking. The rounding radius R ought to be around a third to a quarter of the wall thickness value s. Surfaces that are only intended for machining, form sharp edges with the raw casting wall.Correct design of ribbing and rib connections To ensure reduction of casting stresses, ribbing must always be designed thinner than the actual wall thickness of a part. Rib thickness should be 0.8-fold the wall thickness (Fig. 11, top row). For double-sided ribbing, the individual ribs must be offset to reduce material accumulation and thus prevent formation of cavities. In case of bracing used in cast foundations as is illustrated in Fig. 11, bottom row, it becomes clear in what way material accumulation can be avoided by separating two rib connection points and narrowing of the rib in the corner of the housing.Application of the Heuvers circle method A simple tool for control of material caccumulation is the application of Heuvers circle method. In a favorably engineered casting, the ratio between adjacent inscribed circle diameters (A1/A2) must be almost one, respectively, (Fig. 12). To ensure dense feeding of materials with rather high solidification contraction rates (e.g. cast steel GS or Cu), the wall thicknesses must be designed particularly carefully. Application of the Heuvers control circles is also recommended for such situations. Favorable casting engineering requires for the circle areas to become bigger towards the riser (directed solidification).Additional references:Design of castingsFavorable casting engineeringStrain-related design Heuvers circle method Literature references:Technische Richtlinien, Sand- und Kokillenguss aus Aluminium, Bundesverband der deutschen Gießerei-IndustrieAlfred Herbert Fritz, Günter Schulze (Hrsg.), Fertigungstechnik, 8., revised edition, 2008 Springer-Verlag Berlin Heidelberg | Gießgerechte Gestaltung | Im Idealfall sollten die verfahrensspezifischen Vorteile des Gießens möglichst bereits vor der endgültigen Festlegung der Bauteilgeometrie berücksichtigt werden. Zwischen dem Kunden und dem Gießer sollten daher vor Bestellung folgende Punkte geprüft und berücksichtigt werden: 1. Wirtschaftlichkeit 2. Funktions- und beanspruchungsoptimierte Gestaltung 3. Gießverfahrens- und werkstoffoptimierte Konstruktion 4. Modell- und formoptimierte Ausführung 5. Putz- (Bearbeitungszugaben auf Mindestmaß) und bearbeitungsoptimierte Flächen 6. Prüfgerechte Ausführung 7. Formschönheit Die bei der Erstarrung auftretende Volumenkontraktion (s. Erstarrungsschrumpfung, Schwindung) und dadurch entstehende Speisungsdefizite können durch gelenkte Erstarrung in einem hohen Maße aufgefangen werden. Dazu sind folgende Voraussetzungen grundsätzlich zu erfüllen: - Materialanhäufungen sind möglichst zu vermeiden - Knotenpunkte sind möglichst auflösen - Wanddicken sollten zum Speiser hin größer werden (s. a. Heuverssche Kreismethode) - Keine scharfen Wandstärkenübergänge - Querschnittsabstufungen sollten mit der Modulrechnung (s. Modul, Gussstückmodul) präzise ermittelt werden Vermeidung von MaterialanhäufungenInfolge unterschiedlicher Abkühlungsgeschwindigkeit erstarrt der flüssige Werkstoff im Bereich einer lokalen Materialanhäufung langsamer als in den umgebenden Bereichen mit dünneren Wanddicken. Infolge der Volumenkontraktion beim Übergang vom flüssigen in den festen Zustand und bei ausbleibender Nachspeisung bilden sich in diesen "hot spots" Hohlstellen bzw. Lunker, Speiser oder Kerne, verteuern das Gussstück. Durch einfache konstruktive Änderungen lassen sich diese „hot spots“ meist vermeiden (Bild 1). Werkstoffanhäufungen lassen sich vielfach auch durch Aussparungen und Verrippungen vermeiden. Zudem kann auch die Rissgefahr durch Rippen unterbunden werden (Bild 2).Vermeidung von Luftblasenbildung Um eine unerwünschte Blasenbildung und damit die Ausbildung einer unansehnlichen Oberfläche zu verhindern, sollten Scheibenflächen schräg angeordnet werden (Bild 3). Korrekte konstruktive Gestaltung von Wanddickenübergängen Bei Übergängen von einer dünnen Wand in eine dickere besteht bei zu kleinen Ausrundungen die Gefahr der Lunker- bzw. auch Rissbildung. In diesem Fall sollte ein fließender Übergang mit einer Steigung von 1:5 vorgesehen werden (Bild 4, oben). Bei Übergängen mit Rundungen zwischen ungleichen Wanddicken sollte folgende Regeln für die Radien eingehalten werden (Bild 4, mittig): und Bei Übergängen mit gleichen oder ähnlichen Wanddicken und Rundungen (Bild 4, unten) sollten diese wie folgt ausgeführt werden: und Günstige Gestaltung von Knotenpunkten Knotenpunkte, in denen Rippen oder Wände aufeinander treffen, bilden Werkstoffanhäufungen, die man durch besondere Gestaltung, durch das Einlegen von Kernen oder durch Speisung auflösen kann. Anderenfalls besteht die Gefahr der Lunkerbildung. Vermeidung von Verzug durch Schwindungsspannungen Eine Sternverrippung (Bild 6 links) ist unnachgiebig, so dass beim Abkühlen des Gussteils nach dem Gießen kein Schwindungsspielraum bleibt und dadurch erhebliche Spannungen mit Gefahr von Verzug oder Rissen auftreten können. Eine Wabenverrippung (Bild 6, rechts) behindert das Schwinden des Gussstückes in der Form nur wenig und im Gussteil treten nach Abkühlung nur geringe Eigenspannungen auf. Die Gefahr des Auftretens von Rissen und Verzug wird somit vermieden, wobei trotzdem wird eine hohe Bauteilfestigkeit erreicht wird. Vermeidung von Versatz und Gratbildung Die Teilungsebene (s. Formteilung) einer Sandform oder Kokille soll so einfach wie möglich gestaltet werden. Der Teilungsverlauf am Gussteil soll geradlinig sein und nicht durch Flächen gehen, deren Aussehen durch Abschleifen des Formteilungsgrates beeinträchtigt werden könnte. Die Teilungsebenen sollten so angeordnet werden, dass Flächen, die unbearbeitet bleiben und maßhaltig sein sollen, nicht durch die Formteilung getrennt werden. Zudem lässt sich damit ein möglicher Versatz vermeiden. Liegt die Formteilung unzweckmäßig, so wird das Entgraten erschwert und verteuert. Die Teilungsebenen sind daher im günstigen Fall auch so zu legen, dass das Werkstück problemlos entgratet werden kann (Bild 7). Vorsehen von Formschrägen Ist die Formteilungsebene festgelegt, dann ist darauf zu achten, dass die Außenflächen in Ausheberichtung schräg liegen. Sonst lassen sich die Modelle nicht aus der Form heben, ohne dass diese beschädigt wird. Nach DIN EN 12890 sind die Formschrägen (a) in der Zeichnung in Winkelgraden anzugeben. Bei fehlenden Innenschrägen benötigt man Innenkerne. Vermeidung von Hinterschneidungen und Kernen Auch Querrippen und Augen sind so zu gestalten, dass sich die Modelle leicht aus der Form heben lassen (Hinterschneidungen vermeiden, weil sie Ansteck- oder Losteil erfordern). Kerne sind teuer und erschweren das Einformen. Sie sollten nach Möglichkeit vermieden werden. Anzustreben sind offene Querschnitte. Notwendige Öffnungen sind daher derart auszuführen, dass Kerne nicht erforderlich sind. Vermeidung scharfer Kanten und scharfkantiger Übergänge Scharfe Kanten sind zu vermeiden, da sie gießtechnisch schwer zu verwirklichen sind und zu Rissen führen. Die Rundungshalbmesser R sollten ein Drittel bis ein Viertel der Wanddicke s betragen. Flächen, die nur bearbeitet werden, bilden mit der rohen Gusswand scharfe Kanten aus. Korrekte Ausführung von Rippen und Rippenanschlüssen Rippen sollen zur Herabsetzung der Gussspannung stets dünner als die Wanddicke ausgeführt werden. Die Rippendicke sollte das 0,8-fache der Wanddicke s betragen (Bild 11, oben). Bei beiderseits angeordneten Rippen ist zur Verringerung der Werkstoffanhäufung (Lunkergefahr) ein Versatz erforderlich. Im Falle einer Versteifung in einem Gussfundament in Bild 11, unten wird verdeutlicht, wie die Materialanhäufung durch Auseinanderlegen zweier Rippenanschlüsse und Durchbruch der Rippe in der Ecke des Gehäuses vermieden werden kann. Verwendung der Heuversschen Kreismethode Ein einfaches Hilfsmittel zur Kontrolle von Materialanhäufungen ist die Anwendung der Heuversschen Kreismethode. Bei einer gießgerechten Konstruktion soll das Verhältnis benachbarter einbeschriebener Kreisquerschnitte (A1/A2) jeweils nahe bei eins liegen (Bild 12).Um Gussstücke aus Werkstoffen mit hoher Erstarrungskontraktion (z. B. Stahlguss GS oder Cu) dicht speisen zu können, sind die Wanddicken besonders sorgfältig auszulegen. Auch in diesen Fällen empfiehlt sich die Anwendung der Heuversschen Kontrollkreise. Eine gießgerechten Konstruktion bedingt, dass die Flächen der Kreise zum Speiser hin größer werden (gerichtete Erstarrung). Weiterführende Stichworte:Gestaltung von GussteilenGießgerechtes KonstruierenBeanspruchungsgerechte GestaltungHeuverssche Kreismethode Literatur:Technische Richtlinien, Sand- und Kokillenguss aus Aluminium, Bundesverband der deutschen Gießerei-IndustrieAlfred Herbert Fritz, Günter Schulze (Hrsg.), Fertigungstechnik, 8., neu bearbeitete Auflage, 2008 Springer-Verlag Berlin Heidelberg | https://www.giessereilexikon.com/en/foundry-lexicon/Encyclopedia/show/favorable-casting-design-4660/?cHash=4575588e797553007f7c736b0ea6f684 | https://www.giessereilexikon.com/giesserei-lexikon/Encyclopedia/show/giessgerechte-gestaltung-1049/?cHash=4575588e797553007f7c736b0ea6f684
Fault rate | The fault rate is a quality criterion and/or a characteristic value of technical systems. It can be determined on the basis of organizational, technical, maintenance of test-related downtime reasons. The organizational fault rate (eq. 1) illustrates the fault rate percentage due to organizational lacks and refers to the holding time:eq. 1: The technical fault rate (eq. 2) illustrates the fault rate percentage due to technical lacks and refers to the holding time:eq. The maintenance fault rate (eq. 3) illustrates the fault rate percentage due to planned maintenance activities which reduce the holding time:eq. 3: The rest-related fault rate (eq. 4) illustrates the fault rate percentage due to tests and refers to the holding time:eq. 4: Modern process data collection software makes it possible to capture and visualize different fault rates. | Ausfallrate | Die Ausfallrate ist ein Qualitätskriterium bzw. Kennzahl eines technischen Systems. Die Ausfallrate kann nach organisatorischen, technischen, wartungsbedingten oder testbedingten Ausfallgründen und Ausfallzeiten erfasst werden. Die organisatorische Ausfallsrate (Glg. 1) gibt den prozentualen Anteil der Ausfallzeit infolge organisatorischer Mängel an und bezieht sich auf die Belegungszeit:Glg. 1: Die technische Ausfallsrate (Glg. 2) gibt den prozentualen Anteil der Ausfallzeit infolge technischer Mängel an und bezieht sich auf die Belegungszeit:Glg. 2: Die wartungsbedingte Ausfallsrate (Glg. 3) gibt den prozentualen Anteil der Ausfallzeit an, die durch geplante Wartungsmaßnahmen die Belegungszeit reduziert:Glg. 3: Die testbedingte Ausfallrate (Glg. 4) gibt den Anteil der Ausfallzeit infolge Testbetriebs an und bezieht sich auf die Belegungszeit:Glg. 4: Eine moderne Prozessdatenerfassungssoftware erlaubt die unterschiedlichen Ausfallraten zu erfassen und zu visualisieren. | https://www.giessereilexikon.com/en/foundry-lexicon/Encyclopedia/show/fault-rate-4527/?cHash=a5d962f28b971eb73ca3da612558182c | https://www.giessereilexikon.com/giesserei-lexikon/Encyclopedia/show/ausfallrate-916/?cHash=a5d962f28b971eb73ca3da612558182c
Fatigue test | The fatigue test serves for determining the endurance strength of a component or material sample (fig. 1).For this purpose, the sample is exposed to quick mechanical vibrations in such a way that defined tensile and pressure forces alternately act on the component.The difference is made between the upper stress level, i.e. the highest value of stress for each cycle, and the lower stress level, i.e. the lowest value of stress for each cycle (fig. 2).Loads are distinguished by alternating loads (oscillating around the zero point) and pressure threshold or tension threshold load with the average stress level in the pressure or tension range.The test determines the number of cycles N until fatigue failure. In order to determine a Wöhler curve (figure 3), several tests with different stress amplitudes δa are necessary (DIN 50100) while the average stress is kept at a constant level. In the diagram of a defined average stress, the stress amplitude is applied over the respective number of cycles at which the failure occurs. In order to make a clear statement, several tests are to be carried out under the same load conditions.Each test run is regarded as successful after ten million cycles without fatigue failure. If the entire series of tests is successful, the material is regarded as fatigue endurable for the applied force. If the component fails before reaching the end of the test, this defines the finite fatigue strength of the component for the applied force.Additional references:Haigh diagram | Dauerschwingversuch | Der Dauerschwingversuch dient der Ermittlung der Dauerfestigkeit eines Bauteils oder einer Materialprobe (Bild 1).Die Probe wird dazu einer schnellen mechanischen Schwingung ausgesetzt, so dass abwechselnd definierte Zug- und Druckkräfte auf das Bauteil einwirken.Dabei unterscheidet man Oberspannungen, das ist der größte Wert der Spannung je Schwingspiel und Unterspannungen, welche den kleinsten Wert der Spannungen je Schwingspiel darstellen (Bild 2).Bei den Belastungen unterscheidet man Wechselbelastung (sie pendelt um den Nullpunkt) und Druckschwell- bzw. Zugschwellbelastung, hier liegt der Spannungsmittelwert im Druck- oder Zugbereich.Als Versuchsergebnis fällt die bis zum Schwingbruch ertragene Schwingspielzahl N an. Um eine Wöhlerkurve (Bild 3) zu ermitteln, sind mehrere Versuche bei unterschiedlicher Spannungsamplitude δa erforderlich (DIN 50100), wobei die Mittelspannung konstant gehalten wird. In dem zu einer bestimmten Mittelspannung gehörigen Diagramm ist die Spannungsamplitude über der entsprechenden Schwingspielzahl aufgetragen, bei welcher der Bruch erfolgt. Um zu einer gesicherten Aussage zu kommen, sind bei gleichen Belastungsbedingungen mehrere Versuche durchzuführen.Jeder der Durchläufe gilt nach zehn Millionen Schwingungen ohne Ermüdungsbruch als bestanden. Ist die gesamte Testreihe bestanden, so gilt der Werkstoff für die einwirkende Kraft als dauerfest. Bricht das Bauteil vor Erreichen des Testendes, so ergibt sich hieraus die Zeitfestigkeit des Bauteils für diese Krafteinwirkung.Weiterführende Stichworte:Haigh-Diagramm | https://www.giessereilexikon.com/en/foundry-lexicon/Encyclopedia/show/fatigue-test-4746/?cHash=6942b1c63ee71d8c58593410d1a64698 | https://www.giessereilexikon.com/giesserei-lexikon/Encyclopedia/show/dauerschwingversuch-1135/?cHash=6942b1c63ee71d8c58593410d1a64698
Fatigue failure | The most frequent cause for operational failure is breakage of the material occurring due to fluctuating loads. This type of breakage is referred to as fatigue failure or endurance failure. However, it must be noted, that the occurring stresses may be far below the yield point. The overall breakage process can be divided in three major stages; however it is not possible to strictly distinguish these stages from each other: - Solidification - Incipient crack and crack phase I - less than 45° off the direction of tensile stress (s. a. Crack initiation) - Crack propagation - crack phase II - vertical to the direction of tensile stress Both crack initiation and crack propagation take place under plastic or at least micro-plastic deformation. Due to solidification under reversed stress occurring due to dislocation rearrangement, sub-microscopic incipient cracking already takes place in a very early stage of the damage process. Crackgrowth initially proceeds along the slip planes in which crack formation took place but in most cases only along a range of one to two grains, except in high-strength nickel-cobalt alloys. The section around which the crack front propagates upon every load reversal locally stands out against the rupture surface in the form of fatigue striations running across the direction of crack propagation; The term of “fatigue striation” was coined by Schmitt-Thomas and Klingele. These marks must be differentiated from the macroscopically visible arrest lines that generally do not occur due to individual load reversals but are caused through various operating periods and related standstill or skipping of cracks.A stripy pattern is obtained due to repeated load reversals. The the appearance and orientation of fluctuation striations is influenced by the material, ambient effects and the amplitude. Fatigue failures propagate in such a manner that upon every load reversal plastic deformation takes place in the proximity of the end of the crack. This is a transcrystalline process. Due to the poly-crystalline structure, the breakage front is locally split which results in the microscopically visible image of many parallel fracture marks that are separated by offsets (Figures 1 and 2). Intercrystalline propagationPropagation of cracks often may take place along the grain boundaries. Upon slight magnification, grain boundary breakage appears as a glossy surface; however these surfaces may also contain striation and secondary cracks, similar to transcrystalline breakage.Brittle, transcrystalline propagation of fatigue cracks According to Forsyth, differentiation is made between ductile and brittle fatigue breakage. Brittle fatigue breakage takes place very rarely. A characteristic feature of this type of breakage is the fan-shaped propagation of fracture marks and fragmentation of the failure striation in short, smooth sections (Figure 3), as is likely to frequently occur in GJS. Figures 4 and 5 illustrate the various formations of fatigue breakage. Additional references:Endurance strengthFatigue testHaigh diagram, Wöhler curve | Dauerbruch | Die häufigste Ursache für Betriebsschäden sind Bruchvorgänge, die durch schwingende Belastung entstehen. Sie werden als Ermüdungsbruch oder Dauerbruch bezeichnet. Dabei kann die auftretende Spannung weit unter der Fließgrenze liegen. Der gesamte Bruchvorgang lässt sich in drei wesentliche Stadien unterteilen, die voneinander nicht streng abgrenzbar sind: - Verfestigung - Anrissbildung und Rissstadium I - unter 45° zur Zugspannungsrichtung (s. a. Rissauslösung) - Rissausbreitung - Rissstadium II - senkrecht zur Zugspannungsrichtung Sowohl die Risseinleitung als auch die Rissausbreitung finden unter plastischer oder zumindest mikroplastischer Verformung statt. Nach der durch Versetzungsumlagerungen gekennzeichneten Wechselverfestigung setzt bereits in einem sehr frühen Stadium des Schädigungsprozesses die submikroskopische Anrissbildung ein. Das Risswachstum erfolgt zunächst entlang der Gleitebenen, in denen die Rissbildung von statten ging, aber meist nur über einen Bereich von ein oder zwei Körnern, außer in hochfesten Nickelbasis-Kobalt-Legierungen. Der Abschnitt, um den die Rissfront je Lastwechsel fortschreitet, zeichnet sich auf der Bruchfläche örtlich als ein quer zur Ausbreitungsrichtung verlaufender Schwingungsstreifen ab, eine Bezeichnung, die von Schmitt-Thomas und Klingele vorgeschlagen wurde. Diese Streifen sind zu unterscheiden von den makroskopisch sichtbaren Rastlinien, die im allgemeinen nicht durch einzelne Lastwechsel, sondern durch verschiedene Betriebsperioden mit dadurch bedingten Rissstillständen oder Risssprüngen hervorgerufen werden.Hierbei entsteht durch wiederholte Lastwechsel ein Streifenmuster. Werkstoff, Umgebungseinflüsse und Amplitude bestimmen die Gestalt der Schwingungsstreifen. Dauerbrüche breiten sich so aus, dass bei jedem Lastwechsel in der Nähe des Rissgrundes eine starke plastische Verformung stattfindet. Dieser Vorgang verläuft transkristallin. Durch das vielkristalline Gefüge wird die Bruchfront örtlich aufgeteilt, dadurch entsteht das mikroskopisch sichtbare Bild vieler paralleler Bruchbahnen, die durch Stufen voneinander getrennt sind (Bilder 1 und 2). Interkristalline AusbreitungDie Rissausbreitung kann häufig auch längs Korngrenzen erfolgen. Die Korngrenzenbrüche erscheinen bei schwacher Vergrößerung als glänzende Flächen, die aber ebenso wie transkristalline Brüche Riefen und Sekundärrisse aufweisen können.Spröde transkristalline Ausbreitung von Ermüdungsrissen Nach Forsyth wird zwischen duktilen und spröden Schwingungsbrüchen unterschieden. Die spröden Schwingungsbrüche treten nur sehr selten auf. Kennzeichnend für diese sind die fächerförmige Ausbildung der Bruchbahnen und die Unterteilung der Schwingungsstreifen durch radiale Streifen in einzelne kurze glatte Abschnitte (Bild 3), wie sie etwa beim GJS des Öfteren auftreten. Die unterschiedlichsten Ausbildungsformen von Schwingungsbrüchen zeigen die Bilder 4 und 5. Weiterführende Stichworte:DauerfestigkeitDauerschwingversuchHaigh-Diagramm, WöhlerkurveDauerbruch/PDF/Dauerbruch.pdf"> | https://www.giessereilexikon.com/en/foundry-lexicon/Encyclopedia/show/fatigue-failure-4179/?cHash=0622b555c99ca7c50be7586c36931a5d | https://www.giessereilexikon.com/giesserei-lexikon/Encyclopedia/show/dauerbruch-565/?cHash=0622b555c99ca7c50be7586c36931a5d
Failure | Material discontinuity taking place either intercrystalline (along the grain boundary) or transcrystalline (penetrating the crystallites). Differentiation is made between forced failure (due to unidirectional stresses) and dynamic failure (due to fluctuating stresses). Moreover, fracture due to large-area plastic deformation is referred to as ductile failure and, fracture due to plastic deformation that is limited to the direct ambience of a notch or a crack is referred to as non-deformed brittle failure. Fig. 1 shows SEM images of an intercrystalline failure and Fig. 2 of a transcrystalline failure. A forced failure is illustrated in Fig. 3 and a ductile failure in Fig. 4. | Bruch | Werkstofftrennung, die interkristallin (entlang der Korngrenze) oder transkristallin (durch die Kristallite hindurch) stattfindet.Man unterscheidet Gewaltbrüche (bei einsinniger Belastung) und Schwingbrüche (bei schwingender Belastung). Außerdem spricht man von Verformungsbrüchen beim Auftreten größerer plastischer Verformungen (Zähbruch) oder vom verformungslosen Sprödbruch, wenn die plastische Verformung auf die unmittelbare Umgebung einer Kerbe oder eines Risses beschränkt ist.Bild 1 zeigt REM-Aufnahmen von einem interkristallinen und Bild 2 von einem transkristallinen Bruch dar. Ein Gewaltbruch ist in Bild 3 und ein Verformungsbruch in Bild 4 dargestellt. | https://www.giessereilexikon.com/en/foundry-lexicon/Encyclopedia/show/failure-3664/?cHash=acea117d564be3f7ff8b410265f75961 | https://www.giessereilexikon.com/giesserei-lexikon/Encyclopedia/show/bruch-47/?cHash=acea117d564be3f7ff8b410265f75961
Fading effect | The effect of inoculation and also the effect of magnesium treatment in production of ductile cast iron is temperature-related and of a temporary nature; this phenomenon is referred to as fading effect. Above all, inoculation causes an imbalance in silicon distribution within the melt, i.e. occurrence of a “Si cloud”, which additionally promotes formation of the austenite / graphite eutectic. Slow and even distribution of the “Si particle cloud” within the melt causes the quieting or fading effects. These effects are manifested by reduction of the particle count on the one hand, and by the “Si particle cloud” disappearing as a result of diffusion, on the other hand, with the latter being the more important of the two consequences.The driving force for diffusion is virtually zero and the particles are (although present) ineffective due to their small sizes. Additional references:Magnesium fading | Abklingeffekt | Die Wirkung einer Impfung, aber auch die Magnesiumbehandlungswirkung bei der Herstellung von Gusseisen mit Kugelgrafit ist temperaturabhängig und zeitlich begrenzt, man spricht von einem Abklingeffekt. Die Impfung bewirkt in erster Linie ein Ungleichgewicht in der Silizium-Verteilung der Schmelze, eine "Si-Wolke", welche zusätzlich die Ausbildung des Austenit-/Grafit-Eutektikums fördert. Die langsame gleichmäßige Verteilung der "Si-Partikelwolke" in der Schmelze verursacht im praktischen Betrieb die Absteh-, Abkling- oder Fading-Effekte . Sie bestehen darin, dass einerseits die Teilchenzahl verringert wird, aber viel wichtiger ist, dass die "Si-Partikelwolke" als Folge der Diffusion verschwindet. Die Triebkraft für die Ausscheidung geht gegen Null und die Teilchen sind, obwohl vorhanden, wegen ihrer zu geringen Größe unwirksam. Weiterführende Stichworte:Magnesiumabklingen | https://www.giessereilexikon.com/en/foundry-lexicon/Encyclopedia/show/fading-effect-3762/?cHash=9b7950e94e126d51dea9ecbee6d036a2 | https://www.giessereilexikon.com/giesserei-lexikon/Encyclopedia/show/abklingeffekt-146/?cHash=9b7950e94e126d51dea9ecbee6d036a2
Factory certificate | According to EN 10204 2.2, the producing or processing factory confirms on the basis of the test results from the current operational inspections of products made of the same material and produced with the same process as the products to be supplied (series production) that the supplied products comply with the agreements made in the purchase order (see Order, Order check list.The factory certificate is issued only if the manufacturer does not have his own inspection department which is independent of the production department. If this is the case, however, an acceptance certificate must be issued instead of the factory certificate 3.1 (former acceptance certificate 3.1B) (s. Inspection certificate).Additional references:Inspection representativeManufacturer’s certificateLiterature references:EN 1559-1:1997, Founding – Technical conditions of delivery – Part 1: GeneralDIN EN 10204:2004, Metallic products - “Types of inspection documents” | Werkszeugnis | Nach EN 10204 2.2 bestätigt das herstellende oder verarbeitende Werk mit Prüfergebnissen aus der laufenden betrieblichen Prüfung von Erzeugnissen aus dem gleichen Werkstoff und der gleichen Herstellungsart wie der Lieferung selbst (Serienfertigung), dass die Lieferung den Vereinbarungen bei der Bestellannahme (siehe Bestellung, Bestellung Checkliste) entspricht. Es wird nur herausgegeben, wenn der Hersteller über keine eigene, von der Fertigungsabteilung unabhängige, Prüfabteilung verfügt. Ist dies jedoch der Fall, muss er anstelle des Werksprüfzeugnisses 2.2. ein Abnahmeprüfzeugnis 3.1 (früher Abnahmeprüfzeugnis 3.1B) herausgeben (s. Prüfbescheinigung). Weiterführende Stichworte:AbnahmebeauftragterWerksbescheinigung Literatur:EN 1559-1:1997, Gießereiwesen, Technische Lieferbedingungen, Teil 1: AllgemeinesDIN EN 10204:2004, Metallische Erzeugnisse – Arten von Prüfbescheinigungen | https://www.giessereilexikon.com/en/foundry-lexicon/Encyclopedia/show/factory-certificate-4169/?cHash=f491805ada7c7f51c03e5939259bc17c | https://www.giessereilexikon.com/giesserei-lexikon/Encyclopedia/show/werkszeugnis-555/?cHash=f491805ada7c7f51c03e5939259bc17c
Facing sand | Mold sand conditioned to be suitable for molding, consisting of sand, bentonite and lustrous carbon former which is exclusively added or sieved onto the model during molding. Subsequently, filling of the mold with filler sand is completed and the mold is compacted. Molds produced in such way and/or this procedure are hardly used nowadays. | Modellsand | Formgerecht aufbereiteter Formsand, bestehend aus Sand, Bentonit und Glanzkohlenstoffbildner, der beim Formen ausschließlich auf das Modell gegeben bzw. gesiebt wird. Anschließend wird die Form mit Füllsand fertig gefüllt und verdichtet. Die so hergestellten Formen bzw. dieses Verfahren findet heute kaum noch Verwendung. | https://www.giessereilexikon.com/en/foundry-lexicon/Encyclopedia/show/facing-sand-3979/?cHash=6003fd77822c1e2e16584b0c034f078e | https://www.giessereilexikon.com/giesserei-lexikon/Encyclopedia/show/modellsand-365/?cHash=6003fd77822c1e2e16584b0c034f078e
Explosive limit | Mixtures of flammable gases, vapors or dusts and oxygen or air are explosive when present in certain mixing ratios. The range spanning all the explosive mixing ratios is defined by two explosive limits, the upper and lower explosive limits (UEL and LEL, respectively).These limits are also called flammability limits. The range below the lower explosive limit, in which the concentration of the flammable substance is too low, is also known as lean mixture. The range above the upper explosive limit is referred to as rich mixture. In this range, the concentration of the flammable substance is too high to explode. However, a rich mixture can be further diluted by the ingress of air and fall below the UEL so that it could still cause an explosion (Fig. 1).Explosive limits are temperature- and pressure-dependent. With dusts, they are additionally influenced by the particle size and particle size distribution of the solid. If the concentration of the flammable substance in the air lies within the explosive limits, the mixture is referred to as an explosive atmosphere.The substance concentration of the flammable gas or vapor is indicated in % vol., mole % or g/m³ (not only for explosive limits), with the following relationship applying to ideal gases: 1 % vol. = 1 mole % = 10,000 ppm. The relevant values are part of the safety-related characteristics and can either be found in the safety data sheets on the individual substances or in standard reference literature or databases. These characteristic values are determined by means of standardized instruments. Like almost all safety-relevant characteristics, explosive limits depend on the equipment used for their determination. Therefore, operating conditions deviating from the standardized conditions invalidate the explosive limits found in reference tables.Additional references:Ignition temperatureExplosive atmosphere | Explosionsgrenze | Gemische aus brennbaren Gasen, gasförmigen Stoffen oder Stäuben mit Sauerstoff oder Luft sind bei bestimmten Mischungsverhältnissen explosionsfähig. Der Bereich, der alle explosiven Mischungsverhältnisse zusammenfasst wird von zwei Explosionsgrenzen, der oberen und der unteren Explosionsgrenze (OEG bzw. UEG) beschrieben.Diese Grenzen werden auch als Zündgrenzen bezeichnet. Man bezeichnet den Bereich unterhalb der unteren Explosionsgrenze, in dem die Konzentration des brennbaren Stoffes zu gering ist, auch als mageres Gemisch. Der Bereich oberhalb der oberen Explosionsgrenze wird als fettes Gemisch bezeichnet. Hier ist die Konzentration des brennbaren Stoffes zu hoch um zu explodieren. Ein fettes Gemisch kann allerdings unter Luftzufuhr weiter verdünnt werden und so unter die OEG gelangen womit es wieder zu einer Explosion kommen kann (Bild 1).Die Explosionsgrenzen sind temperatur- und druckabhängig. Bei Stäuben haben zusätzlich auch die Teilchengröße und die Teilchengrößenverteilung des Feststoffs einen Einfluss auf die Explosionsgrenzen. Wenn die Konzentration des brennbaren Stoffes in der Luft innerhalb der Explosionsgrenzen liegt, wird das Gemisch als explosionsfähige Atmosphäre bezeichnet.Die Stoffkonzentration des brennbaren Gases oder Dampfes wird (nicht nur bei den Explosionsgrenzen) in Vol.-%, Mol-% oder g/m³ angegeben, wobei für ideale Gase die folgende Beziehung gilt: 1 Vol.-% = 1 Mol-% = 10.000 ppm. Die jeweiligen Werte gehören zu den sicherheitstechnischen Kennzahlen und können entweder den Sicherheitsdatenblättern der einzelnen Stoffe entnommen werden, oder sie müssen in Standardwerken oder Datenbanken recherchiert werden. Diese Kennzahlen werden an standardisierten Apparaturen ermittelt. Die Explosionsgrenzen sind wie praktisch alle sicherheitstechnischen Kenngrößen von der Bestimmungsapparatur abhängig. Von den genormten Bedingungen abweichende Betriebsbedingungen führen dazu, dass die in Tabellenwerken aufgeführten Explosionsgrenzen keine Gültigkeit mehr besitzen.Weiterführende Stichworte:ZündtemperaturExplosionsfähige Atmosphäre | https://www.giessereilexikon.com/en/foundry-lexicon/Encyclopedia/show/explosive-limit-4646/?cHash=3161e7577b269d52db0466da43ef2bf2 | https://www.giessereilexikon.com/giesserei-lexikon/Encyclopedia/show/explosionsgrenze-1035/?cHash=3161e7577b269d52db0466da43ef2bf2
Extraction volume | Extent of the shrinkage cavity in a riser which is working properly.This so-called extraction volume must be extended to a maximum. However, for reasons of technological security, it needs to be limited by means of optimum riser sizing and design such that the cavity depth in the riser is not greater than 80% of the riser height. Figs. 1 and 2 show hot to improve the extraction volume using optimized riser shapes and illustrate the effect of exothermic materials regarding extractability. The mini risers widely used today have a very long burning time, i.e. the material required for feeding can be minimized and the extraction volume reaches maximum values. This considerably increases yield (Fig. 3).The riser effect and thus the extraction volume are only ensured if the melt in the riser head remains in contact with the atmosphere during contraction of the casting. If a dense solidified crust forms prematurely at the riser head along with the solidification at the riser wall, the contact between the riser metal and the atmosphere is disrupted and the displacement effect caused by the atmospheric pressure is lost. With open risers, heat-insulating substances or exothermic compounds can be used to maintain contact with the atmosphere, while closed risers should conveniently be provided with a porous sand core insert in the riser head or a sand edge (Williams groove) extending into the riser cavity. Today, these so-called Williams risers are used in various designs, e.g. as a Williams tip or strip on naturally shaped risers, as Williams cores consisting of quartz sand or exothermic compounds, molded onto the riserpattern or inserted into the riser cavity.Additional references:Atmospheric riserBlind riserExothermic riserInsulating riser sleeveLive riserRiser type | Aussaugvolumen | Reichweite des Lunkers im ordnungsgemäß arbeitenden Speiser. Dieses sogenannte Aussaugvolumen muss auf ein Maximum erweitert werden. Allerdings ist es aus Gründen der technologischen Sicherheit durch eine optimale Speiserbemessung und -gestaltung dahingehend zu begrenzen, dass die Lunkertiefe im Speiser 80 % der Speiserhöhe nicht überschreitet. Die Bilder 1 und 2 zeigen wie das Aussaugvolumen durch optimierte Speiserformen verbessert werden kann sowie den Effekt von exothermen Materialien hinsichtlich der Aussaugbarkeit. Heute sehr häufig angewandte Minispeiser weisen eine sehr lange Brennzeit auf, d. h. das zur Speisung notwendige Material kann auf ein Minimum reduziert werden bzw. das Aussaugvolumen nimmt maximale Werte an. Somit wird das Ausbringen deutlich gesteigert (Bild 3). Die Speiserwirkung und damit das Aussaugvolumen ist nur dann gewährleistet, wenn die Schmelze im Speiserkopf während der Gussstückkontraktion Kontakt mit der Atmosphäre behält. Entsteht am Speiserkopf zusammen mit der Erstarrung an der Speiserwand vorzeitig eine dichte, erstarrte Kruste, wird der Kontakt zwischen Speisermetall und Atmosphäre unterbrochen, und der durch den Atmosphärendruck bewirkte Verdrängungseffekt geht verloren. Bei offenen Speisern lässt sich durch Anwendung wärmeisolierender Substanzen oder exothermer Massen der Kontakt mit der Atmosphäre aufrechterhalten, wohingegen geschlossene Speiser im Kopfteil zweckmäßigerweise mit einem porösen Sandkerneinsatz oder einer in den Speiserhohlraum hineinragenden Sandkante (Williamskerbe) zu versehen sind. Diese sogenannten Williamsspeiser werden heute in vielfältiger Ausführung, beispielsweise als Williamsspitze oder -leiste an naturgeformten Speisern, als Williamskerne aus Quarzsand oder exothermer Masse, die auf dem Speisermodell aufgeformt oder in den Speiserhohlraum gesteckt werden, verwendet.Weiterführende Stichworte: atmosphärischer SpeiserBlindspeiserExotherme Speiserisolierender SpeisereinsatzNaturspeiserSpeiserart | https://www.giessereilexikon.com/en/foundry-lexicon/Encyclopedia/show/extraction-volume-4686/?cHash=40340087a9b9849e572ecee8efb1f057 | https://www.giessereilexikon.com/giesserei-lexikon/Encyclopedia/show/aussaugvolumen-1075/?cHash=40340087a9b9849e572ecee8efb1f057
Expansion joint | Joints in the refractory masonry used to absorb thermal expansion; the joints are ideally offset.Nowadays, appropriate cords or other combustible materials such as cardboard or pieces of wood are inserted in the joint; they burn after heating up or preheating and leave a joint. The required width of the expansion joint depends on the refractory material used. Stone qualityThermal expansion up to 1000 °C in %Width of the expansion joint in mmSilica1.2 to 1.410 to 15Magnesia1.3 to 1.420Forsterite1.120Chromium ore0.8 to 0.913Fireclay0.5 to 0.75 to 8 Additional references:LiningBasic lining | Dehnfuge | Fugen im feuerfesten Mauerwerk zur Aufnahme der thermischen Ausdehnung, die Fugen werden idealerweise versetzt zueinander angeordnet. Es werden heute entsprechende Schnüre oder andere brennbaren Stoffe wie Pappe oder Holzstücke in die Fugen eingelegt, die dann beim Anwärmen oder Anheizen verbrennen und eine Fuge hinterlassen. Die erforderliche Breite der Dehnfuge ist abhängig vom verwendeten Feuerfestmaterial. SteinqualitätWärmeausdehnung bis 1000 °C in %Breite der Dehnfuge in mmSilica1,2 bis 1,410 bis 15Magnesia1,3 bis 1,420Forsterit1,120Chromerz0,8 bis 0,913Schamotte0,5 bis 0,75 bis 8 Weiterführende Stichworte:ZustellungBasische Zustellung | https://www.giessereilexikon.com/en/foundry-lexicon/Encyclopedia/show/expansion-joint-4191/?cHash=a50740079f48ec9c521465005648bf6f | https://www.giessereilexikon.com/giesserei-lexikon/Encyclopedia/show/dehnfuge-577/?cHash=a50740079f48ec9c521465005648bf6f
Explosive atmosphere | An explosive atmosphere is defined as a mixture of flammable substances and oxygen. The oxygen is usually present as a component of the ambient air. Flammable substances may be gases, liquids or their vapors as wells as aerosols consisting of mists or dusts. In the context of explosion protection, they are considered under normal atmospheric conditions.The explosiveness depends on the substance used, its flammability and the mixture with air/oxygen. If the mixture contains an atmospheric oxygen mix with a composition that differs from the air mixture normally present in the environment, the precise oxygen content must be taken into account. If the oxygen content falls below a certain substance-specific value, the so-called limiting oxygen concentration, this mixture cannot be ignited. This effect is utilized in what is known as inertization where oxygen is replaced by an inert gas – one which is not suited for oxidation. Moreover, the concentration of the flammable substance in the air mixture must lie between the lower and upper explosive limits.An explosive atmosphere can be created intentionally or unintentionally. The former often occurs in production processes. Here, an explosive atmosphere is present wherever the relevant substance is used in the presence of ambient air. This can include areas in which adhesives or paints are dried or applied or areas where materials are milled.Unintentional explosive atmospheres arise when faults occur. For example, this can be a leaking gas line, an unintentional opening of an outlet valve or leaks in boilers or lines due to insufficient maintenance. | Explosionsfähige Atmosphäre | Als explosionsfähige Atmosphäre ist ein Gemisch aus brennbaren Stoffen mit Sauerstoff definiert. Der Sauerstoff liegt meist als Bestandteil der Umgebungsluft vor. Als brennbare Stoffe kommen Gase, Flüssigkeiten oder deren Dämpfe, aber auch Aerosole aus Nebeln oder Stäuben in Frage. Im Explosionsschutz wird dies unter normalen atmosphärischen Bedingungen betrachtet.Die Explosionsfähigkeit hängt von dem eingesetzten Stoff, seiner Brennbarkeit und der Mischung mit Luft, bzw. Sauerstoff ab. Falls die Mischung mit einem Luftsauerstoffgemisch erfolgt, das eine andere Zusammensetzung als das normalerweise in der Umwelt vorhandene Luftgemisch besitzt, ist der Sauerstoffanteil genau zu betrachten. Sinkt der Sauerstoffanteil unter einen bestimmten stoffabhängigen Wert, der sogenannten Sauerstoffgrenzkonzentration, so kann dieses Gemisch nicht gezündet werden. Dieser Effekt wird bei der sogenannten Inertisierung ausgenutzt, bei der Sauerstoff durch ein inertes Gas – eines, das nicht zur Oxidation geeignet ist – ersetzt wird. Weiterhin muss die Konzentration des brennbaren Stoffes in dem Luftgemisch zwischen der unteren und der oberen Explosionsgrenze liegen.Explosionsfähige Atmosphäre kann gewollt oder auch ungewollt vorliegen. Ersteres liegt in vielen Bereichen des Produktionsprozesses vor. Hier kommt explosionsfähige Atmosphäre überall dort vor, wo die entsprechenden Stoffe in Anwesenheit von der Umgebungsluft eingesetzt werden. Dies können Bereiche sein, in denen Klebstoffe oder Lacke austrocknen oder aufgebracht werden, in Bereichen wo Stoffe zerkleinert werde.Ungewollte explosionsfähige Atmosphäre liegt beim Auftreten eines Fehlers vor. Dies kann zum Beispiel die Undichtheit einer Gasleitung, die unbeabsichtigte Öffnung eines Auslassventils oder auch Undichtigkeiten an Kesseln oder Leitungen sein, die durch mangelnde Wartung auftritt. | https://www.giessereilexikon.com/en/foundry-lexicon/Encyclopedia/show/explosive-atmosphere-4645/?cHash=34c75e215d1d0939ebcbf94b45664a6f | https://www.giessereilexikon.com/giesserei-lexikon/Encyclopedia/show/explosionsfaehige-atmosphaere-1034/?cHash=34c75e215d1d0939ebcbf94b45664a6f
Extraction equipment | Systems, filter components and controllers for extracting gases, vapors, fumes and dusts in order to reduce emission in foundries, e.g. at casting lines and casting equipment by means of housings or extraction hoods.The fume extraction system can collect and extract contaminated air directly at the source. The extraction is usually combined with dust removal. Roof-mounted ventilation systems or exhaust ducts installed under the roof of the factory hall have proven to be insufficient as vapors emitted by the production machines are distributed inside the hall before they are extracted and discharged by the ventilation system.When extracted from casting and cooling lines, the exhaust air is treated according to its dust content and chemical composition.Die casting machines are fitted with movable or pivoting extraction hoods that are equipped with filter systems for separating dust, casting fumes and vapors of separating agents (Fig. 1 & Fig. 2) shows a schematic representation of a Pressure die casting machine.Here, the exhaust air containing fumes from the die casting machine is thoroughly purified and returned to the factory hall. This reduces the high energy costs involved in air exchange by over 80%. At the same time, the foundry’s “carbon footprint” is improved, e.g. for a medium-sized die casting machine (800-900t), CO2 emissions are reduced by more than 25t per year thanks to the savings in heating energy.The most widely used filters are demisters consisting of a stainless steel wire mesh provided with a special shaping that allows for a high separating capacity for aerosols, droplets, and mists, and electrical and mechanical filters. The latter are available as pre-filters (filter grade G) or as high-performance primary filters (filter grade F) and HEPA filters (filter grade H) with outstanding collection efficiency.Additional references:DedustingDedustingefficiency | Absaugeinrichtung | Anlagen, Filterkomponenten und Steuerungen zum Absaugen von Gasen, Dampf, Rauch und Staub zur Eindämmung von Emissionen im Gießereibetrieb, beispielsweise an Gießstrecken und Gießeinrichtungen durch Einhausung oder Absaughauben. Die Raucherfassungseinrichtung soll die Luftverunreinigungen direkt an der Entstehungsquelle erfassen und absaugen. Die Absaugung wird in der Regel immer mit einer Entstaubung kombiniert. Somit erweisen sich Dachentlüftungen oder Absaugkanäle unter der Hallendecke in diesem Sinne als unzureichend, da die aus den Fertigungsmaschinen entweichenden Dämpfe sich im Inneren der Halle verteilen und erst dann von der Entlüftung erfasst und abgeführt werden. Bei der Absaugung von Gieß- und Kühlstrecken wird die Abluft je nach ihrem Staubgehalt und ihrer chemischen Zusammensetzung behandelt. Druckgießmaschinen werden mit verschiebbaren oder schwenkbaren Absaughauben versehen, die mit Filteranlagen zum Separieren von Staub, Gießrauch und Trennstoffdämpfen ausgerüstet sind (Bild 1 und Bild 2) zeigt schematisch eine Absaugeinrichtung an einer Druckgießmaschine. Dabei wird die rauchhaltige Abluft aus der Druckgießmaschine hochgradig gereinigt und in die Halle zurückgeführt. Auf diese Weise sinken die Energiekosten des teuren Luftaustausches um über 80 %. Gleichzeitig verbessert sich der "ökologische Fußabdruck" der Gießerei, d. h. für eine Druckgießmaschine mittlerer Größe (800 - 900 t) reduziert sich der jährliche CO2-Ausstoß aufgrund eingesparter Heizenergie um über 25 t. Die am häufigsten verwendeten Filter sind Demister, welche aus einem Edelstahl-Drahtgeflecht bestehen und deren besondere Walzung hohe Trennleistung bei Aerosolen, Tröpfchen und Nebeln ermöglichen, und Elektro- sowie mechanische Filter. Letztere sind sowohl als Vorfilter (Filterklasse G) wie auch als leistungsstarke Hauptfilter (Filterklasse F) und als HEPA-Filter (Filterklasse H) mit extremer Abscheideleistung verfügbar.Weiterführende Stichworte:EntstaubungEntstaubungsgrad | https://www.giessereilexikon.com/en/foundry-lexicon/Encyclopedia/show/extraction-equipment-4673/?cHash=bd7b61ab38735f8ba457723d031ec137 | https://www.giessereilexikon.com/giesserei-lexikon/Encyclopedia/show/absaugeinrichtung-1062/?cHash=bd7b61ab38735f8ba457723d031ec137
Exothermic riser | Exothermic risers are open or closed cavities in casting molds which are filled with liquid metal during casting at the same time as the casting. The dimensions of a riser are designed so that its solidificationmodulus is larger than the junction in the casting in order to avoid cavities in the casting. Due to the larger solidificationmodulus (s.a. Modulus, Casting modulus), the riser keeps the metal inside it liquid for longer and can therefore balance out a lack of volume in the solidification phase of the casting. In this way, the final point of solidification occurs within the riser and the “sealing” of the cast piece is ensured. These risers made of exothermic-insulating or exothermic or highly-exothermic material (s. Exothermic mixture) are available as cylindrical and oval cases or closed riser sleeves with or without breaker cores. They are inserted into the mold using different methods depending on the molding process (Fig. 1 and 2, ASK Chemicals, Foseco Foundry Division Vesuvius GmbH). Through an exothermic reaction, the risers achieve a solidification time which is two to three times longer in comparison with large natural sand risers. Accordingly, the riser volumes and riser surface area on the casting are reduced and the yield is increased considerably.Further references:Insulating riser sleeveMini riserRiser typeWilliams riser | Exotherme Speiser | Exotherme Speiser sind offene oder geschlossene Hohlräume in der Gießform, die beim Gießen gemeinsam mit dem Gussstück mit flüssigem Metall gefüllt werden. Ein Speiser ist so zu dimensionieren, dass sein Erstarrungsmodul größer ist als das des Knotenpunktes im Gussstück, um somit die Lunkerbildung im Stück zu verhindern. Aufgrund des größeren Erstarrungsmoduls (s. a. Modul, Gussstückmodul) hält der Speiser das in ihm befindliche Metall länger flüssig und kann somit das Volumendefizit in der Erstarrungsphase des Stücks ausgleichen. Somit wird der Punkt der letzten Erstarrung in den Speiser gelenkt und die „Dichtspeisung“ des Gussstücks gewährleistet. Diese Speiser aus exotherm-isolierenden oder exothermen bzw. hochexothermen Material (s. exotherme Gemische) werden in Form zylindrischer und ovaler Hülsen oder geschlossener Speiserkappen mit oder ohne Brechkern angeboten. Sie werden mit unterschiedlichen Methoden je nach Formverfahren in der Gießform eingesetzt (Bilder 1 und 2, ASK Chemicals, Foseco Foundry Division Vesuvius GmbH). Durch eine exotherme Reaktion erreichen die Speiser eine zwei bis dreifach längere Erstarrungszeit gegenüber gleich großen Natursandspeisern. Dementsprechend kann das Speiservolumen und die Speiserfläche am Gussstück verringert werden und das Ausbringen wird deutlich gesteigert.Weiterführende Stichworte:isolierender SpeisereinsatzMinispeiserSpeiserartWilliamsspeiser | https://www.giessereilexikon.com/en/foundry-lexicon/Encyclopedia/show/exothermic-riser-4609/?cHash=add322b5cc2d8432b592ec6622110101 | https://www.giessereilexikon.com/giesserei-lexikon/Encyclopedia/show/exotherme-speiser-998/?cHash=add322b5cc2d8432b592ec6622110101
Exothermic sleeve | Hollow cylinder made of moldable, exothermic riser material which is inserted into the sand mold and forms a sheath around the cylindrically designed, open riser. The exothermic reaction (ignition of the material) is initiated by the liquid metal. The effect of the exothermic sheathes is not to transfer heat to the metal, as is often assumed, but mainly to provide an additional insulating effect on the ignited, hot, glowing inserted sheath. Exothermic sleeves can be adjusted to suit the corresponding castings and are often combined with breaker cores.Additional references:Exothermic mixtureExothermic riserInsulating riser sleeve | exotherme Kappe | Aus formbaren, exothermen Speiserheizmassen hergestellter Hohlzylinder, der in die Sandform eingesetzt wird und eine Umhüllung des zylindrisch gestalteten, offenen Speisers bildet. Die Einleitung der exothermen Reaktion (Zündung der Masse), geschieht durch das flüssige Metall. Die Wirkung der exothermen Umhüllungen beruht nicht auf einer Wärmeabgabe an das Metall, wie oft angenommen wird, sondern überwiegend auf der zusätzlichen Isolierwirkung des gezündeten, heiß glühenden Umhüllungseinsatzes. Exotherme Kappen können den jeweiligen Gussstücken angepasst werden und sind oft mit Brechkernen kombiniert.Weiterführende Stichworte:Exotherme GemischeExotherme Speiserisolierender Speisereinsatz | https://www.giessereilexikon.com/en/foundry-lexicon/Encyclopedia/show/exothermic-sleeve-4403/?cHash=5c2c871307cf744b7c646ea0e5627871 | https://www.giessereilexikon.com/giesserei-lexikon/Encyclopedia/show/exotherme-kappe-791/?cHash=5c2c871307cf744b7c646ea0e5627871
Exothermic reaction | An exothermic reaction is a chemical reaction which releases energy to the environment.The course of such reactions indicates the following: The starting materials have a certain energy level to which further energy is added, increasing the level. If the so-called “energy barrier” is reached, the reaction starts, the energy required being the so-called activation energy. Then, energy is released to the environment. The end products possess less energy than the starting materials as the released energy has been released to the environment (Fig. 1).Generally, much more reaction enthalpy is released than activation energy previously added. Many exothermic reactions run spontaneously: the lower the activation energy, the more likely is a spontaneous reaction.The basis of the exothermic reaction is the Goldschmidt process. It comprises the following exothermic reactions, reaching temperatures of up to 2400°C (eq. 1 and eq. 2).Eq. 1: Eq. 2: These reactions illustrate the basic action of exothermic risers, exothermiccovering agents, exothermic sleeves and exothermic mixtures.The standard recipe for exothermic risers typically includes aluminum, oxygen donors, fluorine carriers or – now increasingly – magnesium, fillers and binders (water glass). | Exotherme Reaktion | Eine exotherme Reaktion ist eine chemische Reaktion, bei der Energie frei wird die an die Umgebung abgegeben wird. Der Verlauf solcher Reaktionen sagt folgendes aus: Die Ausgangsstoffe haben eine gewissen Energielevel, dem weitere Energie zugeführt wird und der Level somit ansteigt. Ist der sog. "Energieberg" erreicht, beginnt die Reaktion zu laufen, die dafür benötigte Energie ist die so genannte Aktivierungsenergie. Anschließend wird Energie frei, welche an die Umgebung abgegeben wird. Die Endstoffe haben weniger Energie als die Ausgangsstoffe, da die freiwerdende Energie an die Umgebung abgegeben wurde (Bild 1).Dabei wird in der Regel sehr viel mehr Reaktionsenthalpie freigesetzt, als vorher in Form von Aktivierungsenergie hineingesteckt wurde. Viele exotherme Reaktionen laufen spontan ab: je niedriger die Aktivierungsenergie, desto eher läuft eine solche Reaktion spontan ab. Die Grundlage der exothermen Reaktion ist das Goldschmidt-Verfahren. Dabei laufen folgende exothermer Reaktion ab, bei denen Temperaturen bis 2400 °C erreicht werden (Glg. 1 und Glg. 2).Glg. 1: Glg. 2: Diese Reaktionen zeigen die grundlegenden Wirkungsweisen für exothermeSpeiser, exotherme Abdeckmittel, exotherme Kappen und exotherme Gemische. Die Standartrezeptur für exothermeSpeiser besteht üblicherweise aus Aluminium, Sauerstoffspender, Fluorträger oder heute im zunehmenden Maße Magnesium, Füllstoff und Binder (Wasserglas). | https://www.giessereilexikon.com/en/foundry-lexicon/Encyclopedia/show/exothermic-reaction-4608/?cHash=d399a56d35b63cc835a9af9f70f15387 | https://www.giessereilexikon.com/giesserei-lexikon/Encyclopedia/show/exotherme-reaktion-997/?cHash=d399a56d35b63cc835a9af9f70f15387
Exothermic mixtures | Thermit® - Mixtures which are used to cover open risers. They contain magnesium and aluminum as combustible substances, Fe2O3, NaNO3, KNO3, SiO2 and others as materials which contain and give off oxygen and chamotte and pearlite as filling materials which delay the reaction. The binder used is usually water glass. Specific components play a particular role for the reaction process. For example, nitrates make it easier to ignite the mixture and accelerate burnout. Although fluorides reduce the ignition temperature, they are not longer desirable in exothermic mixtures today due to problems with disposal of the used sand. Exothermic riser covers (s. a. Exothermic sleeves) are put on top of the melt in the open riser after casting. When they come into contact with the melt, they create heat and thereby prevent the riser freezing prematurely. The heat transfer occurs due to an aluminothermic or similar transfer reaction of the heating compound, for example according to the following equation (Eq. 1): Eq. 1 The heat created does not heat the liquid metal in the riser but simply compensates for the heat loss. Another form of use for exothermic mixtures is for exothermic heating pads. The main function of these mold inserts made of moldable exothermic riser heating compounds is to keep the melt warm at particular places of the casting, e.g. below the risers.Further references:Exothermic reactionExothermic riserInsulating riser sleeve | Exotherme Gemische | Thermit®- Gemische welche zum Abdecken offener Speiser verwendet werden. Sie enthalten Magnesium und Aluminium als brennbare Substanzen, Fe2O3, NaNO3, KNO3, SiO2 und andere als sauerstoffhaltige und -abgebende Stoffe sowie Schamotte und Perlit als reaktionsverzögernde Füllstoffe. Als Bindemittel dient in der Regel Wasserglas. Für den Reaktionsverlauf spielen spezifische Bestandteile eine besondere Rolle. Nitrate erleichtern beispielsweise die Gemischzündung und beschleunigen den Abbrand. Obwohl Fluoride die Zündtemperatur herabsetzen sind sie heute in exothermen Gemischen auf Grund der Deponieproblem des Altsandes nicht mehr erwünscht. Exotherme Speiserabdeckungen (s. a. Exotherme Kappen) werden nach dem Gießen auf die Schmelze im offenen Speiser aufgegeben. Sie erzeugen bei Berührung mit der Schmelze Wärme und verhindern damit ein vorzeitiges Einfrieren des Speisers. Die Wärmeabgabe erfolgt auf Grund einer aluminothermischen oder ähnlichen Umsetzungsreaktion der Heizmasse beispielsweise nach folgender Gleichung (Glg. 1):Glg. 1 Die erzeugte Wärme dient dabei nicht zur Aufheizung des flüssigen Metalls im Speiser, sondern lediglich zur Kompensation der Wärmeverluste. Eine andere Form der Verwendung von exothermen Gemischen sind exotherme Heizkissen. Diese, aus formbaren exothermen Speiserheizmassen hergestellten Formeinsätze, dienen zum längeren Warmhalten der Schmelze an bestimmten Stellen des Gussstückes, z. B. unterhalb von Speisern.Weiterführende Stichworte:Exotherme ReaktionExotherme Speiserisolierender Speisereinsatz | https://www.giessereilexikon.com/en/foundry-lexicon/Encyclopedia/show/exothermic-mixtures-4287/?cHash=d2d83d85e7793db2d8076378914d0f93 | https://www.giessereilexikon.com/giesserei-lexikon/Encyclopedia/show/exotherme-gemische-675/?cHash=d2d83d85e7793db2d8076378914d0f93
Exothermic | In a reaction thermal energy is released to the environment, i.e. standard enthalpy of reaction is negative. In contrast to that:endothermic. | exotherm | Bei der Reaktion wird Wärmeenergie an die Umgebung abgegeben, d. h. die so genannte Reaktionsenthalpie ist negativ.Im Gegensatz dazu: endotherm. | https://www.giessereilexikon.com/en/foundry-lexicon/Encyclopedia/show/exothermic-3847/?cHash=568ee5762592900a4976e5495f3c52c5 | https://www.giessereilexikon.com/giesserei-lexikon/Encyclopedia/show/exotherm-232/?cHash=568ee5762592900a4976e5495f3c52c5
Eutectoid temperature | Temperature at which the eutectoid is formed. In the iron-carbon phase diagram the eutectoid temperature is at 723 °C for the metastable and at 738 °C for the stable system and corresponds to the P-K line (P-K`) with a C content of 0.02 - 6.67 %, the eutectoid point S is at 0.80 % C for the metastable system.Additional references:Eutectoid alloyEutectoid steel | Eutektoide Temperatur | Temperatur bei der das Eutektoid gebildet wird. Im Eisen-Kohlenstoff-Zustandsschaubild liegt die eutektoide Temperatur bei 723 °C für das metastabile und bei 738 °C für das stabile System und entspricht der Linie P-K (P-K`) bei C-Gehalt von 0,02 - 6,67 %, der eutektoide Punkt S liegt bei 0,80 % C für das metastabile System.Weiterführende Stichworte:Eutektoide Legierungeutektoider Stahl | https://www.giessereilexikon.com/en/foundry-lexicon/Encyclopedia/show/eutectoid-temperature-3844/?cHash=adefba4673e7c3c051262c4e2aa8a21d | https://www.giessereilexikon.com/giesserei-lexikon/Encyclopedia/show/eutektoide-temperatur-229/?cHash=adefba4673e7c3c051262c4e2aa8a21d
Exogenous | From Greek exo, meaning "outside", and the suffix -genous; refers to an action or object located outside of something or originating through external causes. For example, structural inclusions occurring due to contaminations in the material are referred to as exogenous if they have entered the casting from the outside, i.e. through incorrect melting.Moreover, solidification is referred to as exogenous (s. Solidification type, Solidification morphology) if it proceeds from the outside, i.e. from the mold wall in inward direction (for example in flake graphite cast iron). In contrast to that: endogenous. | exogen | Aus dem Griechischen "exo"=außen und dem Suffix -gen bestehend, bedeutet twas außerhalb Liegendes oder durch äußere Ursachen Entstandenes. So bezeichnet man beispielsweise durch Verunreinigung entstandene Gefügeeinschlüsse im Werkstoff, wenn sie von außen, z. B. durch unsachgemäßes Schmelzen, in das Gussstück gelangt sind. Außerdem spricht man von exogener Erstarrung (s. Erstarrungstyp, Erstarrungsmorphologie), wenn sie von außen, d. h. von der Formwand aus, nach innen fortschreitet (z. B. bei Gusseisen mit Lamellengrafit).Im Gegensatz dazu: endogen. | https://www.giessereilexikon.com/en/foundry-lexicon/Encyclopedia/show/exogenous-3846/?cHash=376be14fec4dac452a1afa4256149bb4 | https://www.giessereilexikon.com/giesserei-lexikon/Encyclopedia/show/exogen-231/?cHash=376be14fec4dac452a1afa4256149bb4
Eutectoid steel | If steel in heat-treated condition (s. Heat treatment) exclusively comprises pearlitestructure, it is referred to as eutectoid steel.Additional references:Iron-carbon phase diagramEutectoidEutectoid alloyEutectoid temperature | eutektoider Stahl | Besitzt der Stahl im wärmebehandelten Zustand (s. Wärmebehandlung) ausschließlich perlitischesGefüge, spricht man von eutektoidem Stahl.Weiterführende Stichworte:Eisen-Kohlenstoff-ZustandsdiagrammEutektoidEutektoide LegierungEutektoide Temperatur | https://www.giessereilexikon.com/en/foundry-lexicon/Encyclopedia/show/eutectoid-steel-3845/?cHash=48765efcc8dcc6513a141a1d1aa976eb | https://www.giessereilexikon.com/giesserei-lexikon/Encyclopedia/show/eutektoider-stahl-230/?cHash=48765efcc8dcc6513a141a1d1aa976eb
Eutectoid alloy | Multicomponent system with eutectoid transition. Composition corresponds to that of eutectoid.Additional references:Iron-carbon phase diagramEutectoid temperatureEutectoid steelEutectic | Eutektoide Legierung | Mehrstoffsystem mit eutektoider Umwandlung. Die Zusammensetzung entspricht dem Eutektoid.Weiterführende Stichworte:Eisen-Kohlenstoff-ZustandsdiagrammEutektoide TemperaturEutektoider StahlEutektikum | https://www.giessereilexikon.com/en/foundry-lexicon/Encyclopedia/show/eutectoid-alloy-3843/?cHash=b0ac856ef6dbb71a8547cd2210bb1d9d | https://www.giessereilexikon.com/giesserei-lexikon/Encyclopedia/show/eutektoide-legierung-228/?cHash=b0ac856ef6dbb71a8547cd2210bb1d9d
Eutectoid | Solid state phase transition. In contrast to the eutectic, which describes phase transitions from liquid to solid state, with eutectoids a solid high-temperature phase forms two solid phases that finely blend into each other. An example for this phase transition is the conversion of iron-carbon solid solution to pearlite. The eutectoid has the lowest decomposition temperature and its structure consists of a fine mixture of components that have become insoluble. Additional references:Iron-carbon phase diagram | Eutektoid | Phasenübergang im festen Zustand. Im Gegensatz zum Eutektikum, bei dem der Phasenübergang von flüssig nach fest vollzogen wird, bilden sich beim Eutektoid aus einer festen Hochtemperaturphase zwei fein ineinander verteilte feste Phasen. Als Beispiel für diesen Phasenübergang sei die Umwandlung von Eisen-Kohlenstoff-Mischkristallen zu Perlit genannt. Das Eutektoid hat die niedrigste Zerfallstemperatur, und sein Gefüge besteht aus einem feinen Gemisch der unlöslich gewordenen Komponenten.Weiterführende Stichworte:Eisen-Kohlenstoff-Zustandsdiagramm | https://www.giessereilexikon.com/en/foundry-lexicon/Encyclopedia/show/eutectoid-3842/?cHash=f8b7030084b66e8cad4d798d33f59458 | https://www.giessereilexikon.com/giesserei-lexikon/Encyclopedia/show/eutektoid-227/?cHash=f8b7030084b66e8cad4d798d33f59458
Eutectic temperature | Melting point of the eutectic. The eutectic temperature of iron-carbon materials is 1147 °C in the meta-stable system along the E-F line, with C contents of 2.06 - 6.67 %; the eutectic spot C has a C content of 4.30 % for the meta-stable system (s. a. Iron-carbon phase diagram). | eutektische Temperatur | Schmelzpunkt des Eutektikums. Die eutektische Temperatur für Eisen-Kohlenstoff-Werkstoffe liegt bei 1147 °C für das metastabile System auf der Linie E-F mit C-Gehalten von 2,06 - 6,67 %, der eutektische Punkt C hat einen C-Gehalt von 4,30 % für das metastabile System (s. a. Eisen-Kohlenstoff-Zustandsschaubild). | https://www.giessereilexikon.com/en/foundry-lexicon/Encyclopedia/show/eutectic-temperature-3840/?cHash=44c196decc9a418f70009118bc9ca51e | https://www.giessereilexikon.com/giesserei-lexikon/Encyclopedia/show/eutektische-temperatur-225/?cHash=44c196decc9a418f70009118bc9ca51e
Eutectic silicon | The silicon which is precipitated in the eutectic in hypoeutectic or near eutecticaluminum-silicon alloys.The silicon present in the (Al+Si) eutectic can appear in various forms or modifications which can be used in a targeted way, for example, in modification (Figure 1).In principle, the eutectic silicon appears in the metallographic specimen in lamellar form, however, if several ppm of phosphorus are present, it appears in granular form.Phosphorous stabilizes the granular formation and disrupts modification (similar structure to Figure 1-1.). In the past, as the phosphorus in unmodified Al-Si alloys could not be removed completely, the granular formation was incorrectly seen as the norm. If elements with modifying effects such as strontium or sodium are added, the eutectic silicon tends more and more to form in a fine lamellar to a fine fibrous way. Conversely, antimony stabilizes the lamellar formation and, in the past, was used frequently, particularly in wheel casting. A heat treatment with a solution annealing treatment molds the eutectic silicon into a round shape. In contrast to this, in hypereutectic Al-Si alloys, the primary silicon precipitates as the first phase.Essentially, the following have an effect on the formation of the eutectic silicon: - Type of modifier (Na, Sr, but also Ba, Sb) - Impurities in the melt (P, Ca...) - Amount of modifier - Solidification speed (the faster the solidification and the thinner the walls of the casting, the finer the eutectic silicon precipitates) - Silicon content - Heat treatment condition (see Material condition, Heat treatment of hardenable aluminum alloys) Further references:Aluminum gravity die casting alloysDuctile die casting alloysEutectic alloy | Eutektisches Silizium | Das in unter- und naheutektischen bzw. eutektischen Aluminium-Silizium-Legierungen im Eutektikum ausgeschiedene Silizium. Das im (Al+Si)-Eutektikum vorliegende Silizium kann verschiedene Erscheinungsformen bzw. Modifikationen annehmen, was gezielt z. B. bei einer Veredelung genutzt wird (Bild 1). Grundsätzlich erscheint das eutektische Silizium im metallografischen Schlifflamellar, in Anwesenheit von einigen ppm Phosphor scheidet es sich jedoch körnig aus. Phosphor stabilisiert die körnige Ausbildung und stört die Veredelung (ähnliches Gefüge wie Bild 1-1.). Da früher der Phosphor in unveredelten Al-Si-Legierungen nicht ganz entfernt werden konnte, wurde fälschlicherweise die körnige Ausbildung als der Regelfall betrachtet. Werden veredelungswirksame Elemente wie Strontium oder Natrium zugegeben, so geht das eutektische Silizium immer mehr in eine feinlamellare bis hin zur feinfasrigen Ausbildung über. Antimon stabilisiert dagegen die lamellare Ausbildung und wurde früher insbesondere im Räderguss vielfach eingesetzt. Eine Wärmebehandlung mit einer Lösungsglühbehandlung formt das eutektische Silizium rundlich ein. Im Gegensatz dazu scheidet sich bei übereutektischen Al-Si-Legierungen als erste Phase das Primärsilizium aus. Grundsätzlich bestimmen folgende Einflüsse die Ausbildungsform des eutektischen Siliziums: - Typ des Veredelungsmittels (Na, Sr, aber auch Ba, Sb) - Verunreinigungen der Schmelze (P, Ca…) - Menge des Veredelungsmittels - Erstarrungsgeschwindigkeit (je rascher die Erstarrung bzw. je dünnwandiger das Gussteil, umso feiner scheidet sich das eutektische Silizium aus) - Silizium-Gehalt - Wärmebehandlungszustand (siehe Werkstoffzustand, Wärmebehandlung aushärtbarer Aluminiumlegierungen) Weiterführende Stichworte:Aluminium-KokillengusslegierungenDuktile Druckgusslegierungeneutektische Legierung | https://www.giessereilexikon.com/en/foundry-lexicon/Encyclopedia/show/eutectic-silicon-4286/?cHash=cb3a116dad1946aee209f3fd42676943 | https://www.giessereilexikon.com/giesserei-lexikon/Encyclopedia/show/eutektisches-silizium-674/?cHash=cb3a116dad1946aee209f3fd42676943
Eutectic graphite quantity | Proportion of diffused eutectic graphite during solidification of cast iron. The following interdependencies shall apply according to Eq. 1 and Eq. 2: Eq. 1 and Eq. 2 Sc = degree of saturation Since this type of graphite diffusion causes an increase in volume, cavity formation (s. Cavities) is reduced with increased diffusion of eutectic graphite.Additional references:EutecticEutectic grainEutectic grain countEutectic alloyEutectic temperature | eutektische Graphitmenge | Anteil des eutektisch ausgeschiedenen Grafits bei der Erstarrung von Gusseisen. Es gelten folgende Beziehungen nach Glg. 1 und Glg. 2: Glg. 1 und Glg. 2Sc = SättigungsgradDas diese Ausscheidung des Grafits mit einer Volumenzunahme verbunden ist, ist die Lunkerung (s. Lunker) ist umso geringer, je größer die ausgeschiedene eutektische Grafitmenge ist.Weiterführende Stichworte:EutektikumEutektisches KornEutektische KornzahlEutektische LegierungEutektische Temperatur | https://www.giessereilexikon.com/en/foundry-lexicon/Encyclopedia/show/eutectic-graphite-quantity-3837/?cHash=083f211f42fb9754e3767ce9834ab5ec | https://www.giessereilexikon.com/giesserei-lexikon/Encyclopedia/show/eutektische-graphitmenge-222/?cHash=083f211f42fb9754e3767ce9834ab5ec
Eutectic grain count | Number of eutectic grains per surface area in a structure. | eutektische Kornzahl | Anzahl der eutektischen Körner je Flächeneinheit im Gefüge. | https://www.giessereilexikon.com/en/foundry-lexicon/Encyclopedia/show/eutectic-grain-count-3838/?cHash=125b91fcc372bad79f47b6ca23fa0f95 | https://www.giessereilexikon.com/giesserei-lexikon/Encyclopedia/show/eutektische-kornzahl-223/?cHash=125b91fcc372bad79f47b6ca23fa0f95
Eutectic channel | Intersection line between two liquidus regions (melting regions) in the ternary system (system composed of three substances) in spatial representation (Figure 1). The channel connects a binary eutectic point with the ternary eutectic point. Additional references:EutecticEutectic alloyEutectic temperature | eutektische Rinne | Schnittlinie zweier Liquidusflächen (Schmelzflächen) im ternären System (Dreistoffsystem) in räumlicher Darstellung (Bild 1). Die Rinne verbindet einen binären eutektischen Punkt mit dem ternären eutektischen Punkt. Weiterführende Stichworte:Eutektikumeutektische Legierungeutektische Temperatur | https://www.giessereilexikon.com/en/foundry-lexicon/Encyclopedia/show/eutectic-channel-3725/?cHash=769f67bd12c17ff7993ae119dc5a7f99 | https://www.giessereilexikon.com/giesserei-lexikon/Encyclopedia/show/eutektische-rinne-108/?cHash=769f67bd12c17ff7993ae119dc5a7f99
Eutectic grain | The grain diffused from the molten bath at eutectic composition and eutectic temperature. For example, from the solidifying austenite-graphite eutectic of cast iron, the eutectic grain is diffused from a crystal nucleus through this process and continues growing in the form of spheres. The diffused graphite in the eutectic grain branches off in the shape of a more or less dendritic structure. Figure 1 illustrates eutectic grains in flake graphite cast iron that are made visible by means of etching. Additional references:Eutectic grain count | eutektisches Korn | Das bei eutektischer Zusammensetzung und eutektischer Temperatur sich aus der Schmelze ausscheidende Korn. So entsteht beispielsweise aus dem erstarrenden Austenit-Grafit-Eutektikum bei Gusseisen das eutektische Korn aus einem Kristallkeim und wächst in Form von Kugeln weiter. Dabei verzweigt sich der ausgeschiedene Grafit im eutektischen Korn in Gestalt eines mehr oder minder verästelten Skeletts. Bild 1 zeigt eutektische Körner, welche bei Gusseisen mit Lamellengrafit durch Ätzen sichtbar gemacht wurden. Weiterführende Stichworte:eutektische Kornzahl | https://www.giessereilexikon.com/en/foundry-lexicon/Encyclopedia/show/eutectic-grain-3726/?cHash=dd41f4f8b77843bbe2ae0ec3d3d66708 | https://www.giessereilexikon.com/giesserei-lexikon/Encyclopedia/show/eutektisches-korn-109/?cHash=dd41f4f8b77843bbe2ae0ec3d3d66708
Eutectic alloy | Alloy of a multicomponent system, the composition of which corresponds to the eutectic. | eutektische Legierung | Legierung eines Mehrstoffsystems, deren Zusammensetzung dem Eutektikum entspricht. | https://www.giessereilexikon.com/en/foundry-lexicon/Encyclopedia/show/eutectic-alloy-3839/?cHash=9e1f6eae54ed16cfc2d28fe735ef19db | https://www.giessereilexikon.com/giesserei-lexikon/Encyclopedia/show/eutektische-legierung-224/?cHash=9e1f6eae54ed16cfc2d28fe735ef19db
Eutectic cast iron | A cast iron type with eutectic composition, i.e. with a degree of saturation of 1.0 or a carbon equivalent of 4.3 % is referred to as eutectic cast iron. Additional references:EutecticEutectic graphite quantityEutectic grainEutectic grain countEutectic alloyEutectic temperatureMetal matrix of cast ironStructure formation of cast iron | eutektisches Gusseisen | Bei einem Gusseisen mit eutektischer Zusammensetzung, d. h. bei einem Sättigungsgrad von 1,0 oder einem Kohlenstoffäquivalent von 4,3 % spricht man von eutektischemGusseisen. Weiterführende Stichworte:Eutektikumeutektische Grafitmengeeutektisches Korneutektische Kornzahleutektische Legierungeutektische TemperaturMetallische Grundmasse von GusseisenGefügeausbildung von Gusseisen | https://www.giessereilexikon.com/en/foundry-lexicon/Encyclopedia/show/eutectic-cast-iron-3841/?cHash=aa266d9a05ab094c91eddbf58314c51b | https://www.giessereilexikon.com/giesserei-lexikon/Encyclopedia/show/eutektisches-gusseisen-226/?cHash=aa266d9a05ab094c91eddbf58314c51b
Etching | Individual structural elements are worked out in polished metal specimen (metallographic grinding) to highlight contrasts by subtractive manufacturing. Structural elements may be for example: carbides, the matrix (the basic structural mass), grain boundaries, various solid-solution phases, non-metal inclusions, intermetallic phases and compounds, segregations and the like.Fundamentally, etching is divided in two different principles; etching without modification of the ground surface, which includes photo etching (dark-field, polarized light, phase contrast), and etching with modification of the ground surface, such as electro-chemical etching (anodic etching, potentiostatic etching, classic chemical etching) and physical etching (ion milling, vapor deposition on interference layers, thermal etching). The classic principle of chemical etching is the oldest ground surface-contrasting method and thus is commonly merely referred to as etching. The different types of etchants corrode the structure elements to varying extents due to their different chemical compositions and thus create contrasts and make the matrix structures visible, which can be observed when viewed in an appropriately magnifying microscope. | Ätzen | Herausarbeiten von einzelnen Gefüge-Bestandteilen an polierten metallischen Proben (metallografischen Schliffen). Beispielsweise können als Bestandteile gemeint sein: Karbide, das Matrixgefüge (die Gefügegrundmasse), die Korngrenzen, diverse Mischkristallphasen, nichtmetallische Einschlüsse, intermetallische Phasen, Seigerungen und dergleichen mehr. Prinzipiell unterscheidet man Ätzmethoden ohne Veränderung der Schlifffläche, dazu gehört das optische Ätzen (Dunkelfeld, polarisiertes Licht, Phasenkontrast) und mit Veränderung der Schlifffläche wie das elektrochemische Ätzen (anodisches Ätzen, potentiostatisches Ätzen, klassisches chemisches Ätzen) und das physikalische Ätzen (Ionenätzen, Aufdampfen von Interferenzschichten, thermisches Ätzen). Das klassische chemische Ätzen ist die älteste Schliff-Kontrastierungsmethode und wird daher ganz allgemein auch als Ätzen bezeichnet. Die verschiedensten Ätzmittel greifen die Gefügebestandteile wegen deren unterschiedlicher chemischer Zusammensetzung unterschiedlich stark an und erzeugen so eine Kontrastbildung und Sichtbarmachung der Gefügestrukturen, wie sie sich dann bei Betrachtung mit dem Mikroskop bei entsprechender Vergrößerung zeigt | https://www.giessereilexikon.com/en/foundry-lexicon/Encyclopedia/show/etching-3651/?cHash=d3c9175cb7978a672028007ade5a7838 | https://www.giessereilexikon.com/giesserei-lexikon/Encyclopedia/show/aetzen-34/?cHash=d3c9175cb7978a672028007ade5a7838
Etchant | Liquid chemical reagents used to make the material structure (see Structure) visible on a polished surface, usually ametallographic specimen (metallographic cut). Besides general requirements, the surface of the specimen must meet special requirements in order to be suited for metallographic tests after its preparation. These requirements refer to the surface design and the property of the surface, to interact with the incoming light as desired. In order to improve the reflection and absorption properties of the structural elements in the material to be examined, the material must usually be etched (see Etching) to produce the required grey and color contrasts. A huge number of acids, bases, neutral solutions, solution mixtures, salt melts, etc. can be used as etchants. The reaction rate is mainly determined by the degree of dissociation and the electrical conductivity of the etchant. Etching time is between seconds and hours. Etching time and etching temperature correlate: Etching time can be reduced by increasing the temperature. Below is a list of the main etching techniques used in the foundry technology: Matrix in cast iron and steel 3% alcoholic nitric acidSolution: 97 ml ethyl alcohol, 3 ml conc. nitric acidEtching: 5 - 7 s at room temperatureEffect: Graphite unchanged (see Graphite form), perlite with grey-brown stripes or granular, ferrite not affected, grain boundaries in case of major etching, phosphide eutectic white with dark dots, cementite not affected, framed, primary eutectic cells visible to the human eye in case of more than 0.1% P (see Eutectic grain) Phosphide network 10% ammonium persulfate solution Solution: 10 g ammonium persulfate, 100 mm dest. Water (to be newly prepared every three weeks)Etching: 45 s at room temperatureEffect: Phosphide eutectics light, matrix black (see Metal matrix of cast iron) Cementite Alkaline sodium picrate solutionSolution: 25 g sodium hydroxide, 75 ml dest. Water, 2 g of picric acid are added to 100 ml of this solution and dissolved in a hot water bath for 30 minutes (solution must always be newly prepared)Etching: 10 min at approx. 50 °CEffect: Cementite colored brown to black, depending on the etching time, phosphide eutectic, ferrite and chromium carbide not affected Eutectic cells (Klemm) Solution: 50 ml cold saturated sodium sulfate solution, 2 g potassium metabisulfiteEtching: 20 s to 1 min, depending on phosphor and S contentEffect: Light phosphide eutectic, dark matrix, etching also on ferrite, bainitic stage (bainite), martensite (dark), cementite and austenite (light) Proof of steatite (Fe-Fe3C-Fe3P) in cast iron (Murakami) Solution: 100 cm3 water, 10 g NaOH or KOH, 10 g potassium ferricyanideEtching: at 20 - 50 °C, 2 to 20 minutes (only newly prepared solutions to be used) Fe3C with more than 10% of C sooner gets a dark color than Fe3C with low C contents, Fe3P dark colored Austenite steels, sigma phase (V2A etchant) Solution: 100 cm3 water, 100 cm3 HCL, 10 cm3 HNO3, 0.3 cm3 Vogel inhibitorEtching: at 50 °C some seconds to some minutes Chromium alloyed steels (WII) Solution: 60 ml concentrated HCl, 16 g FeCl3 + 50 ml water, 9 g (NH4)2SO4 + 50 ml waterEtching: 3 - 7 sec at room temperature Primary structures (Jurich) Solution: concentrated Sulfuric acid with crystallized boric acid as precipitate (approx. 1 g/10 ml)Etching: 20 sec at room temperature, polish, etch again and repeat this procedure until dendrites are well visibleEffect: Primary dendrites appear lighter in the dark matrix Sulfur Sulfur printSolution: 100 ml dist. Water, 5 ml concentrated sulfuric acidProcedure: Silver bromide photographic paper is immersed in the solution in the darkroom for 5 minutes. Then the paper is removed, briefly drained and quickly pressed with the layer side onto the finely sanded and polished unetched specimen beginning at one edge and making sure to avoid bubble formation. After 5 minutes, the paper is removed from the specimen, rinsed in water, normally fixed, watered for one hour and dried. In order to keep the edge of the paper purely white, the print should be made in a semi-dark room. If the print is not successful, it is not enough to polish the affected specimen. It must be sanded again, starting with the roughest sandpaper.Effect: The paper is colored dark brown at spots with sulfide inclusions. Phosphorous segregations (Czikel and Klemm) Thiosulfate etchingSolution: 50 ml cold saturated sodium sulfate solution, 2 g potassium metabisulfiteEtching: 10 - 20 sec at room temperatureEffect: A thin layer of brown iron sulfide is formed on the iron which gets thinner with increasing phosphorous content. Grain surface etching especially for pure copper Nitric acidSolution: 30 ml dest. water, 70 ml concentrated nitric acid, some drops of silver nitrate solution Etching: 10 - 60 sec at room temperatureEffect: The macrostructure is visible, not suited for microscopic examination. Grain boundaries or grain surfaces on copper and bronzes Ammonia hydrogen peroxideSolution: 50 ml water, 50 ml saturated ammonia solution, 20 - 50 ml 3% hydrogen peroxide solutionEtching: 10 - 30 s, room temperatureEffect: The macrostructure is visible; also suited for microscopic examination in case of weak etching. Microstructure of all copper alloys Iron chlorideSolution: 120 ml ethyl alcohol, 30 ml concentrated hydrochloric acid, 10 g iron chloride (FeCl3)Etching: 5 - 10 sec at room temperatureEffect: The structural components especially in brass and bronze are made visible. Grain boundary etching Aluminum mixed acidSolution: 30 ml concentrated hydrochloric acid, 10 ml concentrated Nitric acid, 60 ml water, addition of solid sodium fluoride or cryolite until sedimentation starts (approx. 5 g)Etching: 1 - 2 sec at room temperature. Interrupt a several times during the process and rinse with water to prevent the temperature from rising too fast.Effect: The macrostructure is visible. Not suited for microscopic examination. Microstructures in alloys (in particular aluminum cast alloys) (Keller and Wilcox) Mixed solutionSolution: 100 ml dist. Water, 0.5 ml concentrated hydrochloric acid, 1 ml concentrated nitric acidEtching: 10 - 20 sec at room temperatureEffect: Silicon is not affected (violet), Mg2Si initially blue, then black, remaining structural elements mostly framed only Structure of pure aluminum and aluminum alloys below 1% Si Electrolytic polishingSolution: 100 ml methyl alcohol, 6 ml concentrated perchloric acidProcedure: Electrolyze anodically at 48 volt for 5 - 15 seconds at max. 25 °C stirring wellEffect: Silicon and Mg2Si are dissolved. All other structural elements are framed and well visible. Grain orientation (Lacombe) Solution: 25 ml conc. hydrochloric acid, 25 ml conc. nitric acid, 1 ml hydrofluoric acid (in a paraffined tray)Etching: 5 - 30 s, room temperatureEffect: etching patterns occur indicating the cuts of the cube. Zinc- and lead alloys Until now, only 3 % alcoholic nitric acid has proven itself.Etching: approx. 10 s, room temperatureEffect: development of the micro structure Cobalt-chromium-molybdenum alloys (Visil) Etching with aqua regiaSolution: Ratio of hydrochloric acid and nitric acid = 3:1Etching: 10 - 30 s, room temperatureEffect: development of the micro structure White metals (Vilella) Solution: 16 ml conc. nitric acid, 16 ml pure acetic acid, 68 ml glycerinEtching: some minutes at room temperatureEffect: antimony and antimony-containing phases are bright. Micro etching of pure magnesium Nital etchantSolution: 100 ml ethanol (96 %), 1 to 8 ml nitric acid (65 %)Etching: seconds to minutes, room temperatureEffect: grain boundaries Acetic acid solutionSolution: 100 ml ethanol, 5.2 g citric acidEtching: up to 5 minEffect: grain boundaries Solution according to BastienSolution:: 100 ml ethanol, 2.2 g citric acidEtching: up to 5 minutesEffect: development of the micro structure Citric acid solutionSolution: 100 ml ethanol, 2 to 11 g citric acidEtching: up to 30 s, wipe etching, rinse specimen with hot waterEffect: development of the micro structure Micro etching of magnesium alloys Nital etchantSolution: 100 ml ethanol (96 %), 1 to 8 ml nitric acid (65 %)Etching: seconds to minutes, room temperatureEtching of: suitable for all alloysPlease note: applicable for cast, forged and rolled states Citric acid solutionSolution: 100 ml ethanol, 2 to 11 g citric acidEtching: 5 to 30 s, wipe etching, rinse specimen with hot water and dry in air currentEtching of: Mg-Cu, mg investment casting alloysPlease note: also for heat-treated casting and treated specimens Tartaric acid solutionSolution: 90 ml dist. water, 2 - 10 g tartaric acid (Mg alloys with more than 6 % Al: 20 g tartaric acid)Etching: 10 s to 20 min, polishing only dry, strong etch washing, wash with ethanol then and dry in a cold air currentEtching of: Mg-Al, Mg-Mn, Mg-Mn-Al-ZnEffect: grain size in castings, flow marks, also for rolled, forged and pressed specimens Ammonium persulfate solutionSolution: 100 ml dist. water, 10 g ammonium persulfate (40 %)Etching: Wipe etching until the surface has a brownish colorEtching of: Mg alloys in forged stateEffect: Grain boundary etching Hydrofluoric acid solutionSolution: 90 ml dist. Water, 10 g hydrofluoric acid (40 %)Etching: move the specimens for 3 to 30 s, if necessary, reduce the hydrofluoric acid content, use plastic traysEtching of: Mg (techn. pure), Mg-Al-Zn, Mg-Zn-Th-Zr, Mg-SEEffect: Mg17 Al12 is visible as dark phase, to distinguish Mg-Al from Mg-Al-Zn phases Oxalic acid solutionSolution: 100 ml dist. water, 2 g oxalic acidEtching: Caution! 6 to 10 sEtching of: Mg, Mg-Al, Mg-Al-Zn, Mg-Mn, Mg-Th-Zr, Mg-Zn-ZrEffect: Grain boundaries, also for continuously cast specimensAdditional references:Deep etching | Ätzmittel | Flüssige chemische Reagenzien zum Sichtbarmachen der Gefügestruktur (siehe Gefüge) an einer polierten Oberfläche, in der Regel an einer Schliffprobe (Schliff). Die Schlifffläche muss, um nach ihrer Präparation für eine metallographische Untersuchung geeignet zu sein, neben den allgemeinen auch noch speziellen Anforderungen genügen. Diese Anforderungen beziehen sich auf die Oberflächenausbildung und auf die Fähigkeit der Schlifffläche, eine gewünschte Wechselwirkung mit dem auftreffenden Licht einzugehen. Um die Reflexions- und Absorptionseigenschaften der Strukturelemente im zu untersuchenden Werkstoff zu verbessern, muss dieser in der Regel geätzt werden (siehe Ätzen), damit die erforderlichen Grau- und Farbkontraste zustande kommen.Als Ätzmittel stehen eine große Anzahl Säuren, Basen, neutrale Lösungen, Lösungsgemische, Salzschmelzen usw. zur Verfügung. Die Angriffsgeschwindigkeit wird im Wesentlichen vom Dissoziationsgrad und der elektrischen Leitfähigkeit der Ätzlösung bestimmt. Die Ätzzeiten liegen zwischen Sekunden und Stunden. Ätzzeit und Ätztemperatur stehen in Zusammenhang: Durch Erhöhung der Temperatur kann sich die Ätzzeit verkürzen lassen. Im Folgenden werden die für die Gießerpraxis wichtigsten Ätzverfahren genannt: Grundgefüge in Gusseisen und Stahl 3 %-ige alkoholische SalpetersäureLösung: 97 ml Äthylalkohol, 3 ml konz. SalpetersäureÄtzung: 5 - 7 s bei RaumtemperaturWirkung: Grafit unverändert (siehe Grafitform), Perlit graubraun gestreift oder körnig, Ferrit nicht angegriffen, bei stärkerer Ätzung Korngrenzen, Phosphideutektikum weiß mit dunklen Punkten, Zementit nicht angegriffen, umrandet, primär eutektische Zellen bei mehr als 0,1 % P mit freiem Auge sichtbar (siehe Eutektisches Korn), Phosphidnetz 10 %-ige AmmoniumpersulfatlösungLösung: 10 g Ammoniumpersulfat, 100 ml dest. Wasser (alle drei Wochen frisch bereiten)Ätzung: 45 s bei RaumtemperaturWirkung: Phosphideutektikum hell, Grundmasse schwarz (siehe Metallische Grundmasse von Gusseisen) Zementit Alkalische NatriumpikratlösungLösung: 25 g Natriumhydroxid, 75 ml dest. Wasser, zu 100 ml dieser Lösung werden 2 g Pikrinsäure zugefügt und 30 min am Wasserbad warm gelöst (Lösung immer frisch ansetzen)Ätzung: 10 min bei etwa 50 °CWirkung: Zementit je nach Ätzdauer braun bis schwarz gefärbt, Phosphideutektikum, Ferrit und Chromkarbid nicht angegriffen Eutektische Zellen (Klemm) Lösung: 50 ml kalt gesättigte Natriumsulfatlösung, 2 g KaliummetabisulfidÄtzung: 20 s bis 1 min, abhängig von Phosphor- und S-GehaltWirkung: Phosphideutektikum hell, Grundmasse dunkel, auch Ätzung auf Ferrit, Zwischenstufe (Bainit), Martensit (dunkel), Zementit und Austenit (hell) Nachweis von Steadit (Fe-Fe3C-Fe3P) im Gusseisen (Murakami) Lösung: 100 cm3 Wasser, 10 g NaOH oder KOH, 10 g KaliumferrizyanidÄtzung: bei 20 - 50 °C, 2 bis 20 Minuten (frisch verwenden) Fe3C mit mehr als 10 % C wird rascher dunkel gefärbt als Fe3C mit geringeren C-Gehalten, Fe3P wird dunkel gefärbt Austenitische Stähle, Sigma-Phase (V2A-Beize) Lösung: 100 cm3 Wasser, 100 cm3 HCL, 10 cm3 HNO3, 0,3 cm3 Vogels SparbeizeÄtzung: bei 50 °C einige Sekunden bis Minuten Chromlegierte Stähle (WII) Lösung: 60 ml konz. HCl, 16 g FeCl3 + 50 ml Wasser, 9 g (NH4)2SO4 + 50 ml WasserÄtzung: 3 - 7 s bei RT Primärgefüge (Jurich) Lösung: konz. Schwefelsäure mit kristallisierter Borsäure als Bodenkörper (etwa 1 g/10 ml)Ätzung: 20 s bei Raumtemperatur, polieren, wieder ätzen und diesen Vorgang so oft wiederholen, bis die Dendriten gut sichtbar sindWirkung: Die Primärdendriten erscheinen heller in der dunkleren Grundmasse Schwefel Baumann-AbdruckLösung: 100 ml dest. Wasser, 5 ml konz. SchwefelsäureArbeitsweise: Bromsilber-Fotopapier wird 5 min lang in der Dunkelkammer in die Lösung eingelegt. Dann wird das Papier herausgenommen, man lässt es kurz abtropfen und drückt es so mit der Schichtseite rasch von einer Kante aus auf den fein geschliffenen und polierten, ungeätzten Schliff, dass keine Luftblasen eingeschlossen werden. Nach 5 min wird das Papier vom Schliff abgehoben, in Wasser gespült, normal ausfixiert, eine Stunde gewässert und getrocknet. Um den Rand des Papiers rein weiß zu halten ist es gut, den Abdruck in einem halbdunklen Raum anzufertigen. Wenn ein Abdruck misslingt, genügt es nicht, den betreffenden Schliff nachzupolieren. Er muss, vom gröbsten Schmirgelband beginnend, nachgeschliffen werden.Wirkung: An Stellen von Sulfid-Einschlüssen wird das Papier dunkelbraun gefärbt. Phosphorseigerungen (Czikel und Klemm) ThiosulfatätzungLösung: 50 ml kalt gesättigte Natriumsulfatlösung, 2 g KaliummetabisulfidÄtzung: 10 - 20 s bei RaumtemperaturWirkung: Es bildet sich auf dem Eisen eine Haut von braunem Eisensulfid, die um so dünner ist, je höher der Phosphorgehalt ist. Kornflächenätzung besonders für Reinkupfer SalpetersäureLösung: 30 ml dest. Wasser, 70 ml konz. Salpetersäure, einige Tropfen SilbernitratlösungÄtzung: 10 - 60 s, RaumtemperaturWirkung: Das Makrogefüge wird sichtbar, für mikroskopische Betrachtung nicht geeignet. Korngrenzen oder Kornflächen an Kupfer und Bronzen Ammoniak-WasserstoffperoxidLösung: 50 ml Wasser, 50 ml gesättigte Ammoniaklösung, 20 - 50 ml 3 %-ige WasserstoffperoxidlösungÄtzung: 10 - 30 s, RaumtemperaturWirkung: Das Makrogefüge wird sichtbar, bei schwacher Ätzung auch für die mikroskopische Betrachtung geeignet. Mikrogefüge aller Kupferlegierungen EisenchloridLösung: 120 ml Äthylalkohol, 30 ml konz. Salzsäure, 10 g Eisenchlorid (FeCl3)Ätzung: 5 – 10 s bei RaumtemperaturWirkung: Die Gefügebestandteile, namentlich bei Messing und Bronze, werden sichtbar gemacht. Kornflächenätzung Aluminium MischsäureLösung: 30 ml konz. Salzsäure, 10 ml konz. Salpetersäure, 60 ml Wasser, Zusatz von so viel festem Natriumfluorid oder Kryolith, bis ein Bodensatz verbleibt (ca. 5 g)Ätzung: 1 - 2 min bei Raumtemperatur. Dazwischen mehrmals unterbrechen und in Wasser spülen, damit die Temperatur nicht zu sehr steigt.Wirkung: Das Makrogefüge wird sichtbar. Für mikroskopische Betrachtung nicht geeignet. Mikrogefüge bei Legierungen (insbesondere Aluminium-Gusslegierungen) (Keller und Wilcox) MischlösungLösung: 100 ml dest. Wasser, 0,5 ml Fluss-Säure, 2 ml konz. Salzsäure, 1 ml konz. SalpetersäureÄtzung: 10 - 20 s, RaumtemperaturWirkung: Silizium wird nicht angegriffen (violett), Mg2Si erst blau, dann schwarz, übrige Gefügebestandteile meist nur umrandet Gefüge von Reinaluminium und Aluminiumlegierungen unter 1 % Si Elektrolytisches PolierenLösung: 100 ml Methylalkohol, 6 ml konz. PerchlorsäureArbeitsweise: 5 - 15 s bei maximal 25 °C und gutem Rühren anodisch bei 48 Volt elektrolysierenWirkung: Silizium und Mg2Si werden herausgelöst. Alle anderen Gefügebestandteil erscheinen umrandet gut sichtbar. Kornorientierung (Lacombe) Lösung: 25 ml konz. Salzsäure, 25 ml konz. Salpetersäure, 1 ml Fluss-Säure (in paraffinierter Schale)Ätzung: 5 - 30 s, RaumtemperaturWirkung: Es entstehen Ätzfiguren, die Schnitte des Würfels darstellen. Zink- und Bleilegierungen Bisher hat sich ausnahmslos 3 %-ige alkoholische Salpetersäure bewährt.Ätzung: ca. 10 s, RaumtemperaturWirkung: Entwicklung des Mikrogefüges Kobalt-Chrom- Molybdän- Legierungen (Visil) Ätzung mit KönigswasserLösung: Verhältnis Salzsäure zu Salpetersäure = 3:1Ätzung: 10 - 30 s, RaumtemperaturWirkung: Entwicklung des Mikrogefüges Weißmetalle (Vilella) Lösung: 16 ml konz. Salpetersäure, 16 ml Eisessig, 68 ml GlycerinÄtzung: einige Minuten bei RaumtemperaturWirkung: Antimon und antimonhaltige Phasen sind hell. Mikroätzung von reinem Magnesium NitalätzmittelLösung: 100 ml Ethanol (96 %), 1 bis 8 ml Salpetersäure (65 %)Ätzung: Sekunden bis Minuten, RaumtemperaturWirkung: Korngrenzen EssigsäurelösungLösung: 100 ml Ethanol, 5,2 g ZitronensäureÄtzung: bis zu 5 minWirkung: Korngrenzen Lösung nach BastienLösung: 100 ml Ethanol, 2,2 g ZitronensäureÄtzung: max. 5 minWirkung: Entwicklung des Mikrogefüges ZitronensäurelösungLösung: 100 ml Ethanol, 2 bis 11 g ZitronensäureÄtzung: bis 30 s, Wischätzen, Probe in heißem Wasser abspülenWirkung: Entwicklung des Mikrogefüges Mikroätzung von Magnesiumlegierungen NitalätzmittelLösung: 100 ml Ethanol (96 %), 1 bis 8 ml Salpetersäure (65 %)Ätzung: Sekunden bis Minuten, RaumtemperaturÄtzung von: für alle Legierungen geeignetHinweis: für gegossene, geschmiedete und gewalzte Zustände anwendbar ZitronensäurelösungLösung: 100 ml Ethanol, 2 bis 11 g ZitronensäureÄtzung: 5 bis 30 s, Wischätzen, Probe in heißem Wasser abspülen, im Luftstrom trocknenÄtzung von: Mg-Cu, Mg-SpritzgusslegierungenHinweis: auch für wärmebehandelten Guss und für bearbeitete Proben WeinsäurelösungLösung: 90 ml dest. Wasser, 2 - 10 g Weinsäure (Mg-Legierungen mit mehr als 6 % Al 20 g Weinsäure)Ätzung: 10 s bis 20 min, nur trocken polieren, kräftiges Ätzwaschen, dann mit Ethanol waschen und in kaltem Luftstrom trocknenÄtzung von: Mg-Al, Mg-Mn, Mg-Mn-Al-ZnWirkung: Korngröße in Gussstücken, Fließlinien, auch für gewalzte, geschmiedeteund gepresste Proben AmmoniumpersulfatlösungLösung: 100 ml dest. Wasser, 10 g Ammoniumpersulfat (40 %)Ätzung: Wischätzen, bis Oberfläche braun erscheintÄtzung von: Mg-Legierungen im geschmiedeten ZustandWirkung: Kornflächenätzung FlusssäurelösungLösung: 90 ml dest. Wasser, 10 ml Fluss-Säure (40 %)Ätzung: 3 bis 30 s Proben bewegen, evtl. Fluss-Säuregehalt verringern, Plastikgefäße verwendenÄtzung von: Mg (techn. rein), Mg-Al-Zn, Mg-Zn-Th-Zr, Mg-SEWirkung: Mg17 Al12 wird als dunkle Phase sichtbar, zur Unterscheidung von Mg-Al- und Mg-Al-Zn-Phasen OxalsäurelösungLösung: 100 ml dest. Wasser, 2 g OxalsäureÄtzung: Vorsicht! 6 bis 10 sÄtzung von: Mg, Mg-Al, Mg-Al-Zn, Mg-Mn, Mg-Th-Zr, Mg-Zn-ZrWirkung: Korngrenzen, auch für stranggepresste ProbenWeiterführende Stichworte:Tiefätzung | https://www.giessereilexikon.com/en/foundry-lexicon/Encyclopedia/show/etchant-4215/?cHash=dc6f84475ee168ffdb607105f4e7d1bb | https://www.giessereilexikon.com/giesserei-lexikon/Encyclopedia/show/aetzmittel-601/?cHash=dc6f84475ee168ffdb607105f4e7d1bb
Erosion | Sanderosion, often near the gate, partly in combination with slag inclusions. These defects may occur in combination with all cast materials that are cast in sand molds. However, iron-carbon alloys are particularly affected. These defects may also be caused by sand cores, independently of the molding or casting process.Sand inclusions become visible at the casting surfaces on top in the mold or under protruding cores and are often difficult do diagnose as they can hardly be related to a specific position. They can either be seen with the naked eye on the casting surface or after treatment (figures 1 to 3).S&B Industrial Minerals, Marl, Germany notes: Insufficient binding of the sand grains by betonite leads to the release of sand particles during overflow. The defect particularly occurs in molds that dry out very quickly (high sand temperatures), are incorrectly prepared and contain insufficient water or betonite. The defect is increasingly observed near the gate at short and long casting times.Erosion defects occur after long downtimes of non-cast molds due to loss of humidity. The defect has intensified since the introduction of modern high pressure molding plants, as these work with low compacting.The used binder is not able to hold the quartz grain on the mold surface. They are washed out and incorporated in the outer parts of the casting.The erosion tendency of betonite-bound molding sand mainly depends on the binder content, the binder quality, the betonite digestion as well as the tendency of the molding sand to dry out.If the betonite content falls at identical compressibility of the molding sand, the tendency for erosion increases. Whether the sand grain is washed out of the mold surface depends on the cohesion forces that can be determined by measuring the green tensile strength. Betonites with higher montmorillonite contents have a low content of inert substances. This leads to increased green tensile strength / % betonite in the molding sand and to decreased risk of erosion.Erosion defects are often caused by sands with insufficient compressability. Even low losses in water vapor lead to mold surfaces with insufficient quartz grain binding.In case of signs of erosion, Levelink recommends increased sediment contents and application of finer sands. According to measurements by S&B Industrial Minerals, Marl, Germany, the use of finer sands leads to a considerable reduction of water vapor loss at the mold surface and counteracts the loss in binding force. The use of process carbon-containing carbon carriers and betonites has a similar effect. A higher and more uniform packing density of the sand grain can be achieved during molding. The evaporation of water is considerably decreased.Additional references:Mold erosion in permanent metal molds) | Erosion | Sandabspülung oft in Anschnittnähe, teilweise kombiniert mit Schlackeneinschlüssen. Dieser Fehler kann bei allen Gusswerkstoffen, bevorzugt aber bei Eisen-Kohlenstoff-Legierungen auftreten, welche im Sandformguss hergestellt werden. Auch durch Sandkerne, unabhängig vom Formverfahren bzw. Gießverfahren, können diese Fehler entstehen.Sandeinschlüsse werden an oben in der Form liegenden Gussstückbereichen oder unter Kernvorsprüngen sichtbar und sind oft schwer zu diagnostizieren, da sie schlecht lokal zuzuordnen sind. Sie sind mit freiem Auge an der Gussteiloberfläche oder auch erst nach der Bearbeitung sichtbar (Bilder 1 bis 3).S&B Industrial Minerals, Marl, Deutschland stellt fest: Bei ungenügender Einbindung der Sandkörner durch Bentonit werden Sandpartikel beim Überströmen abgelöst. Der Fehler tritt vor allem bei Formen auf, die schnell austrocknen (hohe Sandtemperaturen), schlecht aufbereitet sind, zu geringe Wassermengen oder zu wenig Bentonit enthalten. Der Fehler wird in Anschnittsnähe bei schnellen und langen Gießzeiten häufiger beobachtet.Erosionsfehler treten bei langen Standzeiten von nicht abgegossenen Formen durch Verluste der Feuchtigkeit auf. Der Fehler hat sich seit der Einführung moderner Hochdruckformanlagen verstärkt, da an den Anlagen mit Sanden niedriger Verdichtung gearbeitet wird.Der vorliegende Binder ist nicht in der Lage, die Quarzkörner in der Formoberfläche zu halten. Sie werden ausgespült und in entfernten Teilen des Gussstücks eingelagert.Die Erosionsneigung eines bentonitgebundenen Farmsandes hängt vor allem vom Bindergeholt, der Binderqualität, dem Aufschluss des Bentonits sowie der Neigung des Formsandes auszutrocknen ab.Sinkt der Bentonitgehalt bei gleicher Verdichtbarkeit der Formsande, steigt die Erosionsneigung. Das Ausspülen der Sandkörner aus der Formoberfläche hängt von den Kohäsionskräften ab, die durch das Messen der Grünzugfestigkeit ermittelt werden können. Höher montmorillonithaltige Bentonite hoben einen geringeren Gehalt an Inertstoffen. Dies führt im Formsand zu einer höheren Grünzugfestigkeit / % Bentonit und zu einem Absinken der Erosionsgefahr.Häufig wird bei Erosionsfehlern mit Sanden zu geringer Verdichtbarkeit gearbeitet. Schon geringe Verluste an Wasserdampf führen dann zu Formoberflächen, in denen die Quarzkornbindung nicht ausreichend ist.Levelink empfiehlt bei Erosionserscheinungen eine Erhöhung des Schlämmstoffgehaltes und den Einsatz feinerer Sande. Der Einsatz feinerer Sande führt nach Messungen der S&B Industrial Minerals, Marl, Deutschland zu einer erheblichen Verminderung der Wasserdampfverluste an der Formoberfläche und wirkt damit dem Verlust an Bindekraft entgegen. Ähnlich wirkt der Einsatz von prozesskohlensfoffhaltigen Kohlenstoffträgern und Bentoniten. Es kommt beim Formen zu einer höheren und gleichmäßigeren Packungsdichte der Sandkörner. Die Wasserverdampfung sinkt erheblich ab.Weiterführende Stichworte:Formerosion (Erosion bei metallischen Dauerformen) | https://www.giessereilexikon.com/en/foundry-lexicon/Encyclopedia/show/erosion-4757/?cHash=c61d3f438e051fcc2b7c8af7c4ac4476 | https://www.giessereilexikon.com/giesserei-lexikon/Encyclopedia/show/erosion-1146/?cHash=c61d3f438e051fcc2b7c8af7c4ac4476
Equivalent dose | Dose-related term from radiological engineering. The equivalent dose is defined as the dose absorbed by body tissue through ionizing radiation, multiplied by a radiation weighting factor (see eq. 1) which accounts for the relative biological effectiveness (RBE) of the given type of radiation. As with the absorbed dose, the unit of measure for the equivalent does is J/kg as the radiation weighting factor is dimensionless. However, in order to highlight the difference to the absorbed dose, the equivalent dose received its own unit of measure, the sievert (Sv). Eq. 1 H = equivalent dose; wR = radiation weighting factor; D = absorbed dose The natural exposure to radiation (cosmic radiation, terrestrial radiation, load of inhaled natural radon-222, intake with food) leads to a radiation dose in the range of approx. 2.1 mSv per year. Half of this value is attributed to radon inhalation alone. The dose resulting from medical applications lies in a similar range, so that a person absorbs an average of about 4 mSv per year. In Germany, the limit value for persons exposed to radiation as part of their occupation is 20 mSv per year. A single dose of more than approx. 6 Sv is invariably fatal due to acute radiation syndrome. Literature references:Wikipedia | Äquivalentdosis | Dosisbegriff aus der radiologischen Technik.Die Äquivalentdosis ist definiert als die vom Körpergewebe aufgenommene Energiedosis durch ionisierende Strahlung multipliziert mit einem Strahlungswichtungsfaktor (s. Glg. 1), welcher der relativen biologischen Wirksamkeit (RBW) der jeweiligen Strahlungsarten Rechnung trägt. Die Einheit der Äquivalentdosis ist wie die der Energiedosis J/kg, da der Strahlungswichtungsfaktor dimensionslos ist. Um jedoch den Unterschied zur Energiedosis klarzustellen, hat die Äquivalentdosis eine eigene Einheit erhalten, das Sievert (Sv).Glg. 1H = Äquivalentdosis; wR = Strahlungswichtungsfaktor; D = EnergiedosisDie natürliche Strahlenexposition (kosmische Strahlung, terrestrische Strahlung, Belastung durch Einatmen von natürlichen Radon-222, die Aufnahme über Nahrungsmittel) führt zu einer Strahlenbelastung in einer Größenordnung von ca. 2,1 mSv pro Jahr. Die Hälfte dieses Wertes entfällt dabei alleine auf das Einatmen des Radons. Die Dosis durch medizinische Anwendungen ist in einer vergleichbaren Größenordnung, so dass durchschnittlich pro Jahr etwa 4 mSv von einer Person aufgenommen werden.Der Grenzwert für beruflich strahlenexponierte Personen beträgt in Deutschland 20 mSv pro Jahr. Eine Einzeldosis von mehr als ca. 6 Sv führt durch Strahlenkrankheit mit Sicherheit zum Tod.Literatur:Wikipediahttp://www.giessereilexikon.com/typo3/images/stories/A/Aequivalentdosis/01.pdf | https://www.giessereilexikon.com/en/foundry-lexicon/Encyclopedia/show/equivalent-dose-4382/?cHash=1a870ea43dbe9e00be0f368e15c5d417 | https://www.giessereilexikon.com/giesserei-lexikon/Encyclopedia/show/aequivalentdosis-770/?cHash=1a870ea43dbe9e00be0f368e15c5d417
Equilibrium temperature | Crucible reaction temperature which is reversible and where the partners of the reaction have an equilibrium. In case of iron carbon alloys and in presence of silicium and oxygen it proceeds according to the following equation (Equ. 1) :Equ 1: If solid silicic acid develops below the C/Si isotherm (equilibrium temperature), dross develops. The C/Si isotherms for cast iron with flake graphite with normal carbon and silicon contents of approx. 3.5 to 4.0 percent of C and approx. 1.5 to 3.0 percent of Si lie between 1400 and 1440 ° C.Growing silicon contents make the TG increase, grwong c contents make them decrease. In this case, silicon determines the melt oxygen content through silicic acid development (auto-desoxidation with silicon) at temperatures below or at the TG, silicon burns and creates SiO2 which passes over to the slag phase. At temperatures above the TG, carbon dominates the melt oxygen content; SiO2 is reduced under {CO} development, i.e. The amount of silicon in the melt increases. Due to delays in the phase development, the CO development sets in later, i.e. only at the so-called cooking temperature (TK). According to K. Orths, W. Weis and M. Lampic, there is the following relation between the equilibrium temperature TG and the relevant cooking temperature TK for acid-lined crucible induction furnaces (Equ. 2):Eq. 2: Fig. 1 shows a relation for the equilibrium temperature between the carbon and silicon content, Fig. 2 shows a free reaction enthalpy for C and Si oxidation. | Gleichgewichtstemperatur | Temperatur der Tiegelreaktion, welche reversibel ist und bei der sich die an der Reaktion beteiligten Partner im Gleichgewicht befinden. Bei Eisen-Kohlenstoff-Legierungen und in Gegenwart von Silizium und Sauerstoff läuft sie nach folgender chemischen Gleichung (Glg. 1) ab:Glg 1: Wenn unterhalb der C/Si-Isotherme (Gleichgewichtstemperatur TG) feste Kieselsäure ausfällt, entsteht Dross. Für die bei Gusseisen mit Kugelgrafit üblichen Kohlenstoff- und Siliziumgehalten von ca. 3,5 bis 4,0 % C und ca. 1,5 bis 3,0 % Si liegen die C/Si-Isothermen zwischen 1400 und 1440 ° C.Steigende Siliziumgehalte erhöhen TG, steigende C-Gehalte senken sie. Dabei bestimmt Silizium bei Temperaturen unter und um TG den Sauerstoffgehalt der Schmelze durch Kieselsäurebildung (Selbstdesoxidation mit Silizium), Silizium brennt ab und bildet SiO2 welches in die Schlackenphase übergeht. Bei Temperaturen über TG dominiert Kohlenstoff den Sauerstoffgehalt der Schmelze; SiO2 wird unter {CO}-Bildung reduziert, d. h. Silizium nimmt in der Schmelze zu. Durch die Verzögerung der Phasenbildung setzt die CO-Bildung verspätet ein, d. h. erst bei der so genannten Kochtemperatur TK. Für einen sauer zugestellten Induktionstiegelofen besteht nach K. Orths, W. Weis und M. Lampic folgender Zusammenhang zwischen der Gleichgewichtstemperatur TG und der effektiven Kochtemperatur TK (Glg. 2):Glg. 2: Bild 1 zeigt für die Gleichgewichtstemperatur eine Beziehung zwischen dem Kohlenstoff- und Siliziumgehalt, Bild 2 die freie Reaktionsenthalpie für die C- und Si-Oxidation. | https://www.giessereilexikon.com/en/foundry-lexicon/Encyclopedia/show/equilibrium-temperature-4489/?cHash=e6bfa1478f761483ca422a9bc28f6862 | https://www.giessereilexikon.com/giesserei-lexikon/Encyclopedia/show/gleichgewichtstemperatur-878/?cHash=e6bfa1478f761483ca422a9bc28f6862
Epoxy resin | These resins have a lowshrinkage with high internal strength (cohesion). | Epoxidharz | Diese Harze weisen eine geringe Schwindung bei gleichzeitig hoher innerer Festigkeit (Kohäsion) auf. | https://www.giessereilexikon.com/en/foundry-lexicon/Encyclopedia/show/epoxy-resin-5017/?cHash=204bc6cb260d52b6c0344902c379c925 | https://www.giessereilexikon.com/giesserei-lexikon/Encyclopedia/show/epoxidharz-5016/?cHash=204bc6cb260d52b6c0344902c379c925
Environmental scanning electron microscopy | Represents a special variant of the scanning electron microscopy. A significant extension of uses compared to traditional REM is possible thanks to the possibility to work under higher pressure in the sample chamber. For this purpose, a siginifcantly more complex vacuum system and special detectors are required for different pressure areas.An ESEM can be used in combination with a thermoelectric cooler for displaying humid and wet sample materials. Swelling tests of fibers and papers, wetting characteristics of surfaces as well as the examination of organic materials and polymer membranes, which are sensitive to dehydration in high vacuums and microscopable only through cryo techniques, are possible under a water vapor atmosphere. In addition, heating stages of up to 1350 °C can be used. Melting of metals and alloys, sintering of ceramic components, HALT tests on electric components under increased temperatures as well as the corrosion characteristics of surfaces can all be examined. If the ESEM has a large sample chamber, it can also be fitted with a tension/pressure stage or with a in-situ ultramicrotom for a 3d reconstruction of soft materials (including soft metals).Additional references:Electron microscopeElectron microscopyTransmission electron microscopeLiterature:Schröttner H. : Die Elektronenmikroskopie in der Materialforschung / Electron Microscopy in Materials Research.Rattenberger, J.; Wagner, J.; Schröttner, H.; Mitsche, S.; Zankel, A.: A Method to Measure the Total Scattering Cross Section and Effective Beam Gas Path Length in a Low-VacuumSEM.Schröttner, H.; Rattenberger, J.; Wagner, J.: Experimental vs. calculated values of the total scattering cross section and the BGPL of different image gases in an ESEM | Environmental-Rasterelektronemikroskopie | Stellt eine spezielle Variante der Rasterelektronenmikroskopie dar. Eine wesentliche Erweiterung des Einsatzspektrums zu einem konventionellen REM ist durch die Möglichkeit bei höherem Druck in der Probenkammer zu arbeiten gegeben. Dafür werden ein wesentlich komplexeres Vakuumsystem und spezielle Detektoren für die unterschiedlichen Druckbereiche benötigt.Ein ESEM kann in Kombination mit einem Peltier-Kühltisch zur Abbildung von feuchten und nassen Probenmaterialien herangezogen werden. Quellversuche von Fasern und Papieren, das Benetzungsverhalten von Oberflächen, die Untersuchung von gegenüber Austrocknung im Hochvakuum empfindlichen und sonst nur mittels Kryo-Techniken mikroskopierbaren biologischen Materialien und Polymer-Membranen, werden unter Wasserdampfatmosphäre möglich. Weiters können Heating Stages bis ca. 1350 °C eingesetzt werden. Das Schmelzen von Metallen und Legierungen, Sintern von keramischen Komponenten, HALT-Tests an elektrischen Bauteilen unter erhöhten Temperaturen können ebenso untersucht werden, wie das Korrosionsverhalten von Oberflächen. Verfügt das ESEM über eine große Probenkammer, so kann diese auch mit einer Zug-/Druckbühne oder einem in-situ-Ultramikrotom zur 3D-Rekonstruktion von Strukturen weicher Materialien (auch weiche Metalle) bestückt werden.Weiterführende Stichworte:ElektronenmikroskopElektronenmikroskopieTransmissionselektronenmikroskopLiteratur:Schröttner H. : Die Elektronenmikroskopie in der Materialforschung / Electron Microscopy in Materials Research.Rattenberger, J.; Wagner, J.; Schröttner, H.; Mitsche, S.; Zankel, A.:A Method to Measure the Total Scattering Cross Section and Effective Beam Gas Path Length in a Low-Vacuum SEM.Schröttner, H.; Rattenberger, J.; Wagner, J.: Experimental vs. calculated values of the total scattering cross section and the BGPL of different image gases in an ESEM | https://www.giessereilexikon.com/en/foundry-lexicon/Encyclopedia/show/environmental-scanning-electron-microscopy-4487/?cHash=502e9421787ae0910e50a449b285b5b7 | https://www.giessereilexikon.com/giesserei-lexikon/Encyclopedia/show/environmental-rasterelektronemikroskopie-876/?cHash=502e9421787ae0910e50a449b285b5b7
endothermic | In these types of reactions (thermal) energy is absorbed or consumed. Endothermic reactions are only possible under consistent energy supply. If the energy supply is interrupted, the reactions comes to a halt. In contrast to that: exothermic. | endotherm | Bei dieser Reaktion wird (Wärme)-Energie aufgenommen oder verbraucht. Endotherme Reaktionen laufen nur unter ständiger Energiezufuhr ab. Wird die Energiezufuhr unterbrochen, so kommt die Reaktion zum Stillstand. Im Gegensatz dazu: exotherm. | https://www.giessereilexikon.com/en/foundry-lexicon/Encyclopedia/show/endothermic-3827/?cHash=a2d192f63e0219d6b64ad9617787968f | https://www.giessereilexikon.com/giesserei-lexikon/Encyclopedia/show/endotherm-212/?cHash=a2d192f63e0219d6b64ad9617787968f
Energy dispersive x-ray spectrometry | To determine the chemical composition of the sample which is to be tested, the x-ray spectrum emitted by the sample must be dissected. There are two different methods of doing this.In classic EDX analyses, a detector crystal which is polarized as a diode in a non-conducting direction and is under high voltage is used. This is made of silicon fortified with lithium or of high purity germanium (HPGe). To prevent disruptive internal noise at room temperature and the diffusion of the lithium (Li) in the crystal, the crystal and the preamplifier are cooled to the temperature of the liquid nitrogen. This is contained in an evacuated dewar and cools the crystal and the preamplifier via a cold finger made of copper.To prevent a contamination and formation of ice on the crystal, it is shielded by a thin detector window facing the sample. The detection of light elements is possible form the elementboron. An x-ray quantum which hits the crystal creates an energy in it which is proportional to the number of electron-hole pairs. To create such an electron-hole pair, 3.8eV are needed in an Si(Li) detector. These can be tapped and strengthened as a voltage pulse on the crystal. In a pulse height analyzer (multichannel analyzer: a range of impulse counters, each of which is allocated a specific energy a registered impulse increases the count by one unit), their energies can be assigned according to their count.An EDX detector has a relatively long downtime - this means that, after registering a photon, the detector needs a certain amount of time before it is ready to detect the next photon. The elements in the sample can be inferred from the individual x-ray lines (Figures 1 and 2). The concentration can be calculated using quantitative process from the relative intensity of the x-ray lines in relation to one another.The Silicon Drift Detector (SDD) is an energy-dispersive x-ray detector based on a silicon drift chamber. An integratede FET as signal amplifier ensures a good energy dissolution (approx. 124eV). The principle of lateral impoverishment, the implemented drift structure and the very small anode ensure a very small detector capacity. An especially developed and optimized signal elaboration technique makes an extremely high pulse flow rate possible without loss of accuracy. The pulse flow rate of SD detectors is more the 10 times higher than the one of classic EDX detectors. The detector crystal is cooled through a vibration-free thermoelectric cooler. Liquid nitrogen is not necessary for cooling. An ultrathin beam entrance area separates the sensible detector area from the sample chamber.EDX systems have become widely used as they can capture the entire x-ray spectrum at the same time and statements about the chemical composition of the sample are possible after only a short time. In the ideal case, the sensitivity of detection is around 0.1% by weight. The energy resolution (given for MnKa) isAdditional references:Electron microscopeElectron microscopyElectron probeelement distributionEnvironmental scanning electron microscopyscanning electron microscopywave-length dispersice x-ray spectroscopyLiteratue:Schröttner H. : Die Elektronenmikroskopie in der Materialforschung / Electron Microscopy in Materials Research. | Energiedispersive Röntgenspektrometrie | Zur Ermittlung der chemischen Zusammensetzung der zu untersuchenden Probe muss das von der Probe abgegebene Röntgenspektrum zerlegt werden. Dazu gibt es zwei unterschiedliche Methoden.Beim klassischen EDX-Detektor wird ein als Diode in Sperrrichtung gepolter und auf Hochspannung liegender Detektorkristall verwendet. Dieser besteht aus mit Lithium dotiertem Silizium oder aus High Purity Germanium (HPGe). Um das störende Eigenrauschen bei Raumtemperatur und die Diffusion des Lithiums im Kristall zu verhindern, werden der Kristall und der Vorverstärker auf die Temperatur des flüssigen Stickstoffs gekühlt. Dieser ist in einem evakuierten Dewar untergebracht und kühlt den Kristall und den Vorverstärker über einen Kühlfinger aus Kupfer.Um eine Kontamination und Vereisung des Kristalls zu verhindern, ist dieser durch ein dünnes Detektorfenster zur Probe hin abgeschirmt. Die Detektion der Leichtelemente ist ab dem ElementBor möglich. Ein Röntgenquant, das auf den Kristall trifft, erzeugt in ihm eine zu seiner Energie proportionale Anzahl von Elektron-Loch-Paaren. Für die Erzeugung eines solchen Elektron Loch Paares benötigt man in einem Si(Li)-Detektor 3,8eV. Diese können als Spannungspuls am Kristall abgegriffen und verstärkt werden. In einem Pulshöhenanalysator (Vielkanalanalysator: eine Reihe von Impulszählern, von denen jeder einer bestimmten Energie zugeordnet ist – ein registrierter Impuls erhöht den Zählerstand um eine Einheit) können sie als Count ihrer Energie entsprechend zugeordnet werden.Ein EDX-Detektor hat eine relativ große Totzeit – d. h. nach der Registrierung eines Photons braucht der Detektor eine gewisse Zeit, bis er für die Detektion des nächsten Photons bereit ist. Aus den Energien der einzelnen Röntgenlinien kann auf die Elemente in der Probe geschlossen werden. Aus der relativen Intensität der Röntgenlinien zueinander kann über quantitative Verfahren auf die Konzentration zurückgerechnet werden.Der Silicon Drift Detector (SDD) ist ein energiedispersiver Röntgendetektor auf der Basis einer Silizium-Driftkammer. Ein integrierter FET als Signalverstärker sorgt für eine sehr gute Energieauflösung (ca. 124 eV). Das Prinzip der Seitwärts-Verarmung, die eingesetzte Driftstruktur und die sehr kleine Anode sorgen für eine extrem kleine Detektorkapazität. Die speziell entwickelte und optimierte Signalverarbeitungstechnik ermöglicht extrem hohen Impulsdurchsatz ohne Genauigkeitsverlust. Der Impulsdurchsatz der SD-Detektoren liegt um den Faktor > 10 höher als bei klassischen EDX-Detektoren. Der Detektorkristall wird durch einen vibrationsfreien Peltierkühler gekühlt. Dadurch entfällt die Kühlung mit flüssigem Stickstoff. Ein ultradünnes Strahleneintrittsfenster trennt den empfindlichen Detektorbereich von der Probenkammer.EDX Systeme haben eine große Verbreitung gefunden, weil sie das gesamte Röntgenspektrum gleichzeitig erfassen und schon nach einer sehr kurzen Messzeit Aussagen über die chemische Zusammensetzung der Probe möglich sind. Die Nachweisempfindlichkeit liegt im Optimalfall bei ca. 0,1 Gewichts-%. Die Energieauflösung (angegeben für MnKa) liegt bei < 130 eV. Das analytische Auflösungsvermögen liegt in Abhängigkeit der Anregungsenergie und der Dichte des zu untersuchenden Probenmaterials im Mikrometerbereich (Mikrobereichsanalyse).Weiterführende Stichworte:ElektronenmikroskopElektronenmikroskopieElektronenstrahlmikroanalyseElementeverteilungEnvironmental-RasterelektronemikroskopieRasterelektronenmikroskopWellenlängendispersive RöntgenspektrometrieLiteratur:Schröttner H. : Die Elektronenmikroskopie in der Materialforschung / Electron Microscopy in Materials Research. | https://www.giessereilexikon.com/en/foundry-lexicon/Encyclopedia/show/energy-dispersive-x-ray-spectrometry-4486/?cHash=e6dd80b68c867fe2ccdf32fb98a6ff47 | https://www.giessereilexikon.com/giesserei-lexikon/Encyclopedia/show/energiedispersive-roentgenspektrometrie-875/?cHash=e6dd80b68c867fe2ccdf32fb98a6ff47
Endogenous | Greek for “originating from within a system”; means that something occurs due to an internal cause or from within a system and has either inward or outward effect. According to this, endogenous inclusions in the structure originate from chemical reactions within the system and have not been introduced from the outside. Consequently, an endogenoussolidification type (or solidification morphology) is understood as the solidification behavior of an alloy in a way that crystals are formed inside the melt prior to the actual solidification front (e.g. in nodular graphite cast iron). In contrast to that: exogenous. | endogen | Aus dem Griechischen "im Innern eines Systems entstanden", bedeutet, dass etwas aus innere Ursache entsteht oder aus dem Inneren eines Systems heraus nach innen oder nach außen wirkt. So sind endogene Einschlüsse im Gefüge durch chemische Reaktionen innerhalb des Systems entstanden und nicht von außen eingebracht. Damit versteht man unter einem endogenenErstarrungstyp (bzw. Erstarrungsmorphologie) das Erstarrungsverhalten einer Legierung in der Art, dass sich Kristalle im Innern der Schmelze vor der eigentlichen Erstarrungsfront bilden (z. B. bei Gusseisen mit Kugelgrafit). Im Gegensatz dazu: exogen. | https://www.giessereilexikon.com/en/foundry-lexicon/Encyclopedia/show/endogenous-3826/?cHash=f9eb5c8973733597ce359773e4db9788 | https://www.giessereilexikon.com/giesserei-lexikon/Encyclopedia/show/endogen-211/?cHash=f9eb5c8973733597ce359773e4db9788
Emergency collection pit | Water-cooled induction or channel furnaces must be fitted with an emergency collection pit which drains off accumulating cooling and surface water and hydraulic oil (Animation 1) and, in the case of failure, collects the leaking molten metal safely. Information sheet S 80 from the VDG (Association of German Casting Professionals) describes the necessary minimum requirements for an emergency casting pit.A physical explosion in the emergency collection pit at the moment when the metal and cooling agent meet must be prevented reliably through the use of a suitable drainage material (ceramic foam). The drainage material in the emergency collection pit must melt and sinter in the contact zone. A verification of suitability with regard to this must be obtained in accordance with the respective metal.Furthermore, the ceramic foam must be permeable enough to water and steam, whereby, at the same time, the size of the pores must be kept as small as possible in order to prevent contaminating particles passing through.The construction of the emergency collection pit and the construction materials used are chosen so that the steam which accumulates can escape quickly enough (Animation 2) and under no circumstances becomes trapped, in order to reliably prevent an explosion which would destroy the structure. Therefore, there must always be an open evaporation surface available which is defined by an equation.The relationship between the heat input surface and required evaporation surface is calculated according to Eq. 1:Eq. 1:: Av: open evaporation surface (if the steam must escape through the drainage material, the open porosity must be considered carefully in the calculation)Aw: heat input surface (floor and/or wall surfaces which are in direct contact with metal drainage material)Animation 1: Drainage of water in an emergency collection pit, left using ceramic foam as a drainage system from Silmeta Systems GmbH, right with standard floor drainageAnimation 2: Accumulation and drainage of steam, left construction from Silmeta Systems GmbH, right standard construction | Notauffanggrube | Wassergekühlte Induktions- bzw. Rinnenöfen müssen mit einer Notauffanggrube ausgestattet sein, die anfallendes Kühl- und Oberflächenwasser, sowie Hydrauliköl zuverlässig ableitet (Animation 1) und im Störfall die austretende Metallschmelze sicher aufnimmt. Das VDG-Merkblatt S 80 beschreibt die notwendigen Mindestanforderungen an eine Notauffanggrube. In der Notauffanggrube muss im Moment des Zusammentreffens von Metall und Kühlmittel, durch den Einsatz eines geeigneten Drainagematerials (Schaumkeramik) eine physikalische Explosion zuverlässig verhindert werden. Das Drainagematerial der Notauffanggrube muss in der Kontaktzone aufschmelzen und versintern. Ein diesbezüglicher Eignungsnachweis ist, an das jeweilige Metall angepasst einzufordern. Darüber hinaus besitzt die Schaumkeramik ausreichende Wasser- und Dampfdurchlässigkeit, wobei gleichzeitig die Größe der Poren so klein wie möglich zu halten ist, um das Eindringen von Schmutzpartikeln zu verhindern. Die Konstruktion der Notauffanggrube und die verwendeten Baustoffe sind so gewählt, dass der entstehende Dampf schnell genug entweichen kann (Animation 2) und keinesfalls im System eingeschlossen wird, um eine Struktur zerstörende Explosion sicher zu verhindern. Es muss daher zu jeder Zeit eine über eine Gleichung definierte offene Verdampfungsfläche zur Verfügung stehen. Der Zusammenhang zwischen Wärmeeintragsfläche und notwendiger Verdampfungsfläche ergibt sich nach Glg. 1 aus:Glg. 1: Av: offene Verdampfungsfläche (muss der Dampf durch den Drainagebaustoff entweichen, so ist die offene Porosität maßgeblich, bzw. bei der Berechnung zu berücksichtigen) Aw: Wärmeeintragsfläche (Boden- und/oder Wandflächen die in direktem Kontakt Metall - Drainagebaustoff stehen) Das Bild 1 zeigt den Aufbau einer Notauffanggrube im Modell.Animation 1: Ableitung von Wasser in einer Notauffanggrube, links unter Verwendung von Schaumkeramik als Drainagesystem nach Silmeta Systems GmbH, rechts mit herkömmlicher BodendrainageAnimation 2: Entstehung und Ableitung von Dampf, links Bauart Silmeta Systems GmbH, rechts herkömmliche Bauart | https://www.giessereilexikon.com/en/foundry-lexicon/Encyclopedia/show/emergency-collection-pit-4420/?cHash=46e7175164e194a23a937b0cafba3993 | https://www.giessereilexikon.com/giesserei-lexikon/Encyclopedia/show/notauffanggrube-808/?cHash=46e7175164e194a23a937b0cafba3993
Eluate analysis | Analysis method, which uses liquids or gasses to leach out soluble substances from solid materials to be inspected. Subsequently, the liquid or gaseous phase is separated from the solid matter by filtration, sedimentation, or centrifugation. The eluate obtained in this way can be analyzed for the wanted substances. Assessment and logging of such substances (type and mass) provides information about impairments or hazards to waters that are likely to occur if the materials are stored or disposed of (s. Disposal site) in such a way that they get in contact with water. However, under real landfill conditions, the values determined by eluate analysis are generally only reached after very long periods or not at all. And what is more, the values obtained from eluate analysis are not conclusive enough to define the harmfulness of the material disposed or to be disposed. Therefore, additional criteria must be taken into account for sound evaluation of the expected disposal behavior and disposal conditions required for protection of ground and surface water. These include e.g. the ratio of leachable proportions to overall content of a substance in dry sludge residues. Identification of leachability of a substance using water is specified in the German standard methods for the examination of water, waste water and sludge according to DIN 38 414-4. | Eluatanalyse | Analyseverfahren, bei dem lösliche Stoffe durch Flüssigkeiten oder Gase aus der zu untersuchenden Feststoffprobe ausgewaschen werden. Danach wird die flüssige bzw. gasförmige Phase vom Feststoff durch Filtration, Sedimentation oder Zentrifugation abgetrennt. Das so gewonnene Eluat kann nun auf die gesuchten Substanzen analysiert werden. Ihre Erfassung (Art und Masse) gibt Hinweise darauf, welche Beeinträchtigung oder Gefährdungen von Gewässern eintreten können, wenn die Materialien so gelagert oder deponiert (s. Deponie) werden, dass sie mit Wasser in Berührung kommen. Unter realen Deponiebedingungen werden die durch die Eluatanalyse ermittelten Werte allerdings in der Regel nicht oder nur nach sehr langen Zeitspannen erreicht. Die Schädlichkeit des deponierten bzw. zu deponierenden Materials ist aus den Analysewerten des Eluat allein nicht zu ermitteln. Deshalb sind zur Beurteilung des voraussichtlichen Deponieverhaltens und der zum Schutz des Grund- und Oberflächenwassers zu fordernden Ablagerungsbedingungen weitere Kriterien zu berücksichtigen. Dazu gehört z. B. das Verhältnis des eluierbaren Anteils zum Gesamtgehalt eines Stoffes im Trockenrückstand des Schlammes. Die Bestimmung der Eluierbarkeit eines Stoffes mit Wasser wird im Deutschen Einheitsverfahren zur Wasser-, Abwasser- und Schlammuntersuchung nach DIN 38 414-4 festgelegt. | https://www.giessereilexikon.com/en/foundry-lexicon/Encyclopedia/show/eluate-analysis-3825/?cHash=795f72121eb66ee0c2d3c8ad3a4df6ba | https://www.giessereilexikon.com/giesserei-lexikon/Encyclopedia/show/eluatanalyse-210/?cHash=795f72121eb66ee0c2d3c8ad3a4df6ba
Eluate | Liquid that contains dissolved residues and accumulates due to leaching. In this way aqueous eluates may occur in landfills (s. Disposal site) and carry particles of disposed substances. The concentration of the dissolved, contaminated residues, i.e. the eluate contents of the waste material to be disposed are a decisive factor with regard to their hazard potential in landfills and define the conditions for disposal. Additional references:Eluate analysis | Eluat | Flüssigkeit, in der Rückstände gelöst sind und die durch Auswaschung anfällt. So können beispielsweise wässerige Eluate in Abfalldeponien (s. Deponie) entstehen und Anteile der deponierten Stoffe mitführen. Die Konzentration der gelösten verunreinigten Rückstände, also die Eluatinhaltsstoffe von zu deponierenden Abfällen sind maßgebend für das Gefährdungspotential bei Deponien und bestimmen die Deponierbarkeitsbedingungen. Weiterführende Stichworte:Eluatanalyse | https://www.giessereilexikon.com/en/foundry-lexicon/Encyclopedia/show/eluate-3824/?cHash=2af8b34c18697059c73d31feae61f866 | https://www.giessereilexikon.com/giesserei-lexikon/Encyclopedia/show/eluat-209/?cHash=2af8b34c18697059c73d31feae61f866
Elongation at failure | Elongation value determined during tensile testing according to EN ISO 6892-1 (DIN EN 10002-1) after breakage of the test rod. The elongation at failure is specified as the length increase in percent as opposed to the unloaded condition prior to the test (s. a. Elongation, Tensile test). | Bruchdehnung | Beim Zugversuch nach EN ISO 6892-1 (DIN EN 10002-1) ermittelter Dehnungswert nach dem Bruch des Probestabes. Die Bruchdehnung ist demnach die prozentuale Längenzunahme gegenüber dem unbeanspruchten Zustand vor dem Versuch (s. a. Dehnung, Zugversuch). | https://www.giessereilexikon.com/en/foundry-lexicon/Encyclopedia/show/elongation-at-failure-3697/?cHash=e7239d670c5f116b51f4a1728d1df9e3 | https://www.giessereilexikon.com/giesserei-lexikon/Encyclopedia/show/bruchdehnung-80/?cHash=e7239d670c5f116b51f4a1728d1df9e3
Elongation | Relative change in the length of a body under load. Elongation is defined by Eq.1Eq. 1: With: ΔL = change in length (stretching) Lo = original length ε = elongation. Elongation is either stated as a non-dimensional figurehl or it is multiplied by 100 to be stated as a percentage. The elongation rate that the test rod (s. Tensile test) withstands until the breakage occurs is referred to as elongation at failure. Elastic elongation (εe) represents a proportional elongation (occurs within the range of Hooke’s line. s. Hooke’s law). When the load is relieved from the specimen, the elongation disappears. If the limit of elasticity of the material is exceeded, the specimen will undergo non-proportional elongation (εp). In this condition the material undergoes plastic deformation. When the load is relieved from the specimen, the elongation will remain permanent (εr). Additional references:Yield strengthTensile strengthTensile test | Dehnung | Relative Längenänderung eines Körpers unter Belastung. Die Dehnung ist definiert nach Glg.1Glg. 1: Hierin bedeuten: ΔL= Längenänderung (Streckung) Lo = ursprüngliche Länge ε = Dehnung. Die Dehnung wird als dimensionslose Zahl oder mit 100 multipliziert als Prozentwert angegeben. Die Dehnung, die der Probestab (s. Zugprobe) bis zum Eintritt des Bruches erträgt nennt man Bruchdehnung. Die elastische Dehnung (εe) ist eine proportionale Dehnung (tritt im Bereich der Hookeschen Geraden auf, s. Hookesches Gesetz). Wird die Probe entlastet, verschwindet auch wieder die Dehnung. Wird die Elastizitätsgrenze des Werkstoffes überschritten, tritt eine nichtproportionale Dehnung (εp) auf. Hier befindet sich der Werkstoff in einem plastischen Verformungszustand. Wird die Belastung zurück genommen ist eine bleibende Dehnung (εr) zu verzeichnen.Weiterführende Stichworte:DehngrenzeZugfestigkeitZugversuch | https://www.giessereilexikon.com/en/foundry-lexicon/Encyclopedia/show/elongation-3719/?cHash=2d57672ac0b4cbe6a3a22bf03052c30a | https://www.giessereilexikon.com/giesserei-lexikon/Encyclopedia/show/dehnung-102/?cHash=2d57672ac0b4cbe6a3a22bf03052c30a
Endurance strength | Endurance strength refers to the maximum load on a material without considerable signs of fatigue or even defects. The endurance strength is determined in a fatigue test. During this test, components may break if the load is below their tensile strength (fatigue crack or failure, fig. 1a and b). For example, the endurance strength of flake graphite cast iron lies at approx. 40 to 50 % of its tensile strength. The endurance strength depends on the load and is proportional to the tensile strength. Fig. 2 illustrates the essential parameters influencing the endurance strength of components in cast condition from nodular graphite cast iron. Materials with higher strengths respond more sensitively to irregular component surfaces (casting defects, notches, rough surfaces, etc. See fig. 3). According to W Bauer, defects with a local increase in tension that exceeds the tension supported by the sample geometry also promote fatigue failures from the defect at surface points that are less loaded. Naturally, defects at or near of the edges considerably reduce the service life, even if they are minor. Stress exceeding the endurance strength leads to considerable damage and only a certain number of loading cycles are endured until fraction (fatigue limit). This interaction is illustrated in the Wöhler curve.Additional references:Haigh diagram | Dauerfestigkeit | Die Dauerfestigkeit bezeichnet die Belastungsgrenze eines Werkstoffes ohne dass er dabei nennenswerte Ermüdungs- oder gar Ausfallerscheinungen aufweist. Die Dauerfestigkeit wird im Dauerschwingversuch ermittelt. Dabei können Bauteile auch zu Bruch gehen wenn die Belastung unterhalb der Zugfestigkeit liegt (Ermüdungs- oder Dauerbruch, Bild 1a und b). Die Dauerfestigkeit von Gusseisen mit Lamellengrafit liegt beispielsweise bei ca. 40 bis 50 % der Zugfestigkeit. Die Dauerfestigkeit ist von der Belastung abhängig und proportional der Zugfestigkeit. Bild 2 zeigt die wesentlichen Einflussgrößen auf die Dauerfestigkeit von Bauteilen im Gusszustand aus Gusseisen mit Kugelgrafit. Höherfeste Werkstoffe reagieren dabei empfindlicher auf Unregelmäßigkeiten an der Oberfläche des Bauteils (Gussfehler, Kerben, rauhe Oberfläche usw. Bild 3). Nach W. Bauer verursachen Fehlstellen mit einer stärkeren lokalen Spannungserhöhung als der Probengeometrie entsprechend, auch an den niedriger belasteten Bereichen der Oberfläche von der Fehlstelle ausgehende Schwingbrüche. Fehler an oder nahe an den Kanten verringern die Lebensdauer naturgemäß besonders stark, auch wenn sie sehr klein sind. Bei Belastung oberhalb der Dauerfestigkeit treten deutliche Schädigungen auf und es wird nur noch eine bestimmte Anzahl von Lastwechseln bis zum Bruch (Bruchschwingzahl) ertragen. Dieser Zusammenhang wird in der Wöhlerkurve dargestellt.Weiterführende Stichworte:Haigh-Diagramm | https://www.giessereilexikon.com/en/foundry-lexicon/Encyclopedia/show/endurance-strength-4745/?cHash=29baa748f5250e70f0d7864eae2e6b9c | https://www.giessereilexikon.com/giesserei-lexikon/Encyclopedia/show/dauerfestigkeit-1134/?cHash=29baa748f5250e70f0d7864eae2e6b9c
Element distribution | To create element distribution images with EDX, so-called ROIs (regions of interest) are selected in the EDX spectrum which correspond to the characteristic x-ray lines in the elements of interest.All x-ray impulses whose energy falls into such an ROI are allocated to an element and displayed in a gray-scale image or a false color image. The lighter an area appears in the image, the higher the concentration of this element in this area. For the display, it is also possible to summarize several element distribution images in an RGM image.The element distribution images or mappings can be made in various image resolutions (128x128 pixels to 1024x1024 pixels). Of course, better resolutions also require longer measuring times. To keep the measuring time short and, at the same time, also obtain good statistics, a suitable high counting rate is needed on the EDX detector. This is achieved with high beam currents.The mappings shown in the pictures were made with a Si(Li) detector with a measuring time (dwell time) of 100ms per measuring point. This means that the total time for such a mapping is around 2 hours.Higher pulse rates can be processed with a silicon drift detector (SDD). The measuring times required for a comparable element distribution image are reduced to around 10-20 minutes.The further development of the element distribution images is so-called spectral imaging. Here, an entire EDX spectrum is recorded and saved at each measuring point. This means that, even after the distribution images have been recorded, elements which were not previously considered important can be displayed later or element distributions can also be evaluated semi-quantitatively.Further references:Electron probe micro analysisScanning electron microscopeEnergy dispersive x-ray spectrometryWave-length dispersive x-ray spectrometry | Elementeverteilung | Für ein Elementverteilungsbild mit EDX werden im EDX Spektrum so genannte ROIs (Region of Interest) gesetzt, die den charakteristischen Röntgenlinien der interessanten Elemente entsprechen. Alle Röntgenimpulse die energetisch in ein solches ROI fallen werden dem Element zugeordnet und in einem Graustufenbild oder einem Falschfarbenbild dargestellt. Umso heller ein Bereich nun im Bild erscheint, umso größer ist die Konzentration dieses Elements in diesem Bereich. Für die Darstellung können auch mehrere Elementverteilungsbilder zu einem RGB-Bild zusammengefasst werden. Die Elementverteilungsbilder bzw. Mappings können in unterschiedlichen Bildauflösungen (128x128 Pixel bis 1024x1024 Pixel) aufgenommen werden. Umso besser die Bildauflösung, umso länger wird natürlich auch die Messzeit. Um die Messzeit kurz zu halten und gleichzeitig auch eine gute Statistik zu erhalten benötigt man eine entsprechend hohe Zählrate am EDX-Detektor. Diese erreicht man durch hohe Strahlströme. Die in den Bildern dargestellten Mappings wurden mit einem Si(Li)-Detektor mit einer Messzeit (Dwelltime) von 100 ms pro Messpunkt aufgenommen. Das ergibt eine Gesamtzeit für ein solches Mapping von ca. 2 Stunden. Mit einem SiliconDriftDetector (SDD) können höhere Pulsraten verarbeitet werden. Die benötigten Messzeiten für ein vergleichbares Elementverteilungsbild reduzieren sich auf ca. 10-20 Minuten.Die Weiterentwicklung des Elementverteilungsbildes ist das so genannte Spectra-Imaging. Hier wird in jedem Messpunkt ein ganzes EDX-Spektrum aufgenommen und gespeichert. Das ermöglicht auch nach Aufnahme der Verteilungsbilder, zuvor als nicht wichtig erachtete Elemente nachträglich darzustellen oder die Elementverteilung auch semiquantitativ auszuwerten. Weiterführende Stichworte:ElektronenstrahlmikroanalyseRasterelektronenmikroskopEnergiedispersive RöntgenspektrometrieWellenlängendispersive Röntgenspektrometrie | https://www.giessereilexikon.com/en/foundry-lexicon/Encyclopedia/show/element-distribution-4284/?cHash=5783f21dbc76430c180c58e42fd8f443 | https://www.giessereilexikon.com/giesserei-lexikon/Encyclopedia/show/elementeverteilung-672/?cHash=5783f21dbc76430c180c58e42fd8f443
Element | Chemical basic substance that is composed of atoms that only contain one kind of atomic nuclei and a specific quantity of positive charge. In the periodic table, the elements are organized on the basis of their effective nuclear charge (atomic number) and their electron shell models. | Element | Chemischer Grundstoff welcher aus Atomen aufgebaut ist, die nur jeweils eine Sorte von Atomkernen mit einer bestimmten Anzahl positiver Ladungen enthalten. Im Periodensystem der Elemente sind sie nach der Kernladungszahl und dem Aufbau der Elektronenhülle ihrer Atome geordnet. | https://www.giessereilexikon.com/en/foundry-lexicon/Encyclopedia/show/element-3736/?cHash=a371707820d4280e9e95124c14dcfd5f | https://www.giessereilexikon.com/giesserei-lexikon/Encyclopedia/show/element-119/?cHash=a371707820d4280e9e95124c14dcfd5f
Electron probe micro analysis | A micro analysis (EDX/WDX) carried out using a scanning electron microscope (SEM) on a prepared (sanded and polished) sample.To determine the chemical composition of the sample which is to be tested, the x-ray spectrum emitted by the sample must be dissected. There are two different methods of doing this. In energy dispersive x-ray spectrometry (EDX analysis) , a detector crystal which is polarized as a diode in a non-conducting direction and is under high voltage is used.This is made of silicon fortified with lithium or of HPGe (high purity germanium). Typical detector surfaces are 10, 30, 60mm2. To prevent disruptive internal noise (multiple formation of electron-hole pairs in the semiconductor crystal with increasing temperature) at room temperature and the diffusion of the lithium (Li) in the crystal, the crystal and the preamplifier are cooled to the temperature of the liquid nitrogen. This is contained in an evacuated dewar and cools the crystal and the preamplifier via a cold finger made of copper. To prevent a contamination and formation of ice on the crystal, it is shielded by a thin detector window facing the sample. In the past, this was made from beryllium (Be), through which x-ray quanta with an energy ofAn x-ray quantum which hits the crystal creates an energy in it which is proportional to the number of electron-hole pairs. To create such an electron-hole pair, 3.8eV are needed in an Si(Li) detector, in a HPGe detector 2.9eV. These can be tapped and strengthened as a voltage pulse on the crystal. In a pulse height analyzer (multichannel analyzer: a range of impulse counters, each of which is allocated a specific energy – usually 10eV per channel – a registered impulse increases the count by one unit), their energies can be assigned according to their count.An EDX detector has a relatively long downtime - this means that, after registering a photon, the detector needs a certain amount of time before it is ready to detect the next photon.The elements in the sample can be inferred from the individual x-ray lines (Figures 1 and 2). The concentration can be calculated using quantitative process from the relative intensity of the x-ray lines in relation to one another. EDX systems have become widely used as they can capture the entire x-ray spectrum at the same time and statements about the chemical composition of the sample are possible after only a short time. In the ideal case, the sensitivity of detection is around 0.1% by weight. The energy resolution (given for MnKα) is around 130 eV. The analytical resolution is dependent on the excitation energy and the thickness of the sample material being examined and lies in the micrometer range (microanalysis).In a wavelength dispersive x-rayspectrometer (WDX) the x-ray quanta which occur on a crystal which is optimum for the energy/wavelength which is to be measured according to the Bragg’s law (n·l = 2·d·sin α) are bent (Figure 3). The x-ray quanta are registered with a proportional counter which lies on the so-called Rowland circle with the sample and the curved analyzer crystal (Figure 4).In the ideal case, the sensitivity of detection is around 0.1% by weight. The energy resolution is around 10eV. This allows the x-ray lines which are superimposed on one another in the EDX spectrum to be separated from each other and quantified with greater accuracy (Figure 5). As each wavelength must be measured more or less in series, the measurement times with WDX are considerably longer. The beam currents required for the measurement are also considerably higher (factor 100) than in EDX analyses. Therefore, the samples must not be sensitive to radiation - not a problem with metals and ceramics.Further references:Element distribution(This entry comes from Hartmuth Schröttner, FELMI-ZFE-Graz, Austria | Elektronenstrahlmikroanalyse | Eine am Rasterelektronenmikroskop (REM) durchgeführte Mikroanalyse (EDX/WDX) an einer vorbereiteten (geschliffenen und polierten) Probe.Zur Ermittlung der chemischen Zusammensetzung der zu untersuchenden Probe muss das von der Probe abgegebene Röntgenspektrum zerlegt werden. Dazu gibt es zwei unterschiedliche Methoden. Bei der energiedispersiven Röntgenspektrometrie (EDX-Analyse) wird ein als Diode in Sperrrichtung gepolter und auf Hochspannung liegender Detektorkristall verwendet.Dieser besteht aus mit Lithium dotiertem Silizium oder aus HPGe (High Purity Germanium). Typische Detektorflächen sind 10, 30, 60 mm2. Um das störende Eigenrauschen (vermehrte Bildung von Elektron-Loch-Paaren im Halbleiterkristall bei steigender Temperatur) bei Raumtemperatur und die Diffusion des Lithiums (Li) im Kristall zu verhindern, werden der Kristall und der Vorverstärker auf die Temperatur des flüssigen Stickstoffs gekühlt. Dieser ist in einem evakuierten Dewar untergebracht und kühlt den Kristall und den Vorverstärker über einen Kühlfinger aus Kupfer. Um eine Kontamination und Vereisung des Kristalls zu verhindern, ist dieser durch ein dünnes Detektorfenster zur Probe hin abgeschirmt. Dieses bestand in der Vergangenheit aus Beryllium (Be), wodurch Röntgenquanten mit einer Energie Natrium möglich. Heute werden dünne Polymerfenster verwendet. Deshalb ist die Detektion der Leichtelemente ab dem ElementBor (B) möglich.Ein Röntgenquant, das auf den Kristall trifft, erzeugt in ihm eine zu seiner Energie proportionale Anzahl von Elektron-Loch-Paaren. Für die Erzeugung eines solchen Elektron Loch Paares benötigt man in einem Si(Li)-Detektor 3,8eV, bei einem HPGe-Detektor 2,9eV. Diese können als Spannungspuls am Kristall abgegriffen und verstärkt werden. In einem Pulshöhenanalysator (Vielkanalanalysator: eine Reihe von Impulszählern, von denen jeder einer bestimmten Energie zugeordnet ist – im Regelfall 10eV pro Kanal - ein registrierter Impuls erhöht den Zählerstand um eine Einheit) können sie als Count ihrer Energie entsprechend zugeordnet werden.Ein EDX-Detektor hat eine relativ große Totzeit - d.h. nach der Registrierung eines Photons braucht der Detektor eine gewisse Zeit, bis er für die Detektion des nächsten Photons bereit ist.Aus den Energien der einzelnen Röntgenlinien kann auf die Elemente in der Probe geschlossen werden (Bilder 1 und 2). Aus der relativen Intensität der Röntgenlinien zueinander kann über quantitative Verfahren auf die Konzentration zurückgerechnet werden. EDX-Systeme haben eine große Verbreitung gefunden, weil sie das gesamte Röntgenspektrum gleichzeitig erfassen und schon nach einer sehr kurzen Messzeit Aussagen über die chemische Zusammensetzung der Probe möglich sind. Die Nachweisempfindlichkeit liegt im Optimalfall bei ca. 0,1 Gewichts-%. Die Energieauflösung (angegeben für MnKα) liegt bei ca. 130 eV. Das analytische Auflösungsvermögen liegt in Abhängigkeit der Anregungsenergie und der Dichte des zu untersuchenden Probenmaterials im Mikrometerbereich (Mikrobereichsanalyse).Beim wellenlängendispersiven Röntgenspektrometer (WDX) werden die einfallenden Röntgenquanten an einem für die zu messende Energie/Wellenlänge optimalen Kristall entsprechen dem Bragg´schen Gesetz (n·l = 2·d·sin α) gebeugt (Bild 3). Die Röntgenquanten werden mit einem Proportionalzählrohr registriert, das mit der Probe und den gekrümmten Analysatorkristall auf dem so genannten Rowland-Kreis liegt (Bild 4).Die Nachweisempfindlichkeit liegt im Optimalfall bei ca. 0,01 Gewichts-%. Die Energieauflösung bei ca. 10 eV. Dadurch können im EDX-Spektrum überlagerte Röntgenlinien getrennt voneinander dargestellt und mit größerer Genauigkeit quantifiziert werden (Bild 5). Da jede Wellenlänge quasi seriell gemessen werden muss, sind die Messzeiten mit WDX wesentlich länger. Auch die benötigten Strahlströme für die Messung sind wesentlich höher (Faktor 100) als bei EDX-Analysen. Die Proben dürfen daher nicht strahlenempfindlich sein - kein Problem bei Metallen und Keramiken.Weiterführende Stichworte:Elementeverteilung(Dieser Beitrag stammt von Hartmuth Schröttner, FELMI-ZFE-Graz, Österreich) | https://www.giessereilexikon.com/en/foundry-lexicon/Encyclopedia/show/electron-probe-micro-analysis-4444/?cHash=15042ba1613419add9f4e322b5b0d29f | https://www.giessereilexikon.com/giesserei-lexikon/Encyclopedia/show/elektronenstrahlmikroanalyse-832/?cHash=15042ba1613419add9f4e322b5b0d29f
Electron microscopy | With optical microscopes (light microscopes) the acchievable resolution depends on the wave length of the light. Since fast electrons have a significantly lower wave length than visible light, a significantly highter lateral resolution can be achieved by using an electron microscope.Similar to the reflected- or trasnmitted-light mode in light microscopy, there is a distinction between scanning electron microscopy (REM) for exmining sample surfaces and transmission electron mikroscopy (TEM) for examining the €žinterior of samples€œ (e.g. boundary surfaces, diffusions etc).Different signals (secondary electrons (SE), back-scattered electrons (RE), x-ray) are caused by the interaction of the primary electron beam and the sample which can be captured with special detectors. These make it possible to gather extensive information on the sample (see electron beam analysis).Additional references:Energy dispersive x-ray spectrometryenvironmental scanning electron microscopyscanning electron microscopyscanning tunneling microscopewave length-dispersive x-ray spectrometry | Elektronenmikroskopie | Bei optischen Mikroskopen (Lichtmikroskop) hängt die erreichbare Auflösung direkt von der Wellenlänge des Lichts ab. Da schnelle Elektronen eine sehr viel kleinere Wellenlänge als sichtbares Licht haben, kann mit einem Elektronenmikroskop eine deutlich höhere laterale Auflösung erreicht werden. Ähnlich dem Auflicht- oder Durchlichtmodus in der Lichtmikroskopie unterscheidet man Rasterelektronenmikroskope (REM) zur Untersuchung von Probenoberflächen und Transmissionselektronenmikroskope (TEM) zur Untersuchung des „Probeninneren“ (z. B. Grenzflächen, Ausscheidungen, etc). Durch die Wechselwirkung des Primärelektronenstrahls mit der Probe entstehen unterschiedliche Signale (Sekundärelektronen (SE), Rückstreuelektronen (RE), Röntgenstrahlung), die mit speziellen Detektoren aufgefangen werden können. Diese ermöglichen es umfangreiche Informationen über die untersuchte Probe zu gewinnen (s. Elektronenstrahlmikroanalyse).Weiterführende Stichworte:Energiedispersive RöntgenspektrometrieEnvironmental-RasterelektronemikroskopieRasterkraftmikroskopieRastertunnelmikroskopWellenlängendispersive Röntgenspektrometrie | https://www.giessereilexikon.com/en/foundry-lexicon/Encyclopedia/show/electron-microscopy-4485/?cHash=8bd2df605e7ab366716e6a5a1f024582 | https://www.giessereilexikon.com/giesserei-lexikon/Encyclopedia/show/elektronenmikroskopie-874/?cHash=8bd2df605e7ab366716e6a5a1f024582
Electron Beam Melting (EBM) | This process is also part of the additive manufacturing process and produces the metallic components directly from the powder bed. As an energy source, an electron beam through which the metal powder is selectively melted. As a result, compact components in almost any geometry can be produced directly from the design data. Similar to the selective laser sintering, a powder layer is applied to the previous one and selectively melted by electron beam. In this way, the desired component is generated in layers. The main advantages compared to casting are: - Great geometric freedom of design - Short time between development and market introduction - Higher material efficiency - No costs for component-specific tools, molds, cores or like that. - Economic production of prototypes and / or small series Additional references: Rapid prototyping (RP)Selective Laser Sintering (LS)Printing process (3D)Stereolithography | Elektronenstrahl Schmelzen (EBM) | Diese Verfahren gehört ebenfalls zu den additiven Fertigungsverfahren und stellt die metallischen Bauteile direkt aus dem Pulverbett her. Als Energiequelledient ein Elektronenstrahl durch den das Metallpulver gezielt aufgeschmolzen wird. Dadurch können kompakte Bauteile in nahezu beliebiger Geometrie direkt aus den Konstruktionsdaten hergestellt werden. Ähnlich wie beim Selektiven Lasersintern wird eine Pulverlage auf die vorherige aufgebracht und mittels Elektronenstrahl punktuell geschmolzen. Auf diese Weise wird das gewünschte Bauteil schichtweise generiert. Die wichtigsten Vorteile im Vergleich zum Gießen sind: - Große geometrische Gestaltungsfreiheit - Verkürzung der Zeitspanne zwischen Entwicklung und Markteinführung - Höhere Werkstoffeffizienz - Keine Kosten für bauteilspezifische Werkzeuge, Formen, Kerne oder dergleichen - Wirtschaftliche Produktion von Prototypen und/oder Kleinserien Weiterführende Stichworte:Rapid Prototyping (RP)Selektives Lasersintern (SL) Druckverfahren (3D)Stereolithografie | https://www.giessereilexikon.com/en/foundry-lexicon/Encyclopedia/show/electron-beam-melting-ebm-4999/?cHash=f8ae4c608e937990bd54545dd3f2d011 | https://www.giessereilexikon.com/giesserei-lexikon/Encyclopedia/show/elektronenstrahl-schmelzen-ebm-4998/?cHash=f8ae4c608e937990bd54545dd3f2d011
Electron microscope | A device operating on the basis of electron-optical processes The most renowned electron microscope is the transmission electron microscope by which very fast electrons are transmitted through an object in a vacuum system and deflected by means of electrical or magnetic fields similar to a beam of light transmitted through lenses. The overall structure of an electron microscope is analog to that of an optical microscope. At the upper end of the column of an electron microscope the radiation voltage, which commonly ranges between 40,000 and 100,000 V and can be set to a required value in some microscopes, is introduced into the cathode element through a shielded cable. Within the element the nearly parallel beam of fast electrodes required for transmission through an object emerges from the glow cathode. The condensor (1 or 2 magnetic lenses, i.e. encapsulated magnet coils) positioned underneath the cathode element makes it possible to not only irradiate large object surfaces but also object sections with diameters of a few µm. For viewing by means of the electron microscope, the object must be “inserted” into the vacuum of the column through an “object airlock” since the movement of electrons only takes place without collisions or deflections in a vacuum. In conventional transmission electron microscopes, the object thickness must be between 50 and 100 nm (= 0.05 to 0.1 µm).The limit of resolution in state-of-the-art electron microscopes is at 0.1-0.2 nm (1 nm = 1 millionth of a mm). The (useful) magnification rate obtained by an electron microscope is generally chosen at such a value to ensure the separate and individual mapping of the detail resolution obtained through the electron microscope on the image material. For example, with a resolution of fine-grain material of 50 µm, the useful magnification for high-performance electron microscopes is 500,000-fold. However, to make the resolved details visible for the human eye, further optical magnification is required.An advanced development is the scanning electron microscope that provides magnified images of any kinds of surfaces, regardless of their thickness or material and is nowadays used for the most application cases.Additional references:Electron microscopyElectron probe micro analysisEnvironmental scanning electron microscopeScanning force microscopeScanning tunneling microscopeTransmission electron microscope | Elektronenmikroskop | Ein auf elektronenoptischen Verfahren beruhendes Gerät. Beim bekanntesten Elektronenmikroskop, dem Durchstrahlungsmikroskop, durchstrahlen sehr schnelle Elektronen ein im Vakuum befindliches Objekt und werden durch elektrische oder magnetische Felder abgelenkt, wie ein Lichtstrahl durch Linsen. Der Gesamtaufbau eines Elektronenmikroskops ist ähnlich dem eines Lichtmikroskops. Am oberen Ende der Säule eines Elektronenmikroskops wird die Strahlspannung, die im Allgemeinen zwischen 40.000 und 100.000 V liegt und bei manchen Geräten wahlweise auf verschiedene Werte eingestellt werden kann, durch ein abgeschirmtes Kabel berührungssicher in den Kathodenteil eingeführt. In diesem entsteht aus einer Glühkathode der nahezu parallele Strahl schneller Elektronen, der zur Objektdurchstrahlung erforderlich ist. Der unter dem Kathodenteil liegende Kondensator (1 oder 2 magnetische Linsen, d. h. eingekapselte Magnetspulen) ermöglicht es, nicht nur große Objektflächen, sondern auch Objektbereiche bis zu wenigen μm Durchmesser zu bestrahlen. Das Objekt muss zur Beobachtung im Elektronenmikroskop durch eine „Objektschleuse“ in das Vakuum der Säule „eingeschleust“ werden, da die Bewegung der Elektronen nur im Vakuum störungsfrei erfolgen kann. In üblichen Durchstrahlungsmikroskopen darf die Objektdicke nur etwa 50 bis 100 nm (= 0,05 bis 0,1 μm) betragen.Die Auflösungsgrenze der heutigen Hochleistungs-Elektronenmikroskope liegt bei 0,1-0,2 nm (1 nm = 1 Millionstel mm). Die (förderliche) Vergrößerung im Elektronenmikroskop wird im Allgemeinen nur so hoch gewählt, dass die aufgelösten Einzelheiten auch auf dem im Elektronenmikroskop enthaltenen Fotomaterial getrennt wiedergegeben werden können. Beträgt die Auflösung von Feinkorn-Material z. B. 50 μm, ergibt sich für die Hochleistungs-Elektronenmikroskope eine 500.000fache förderliche Vergrößerung. Um die aufgelösten Einzelheiten jedoch dem menschlichen Auge sichtbar zu machen, ist noch eine optische Nachvergrößerung erforderlich.Eine Weiterentwicklung ist das Rasterelektronenmikroskop, das auf direktem Weg vergrößerte Abbildungen von Oberflächen aller Art, Dicke und jeden Materials liefert und heute in den meisten Fällen eingesetzt wird.Weiterführende Stichworte:ElektronenmikroskopieElektronenstrahlmikroanalyseEnvironmental-RasterelektronemikroskopieRasterkraftmikroskopieRastertunnelmikroskopTransmissionselektronenmikroskop | https://www.giessereilexikon.com/en/foundry-lexicon/Encyclopedia/show/electron-microscope-3734/?cHash=f534c44f25a8159105a33d2a37fc474e | https://www.giessereilexikon.com/giesserei-lexikon/Encyclopedia/show/elektronenmikroskop-117/?cHash=f534c44f25a8159105a33d2a37fc474e
Electro-slag remelting | Metallurgic process for the production of steel with high purity and a controlled solidified and respectively faultless structure, also known under the abbreviation ESR.Under the influence of the electric arc, the electrode block inserted from the top (a continuously cast raw block of electric furnace steel is slowly melting in a hot slagbath (approx. 1800 °C) and drips through the slag that absorbs the contamination of the steel block. The block acts as current-carrying electrode (consumable electrode) and is the negative pole. The positive pole is a water-cooled copper mold. This way, the new and cleaned steal block forms under the liquid slag after solidification of the drops. The temperature of the slag is kept constant by means of a circuit. Steels that are produced this way feature improved technological properties.In the ESR process (Fig. 1, left), the melt is only protected by the slag. The electrodes can be replaced as a moveable mold is used. This way, also large diameters can be produced. In the pressure electro-slag remelting (PESR) process (Fig. 1, right) a protection is applied to the melt by inert gas. This way, a reaction of the melt with air oxygen is prevented and nitrogen enrichment enabled. The electrodes cannot be replaced. A stationary mold is used in the process. | Elektroschlacke-Umschmelzverfahren | Auch unter der Abkürzung ESU bekanntes metallurgisches Verfahren zur Erzeugung von Stahl hoher Reinheit, gerichtetet erstarrtem und somit fehlerfreiem Gefüge. Unter der Wirkung des Lichtbogens schmilzt der von oben eingeschobene Elektrodenblock (ein im Strangguss hergestellter Rohblock aus Elektrostahl) in einem heißen Schlackenbad (etwa 1800 °C) langsam ab, tropft durch die Schlacke, die dabei Verunreinigungen des Stahlblockes aufnimmt. Der Block fungiert als stromführende Elektrode (Abschmelzelektrode) und bildet den negativen Pol. Der positive Pol ist eine wassergekühlte Kupferkokille. Somit bildet sich unter der flüssigen Schlacke nach Erstarren der Tropfen der neue, gereinigte Stahlblock. Die Schlacke wird durch einen Stromkreis auf Temperatur gehalten. Derart hergestellte Stähle weisen verbesserte technologische Eigenschaften auf.Bei dem ESU-Verfahren (Bild 1, links) ist die Schmelze nur durch die Schlacke geschützt. Die Elektroden sind austauschbar, da man eine bewegliche Kokille verwendet. Hierdurch können auch große Abmessungen hergestellt werden. Im Gegensatz dazu wird beim DESU (Druck Elektroschlacke Umschmelz)-Verfahren (Bild 1, rechts) mit einem Schutz der Schmelze durch Inertgas gearbeitet. Hierdurch wird eine Reaktion der Schmelze mit dem Luftsauerstoff verhindert, gleichzeitig ist eine Stickstoffanreicherung möglich. Ein Elektrodenwechsel kann nicht erfolgen. Es wird mit einer stationären Kokille gearbeitet. | https://www.giessereilexikon.com/en/foundry-lexicon/Encyclopedia/show/electro-slag-remelting-4778/?cHash=fd0a3f701454c2d4a0a6d512259989b3 | https://www.giessereilexikon.com/giesserei-lexikon/Encyclopedia/show/elektroschlacke-umschmelzverfahren-1167/?cHash=fd0a3f701454c2d4a0a6d512259989b3
Electron beam hardening | An electron beam heats up the outer surface layer of workpieces to austenitization temperature so that a martensitic structure of great hardness form towards the inside of the part to be hardened tue to the steep temperature gradient causing intrinsic quenching. This treatment must be carried out in a vacuum and does not cause distortion on hardening. Consequently, both locally restricted hardening and surface layer hardening in precision parts is possible. | Elektronenstrahlhärtung | Ein Elektronenstrahl heizt die äußere Randschicht von Werkstücken auf Austenitisierungstemperatur auf, bei der sich aufgrund des steilen Temperaturgradienten zum Inneren des zu härtenden Teiles durch Selbstabschreckung ein martensitischesGefüge hoher Härte bildet. Diese Behandlung muss unter Vakuum erfolgen und ein Härteverzug tritt nicht auf. Somit sind eine lokal begrenzte Härtung sowie auch ein Randschichtenhärten von Präzisionsteilen möglich. | https://www.giessereilexikon.com/en/foundry-lexicon/Encyclopedia/show/electron-beam-hardening-3735/?cHash=e4bddc8f362f14d4640c603598851775 | https://www.giessereilexikon.com/giesserei-lexikon/Encyclopedia/show/elektronenstrahlhaertung-118/?cHash=e4bddc8f362f14d4640c603598851775
Electric Arc Furnace (EAF) | An electric furnace for melting metals, wherein the required heat is emitted by an electric arc. Carbon electrodes are used to generate the arc. The electric arc furnace is an aggregate for melting steel scrap for reuse as a steel new product. In the electric arc furnace process, electrical energy is used to melt the charge. In this case, a large part of the total energy is converted into thermal energy (up to 3500 ° C), which leads to melting of the steelcharge; another proportion leads to heating of the oven lining. The heat above the arc, which burns between the electrode and the steelcharge, is mainly transferred to the charge by radiation. In today's most frequently used AC arc furnace, several arcs burn between the material to be charged (or the melt) and the electrode tip of the three electrodes (Fig. 1). | Lichtbogenofen | Elektroofen zum Schmelzen von Metallen, wobei die erforderliche Wärme von einem elektrischen Lichtbogen abgegeben wird. Zur Erzeugung des Lichtbogens dienen Kohleelektroden. Der Lichtbogenofen ist ein Aggregat zum Einschmelzen von Stahlschrott zur erneuten Verwendung als Stahl-Neuprodukt. Häufig wird auch die englische Bezeichnung Electric Arc Furnace (EAF) verwendet. Beim Lichtbogenofenprozess wird elektrische Energie zum Aufschmelzen des Einsatzgutes eingesetzt. Dabei wird ein großer Teil der Gesamtenergie in thermische Energie (bis 3500 °C) umgesetzt, die zum Aufschmelzen des Einsatzgutes führt; ein weiterer Anteil führt zur Erwärmung der Ofenzustellung. Die Wärme über dem Lichtbogen, der zwischen der Elektrode und dem Einsatzgut brennt, wird hauptsächlich durch Strahlung auf das Einsatzgut übertragen. Beim heute am häufigsten eingesetzten Wechselstrom-Lichtbogenofen brennen mehrere Lichtbögen zwischen dem Einsatzgut (bzw. der Schmelze) und der Elektrodenspitze der drei Elektroden (Bild 1). | https://www.giessereilexikon.com/en/foundry-lexicon/Encyclopedia/show/electric-arc-furnace-eaf-5015/?cHash=f6fdc7158ea0cbb0623f57bdcbf558b5 | https://www.giessereilexikon.com/giesserei-lexikon/Encyclopedia/show/lichtbogenofen-5014/?cHash=f6fdc7158ea0cbb0623f57bdcbf558b5
Ejector sleeve | Hollow or tubular ejector pin surrounding a stationary cylindrical core to eject the casting from the die casting mold. Ejector sleeves with cylindrical core are standardized according to DIN ISO 8405. | Auswerferhülse | Hohler oder rohrförmiger Auswerferstift, der einen feststehenden und zylindrischen Kern umschließt und zum Auswerfen des Gussteiles aus der Druckgießform dient. Auswerferhülsen mit zylindrischem Kopf sind nach DIN ISO 8405 genormt. | https://www.giessereilexikon.com/en/foundry-lexicon/Encyclopedia/show/ejector-sleeve-4222/?cHash=6794a2b932173726029d2acc996d3d04 | https://www.giessereilexikon.com/giesserei-lexikon/Encyclopedia/show/auswerferhuelse-608/?cHash=6794a2b932173726029d2acc996d3d04
Ejector pin | Steel pin, preferably made of 1.2343 material and hardened, usually cylindrical (with a cylindrical or conical head), used for the ejection of castings from gravity dies, pressure dies and core boxes.Cylindrical ejector pins with a cylindrical head are standardized in DIN ISO 6751 (DIN 1530-1) and cylindrical pins with a conical head in DIN 1530-3. An overview of types of ejector pins can be found in Fig. 1.The ejector pins used for cores can be divided into blind and contour ejector pins. Blind ejector pins cause a core box to open by pressing against its opposite parting surface upon hardening of the core material. In the retracted condition, these ejectors must be recessed from the parting surface by about 0.2mm to ensure that the core box parting plane closes tightly when the two halves are combined. Contour ejector pins need to be flush with the core box contour and can neither protrude from the contour nor be recessed from it. Hollow ejector pins are called ejector sleeves.In die casting tools, cylindrical ejector pins with a cylindrical head made of hardened and nitrated 1.2343 material are usually used. | Auswerferstift | Stahlstift, bevorzugt aus dem Werkstoff 1.2343 und gehärtet, vorwiegend in zylindrischer Form (mit zylindrischem oder kegeligem Kopf), zur Gussstückauswerfung aus Kokillen, Druckgießformen und Kernkästen.Zylindrische Auswerferstifte mit zylindrischem Kopf sind in DIN ISO 6751 (DIN 1530-1) genormt, zylindrische Stifte mit kegeligem Kopf in DIN 1530-3. Eine Übersicht über die Auswerferstifttypen gibt Bild 1. Die Auswerferstifte für Kerne unterteilen sich in Blind- und Konturenauswerfer. Blindauswerfer bewirken das Öffnen des Kernkastens, indem diese nach dem Aushärten des Kernwerkstoffes auf die gegenüberliegende Teilungsfläche des Kernkastens drücken. Diese Auswerfer müssen im zurückgezogenen Zustand etwa 0,2 mm von der Teilungsfläche zurückstehen, damit die Kernkastenteilung nach dem Zusammenlegen der beiden Hälften dicht schließt. Konturenauswerfer müssen mit der Kernkastenkontur abschließen und dürfen weder über die Kontur hinausragen noch von dieser zurückstehen. Hohle Auswerferstifte werden als Auswerferhülsen bezeichnet. In Druckgusswerkzeugen verwendet man vorwiegend zylindrische Auswerferstifte mit Zylinderkopf aus dem Werkstoff 1.2343, gehärtet und nitriert. | https://www.giessereilexikon.com/en/foundry-lexicon/Encyclopedia/show/ejector-pin-4343/?cHash=5b94e47f87a10a5520e713ee81c3097d | https://www.giessereilexikon.com/giesserei-lexikon/Encyclopedia/show/auswerferstift-731/?cHash=5b94e47f87a10a5520e713ee81c3097d
Ejector cylinder | Pneumatic or hydraulic cylinder behind the moveable fixing plate of a die casting machine controlling the ejector pins in a die or die casting mold. | Auswerfzylinder | Pneumatischer oder hydraulischer Zylinder hinter der beweglichen Aufspannplatte einer Druckgießmaschine, der die Auswerferstifte in einer Kokille oder Druckgießform betätigt. | https://www.giessereilexikon.com/en/foundry-lexicon/Encyclopedia/show/ejector-cylinder-4223/?cHash=a80bfdecaeff4a0bc5147329537a03e9 | https://www.giessereilexikon.com/giesserei-lexikon/Encyclopedia/show/auswerfzylinder-609/?cHash=a80bfdecaeff4a0bc5147329537a03e9
Ejection force | Force of ejection applied on the ejector equipment by the pneumatic or hydraulic ejector cylinder or ejector unit of a die casting machine. | Auswerfkraft | Kraft die beim Auswerfen durch den pneumatischen oder hydraulischen Auswerfzylinder bzw. durch die Auswerfereinheit einer Druckgießmaschine auf die Auswerfereinrichtung ausgeübt wird. | https://www.giessereilexikon.com/en/foundry-lexicon/Encyclopedia/show/ejection-force-4226/?cHash=0ad199845919fc1b1908d6df85cf4576 | https://www.giessereilexikon.com/giesserei-lexikon/Encyclopedia/show/auswerfkraft-612/?cHash=0ad199845919fc1b1908d6df85cf4576
Ejection | Ejection refers to the separation of a casting from the die casting mold (Fig. 1) or a die, the separation of the core from the core box during core filling, the separation of a foamed lost-foam castingpattern from the foaming mold by moveable ejector pins or ejector sleeves.The ejector pins push the respective part against the shrinking or adhesive forces from the mold wall to provide it for discharge for further process steps. Ejection may also be realized in two steps or pulses to ensure that the part does not need to be released from the mold manually or by means of a extractor unit (quick ejection or two-step ejection). | Auswerfen | Das Auswerfen bewirkt die Trennung eines Gussstückes von der Druckgießform (Bild 1) oder einer Kokille bzw. beim Kernschießen die Trennung des Kerns vom Kernkasten bzw. die Trennung eines geschäumten Vollformgießmodells von der Schäumform durch bewegliche Auswerferstifte oder bewegliche Auswerferhülsen. Die Auswerferstifte bewirken, dass das betreffende Teil gegen die Schrumpfungs- oder Adhäsionskräfte von der Formwand abgedrückt wird und somit zur Entnahme und für weitere Prozessschritte zur Verfügung steht. Das Auswerfen kann auch zweistufig und mit Impuls erfolgen, damit das Teil nicht manuell oder auch ohne Zuhilfenahme eines Entnahmegerätes aus der Form gelöst werden muss (Schnellauswerfen oder zweistufiges Auswerfen). | https://www.giessereilexikon.com/en/foundry-lexicon/Encyclopedia/show/ejection-4221/?cHash=9b5c3bcfcef5abf5f5a6bc8df9d06210 | https://www.giessereilexikon.com/giesserei-lexikon/Encyclopedia/show/auswerfen-607/?cHash=9b5c3bcfcef5abf5f5a6bc8df9d06210
Efficiency | Characteristic value for machine availability. Efficiency (also use factoravailability factor) is the relation of the maximum and actually achievable value of a reference value such as machine efficiency. The efficiency is used for calculating the Overall Equipment Effectiveness (OEE). The efficiency according to eq. 1 indicates the relation of actual operation time (operation time) and planned operation time (holding time) and serves as measure for downtime, adjustment and setting process losses. Since only operation time creates a value and is reimbursed by the market, a company has to have the goal to optimize this portion.Eq. 1: According to eq. 2, downtime is defined as follows:Eq. 2: Machine downtime can be determined automatically from the programmable logic controller (PLC) in the framework of notice and status capturing. There is a downtime distinction regarding the consideration of adjustment and setting times. With the OEE efficiancy, adjustment and setting times are regarded as organizational downtime, whereas with the NEE efficiency, adjustment and setting times are regarded as production time. The holding time is defined on the basis of the VDI directive 3423 as shift length duration product in seconds multiplied with the number of shifts within a certain period. Planned (machine) breaks are subtracted from the total shift length duration.Literature: VDI 3423 : 2002-01 Verfügbarkeit von Maschinen und Anlagen (Begriffe, Definitionen, Zeiterfassung und Berechnung), Beuth Verlag, Berlin. VDMA 66412-1: 2009-10 Manufacturing Execution Systems (MES) Kennzahlen, Beuth Verlag, Berlin. de.wikipedia.org/wiki/Nutzungsgrad | Nutzungsgrad | Kennzahl zur Maschinenverfügbarkeit. Der Nutzungsgrad (auch Nutzungsfaktor, Verfügbarkeitsfaktor) ist ganz allgemein die Relation aus einem maximal möglichen und dem tatsächlich erreichbaren Wert einer Bezugsgröße, zum Beispiel ein Maschinennutzungsgrad. Der Nutzungsgrad wird zur Berechnung der Overall Equipment Effectiveness OEE (Gesamtanlageneffektivität GAE) heran gezogen. Der Nutzungsgrad nach Glg. 1 gibt das Verhältnis von tatsächlicher Nutzungszeit (Nutzungszeit) zu geplanter Nutzungszeit (Belegungszeit) an und dient als Maß für die Verluste aus Ausfallzeiten, Rüst- und Einrichtvorgängen. Da nur die Nutzungszeit wertschöpfend ist und vom Markt vergütet wird, muss es für ein Unternehmen das Ziel sein, diesen Anteil zu optimieren.Glg. 1: Dabei ist die Ausfallzeit nach Glg. 2 wie folgt definiert:Glg. 2: Die Ausfallzeit der Maschine kann automatisiert im Rahmen der Meldungs- und Statuszeiterfassung direkt aus der Maschinensteuerung (SPS) ermittelt werden. Eine Unterscheidung der Ausfallzeit erfolgt hinsichtlich der Berücksichtigung von Rüst- und Einrichtzeiten. So werden beim NutzungsgradOEE die Rüst- und Einrichtzeiten als organisatorische Ausfallzeit behandelt, während im NutzungsgradNEE die Rüst- und Einrichtzeiten als Produktionszeit angesehen werden. Die Belegungszeit ist entsprechend der VDI-Richtlinie 3423 als Produkt von Schichtlängedauer in Sekunden mal Anzahl der Schichten innerhalb eines bestimmten Zeitbereichs definiert. Geplante Pausen (der Maschine) werden dabei von der Gesamtschichtlängendauer subtrahiert.Literatur: VDI 3423 : 2002-01 Verfügbarkeit von Maschinen und Anlagen (Begriffe, Definitionen, Zeiterfassung und Berechnung), Beuth Verlag, Berlin. VDMA 66412-1: 2009-10 Manufacturing Execution Systems (MES) Kennzahlen, Beuth Verlag, Berlin. de.wikipedia.org/wiki/Nutzungsgrad | https://www.giessereilexikon.com/en/foundry-lexicon/Encyclopedia/show/efficiency-4523/?cHash=f5e2b2a5d8d4fd8358c1a9b354a88de8 | https://www.giessereilexikon.com/giesserei-lexikon/Encyclopedia/show/nutzungsgrad-912/?cHash=f5e2b2a5d8d4fd8358c1a9b354a88de8
EDX analysis | (s. Electron probe micro analysis) | EDX-Analyse | (s. Elektronenstrahlmikroanalyse) | https://www.giessereilexikon.com/en/foundry-lexicon/Encyclopedia/show/edx-analysis-3728/?cHash=c5f8b18b5dc5bdd53dd5bacb1d9e52a2 | https://www.giessereilexikon.com/giesserei-lexikon/Encyclopedia/show/edx-analyse-111/?cHash=c5f8b18b5dc5bdd53dd5bacb1d9e52a2
Edge hardness; chill | This defect has been observed in all gray solidified cast iron alloys, i.e. nodular, flake, compacted graphite iron, irrespective of the molding or casting process. The defect occurs in particular in case of thin wall thicknesses, at edges or in corners. Edge hardness or chill is already visible to the naked eye in the fracture structure. Ledeburitic carbides are then clearly visible in the metallographic specimen. In these areas, the structure reveals chill which gradually changes into normal gray structure in areas with thicker wall thicknesses (Figures 1 and 2). These chill areas are characterized by a high hardness compared to the matrix and are thus hard to process which may lead to rejection of the entire casting. The chill areas as a result of which the eutectic was formed from austenite and cementite are referred to as ledeburite. In actual castings, the chill area changes into a mottled area, before the desired gray solidification occurs (Figures 3 and 4). The structure is here partly white, according to the meta-stable system, and partly gray, according to the stable system. The iron-carbon phase diagram reveals that the eutectic temperature of the stable system is higher than the temperature of the meta-stable system. Accordingly, if a cast iron melt cools down very rapidly (low wall thickness, rapid heat dissipation of the mold, for example, in gravity die castings) or if the melt has a poor balance of nuclei (for example, due to extensive overheating of the melt) it may occur that crystallization does not start until a high level of supercooling is reached, i.e. below the temperature of the meta-stable system. The melting heat released during the eutectic reaction can lead to an increase of the temperature above the meta-stable eutectic temperature and the solidification (Fig. 5). The chill is thus produced at the start of the eutecticsolidification in contrast to the formation of boundary grain carbides where chill and carbide formation occurs at the end of solidification (s. Carbides). As the degree of saturation (or carbon equivalent decreases and the cooling rateincreases, the tendency of the cast iron for chill (edge hardness) increases. As a consequence, the degree of saturation of the cast iron must be adjusted to the wall thickness of the casting and the casting process. Accordingly, for example, the EN-GJL-300 cast iron print may not be used for castings with wall thickness below 10mm if edge hardness or chill is to be avoided. The highest risk of edge hardness obviously occurs in those casting processes where the heat can be rapidly dissipated through the mold. For example, this is the case with the gravity die casting process where metallic permanent molds are used. The high cooling rate in this process leads to very fine cementite components which significantly differ from the surrounding structure due to their distinct demarcation. The tendency for chill and therefore for edge hardness is reinforced by carbide-stabilizing elements such as chromium, titanium, vanadium etc. As the cooling conditions are often determined by the construction and the molding process, the cause of edge hardness often originates in an inadequate balance of nuclei in the melt. Consequently, a lack of or insufficient inoculation has an extremely negative impact, especially in case of thin-walled castings. Measures for prevention (acc. to S. Hasse, FT&E): - Adjustment of a chemical composition of the iron according to the wall thickness (Sc, CE). - Targeted addition of nucleus for graphite crystallization, e.g. by adding silicon. This promotes the solidification temperature according to the stable system, as the equilibrium temperature of the meta-stable system is shifted towards lower temperatures (s. Carbides). - The inoculation of the melt as described in section 2 should be carried out as late as possible, i.e. shortly before or during casting. - Avoidance of carbide-stabilizing elements in the melt, i.e. review of the charge materials, if required, reduce the steel scrap proportions (cupola furnaces) or improve carburization in the electric furnace process. - Avoidance of excessive overheating of the liquid iron. - Reduce cooling rate, if necessary (preheat dies). - Keep magnesium contents as low as possible in nodular graphite cast iron. - Reduce the alloy element content or only use such elements if they are absolutely necessary in order to achieve certain properties or certain combinations of properties. Additional references:Chill wedge test piece | Kantenhärte, Weißeinstrahlung | Bei allen grau erstarrenden Gusseisenlegierungen, also Gusseisen mit Lamellengrafit, Kugelgrafit oder Vermiculargrafit, unabhängig vom Formverfahren oder Gießverfahren, ist dieser Fehler beobachtet worden. Vor allem bei dünnen Wanddicken, an Kanten oder Ecken kann der Fehler auftreten. Bereits im Bruchgefüge ist Kantenhärte bzw. Weißeinstrahlung mit freiem Auge sichtbar, am metallographischen Schliff sind dann ledeburitische Karbide deutlich erkennbar. Das Gefüge zeigt in diesen Bereichen Weißerstarrung bzw. Weißeinstrahlung, die dann in stärkeren Wanddickenbereichen wieder allmählich in normales graues Gefüge übergeht (Bilder 1 und 2). Diese weißerstarrten Bereiche zeichnen sich durch eine hohe Härte gegenüber dem Grundgefüge aus und sind demzufolge schlecht zu bearbeiten, wodurch das gesamte Gussteil Ausschuß werden kann. Die weißerstarrten Bereiche, in deren Ergebnis sich das Eutektikum aus Austenit und Zementit gebildet hat, werden als Ledeburit bezeichnet. Bei realen Gussteilen geht der Bereich der Weißeinstrahlung, bevor die gewünschte Grauerstarrung vorliegt, in einen melierten Bereich über (Bilder 3 und 4). Hier ist das Gefüge teils weiß, nach dem metastabilen System, und teils grau, nach dem stabilen System erstarrt. Aus dem Eisen-Kohlenstoff-Zustandsdiagramm geht hervor, dass die eutektische Temperatur des stabilen Systems über der Temperatur des metastabilen Systems liegt. Wenn eine Gusseisenschmelze nun sehr schnell abkühlt (geringe Wanddicke, schnelle Wärmeableitung der Form z. B. bei Kokillenguss) oder ein schlechter Keimhaushalt der Schmelze vorliegt (z. B. durch zu hohe oder zu lange Überhitzung der Schmelze) kann es vorkommen, dass die Kristallisation erst bei starker Unterkühlung beginnt, d. h. unterhalb der Temperatur des metastabilen Systems. Durch die bei der eutektischen Reaktion freiwerdende Schmelzwärme kann die Temperatur wieder über die der metastabilen eutektischen Temperatur steigen, und die Erstarrung (Bild 5). Die Weißerstarrung (Weißeinstrahlung) wird hier somit zu Beginn der eutektischen Erstarrung erzeugt, im Gegensatz zur Bildung von Korngrenzenkarbiden, hier erfolgt die Weißerstarrung und Karbidbildung beim Erstarrungsende (s. Carbide). Mit abnehmendem Sättigungsgrad (oder Kohlenstoffäquivalent) und zunehmender Abkühlungsgeschwindigkeit wächst die Neigung des Gusseisen zur Weißeinstrahlung (Kantenhärte). Daraus ergibt sich, dass der Sättigungsgrad des Gusseisens der Wanddicke des Gussstückes und dem Gießverfahren angepasst werden muss. So darf z. B. die Gusseisenmarke EN-GJL-300 nicht für Guss-Stücke mit Wanddicken unter 10 mm verwendet werden, wenn Kantenhärte oder Weißeinstrahlung vermieden werden soll. Die Gefahr der Kantenhärte ist natürlich bei den Gießverfahren am größten, bei denen die Wärme durch die Form schnell abgeführt werden kann. Dies ist z. B. bei dem Kokillengießverfahren der Fall, bei dem metallische Dauerformen verwendet werden. Die hier infolge der hohen Abkühlungsgeschwindigkeit sehr fein ausgebildeten Zementitbestandteile heben sich durch ihre scharfe Abgrenzung von dem umgebenden Gefüge deutlich ab. Die Neigung zur Weißerstarrung und auch demzufolge zur Kantenhärte wird durch karbidstabilisierende Elemente wie Chrom, Titan, Vanadium usw. verstärkt. Da die Abkühlungsbedingungen häufig von der Konstruktion und vom Formverfahren vorgegeben sind, ist die Ursache der Kantenhärte meistens in einem unzureichenden Keimhaushalt der Schmelze zu suchen. Vor allem bei dünnwandigen Gussteilen wirkt sich demzufolge eine fehlende oder mangelhaft durchgeführte Impfung äußerst negativ aus. Maßnahmen zur Vermeidung (nach S. Hasse, FT&E): 1. Einstellung einer der Wanddicke entsprechenden chemischen Zusammensetzung des Eisens (Sc, CE). 2. Gezielter Zusatz von Keim zur Grafitkristallisation, z. B. durch Zugabe von Silizium. Dadurch wird die Erstarrungstemperatur nach dem stabilen System begünstigt, weil die Gleichgewichtstemperatur des metastabilen Systems zu tieferen Temperaturen verschoben wird (s. Karbide). 3. Dieses unter 2. beschriebene Impfen der Schmelze ist möglichst spät durchzuführen, also kurz vor oder während des Gießens. 4. Vermeidung von karbidstabilisierenden Elementen in der Schmelze, also Überprüfung der Einsatzmaterialien, eventuell weniger Stahlschrott setzen (Kupolofen) oder im Elektroschmelzbetrieb besser Aufkohlen. 5. Vermeidung zu langer und zu hoher Überhitzung des flüssigen Eisens. 6. Gegebenenfalls Abkühlungsgeschwindigkeit verringern (Kokillen vorwärmen). 7. Bei Gusseisen mit Kugelgrafit mit möglichst geringen Magnesiumgehalten arbeiten. 8. Legierungselementegehalt verringern bzw. nur dann einsetzen, wenn solche Elemente zur Erzielung bestimmter Eigenschaften bzw. bestimmter Eigenschaftskombinationen unbedingt notwendig sind.Weiterführende Stichworte:Gießkeilprobe | https://www.giessereilexikon.com/en/foundry-lexicon/Encyclopedia/show/edge-hardness-chill-4006/?cHash=072017b407af44fb7b9d5721f28d95e3 | https://www.giessereilexikon.com/giesserei-lexikon/Encyclopedia/show/kantenhaerte-weisseinstrahlung-392/?cHash=072017b407af44fb7b9d5721f28d95e3
E-Graphite | Interdendritic graphite of form A and distribution E, classified and defined according to DIN ISO 945-1 (s. Graphite classification chart, Graphite form). | E-Graphit | Nach DIN ISO 945-1 deklarierter interdendritischer Grafit der Form A und Verteilung E (s. Grafitrichtreihe, Grafitform). | https://www.giessereilexikon.com/en/foundry-lexicon/Encyclopedia/show/e-graphite-3727/?cHash=2f7de9c1d12b802d776ce176dabcfb92 | https://www.giessereilexikon.com/giesserei-lexikon/Encyclopedia/show/e-graphit-110/?cHash=2f7de9c1d12b802d776ce176dabcfb92
Dye-penetrant test | The penetrant test or fluorescent penetrant inspection is a non-destructive method used to detect surface cracks (see Crack) and pores in metal and non-metal workpieces according to EN 571-1 (penetrant testing and execution), EN 3452-2 (penetrant testing; testing of penetrant materials) and 3 (reference test blocks and their use for determining and classifying the sensitivity of testing agent systems).The non-porous cleaned surface is wetted with a dyed or fluorescent contrast medium penetrating into the finest cracks due to capillary action. Afterwards, the workpiece surface is cleaned. Fluorescent penetrant remaining in recesses formed by cracks or pores becomes visible under UV light.Fig. 1 shows a schematic representation of the penetrant test method. When using dye-based penetrants, a so-called developer is applied which has a high color contrast to the penetrant, making the contrast medium remaining in the recesses visible. The entire test procedure includes cleaning of the workpiece, wetting with penetrant, applying the developer, if required, and visually inspecting the workpiece.The dye-penetrant test is a method used for the full inspection of function- and safety-critical components which are made of metal materials, such as steel or aluminum, or non-metal materials having a porous surface, such as ceramic. The method is particularly suitable for workpieces with a complex and irregular geometry. For unmachined surfaces, surface roughness should not exceed a value of 30% of the crack depth. The method provides about the same accuracy as the magnetic particle inspection, but is also suitable for non-magnetic materials.Additional references:Crack detectionMagnet particle inspectionCapillary crack, Hardening crack, Hot crack, Cold crack, Warm crack | Farbeindringverfahren | Die Eindringprüfung bzw. fluoreszierende Eindringprüfung ist ein zerstörungsfreies Verfahren zur Erkennung von Oberflächenrissen (s. Riss) und Poren an metallischen und nicht metallischen Werkstücken nach EN 571-1 (Eindringverfahren und Durchführung), EN 3452-2 (Eindringverfahren; Prüfung von Prüfmitteln) und 3 (Eindringverfahren; Kontrollkörper und ihre Verwendung zur Ermittlung und Klassifizierung der Empfindlichkeit von Prüfmittelsystemen). Die nicht poröse gereinigte Oberfläche wird mit einem farbigen oder fluoreszierenden Kontrastmittel benetzt, das durch die Kapillarwirkung in feinste Risse eindringt. Anschließend folgt eine Reinigung der Werkstückoberfläche. In Vertiefungen durch Risse oder Poren verbliebenes fluoreszierendes Eindringmittel wird durch Bestrahlung mit UV-Licht visualisiert. Bild 1 zeigt das Farbeindringverfahren schematisch. Bei farbigen Eindringmitteln wird ein so genannter Entwickler aufgetragen, der einen hohen Farbkontrast zum Eindringmittel aufweist, wodurch das in den Vertiefungen verbliebene Kontrastmittel sichtbar wird. Der komplette Prüfablauf umfasst die Reinigung des Werkstücks, die Benetzung mit dem Eindringmittel, gegebenenfalls den Auftrag des Entwicklers und die visuelle Prüfung des Werkstücks.Die Farbeindringprüfung ist ein Verfahren zur 100-%-Kontrolle von funktions- und sicherheitskritischen Bauteilen aus metallischen Werkstoffen wie Stahl und Aluminium oder nicht metallischen Werkstoffen mit unporöser Oberfläche wie Keramik. Das Verfahren eignet sich besonders für Werkstücke mit komplexer und unregelmäßiger Geometrie. Bei unbearbeiteten Oberflächen sollte die Oberflächenrauigkeit einen Wert von 30 % der Risstiefe nicht übersteigen. Das Verfahren erreicht in etwa der Genauigkeit der Magnetpulverprüfung, eignet sich jedoch auch für nicht magnetisierbare Werkstoffe.Weiterführende Stichworte:RissprüfungMagnetpulverprüfungHaarriss, Härteriss, Heißriss, Kaltriss, Warmriss | https://www.giessereilexikon.com/en/foundry-lexicon/Encyclopedia/show/dye-penetrant-test-4726/?cHash=8c12a8e3f243d3cd8cd3e2f24a97ad67 | https://www.giessereilexikon.com/giesserei-lexikon/Encyclopedia/show/farbeindringverfahren-1115/?cHash=8c12a8e3f243d3cd8cd3e2f24a97ad67
Dummy mold part | Mold part made of sand or gypsum that is used instead of a rammed bottom, provided that th pattern does not have a plane support surface. This kind of pattern support is only used in hand molding.Additional references:Mold part | Falsches Formteil | Sand- oder Gipsformteil, welches anstelle eines Aufstampfbodens verwendet wird, sofern das Modell keine ebene Auflagefläche besitzt. Diese Art der Modellunterlage wird ausschließlich beim Handformen verwendet.Weiterführende Stichworte:Formteil | https://www.giessereilexikon.com/en/foundry-lexicon/Encyclopedia/show/dummy-mold-part-3764/?cHash=f4f427cf72396da4fc65e18cc1467f2b | https://www.giessereilexikon.com/giesserei-lexikon/Encyclopedia/show/falsches-formteil-148/?cHash=f4f427cf72396da4fc65e18cc1467f2b
Effective dose rate | The effective dose rate considers the biological effect of radiation. For gamma rays, it can be estimated according to the following formula (s. Eq. 1). Eq. 1 | Äquivalentdosisleistung | Die Äquivalentdosisleistung berücksichtigt die biologische Wirksamkeit von Strahlung. Für Gammastrahler kann man sie nach folgender Formel (s. Glg. 1) abgeschätzt werden.Glg. 1H = Äquivalentdosisleistung; ΓH = Äquivalentdosisleistungskonstante (die SI-Einheit ist Gy·m2·s-1·Bq-1); r = Abstand von der Strahlenquelle; A = Aktivität des GammastrahlersUnter der Äquivalentdosisleistungskonstante versteht man im Strahlenschutz oder der Dosimetrie eine für Radionuklide spezifische physikalische und berechnete Konstante. Die Konstante stellt eine Beziehung zwischen der Aktivität von radioaktiven Strahlern und den in einem bestimmten Abstand von ihnen erzeugten Strahlendosen her. Dabei wird allgemein vorausgesetzt, dass - die Strahlenquelle punktförmig ist - die Schwächung des Strahlenbündels, d. h. Absorption und Streuung, vernachlässigbar ist - das Abstandsquadratgesetz gilt. H ist eine Funktion der Zerfallsenergien, der Übergangswahrscheinlichkeiten und des Massenschwächungskoeffizienten des absorbierenden Objekts (für Beta-Strahler ist H ungefähr 0,16 bis 0,18 Gy · m2 · s-1 · Bq-1). Darüber hinaus gibt es auch Dosisleistungskonstanten für Röntgenstrahler, wobei hier aber die Beziehung zum Röhrenstrom hergestellt wird.(siehe auch Äquivalentdosis, Sievert)Literatur:siehe unter dem Stichwort Aquivalentdosisleistung in wikipedia | https://www.giessereilexikon.com/en/foundry-lexicon/Encyclopedia/show/effective-dose-rate-4383/?cHash=09ec50b47c72aa9528486756e45ad480 | https://www.giessereilexikon.com/giesserei-lexikon/Encyclopedia/show/aequivalentdosisleistung-771/?cHash=09ec50b47c72aa9528486756e45ad480
Ductility | Material property of withstanding plastic deformations without crack formation. For example, high elongation at failure and a high reduction in area are signs of a high degree of ductility in nodular graphite cast iron; therefore, GJS is also referred to as ductile cast iron. | Duktilität | Fähigkeit eines Werkstoffes, plastische Dehnung ohne Rissbildung standzuhalten. So sind beispielsweise beim Gusseisen mit Kugelgrafit hohe Bruchdehnung und hohe Brucheinschnürung Merkmale hoher Duktilität, deshalb wird GJS auch als duktiles Gusseisen bezeichnet. | https://www.giessereilexikon.com/en/foundry-lexicon/Encyclopedia/show/ductility-4202/?cHash=30a492dec95a84891c05a941b371ebfa | https://www.giessereilexikon.com/giesserei-lexikon/Encyclopedia/show/duktilitaet-588/?cHash=30a492dec95a84891c05a941b371ebfa
Ductile fracture | (s. Comb rupture) | Verformungsbruch | (s. Wabenbruch) | https://www.giessereilexikon.com/en/foundry-lexicon/Encyclopedia/show/ductile-fracture-4140/?cHash=3e46066b2deb805d3f7a34ef72a2d662 | https://www.giessereilexikon.com/giesserei-lexikon/Encyclopedia/show/verformungsbruch-526/?cHash=3e46066b2deb805d3f7a34ef72a2d662
Dry vacuum impregnation (DV process) | While in the wet vacuum process the batch to be impregnated is inserted directly into the impregnating agent, in the dry vacuum process there is first an evacuation before the workpieces come into contact with the impregnating agent. Compared to other workpieces, castings have a rather fine and closed porosity and therefore they require an effective impregnation method, which is realized by the dry vacuum processes. In these processes, a deep vacuum is first drawn before the workpieces are wetted with the impregnation agent - so the impregnation chamber is still dry at the time of evacuation. This has the advantage that all workpieces in the impregnation basket experience the same vacuum value and the air does not have to be drawn through the impregnation agent. As a result of the vacuum now prevailing in the workpiece structure, the impregnation agent can more easily penetrate into the porosities and leakage paths after the impregnation container has been ventilated above the media level. When using the dry vacuum process, a maximum pressure difference of one atmosphere (vacuum in the porosity - ambient pressure above the impregnating agent) can be built up. This pressure difference then forces the impregnating agent into the porosity, where it then remains. This means that expensive pressure vessels are not necessary. The impregnation with the DV process is an effective method to seal simple porosities and leaks and is currently the most frequently used method in Europe. If you want to significantly improve the penetration of the impregnating agent, pressure vessels are necessary to build up an overpressure (overpressure process). Additional references:VacuumimpregnationImpregnation chamberImpregnation | Trockenvakuum Imprägnierung (DV Prozess) | Während beim Nassvakuum-Verfahren die zu imprägnierende Charge direkt in das Imprägniermittel eingesetzt wird, erfolgt beim Trockenvakuum-Verfahren zunächst eine Evakuierung bevor die Werkstücke mit Imprägniermittel in Berührung kommen.Im Vergleich zu anderen Werkstücken weisen Gussstücke eine eher feinere und geschlossene Porositäten auf und daher verlangen sie nach einer effektiven Imprägniermethode, welche durch den Trockenvakuum-Prozesse realisiert wird. Bei diesen Prozessen wird zunächst ein tiefes Vakuum gezogen, bevor die Werkstücke mit dem Imprägniermittel benetzt werden – somit ist die Imprägnierkammer zum Zeitpunkt des Evakuierens also noch trocken. Dies hat den Vorteil, dass alle Werkstücke im Imprägnierkorb den gleichen Vakuumwert erfahren und die Luft nicht durch das Imprägniermittel hindurch gezogen werden muss. Durch das nun im Werkstückgefüge herrschende Vakuum kann das Imprägniermittel nach der Belüftung des Imprägnierbehälters oberhalb des Medienspiegels leichter in die Porositäten und Leckagepfade eindringen. Bei der Nutzung des Trockenvakuum-Prozesses kann maximal ein Druckunterschied von einer Atmosphäre (Vakuum in der Porosität – Umgebungsdruck oberhalb des Imprägniermittels) aufgebaut werden. Dieser Druckunterschied zwingt dann das Imprägniermittel in die Porosität hinein, wo es dann auch verbleibt. Dadurch sind teure Druckbehälter nicht notwendig Die Imprägnierung mit dem DV-Prozess ist eine effektive Methode, um einfache Porositäten und Leckagen abzudichten und ist derzeit das am häufigsten genutzte Verfahren in Europa. Will man die Penetration des Imprägniermittels erheblich verbessern sind jedoch Druckbehälter zum Aufbau eines Überdruckes notwendig (Überdruckprozess). Weiterführende Stichworte:Vakuum-ImprägnierenImprägnierkammerImprägnieren | https://www.giessereilexikon.com/en/foundry-lexicon/Encyclopedia/show/dry-vacuum-impregnation-dv-process-5210/?cHash=1234b6bf659f37e2db57f20b50932df4 | https://www.giessereilexikon.com/giesserei-lexikon/Encyclopedia/show/trockenvakuum-impraegnierung-dv-prozess-5099/?cHash=1234b6bf659f37e2db57f20b50932df4
Dry shrinkage | Volume reduction caused by the contraction and shrinkage of compacted mold materials (s. Dry sand casting) or refractory masses by drying. | Trockenschwindung | Volumenverminderung, durch Kontraktion und Schrumpfung verdichteter Formstoffe (s. Trockenguss) oder feuerfester Massen durch Trocknung. | https://www.giessereilexikon.com/en/foundry-lexicon/Encyclopedia/show/dry-shrinkage-4134/?cHash=78afba4969179c84f3128d0663d2f201 | https://www.giessereilexikon.com/giesserei-lexikon/Encyclopedia/show/trockenschwindung-520/?cHash=78afba4969179c84f3128d0663d2f201
Dry Vacuum Pressure Impregnation Process | When sealing die castingmicroporosity with stringent leak test requirements, the two most common processes are Dry VacuumImpregnation (DV) and Dry Vacuum Pressure (DVP). DVP differs from the DV process only in the application of overpressure. This overpressure provides the energy required to allow for the thorough penetration of the sealant throughout the casting. Poiseuille Law The effectiveness of the DVP process is rooted in the physics law of Poiseuille Law. Discovered in 1846 by French physicist Jean Leonard Marie Poiseuille, Poiseuille Law describes the flow of a liquid related to its viscosity, the applied pressure, and length and diameter of the hole. Concerning the impregnation process, an increase in pressure maximizes the flow of the liquid. Dry Vacuum and Pressure Impregnation Process The following example illustrates the DVP method impregnating an engine block. Step 1 Parts are loaded into a dry impregnation chamber. The vacuum is applied until a predetermined setpoint is achieved. This vacuum setpoint has been specified in US military specifications to be no less than 29” of mercury (23.4 Torr or 31mbar). There is no liquid present in the vessel to impede air removal from the porosity. All parts see a uniform vacuum pressure that originates from the vacuum pump (Fig. 1, Godfrey & Wing). Step 2 The transfer valve opens when the vacuum endpoint is reached. The sealant (shown in green) is degassed and pulled from the reservoir to the impregnation vessel while the vacuum is maintained (Fig. 2, Godfrey & Wing). Step 3 The vacuum is released, and overpressure is applied (typically between 70-90 PSI) from above. The pressure is held to allow the sealant to penetrate the porosity. The transfer valve is re-opened, and the sealant is transferred back to the storage reservoir. The parts are removed to be washed and cured (Fig. 1, Godfrey & Wing). Part Recovery Comparing the two processes under the same process parameters, operational procedures, and casting quality, DV, on average, has a first time through (FTT) recovery of up to 90-95% of castings. The DVP process, on average, has an FTT recovery of 95-99% of castings. This difference represents a substantial saving in recovering castings, removing waste, and improving profitability. Additional references:Vacuum Impregnation ProcessImpregnation chamberImpregnation | Trockenvakuum Druckimprägnierung | Beim Versiegeln der Mikroporosität von Druckguss mit strengen Anforderungen an die Dichtheitsprüfung sind die beiden häufigsten Verfahren die Trockenvakuum Imprägnierung (DV) und Trockenvakuum Druckimprägnierung (DVP). DVP unterscheidet sich vom DV-Prozess nur durch die Anwendung von Überdruck. Dieser Überdruck liefert die Energie, die erforderlich ist, um ein gründliches Eindringen des Dichtungsmittels in das Gussstück zu ermöglichen. Poiseuille-Gesetz Die Wirksamkeit des DVP-Prozesses basiert auf dem physikalischem Gesetz von Poiseuille. Das Poiseuille Gesetz wurde 1846 vom französischen Physiker Jean Leonard Marie Poiseuille entdeckt und beschreibt das Strömungsverhalten von Flüssigkeiten in engen Röhren bei kleinen Geschwindigkeiten. In Bezug auf den Imprägnierungsprozess maximiert ein Druckanstieg den Flüssigkeitsfluss. Trockenvakuum- und Druckimprägnierungsprozess Das folgende Beispiel zeigt das DVP-Verfahren zum Imprägnieren eines Motorblocks. Schritt 1 Teile werden in eine trockene Imprägnierkammer geladen. Das Vakuum wird angelegt, bis ein vorbestimmter Sollwert erreicht ist. Dieser Vakuumsollwert wurde in US-Militärspezifikationen auf mindestens 29 Zoll Quecksilber (23,4 Torr oder 31 mbar) festgelegt. In dem Gefäß ist keine Flüssigkeit vorhanden, die die Luftentfernung aus der Porosität behindert. In alle Teile liegt ein gleichmäßiger Vakuumdruck, der von der Vakuumpumpe ausgeht vor (Bild 1, Godfrey & Wing). Schritt 2 Das Transferventil öffnet, wenn der Vakuumendpunkt erreicht ist. Das Dichtmittel (grün dargestellt) wird entgast und aus dem Vorratsbehälter in das Imprägniergefäß gezogen, während das Vakuum aufrechterhalten wird (Bild 2, Godfrey & Wing). Schritt 3 Das Vakuum wird gelöst und von oben wird Überdruck (typischerweise zwischen 70 und 90 PSI) angelegt. Der Druck wird gehalten, damit das Dichtmittel in die Porosität eindringen kann. Das Transferventil wird wieder geöffnet und das Dichtmittel zurück in den Vorratsbehälter geleitet. Die Teile werden zum Waschen und Aushärten aus der Imprägnierkammer entfernt (Bild 3, Godfrey & Wing). Teilewiederherstellung Be den Vergleich der beiden Prozesse unter denselben Prozessparametern, Betriebsverfahren und Gussqualität erzielt die DV im Durchschnitt eine Rückgewinnungsrate von bis zu 90-95% der Gussteile. Das DVP-Verfahren weist im Durchschnitt eine Rückgewinnungsrate von 95-99% der Gussteile auf. Dieser Unterschied zeigt die bessere Möglichkeit der Versiegelung Gussteile durch den DVP Prozess bei gleichzeitigen Verringerung der Abfälle aus diesem Verfahren und die Verbesserung der Rentabilität. Weiterführende Stichworte:Vakuum ImprägnierprozessImprägnierkammerImprägnieren | https://www.giessereilexikon.com/en/foundry-lexicon/Encyclopedia/show/dry-vacuum-pressure-impregnation-process-5263/?cHash=eb070ca64d11c74c1ea3e40e1671ce22 | https://www.giessereilexikon.com/giesserei-lexikon/Encyclopedia/show/trockenvakuum-druckimpraegnierung-5262/?cHash=eb070ca64d11c74c1ea3e40e1671ce22
Ductile aluminum alloys | For die castings which require high ductility, e.g. structural components in the car industry which require a high deforming ability in the case of a crash, the aluminum die casting alloys Al Si9Cu3(Fe) (VDS 226) or AlSi12(Fe) (VDS 230) which are otherwise frequently used are ruled out due to the low achievable elongation at failure (The roll of the element iron in die casting alloys The element iron is a natural accompanying element or impurity of aluminum and is added to many primary aluminumdie casting alloy in order to prevent the casting sticking to the mold. However, in addition to the positive effect of reducing the tendency to stick, considerable disadvantages occur as, during solidification for iron contents of over around 0.5%, large ferrous and intermetallic phases precipitate in the structure. Due to the kinetics of the solidification, these phases form in many complex forms. However, they mainly occur in rough flat, polygonal or fan-shaped structures (Figures 1 and 2). This causes a high proportion of the ductility potential of the aluminumdie casting alloy to be lost; the achievable yield strength decreases significantly with increasing iron content.The advantages of alloys with low iron contents High requirements regarding the ductility of the casting require die casting alloys with low iron contents to be used. The addition of manganese has proved to reduce the tendency to stick. Similarly to iron, manganese reduces the tendency to stick in the die, however, the diffusions which form during solidification are characterized by a morphology which is more advantageous for ductility (as they are less needle-shaped) (s. Iron needles). In addition to manganese, chromium and cobalt can also be suitable alloy elements which can be added to reduce the tendency to stick. However, at the same time, contents of these alloy elements which are too high can also lead to undesired effects such as intermetallic diffusions in the holding furnace (in the form of furnace sludge) and/or in the casting. In recent years, the aim of the development of ductile die casting alloys was therefore to create the optimum composition which, on the one hand, ensures a low tendency to stick and, on the other, reliably prevents the formation of inclusions.Overview of the ductile die casting alloys with low iron contents, chemical compositions and mechanical properties The following Al die casting alloys with low iron content are available on the market (completeness not guaranteed): - Naturally hard and ductile alloys of the AlMg5Si2Mn group - High-strength and ductile alloys of the AlSi9MgMn group, hardenable - Corrosion resistant, polishable alloys with a low iron content based on AlMg9 - Self-hardening, high-strength alloys with a low iron content of the type AlZn10Si8Mg The chemical composition of certain selected alloys from an alloy manufacturer are given in Table 1 (Salzburger Aluminium Group ).Strength vs. elongation at failure For the constructor and the casting user, the question of the ductility and strength often arises in the design and concept stage. In general - and highly simplified here - the loads in the elastic areas are clarified and calculated for statistic extreme cases. The 0.2% yield strength (Rp0.2) is relevant for these cases and the values of the achievable elongation at failure are crucial for the verification of ductility. The property profile of the alloys can therefore be determined in a stress-strain diagram. The property profiles for certain ductile die casting alloys with low iron contents are given in Figure 3 (Salzburger Aluminium Group ), whereby the areas only apply to the cast state. The property field can be expanded further with a targeted heat treatment of hardenable alloys (AlSi9MnMg or AlSi10MgMn). In principle, it is a natural law of metals that strength and ductility compete with one another. This can also be seen in Figure 3. The high-strength, self-hardening alloy of type Al Zn10Si8Mg (brand name UNIFONT®-94) has a low elongation at failure, while the ductile alloys of type Al Mg5Si2Mn only displays low to medium 0.2% yield strength values. A good compromise here is the alloy of type Al Mg5Si2MnCr (brand name MAXXALLOY®-ULTRA© ) which is both strong and ductile, whereby, however, a dependency on wall thickness must be considered. In the area of the wall thickness of between 2 and 4mm, higher values are achieved (both Rp0.2 and A5d) than for wall thicknesses above 4mm. The alloys and their properties are described below. The static mechanical properties depending on the wall thickness and the heat treatment conditions (material condition) are summarized in Table 2 (Salzburger Aluminium Group ). A more detailed description of the ductile alloys with low iron contents can be found under the following terms: - AlMg5Si2Mn die casting alloy - AlSi9MnMg die casting alloy - AlMg9 die casting alloy - AlZn10Si8Mg die casting alloy | Duktile Druckgusslegierungen | Für Druckgussteil mit hohen Ansprüchen and die Duktilität, z. B. Strukturteile der Automobilindustrie mit hohen Anforderungen an das Verformungsvermögen im Crashfall, scheiden aufgrund der geringen erzielbaren Bruchdehnungen ( < 1 %!) die sonst vielfach verwendeten Aluminium-Druckgusslegierungen Al Si9Cu3(Fe) (VDS 226) oder Al Si12(Fe) (VDS 230) aus. Ursache für die geringen Bruchdehnungen der in EN 1706 genormten Druckgusslegierungen ist darin enthaltende Element Eisen.Die Rolle des Elementes Eisen in Druckgusslegierungen Das Element Eisen ist ein natürliches Begleitelement bzw. Verunreinigung des Aluminiums und wird vielen Hüttenaluminium-Druckgusslegierungen zugegeben, um ein Ankleben des Gussteils an der Form zu verhindern. Neben der positiven Wirkung der Verringerung der Klebeneigung entstehen jedoch bedeutende Nachteile, da sich bei der Erstarrung bei Eisengehalten über ca. 0,5 % größere eisenhaltige und intermetallische Phasen im Gefüge ausscheiden. Durch die Kinetik der Erstarrung bilden sich diese Phasen in zahlreichen komplexen Formen aus. Überwiegend liegen sie jedoch in grober plattenförmiger, polygonaler oder fächerartiger Struktur vor (Bilder 1 und 2). Dadurch geht ein hoher Anteil des Duktilitätspotentials der Aluminium-Druckgusslegierungen verloren, die erzielbare Bruchdehnung nimmt mit zunehmendem Eisengehalt signifikant ab.Die Vorteile von eisenarmen Legierungen Hohe Duktilitätsforderungen an das Gussteil setzen den Einsatz von eisenarmen Druckgusslegierungen voraus. Zur Reduktion der Klebeneigung hat sich die Zugabe von Mangan bewährt. Ähnlich wie Eisen reduziert Mangan die Klebeneigung im Druckgusswerkzeug, die sich bei der Erstarrung bildenden Ausscheidungen zeichnen sich jedoch durch eine für die Duktilität vorteilhaftere (weil weniger nadelförmige) Morphologie aus (s. Eisennadeln). Neben Mangan können auch mit Chrom und Kobalt geeignete Legierungselemente zur Reduktion der Klebeneigung zugesetzt werden. Gleichzeitig können aber zu hohe Gehalte dieser Legierungselemente auch zu unerwünschten Effekten wie intermetallischen Ausscheidungen im Warmhalteofen (in Form von Ofenschlamm) bzw. im Gussstück führen. Ziel der Entwicklung von duktilen Druckgusslegierungen in den letzten Jahren war daher die Einstellung einer optimalen Zusammensetzung, die einerseits für eine geringe Klebeneigung sorgt und andererseits die Bildung von Einschlüssen zuverlässig vermeidet.Überblick über die duktilen und eisenarmen Druckgusslegierungen, chemische Zusammensetzungen und mechanische Eigenschaften Folgende eisenarme Al-Druckgusslegierungen sind, ohne Anspruch auf Vollständigkeit, am Markt verfügbar - Naturharte und duktile Legierungen der Al Mg5Si2Mn-Gruppe - Hochfeste und duktile Legierungen der Al Si9MgMn-Gruppe, aushärtbar - Eisenarme, korrosionsbeständige, polierfähige Legierung auf Basis Al Mg9 - Eisenarme, selbstaushärtende, höchstfeste Legierung vom Typ Al Zn10Si8Mg Die chemische Zusammensetzung einiger ausgewählter Legierungen eines Legierungsherstellers geht aus Tabelle 1 (Salzburger Aluminium Group) hervor.Festigkeit vs. Bruchdehnung Für den Konstrukteur bzw. Gussanwender ergibt sich in der Auslegungs- bzw. Konzeptionsphase oft die Fragestellung nach der Duktilität und der Festigkeit. Im Allgemeinen - und hier stark vereinfacht angenommen - werden für statische Grenzfälle die Belastungen im elastischen Bereich abgeklärt und berechnet. Für diese Fälle ist die 0,2 %-Dehngrenze (Rp0,2) relevant bzw. für den Duktilitätsnachweis sind die Werte der erzielbaren Bruchdehnung ausschlaggebend. Das Eigenschaftsprofil der Legierungen kann daher in einem Festigkeits-Dehnungsdiagramm festgelegt werden. In Bild 3 (Salzburger Aluminium Group) sind einige duktile und eisenarme Druckgusslegierungen mit ihrem Eigenschaftsprofil ersichtlich, wobei die Bereiche nur für den Gusszustand gelten. Das Eigenschaftsfeld lässt sich durch eine gezielte Wärmebehandlung von aushärtbaren Legierungen (Al Si9MnMg bzw. Al Si10MgMn) noch erweitern. Grundsätzlich gilt ein Naturgesetz bei metallischen Werkstoffen, dass Festigkeit und Duktilität einander konkurrieren. Dies ist auch aus Bild 3 zu entnehmen. Die hochfeste und selbstaushärtende Legierung vom Typ Al Zn10Si8Mg (Markenname UNIFONT®-94) hat eine geringe Bruchdehnung, während die duktilen Legierungen vom Typ Al Mg5Si2Mn nur geringe bis mittlere 0,2%-Dehngrenzenwerte aufweist. Einen guten Kompromiss stellt dabei die zugleich eine feste und duktile Legierung vom Typ Al Mg5Si2MnCr (Markenname MAXXALLOY®-ULTRA© ) dar, wobei hier jedoch eine Wanddickenabhängigkeit zu berücksichtigen ist. Im Bereich der Wanddicken von 2 bis 4 mm werden höhere Werte erzielt (sowohl Rp0,2 als auch A5d) als bei Wanddicken über 4 mm. Die Legierungen und ihre Eigenschaften werden nachfolgend beschrieben. Die statischen mechanischen Eigenschaften in Abhängigkeit der Wanddicke und des Wärmebehandlungszustandes (Werkstoffzustandes) sind in Tabelle 2 (Salzburger Aluminium Group) zusammen gefasst. Eine nähere Beschreibung der eisenarmen und duktilen Legierungen erfolgt unter den Stichworten: - Al Mg5Si2Mn-Druckgusslegierung - Al Si9MnMg-Druckgusslegierung - Al Mg9-Druckgusslegierung - Al Zn10Si8Mg-Druckgusslegierung | https://www.giessereilexikon.com/en/foundry-lexicon/Encyclopedia/show/ductile-aluminum-alloys-4464/?cHash=c81a6d4dae8358553dde96feccdcef00 | https://www.giessereilexikon.com/giesserei-lexikon/Encyclopedia/show/duktile-druckgusslegierungen-852/?cHash=c81a6d4dae8358553dde96feccdcef00
Dry ice pelletizer | Device for producing dry ice pellets which are mainly used for dry ice blasting but also for cooling.Dry ice is made from liquid carbon dioxide. In a dry ice pelletizer (examples in Fig. 1 and technical data for dry ice production here), liquid CO2 is expanded under controlled conditions. During this process, part of the carbon dioxide evaporates, cooling the remainder by evaporative cold until it freezes to form a so-called carbon dioxide or dry ice snow. This snow is then pressed though an extruder plate (Fig. 2) to obtain round, hard pellets. Pellets with a diameter of 3mm are used as a standard. For special applications, e.g. very sensitive surfaces, it is also possible to use pellets with a diameter of 1.7 mm. Another option is to use pellet crushers which crush the pellets, reducing their impact on the surface. Most dry ice pelletizers are designed as compact, powerful multi-purpose machines. Depending on their equipment, they can produce pellets of different sizes (Fig. 3) with production capacities of up to several hundred kg/h (ASCO Kohlensäure AG offers product capacities from 25 to 700 kg per hour). The video shows as an example the dry ice production (ASCO Kohlensäure AG). | Trockeneis-Pelletizer | Gerät zur Erzeugung von Trockeneis-Pellets, die überwiegend im Trockeneisstrahlen aber auch zum Kühlen verwendet werden.Trockeneis wird aus flüssigem Kohlendioxid hergestellt. In einem Trockeneis-Pelletizer (Beispiele in Bild 1 bzw. technische Daten zur Trockeneisproduktion hier) wird flüssiges CO2 unter kontrollierten Bedingungen entspannt. Ein Teil des Kohlenstoffdioxids verdampft dabei und kühlt den Rest durch Verdunstungskälte so weit ab, dass er als sogenannter Kohlensäure- oder Trockeneisschnee gefriert. Dieser Schnee wird anschließend durch eine Extruderplatte (Bild 2) gepresst und es entstehen runde, harte Pellets. Standardmäßig werden Pellets mit einem Durchmesser von 3 mm verwendet. Für spezielle Anwendungen, z.B. sehr delikate Oberflächen, können auch Pellets mit einem Durchmesser von 1,7 mm verwendet werden. Als weitere Option kann auch ein Pelletzerkleinerer benützt werden, welcher die Pellets zerkleinert und so ihren Aufprall auf der Oberfläche reduziert Die meisten Trockeneis-Pelletizer werden als kompakte, leistungsstarke Universalmaschinen konzipiert. Je nach Ausstattung können sie Pellets in verschiedenen Größen produzieren (Bild 3), die Produktionskapazität kann bis zu mehreren Hundert kg/h betragen (ASCO Kohlensäure AG bietet Produktionskapazitäten von 25 bis 700 kg pro Stunde). Das Video zeigt beispielhaft die Trockeneisproduktion (ASCO Kohlensäure AG) | https://www.giessereilexikon.com/en/foundry-lexicon/Encyclopedia/show/dry-ice-pelletizer-4599/?cHash=bc8e0e3177ef4a83a78e938d9b5cf8ba | https://www.giessereilexikon.com/giesserei-lexikon/Encyclopedia/show/trockeneis-pelletizer-988/?cHash=bc8e0e3177ef4a83a78e938d9b5cf8ba
Dry ice blasting unit | Device or equipment for blasting using solid carbon dioxide (CO2, see Dry ice). The dry ice blasting unit comprises the blasting device with the CO2 pellet container (Fig. 1, ASCO Kohlensäure AG), the connection to the compressed air supply and a blasting gun (Fig. 2, ASCO Kohlensäure AG) or blasting hose (ASCO offers blasting units with a one- and double-hose system, each with positive pressure). Foundries mainly use the most powerful one-hose system (ASCOJET 1701) and the 2-hose system (ASCOJET 2008 Combi Pro). The blasting gun is used to spray dry ice pellets onto the surfaces to be cleaned. The technical data of a blasting unit are given in Table 1. An overview of the dry ice blasting devices from ASCO can be found here and details about the double hose system from ASCO here.Application Basically, a dry ice blasting unit and the dry ice blasting principle can be used for removing all materials exhibiting intense reactions to temperature differences. Paints, varnishes, adhesives, oil, wax and separating agent residues, bitumen, plastic deposits and foam (e.g. PU), etc. are readily removed without damaging the surface. Even sensitive objects such as switchboards or other electrical components can be cleaned. The dry ice blasting method is considered to be non-abrasive, i.e. in contrast to conventional blasting methods using sand or glass beads, the cleaned surfaces are not damaged or altered. Therefore, the use of a dry ice blasting unit is especially suitable for the gentle cleaning of ally kinds of molds (e.g. gravity dies, core boxes, die casting molds, etc.). As an example, closing surfaces in gravity dies are not rounded, avoiding burring to occur. | Trockeneisstrahlgerät | Gerät bzw. Einrichtung zum Strahlen mit festem Kohlendioxid (CO2, siehe Trockeneis). Das Trockeneisstrahlgerät besteht aus dem Strahlgerät mit dem CO2-Pellets-Behälter (Bild 1, ASCO Kohlensäure AG) und dem Anschluss zur Druckluftversorgung und einer Strahlpistole (Bild 2, ASCO Kohlensäure AG) bzw. einem Strahlschlauch (ASCO bietet Strahlgeräte mit Ein- und Zweischlauchsystem an (jeweils mit positiven Druck). In Gießereien werden vor allem das leistungsstärkste Einschlauchsytem (ASCOJET 1701) und das Doppelschlauchsystem (ASCOJET 2008 Combi Pro) eingesetzt.. Mit der Strahlpistole werden Trockeneis-Pellets auf die zu reinigenden Oberflächen gesprüht. Die technischen Daten eines Strahlgerätes gehen aus Tabelle 1 hervor. Einen Überblick über die Trockeneisstrahlgeräte von ASCO finden Sie hier und Details zum Doppelschlauchsystem von ASCO hier.Verwendung Mit einem Trockeneistrahlgerät und mit dem Prinzip des Trockeneisstrahlens können grundsätzlich alle Materialien entfernt werden, die auf Temperaturunterschiede stark reagieren. Farben, Lacke, Klebstoffe, Öl-, Wachs- und Trennmittelrückstände, Bitumen, Kunststoffablagerungen und -Schaum (z. B. PU) usw. werden problemlos und ohne Oberflächenbeschädigung entfernt. Auch empfindliche Objekte wie Schalttafeln oder andere elektrische Komponenten können gereinigt werden. Das Trockeneisstrahlverfahren gilt als nicht abrasiv, d.h. die gereinigten Oberflächen werden im Gegensatz zu herkömmlichen Strahlmethoden mit Sand oder Glasperlen nicht beschädigt oder verändert. Der Einsatz eines Trockeneisstrahlgerätes empfiehlt sich daher besonders für die schonende Reinigung von Formen aller Art (z. B. Kokillen, Kernkästen, Druckgießformen etc.). So werden beispielsweise auch Schließflächen bei Kokillen nicht abgerundet und eine Gratbildung wird so vermieden. | https://www.giessereilexikon.com/en/foundry-lexicon/Encyclopedia/show/dry-ice-blasting-unit-4598/?cHash=fed73983c9a3ec043c0d81f311d1ea05 | https://www.giessereilexikon.com/giesserei-lexikon/Encyclopedia/show/trockeneisstrahlgeraet-987/?cHash=fed73983c9a3ec043c0d81f311d1ea05
Dry sand casting | Sand casting using molds dried by dehydration processes which increases compressive strength (green compression strength). Since no moisture condensation zone is formed during casting, the risk of scab formation is reduced as well as reactions between the metal and the mold material. Compared to green sand molding, dry sand casting is used particularly for larger castings. Nowadays, however, it has become less important.Additional references:Dry shrinkageMold sand-based casting defects | Trockenguss | Sandguss, deren Formen durch Wasserentzug getrocknet wurden und dadurch eine Steigerung der Druckfestigkeit (Gründruckfestigkeit) erfahren. Da sich dadurch während des Gießprozesses keine Feuchtigkeitskondensationszone bilden kann, wird die Gefahr der Schülpeneigung verringert ebenso wie auch die Entstehung von Metall-Formstoff-Reaktionen. Trockenguss wird im Gegensatz zum Nassguss vor allem bei größeren Gussstücken angewandt, hat heute jedoch an Bedeutung verloren.Weiterführende Stichworte:TrockenschwindungFormsandbedingte Gussfehler | https://www.giessereilexikon.com/en/foundry-lexicon/Encyclopedia/show/dry-sand-casting-4133/?cHash=f55ed2f2396b59e5e47220eb288a1797 | https://www.giessereilexikon.com/giesserei-lexikon/Encyclopedia/show/trockenguss-519/?cHash=f55ed2f2396b59e5e47220eb288a1797
Dry shot | Pressure die casting without a melt. In case of a dry shot, the plunger enters the empty goose neck. Despite the same shot valve position, this results in a higher speed than achieved by casting with a melt. Determining the plunger speed vmax at this setting (dry shot speed) is used for machine calibration. When the speed control valve (proportional valve) is fully opened, then the maximum plunger speed vmax is reached. Knowing the plunger surface area A0, the p-Q2 diagram (Fig. 1) and eq. 1 can be used to calculate or determine the maximum volume flow Qmax as the right outmost point of the machine characteristic (i.e. the plunger reaches vmax, the metal pressure being 0).Eq. 1: Qmax = maximum volume flow; A0 = plunger surface area; vmax = maximum plunger speedThus, the machine characteristic represents the line connecting the statistic metal pressure upon completed plunger movement with the maximum volume flow, which is the product of the plunger surface area and the plunger speed for the dry shot (without metal). A complete casting cycle applying a dry shot can be referred to as an empty shot, dry shot or zero-load test.Literature references: Brunhuber E., Praxis der Druckgussfertigung, Schiele & Schön, Berlin. | Trockener Schuss | Druckgießen ohne Schmelze.Beim trockenen Schuss bewegt sich der Gießkolben in die leere Gießkammer. Dadurch ergibt sich bei gleicher Schussventilstellung eine höhere Geschwindigkeit als beim Gießen mit einer Schmelze. Die Ermittlung der Kolbengeschwindigkeit vmax bei dieser Einstellung (Trockenschussgeschwindigkeit) dient zur Maschineneinstellung.Bei vollständig geöffnetem Geschwindigkeitsregelventil (Stetigventil) wird die maximale Kolbengeschwindigkeit vmax erreicht. Im p-Q2-Diagramm (Bild 1) lässt sich dann bei bekannter Gießkolbenfläche A0 nach Glg. 1 der maximale Volumenstrom Qmax als äußerst rechter Punkt der Maschinenkennlinie errechnen bzw. bestimmen (d. h. der Kolben erreicht vmax, der Metalldruck ist dabei 0).Glg. 1: Qmax = Maximaler Volumenstrom; A0 = Gießkolbenfläche; vmax = maximale GießkolbengeschwindigkeitDie Maschinenkennlinie ist daher die Verbindungsgerade zwischen dem statischen Metalldruck nach beendigter Gießkolbenbewegung und dem maximalen Volumenstrom, der das Produkt von Gießkolbenfläche und Kolbengeschwindigkeit beim trockenen Schuss (ohne Metall) darstellt. Ein kompletter Gießzyklus mit trockenem Schuss wird als Leerschuss, Trockenschuss oder Leerarbeitsspiel bezeichnet.Literatur:Brunhuber E., Praxis der Druckgussfertigung, Schiele & Schön, Berlin. | https://www.giessereilexikon.com/en/foundry-lexicon/Encyclopedia/show/dry-shot-4601/?cHash=e4584fa3f8b7a3df015bc82461784a75 | https://www.giessereilexikon.com/giesserei-lexikon/Encyclopedia/show/trockener-schuss-990/?cHash=e4584fa3f8b7a3df015bc82461784a75
Dry ice blasting | Process for the cleaning with solid carbon dioxide (CO2, see Dry ice). The dry ice blasting method can generally be used for removing any type of material exhibiting intense reactions to temperature differences, such as oils, waxes, separating agents, but also paints, varnishes, adhesives, bitumen and plastic deposits. These can be readily removed without any damage to the surface. Since dry ice blasting is considered to be non-abrasive, it is particularly suitable for gently cleaning molds and casting tools of any kind (e.g. gravity dies, core boxes, die casting molds, etc.).Process principle In the dry ice blasting unit, the dry ice pellets (Fig. 1, ASCO Kohlensäure AG) are accelerated to a speed of approx. 300 m/s by means of compressed air and impinge upon the object to be cleaned, creating a point thermal shock. This causes the covering to be removed to contract and detach from the base material. The resulting kinetic energy removes the covering. Upon impact, the dry ice pellets immediately transition to the gaseous state (sublimation), leaving a dry surface. What remains is the detached coating or impurity, and there are no abrasives that need to be disposed of. As the pellets have a hardness of only approx. 2 Mohs, the surface quality is maintained and not damaged or altered (Fig. 2, ASCO Kohlensäure AG). The Movie shows examplesAdvantages of the process - Gentle: in contrast to conventional blasting methods using sand or glass beads, the cleaned surfaces are not damaged or altered. As an example, closing surfaces in gravity dies are not rounded, avoiding burring to occur. - No dismantling: the process can be applied directly to the molds/systems. Even hot gravity dies can be directly cleaned using this process without a noticeable cooling effect so that production can be resumed immediately after cleaning. - No blasting material residues: since the dry ice pellets immediately evaporate upon impact on the surface, there are no abrasives requiring disposal after cleaning. Examples for the application of dry ice blasting are shown in Figs. 3 and 4 (ASCO Kohlensäure AG).Literature references: Website of ASCO Kohlensäure AG Wikipedia, entry on “dry ice” | Trockeneisstrahlen | Verfahren zur Reinigung mit festem Kohlendioxid (CO2, siehe Trockeneis). Mit dem Trockeneisstrahlverfahren können grundsätzlich alle Materialien entfernt werden, die auf Temperaturunterschiede stark reagieren, wie z. B. Öle, Wachse, Trennmittel, aber auch Farben, Lacke, Klebstoffe, Bitumen und Kunststoffablagerungen. Diese werden problemlos und ohne Oberflächenbeschädigung entfernt. Da das Trockeneisstrahlverfahren als nicht abrasiv gilt, eignet es sich besonders für die schonende Reinigung von Formen und Gießwerkzeugen aller Art (z. B. Kokillen, Kernkästen, Druckgießformen etc.)Verfahrensprinzip Die Trockeneis-Pellets (Bild 1, ASCO Kohlensäure AG ) werden im Trockeneisstrahlgerät mit komprimierter Luft auf eine Geschwindigkeit von ca. 300 m/s beschleunigt und treffen auf das zu reinigende Objekt, wo sie einen punktuellen Thermoschock erzeugen. Dadurch zieht sich der zu entfernende Belag zusammen und löst sich vom Grundmaterial. Die entstehende kinetische Energie trägt die Beschichtung ab. Die Trockeneis-Pellets gehen beim Aufprall sofort in den gasförmigen Zustand (Sublimation) über und lassen eine trockene Oberfläche zurück. Zurück bleibt nur die abgelöste Beschichtung bzw. Verunreinigung und es muss kein Strahlmittel entsorgt werden. Da die Pellets nur eine Härte von ca. 2 Mohs aufweisen, bleibt die Oberflächenqualität erhalten und wird nicht beschädigt oder verändert (Bild 2, ASCO Kohlensäure AG). Der Film zeigt Ausführungsbeispiele Vorteile des Verfahrens - Schonend: Die gereinigten Oberflächen werden im Gegensatz zu herkömmlichen Strahlmethoden mit Sand oder Glasperlen nicht beschädigt oder verändert. So werden beispielsweise auch Schließflächen bei Kokillen nicht abgerundet und eine Gratbildung so vermieden. - Keine Demontage: Das Verfahren kann direkt auf den Formen/Anlagen vorgenommen werden. Selbst heiße Kokillen können direkt im Prozess gereinigt werden, ohne dass sie merklich abgekühlt werden, womit die Produktion unmittelbar nach der Reinigung wieder aufgenommen werden kann. - Keine Strahlmittelrückstände: Da die Trockeneis-Pellets beim Aufprall auf der Oberfläche sofort in den gasförmigen Zustand übergehen, muss nach der Reinigung kein Strahlmittel entsorgt werden. Beispiele für die Anwendung des Trockeneisstrahlens sind in den Bildern 3 und 4 (ASCO Kohlensäure AG) ersichtlich. Literatur: Homepage der ASCO Kohlensäure AG Wikipedia, Stichwort "Trockeneis" | https://www.giessereilexikon.com/en/foundry-lexicon/Encyclopedia/show/dry-ice-blasting-4597/?cHash=8510193317ecc0b3f95daec04e919ec8 | https://www.giessereilexikon.com/giesserei-lexikon/Encyclopedia/show/trockeneisstrahlen-986/?cHash=8510193317ecc0b3f95daec04e919ec8
Dry ice | Dry ice is the solid form of carbon dioxide (CO2), a white, ice-like and odorless solid. At normal pressure, dry ice sublimates at approx. -79°C, i.e. it transitions directly to the gas phase without prior melting. As the triple point Pt of carbon dioxide is at Tt = -56.57°C and pt = 5.185 bar, carbon dioxide can only melt above 5.185 bar. The density is about 1.56 g/cm3, being higher than that of water. The critical point Pc of carbon dioxide lies at a temperature of Tc = 30.98°C and a pressure of pc = 73.75 bar (Fig. 1). 1m³ of dry ice weighs about 1,500kg depending on compacting pressure, while 1m³ of gaseous carbon dioxide only weighs 1.98kg. This means a 760-fold change in volume upon sublimation. ProductionDry ice is produced from liquid carbon dioxide. In a dry ice pelletizer, liquid CO2 is expanded under controlled conditions. During this process, part of the carbon dioxide evaporates, cooling the remainder by evaporative cold until it freezes to form a so-called carbon dioxide or dry ice snow. This snow is then pressed though an extruder plate to obtain round, hard pellets. Depending on the extruder plate and the intended use, - oblong grains with a diameter of 3 or 1.7mm are produced for steel-related purposes (see Fig. 2) and - larger pellets, dry ice discs or dry ice blocks for cooling purposes (see Fig. 3). Small amounts of dry ice can be prepared by inversing a cylinder of CO2 and opening it. The escaping liquid CO2 largely evaporates on the spot, cooling so rapidly that part of it freezes in the form of CO2 snow. The same principle is used by CO2 fire extinguishers which extract heat from the fire in addition to displacing atmospheric oxygen and are to cool the burning materials to below the flash point.Application In the field of foundry technology, dry ice is used for a variety of applications, in particular for cleaning and degreasing molds, gravity dies, patterns and many more. In this respect, a distinction is made between the dry ice blasting (see also Dry ice blasting unit) and CO2 snow blasting process. In dry ice blasting, small dry ice pellets are blown onto the surfaces or tool surfaces to be cleaned at high speeds (compressed air) (Figs. 4 and 5). Soiling (grease, separating agents, oil, coatings, etc.) turn hard and brittle due to the cold and flake off.Literature references: Website of ASCO Kohlensäure AG Wikipedia, entry on dry ice | Trockeneis | Trockeneis ist festes Kohlendioxid (CO2), ein weißer, eisähnlicher und geruchloser Feststoff. Bei Normaldruck sublimiert Trockeneis bei ca. -79 °C, es geht also direkt in die Gasphase über, ohne vorher zu schmelzen. Da der Tripelpunkt Pt von Kohlendioxid bei Tt = -56,57 °C und pt = 5,185 bar liegt, kann das Kohlendioxid erst oberhalb von 5,185 bar schmelzen. Die Dichte beträgt ungefähr 1,56 g/cm3 und liegt damit über der des Wassers. Der kritische Punkt Pc von Kohlenstoffdioxid liegt bei einer Temperatur von Tc = 30,98 °C und einem Druck von pc = 73,75 bar (Bild 1). 1 m³ Trockeneis wiegt je nach Pressdruck etwa 1.500 kg, während 1 m³ gasförmiges Kohlendioxid nur 1,98 kg wiegt. Das bedeutet bei der Sublimation eine Volumenänderung auf das 760-fache. HerstellungTrockeneis wird aus flüssigem Kohlendioxid hergestellt. In einem Trockeneis-Pelletizer wird flüssiges CO2 unter kontrollierten Bedingungen entspannt. Ein Teil des Kohlenstoffdioxids verdampft dabei und kühlt den Rest durch Verdunstungskälte so weit ab, dass er als sogenannter Kohlensäure- oder Trockeneisschnee gefriert. Dieser Schnee wird anschließend durch eine Extruderplatte gepresst und es entstehen runde, harte Pellets. Je nach Extruderplatte und Verwendungszweck werden für Strahlzwecke längliche Körner mit einem Durchmesser von 3 mm oder 1,7 (siehe Bild 2) und für Kühlzwecke größere Pellets, Trockeneisscheiben oder Trockeneisblöcke (siehe Bild 3) hergestellt. Kleinere Mengen Trockeneis können erzeugt werden, indem man eine CO2-Flasche auf den Kopf stellt und aufdreht. Das auslaufende flüssige CO2 verdampft zum größten Teil sofort, und kühlt dabei so stark ab, dass ein Teil als CO2-Schnee gefriert. Nach demselben Prinzip funktionieren auch CO2-Löscher, die neben der Verdrängung des Luftsauerstoffes dem Feuer zugleich Wärme entziehen und die brennenden Stoffe unter den Flammpunkt abkühlen sollen.AnwendungTrockeneis wird in der Gießereitechnik vielfältig, insbesondere zur Reinigung und Entfettung von Formen, Kokillen, Modellen u. v. m., verwendet. Man unterscheidet hierbei das Trockeneisstrahlen (siehe auch Trockeneisstrahlgerät) und das CO2-Schneestrahlen. Beim Trockeneisstrahlen werden kleiner Trockeneis-Pellets mit hoher Geschwindigkeit (Druckluft) auf die zu reinigende Flächen bzw. Werkzeugoberflächen (Bilder 4 und 5) geblasen. Verschmutzungen (Fette, Trennmittel, Öle, Beschichtungen etc.) werden durch die Kälte hart und spröde und platzen ab. Literatur: Homepage ASCO Kohlensäure AG Wikipedia, Stichwort Trockeneis | https://www.giessereilexikon.com/en/foundry-lexicon/Encyclopedia/show/dry-ice-4596/?cHash=647acc64d32e7e62bd04f508699ef1b4 | https://www.giessereilexikon.com/giesserei-lexikon/Encyclopedia/show/trockeneis-985/?cHash=647acc64d32e7e62bd04f508699ef1b4
Drum resistance | Quality characteristics for coke, in particular for foundry coke; used to assess its behavior with regard to mechanical load.According to the VDG bulletin R 80, drum resistance is the grain share in weight percent which remains on a certain reference sieve as residue derived from coke subjected to 100 rotations in a drum. The hole diameter of the reference sieve for M 80 specifications is 80mm. Before being treated in the drum, the coke samples must be sieved on a test sieve with a hole diameter which is below the lower grade limit of the coke to be tested.According to the VDG bulletin R 80, German foundry coke is classified in eight grades from A to H with different drum resistances.Additional references:HC coke, Pitch coke | Trommelfestigkeit | Gütewert für Koks, besonders für Gießereikoks, zur Beurteilung des Verhaltens gegen mechanische Beanspruchung. Nach VDG Merkblatt R 80 ist die Trommelfestigkeit der in Gewichtsprozenten ausgedrückte Kornanteil, der von einem durch 100 Umdrehungen in einer Trommel beanspruchten Koks auf einem bestimmten Bezugssieb als Rückstand verbleibt, Bei der Bestimmung M 80 beträgt der Lochdurchmesser des Bezugssiebes 80 mm. Die Koksproben müssen vor dem Trommeln auf einem Prüfsieb abgesiebt werden mit Lochdurchmessern, die der unteren Sortengrenze des zu prüfenden Kokses entsprechen. Nach dem VDG-Merkblatt R 80 unterscheidet man acht Sorten deutscher Gießereikokse mit den Bezeichnungen A bis H, für die die genannten Trommelfestigkeiten unterschiedlich festgelegt sind.Weiterführende Stichworte:HC-Koks, Pechkoks | https://www.giessereilexikon.com/en/foundry-lexicon/Encyclopedia/show/drum-resistance-4135/?cHash=5201ea515f83ce1b649365900391172d | https://www.giessereilexikon.com/giesserei-lexikon/Encyclopedia/show/trommelfestigkeit-521/?cHash=5201ea515f83ce1b649365900391172d
Dross | An expression orinated in American language use referring to oxidic solid impurities (scum, foam, slag) in the molten metal. These so-named inclusions (e.g.. MgO-, MgS-, Mg-Al-silicate slags) occur in nodular graphite cast iron regardless of the molding prcess and are one of the most frequent defects present in this material (Figures 1 to 4). The endurance strength of a component is considerably reduced by dross-related defects. However, not the amount of dross is the decisive factor for formation of cracks but the presence of dross, in general. The processes taking place upon addition of magnesium to cast iron melts, may be described by reaction equations listed below: [O]+{Mg} → (MgO)[S]+{Mg} → (MgS){Mg} → (MgS) Figure 5 illustrates the temperature dependence of the free diffision enthalpies of some oxides, sulfides, oxisulfides, nitrides, and carbides in iron melts. From this image it can be seen that the magnesium oxide is significantly lower than the magnesium sufide, which is an indicator for the fact the magnesium oxide is more stable than magnesium sulfide. Continued desulfurization only takes place upon discharge of the oxygen content. In that condition, magnesium passes into solution and causes formation of nodular graphite. It is a fact that higher sulfur contents in the basic iron used for production of nodular graphite cast iron (e.g. cupola furnace iron) accordingly require greather addition of treatment agents (magnesium), i.e. the undesired reaction products, as stated above, are increased. The limit of error for formation of dross can be defined at a residual magnesium rate of 0.050 %. Other causes for formation of dross may also be factors such as incorrect initial composition of the basic iron (charge material with impurities, too high carbon content) and/or exceeded amounts of elements with great oxygen affinity, e.g. alkaline earth, aluminum, etc., incorrect temperature control or too low treatment temperatures caused by incorrect temperature control, exceeded casting periods in combination with too low casting temperatures, and mold sands with too high moisture contents and a low quantity of volatile components (insufficiently reducing atmosphere in the mold cavity). A number of general basic possibilities for reducing dross defects in nodular graphite cast iron are listed below: - Use of pure charge materials - Keeping the total content of additives as low as possible - Ensuring that the content of elements with great oxygen affinity is low in all additives - Definition of a maximum limit of carbon content in the melt, not using the treatment ladle for casting, and - Giving a rest period for the treated iron to discharge reaction products. Dross occurs in the form of non-metal inclusions with irregular appearance with frequently degenerated nodular graphite in the ambience of dross (s. Graphite degeneration). Dross is mainly found on casting surfaces or directly underneath the casting skin, often accompanied by gas bubbles and scale. Due to their position and layout, these inclusions are sometimes referred to as slag skin. Undissolved inoculum residues as well as sand and slag inclusions in combination with graphite enrichment, visible in the fracture surface as black stains, are also classified as dross defects. | Dross | Aus dem amerikanischen Sprachgebrauch stammende Bezeichnung für oxidische Verunreinigungen (Krätze, Schaum, Schlacke) des flüssigen Metalls. Diese so bezeichneten Einschlüsse (z. B. MgO-, MgS-, Mg-Al-Silikat-Schlacken) treten bei Gusseisen mit Kugelgrafit unabhängig vom Formverfahren auf und sind einer der bei diesem Werkstoff am häufigsten vorkommenden Fehler (Bilder 1 bis 4). Die Dauerfestigkeit eines Bauteiles wird durch Drossfehler beträchtlich abgesenkt, wobei nicht die Menge an Dross ausschlaggebend für die Rissentstehung ist, sondern das generelle Vorhandensein von Dross. Die Vorgänge bei der Zugabe von Magnesium zu Gusseisenschmelzen können durch folgende Reaktionsgleichungen beschrieben werden: [O]+{Mg} → (MgO)[S]+{Mg} → (MgS){Mg} → (Mg) Dem Bild 5, welches die Temperaturabhängigkeit der freien Ausscheidungsenthalpien einiger Oxide, Sulfide, Oxisulfide, Nitride und Karbide in Eisenschmelzen zeigt, ist zu entnehmen, dass das Magnesiumoxid deutlich niedriger als das Magnesiumsulfid liegt, was anzeigt, dass das Magnesiumoxid stabiler als das Magnesiumsulfid ist. Eine weitergehende Entschwefelung tritt erst ein, wenn der Sauerstoff entfernt worden ist. Dann geht Magnesium in Lösung und bewirkt die Kugelgrafitbildung. Nun bedingen höhere Schwefelgehalte im Basiseisen zur Herstellung von Gusseisen mit Kugelgrafit (z. B. Kupolofeneisen) demzufolge eine höhere Zugabe an Behandlungsmittel (Magnesium), d. h., die oben erwähnten unerwünschten Reaktionsprodukte nehmen zu. Die Fehlergrenze für Drossbildung kann mit 0,050 % Rest-Magnesium angegeben werden. Auch eine falsche Grundzusammensetzung des Basiseisens (unsauberes Einsatzmaterial, zu hoher Kohlenstoffgehalt) und/oder ein zu hoher Gehalt anderer sauerstoffaffiner Elemente wie Erdalkalien, Aluminium usw., falsche Temperaturführung und als deren Folge zu niedrige Behandlungstemperaturen, zu lange Gießzeiten in Verbindung mit zu niedrigen Gießtemperaturen sowie Formsande mit zu hohen Feuchtigkeitsgehalten und wenig flüchtigen Bestandteilen (keine genügend reduzierende Atmosphäre im Formhohlraum) sind als weitere Ursachen der Drossbildung anzusehen. Einige grundsätzliche Möglichkeiten, Drossfehler bei Gusseisen mit Kugelgrafit zu bekämpfen, sind beispielsweise - Verwendung reiner Einsatzstoffe - den Gehalt aller Zusatzstoffe so niedrig wie möglich halten - auf niedrige Gehalte sauerstoffaffiner Elemente in allen Zusätzen achten - Kohlenstoffgehalt der Schmelze nach oben begrenzen, nicht aus Behandlungspfannen gießen und - dem behandelten Eisen Zeit zur Abscheidung der Reaktionsprodukte geben. Dross stellt sich als nichtmetallische Einschlüsse von unregelmäßiger Gestalt, in deren Umgebung der Kugelgrafit häufig entartet ist, dar (s. Grafitentartung). Dross findet man vorzugsweise an der Gussteiloberfläche oder unter der Gusshaut, oft vergesellschaftet mit Gasblasen und Zunder. Teilweise werden diese Einschlüsse wegen ihrer Anordnung auch als Schlackenhäutchen bezeichnet. Auch nicht aufgelöste Impfmittelreste, Sand- und Schlackeeinschlüsse in Verbindung mit Grafitanreicherungen, die im Bruchgefüge als schwarze Flecken sichtbar werden, sind Drossfehler. | https://www.giessereilexikon.com/en/foundry-lexicon/Encyclopedia/show/dross-3716/?cHash=4ed58b9bb340e6fd950b6836f4f182f6 | https://www.giessereilexikon.com/giesserei-lexikon/Encyclopedia/show/dross-99/?cHash=4ed58b9bb340e6fd950b6836f4f182f6
Downsprue mill | Mechanical equipment of an automated molding machine used for milling thedownsprue of a sand mold into the mold material. A sample design is illustrated in Fig. 1. | Eingussfräse | Maschinelle Einrichtung einer automatischen Formanlage, die den Einguss einer Sandform in den Formstoff fräst. Ein Ausführungsbeispiel zeigt Bild 1. | https://www.giessereilexikon.com/en/foundry-lexicon/Encyclopedia/show/downsprue-mill-4586/?cHash=dc717edc5a6ae243250e250982399c74 | https://www.giessereilexikon.com/giesserei-lexikon/Encyclopedia/show/eingussfraese-975/?cHash=dc717edc5a6ae243250e250982399c74
Downsprue system | Design and layout of the sprue channel according to fluidic principles (e.g. pursuant to Friedrich Nielsen).In its wider sense, the downsprue system is also understood to mean the overall downsprue-runner gating system. The design of downsprue systems may vary depending on the casting process and the casting metal used (see also Gate, Downsprue). | Eingusssystem | Gestaltung und Anordnung des Eingusskanals nach strömungstechnischen Regeln (z. B. nach Friedrich Nielsen). Im erweiterten Sinne versteht man unter dem Eingusssystem auch die Gesamtheit des Einguss-Lauf-Anschnittsystems. Eingusssysteme werden je nach Gießverfahren und dem verwendeten Gießmetall unterschiedlich ausgeführt (s. a. Anschnitt, Einguss). | https://www.giessereilexikon.com/en/foundry-lexicon/Encyclopedia/show/downsprue-system-4355/?cHash=1bd098a6e062f8244861604a538996b0 | https://www.giessereilexikon.com/giesserei-lexikon/Encyclopedia/show/eingusssystem-743/?cHash=1bd098a6e062f8244861604a538996b0
Downsprue-runner gating ratio | In analogy to gate size calculation, ratio between the cross-sectional areas from the downsprue to the runner and the sum of all gates.In gravity casting, e.g. sand casting or gravity die casting, the ratio of Adownsprue : Arunner : Agate should be 1:1:1 to 1:2:2 or 1:4:4. The latter applies to metals exhibiting a high propensity to foaming and slag formation and readily oxidizing metals.When designing channel cross sections, it must be ensured that the sum of all gate areas is at least equal to or better greater than the narrowest downsprue area. Spraying effects or turbulences within the melt flowing into the mold cavity must be avoided; this is referred to as an unpressurized gate system (Fig. 1, right).Generally, the runner area is chosen to be slightly greater than the smallest downsprue area. There is a 90° deflection in flow direction at the junction between the vertical sprue channel and the horizontal runner. The flowing metal is slowed down, i.e. its flow rate decreases. Therefore, the runner area must be widened in order to avoid backflow. Friedrich Nielsen suggested a 1.4-fold expansion of the channel following the downsprue (the precise value without losses would be the factor √2, see Downsprue).In order to ensure optimum filling of the mold for cast iron and heavy metal casting materials (e.g. casting of fittings), the sum of all gate areas is designed to be less than the narrowest downsprue area (pressurized gate, pressurized gating system, pressurized casting). These systems are particularly preferred in pressure die casting; here, the total area is slightly less than the narrowest downsprue area (see Gate size calculation, Casting time diagram). Based on an appropriate downsprue-runner gating ratio, the minimum downsprue area required can also be determined.In conclusion: in many cases, the casting quality is defined by the selection of the right casting system and the correct area ratios. There is a general distinction made between pressurized and unpressurized casting systems. The main difference is the position of the narrowest cross-sectional area within the runner system, namely:Pressurized casting system:The sum of all gate areas is the narrowest cross-sectional area, thus being critical for the mold filling time. For cast iron, this is the most common casting system. In case of high heads, the following should be noted: the high casting pressure and throttling result in high flow rates and therefore turbulences at the gate!Unpressurized casting system:The smallest cross-sectional area is located in front of the gates inside the runner or at the end of the runner. This casting system is used for molds used more than once and casting materials which are sensitive to oxidation and could lead to oxide and gas inclusions when subject to high turbulences in the gate.Additional references:Gating ratioDruckanschnittGating systemFlow rate in the gate | Einguss-Lauf-Anschnittverhältnis | Entsprechend der Anschnittberechnung Verhältnis der Querschnitte von Einguss zu Gießlauf und Summe aller Anschnitte. Beim Schwerkraftguss, z. B. dem Sandguss oder dem Kokillenguss soll das Verhältnis AEinguss : ALauf : AAnschnitt = 1:1:1 bis 1:2:2 oder 1:4:4 betragen. Letzteres gilt für Metalle mit hoher Neigung zur Schaum- und Schlackenbildung bzw. oxidationsfreudige Metalle. Bei der Auslegung der Kanalquerschnitte gilt es zu berücksichtigen, dass die Summe aller Anschnittquerschnitte zumindest gleich oder besser größer als der engste Eingussquerschnitt bemessen wird. Es muss eine Spritzwirkung bzw. eine Verwirbelung der in den Formholraum einfließenden Schmelze vermieden werden; man spricht von einem drucklosen Anschnittsystem(Bild 1, rechts). In der Regel wird der Laufquerschnitt etwas größer als der kleinste Eingussquerschnitt gewählt. Es tritt eine Umlenkung der Strömungsrichtung um 90° auf, wenn der senkrechte Eingusskanal in den waagerechten Lauf übergeht. Das einfließende Metall wird dabei gebremst, d. h. die Strömungsgeschwindigkeit sinkt ab. Daher muss der der Laufquerschnitt erweitert werden, um einen Rückstau zu vermeiden. Friedrich Nielsen hat vorgeschlagen, den Kanal nach dem Einguss um das 1,4-fache zu erweitern (exakte Wert ohne Verluste wäre der Faktor √2, s. Einguss). Zur Sicherung einer optimalen Formfüllung werden bei Gusseisen und Schwermetallgusswerkstoffen (beispielsweise bei Armaturenguss) die Summe aller Anschnittquerschnitte kleiner dimensioniert als der engste Eingussquerschnitt (Druckanschnitt, Druckanschnittsystem, druckbeaufschlagtes Gießen). Vor allem bei Druckguss bevorzugt man diese Systeme, der Gesamtquerschnitt ist hier geringfügig kleiner als der engste Eingussquerschnitt (s. Anschnittberechnung, Gießzeitdiagramm). Unter Zugrundelegung eines passenden Einguss-Lauf-Anschnittverhältnisses lässt sich somit auch der erforderliche kleinste Eingussquerschnitt ermitteln. Zusammenfassen kann gesagt werden: Die Auswahl des richtigen Gießsystems und der korrekten Querschnittsverhältnisse bestimmen in vielen Fällen die Gussteilqualität. Grundsätzlich unterscheidet man zwischen druckbeaufschlagten und nicht druckbeaufschlagten Gießsystemen. Der wesentliche Unterschied besteht in der Positionierung des engsten Querschnittes innerhalb des Laufsystems, und zwar wird unterschieden in: Druckbeaufschlagtes Gießsystem:Die Summe aller Anschnittflächen ist der engste Querschnitt und damit ausschlaggebend für die Formfüllzeit. Für Gusseisen ist dies das gebräuchlichste Gießsystem. Bei hohem Gefälle ist zu beachten: Der hohe Gießdruck und die Drosselfunktion führen zu großer Strömungsgeschwindigkeit und damit zu Turbulenzen im Anschnitt! Druckloses Gießsystem:Der kleinste Querschnitt befindet sich vor den Anschnitten im Gießlauf, oder wie im am unteren Ende des Einlaufes. Dieses Gießsystem findet Anwendung bei Mehrfachbelegung der Gießform und bei oxidationsempfindlichen Gusswerkstoffen, bei denen hohe Turbulenzen im Anschnitt zu Oxid- und zu Gaseinschlüssen führen.Weiterführende Stichworte:AnschnittverhältnisDruckanschnittEinguss-Lauf-AnschnittsystemStrömungsgeschwindigkeit im Anschnitt | https://www.giessereilexikon.com/en/foundry-lexicon/Encyclopedia/show/downsprue-runner-gating-ratio-4352/?cHash=10bcbe12790f5d259161715e62c53f9b | https://www.giessereilexikon.com/giesserei-lexikon/Encyclopedia/show/einguss-lauf-anschnittverhaeltnis-740/?cHash=10bcbe12790f5d259161715e62c53f9b
Downsprue base | Lowest section of the sprue channel in sand casting at the junction to the runner (see Downsprue). The liquid metal reaches a high flow rate the lower end of the sprue channel, the narrowest cross section. Due to the 90° deflection from the end of the downsprue to the runner, the cross-sectional area of which usually being greater than the smallest downsprue area, the flow rate is significantly reduced, i.e. the flow is slowed down.At this point, the risk of turbulent flows forming and causing sand grains to be washed out of the mold and casting gases to be entrained is particularly high. At large pouring heights, a splash core made of a more resistant mold material (e.g. fireclay, zircon sand) can be inserted in order to prevent mold erosion at the downsprue base. Fig. 1 illustrates two examples of junctions designed with favorable fluidic properties. | Eingussfuß | Unterster Abschnitt des Eingusskanals beim Sandguss, an der der Übergang zum Gießlauf erfolgt (siehe Einguss). Das flüssige Metall erreicht am unteren Ende des Eingusskanals, dem engsten Querschnitt, eine hohe Strömungsgeschwindigkeit. Durch die 90°-Umlenkung vom Eingussende in den Lauf, dessen Querschnitt normalerweise größer als der kleinste Eingussquerschnitt bemessen wird, erfolgt eine deutliche Verringerung der Strömungsgeschwindigkeit, die Strömung wird also gebremst. Hier ist die Gefahr besonders groß, dass turbulente Strömungen entstehen und ursächlich dafür verantwortlich sind, dass aus der Form Sandkörner ausgespült und Gießgase mitgerissen werden. Bei hohen Gießhöhen kann zur Verhinderung der Formerosion am Eingussfuß ein Aufschlagkern aus widerstandsfähigerem Formstoff (z. B. Schamotte, Zirkonsand) gesetzt werden. Bild 1 zeigt zwei Beispiele für strömungstechnisch günstig gestaltete Übergänge. | https://www.giessereilexikon.com/en/foundry-lexicon/Encyclopedia/show/downsprue-base-4351/?cHash=d1222ab4f896a7491ade8c6229489680 | https://www.giessereilexikon.com/giesserei-lexikon/Encyclopedia/show/eingussfuss-739/?cHash=d1222ab4f896a7491ade8c6229489680
Downsprue | First part of the downsprue system, constisting of the following components which are also shown in Fig. 1: - 1) Sprue cup or pouring basin - 2) Sprue channel - 3) Runner (also called slag runner, distributor) - 4) Gate Metal from the ladle is filled into the downsprue. The latter is either designed as a cup with a circular or rectangular cross section (Fig. 2, 1) or as a basin in the shape of a pear cut in half (Fig. 2, 2 to 4). In contrast to the cup-shaped downsprue, a pouring basin has the advantage that the inlet and outlet points are spatially separated. This means that the metal settles more quickly upon pouring and that slag, foam and air are not purged into the mold due to suction from the sprue channel: all this depends on the basic requirement that the basin is appropriately sized and designed and that it can be kept full at the given pouring volume of the ladle. Another way to hold back contaminants, dross and slag in the downsprue is to integrate a slag skimmer into the pouring basin (Fig. 2, 3).Large castings require specifically sized basins. Here, the outlet into the ingate is usually closed with a plug and is only opened once the basin has been filled completely (Fig. 2, 4). In order to avoid flow interruptions, the junction between the bottom of the basin and the ingate should be sufficiently rounded.The sprue channel can also be called sprue passage or inlet channel and connects the pouring basin or sprue cup to the runner. The sprue channel’s task is to vertically feed the melt into the runner. Sprue channels for sand molds usually have circular cross sections. For gravity dies with a vertical partition plane, the cross section of the sprue cup is often rectangular and tapered, creating a trapezoidal cross section.Theoretically, the flow rate of metal flowing in a vertical sprue channel reaches the values indicated in Fig. 3 due to the effect of gravitation. In the ideal case, if there is neither friction nor counterpressure, the flow rate is as follows according to eq. 1:Eq. 1: v = flow rate in the vertical sprue channel in m/s; g = gravitational acceleration, 9.81 m/s² ; h = effective head in mAccordingly, the volume flow and pouring rate are primarily determined by the flow rate and flow areas. However, the pouring channel is subject to friction losses which rise with an increasing flow area. As the metal level increases, the metallostatic counterpressure in the mold cavity also rises, reducing the effective head of the downsprue.The sprue channel leading vertically downwards should appropriately be tapered, not only for mold-related reasons but also considering the fact that the falling metal jet becomes narrower as the fall velocity increases. If the sprue channel is perfectly cylindrical, the narrowing area of the metal jet would cause air to be drawn in, resulting in turbulences and foaming.Based on his studies and calculations, Friedrich Nielsen was able to prove that the sprue channel is not a part of the liquid vessel as suggested by Torricelli. He found that the flow rate of the liquid, i.e. the molten metal, cannot be continuously greater at any point of the inlet than is defined by the static pressure head at this particular point. This means that, if the inlet has a constant cross-sectional area from top to bottom, it is impossible for a compact flow to form. Even a slight taper would not change this fact.Therefore, only such an amount of metal per unit of time can flow into the upper end of the inlet as is permitted by the static pressure and cross-sectional area at this point. Although the flow rate increases under the law of free fall (according to eq. 1) as the metal continues to fall, the flowing melt quantity does not. As a consequence, the metal flow contracts or is split into multiple flows at a high head. As long as the sprue cup is not completely filled with melt, air can be entrained and mixed with the melt, as can be seen in the schematic representation in Fig. 4.The narrowing of the cross-sectional area can be calculated on the basis of the physical law of free fall and used to define the channel areas for the downsprue. According to this, the channel diameter d for a certain head h according to eq. 2 (Fig. 5) is:Eq. 2:d = sprue channel diameter in cm; V = flow volume in cm³/s; h = head in cmWhen choosing a square downsprue area instead of a circular one, with the dimensions a · a (Fig. 5), this yields, by analogy, eq. 3:Eq. 3: These downsprues are very similar to the Nielsen downsprues (see below). The liquid metal reaches a considerable flow rate the lower end of the downsprue, the narrowest cross section. Due to the 90° deflection from the end of the downsprue to the runner, the cross-sectional area of which usually being greater than the smallest downsprue area, the flow rate is significantly reduced, i.e. the flow is slowed down. At this point, the risk of turbulent flows forming and causing particles to be washed out of the mold and casting gases to be entrained is particularly high. Fig. 6 illustrates two examples of junctions designed with favorable fluidic properties.Nielsen downsprue for sand and gravity die castingFriedrich Nielsen has modified eq. 1 using the continuity equation (eq. 4), wherein the flow volume is the product of cross-sectional area and flow rate, to obtain:Eq. 4:This eq. 4 is solved for A based on eq. 1, resulting in eq. 5:Eq. 5:V = flow volume in cm³/s; A = cross-sectional area in cm²; v = flow rate in cm/s; g = gravitational acceleration, 9.81 cm/s²; h = head in cmFriedrich Nielsen used this equation to derive standardized inlets for sand and gravity die casting. These runners have the cross-sectional area according to eq. 6:Eq. 6:n > 0.5 and m > 1.0 and A = cross sectional area in cm²In doing so, he obtains a slightly higher area reduction than with eq. 5 and avoids flow interruptions at the inlet wall of the sprue channel during pouring which would occur if friction losses were not taken into account. Nielsen summarizes the term 0.0226 · m · V to C, the equation (eq. 7) for determining the Nielsen standard inlet areas then being:Eq. 7:He also created tables for three standard runner types - SI, cast iron and steel; - SII, non-ferrous cast metal - K1/3, gravity die casting and sand casting with a vertical parting plane (Tables 1, 2 and 3) containing the relevant values of C and n for each runner size. The descriptions in the table are explained below:Explanation of descriptions:Nr. → corresponds to the nominal flow volume VN in cm³/sC → constant of the cross-sectional area equation A=C/hn (eq. 7)n → exponent attributed to the headshN → inlet length (head) at which the theoretical flow quantity would be VNwithout taking friction into account.hmax → greatest inlet head up to which the individual tables have been calculatedk → coefficient in the equation for the frictional resistance in the inlets up to the length hif the quantity VN were to actually flow: RN = k · h2.5·n-12.5 · n - 1 → exponent in the equation for frictional resistanceLiterature references:Friedrich Nielsen, Gieß- und Anschnitttechnik - Grundlagen und Anwendung einer Methode, Giesserei-Verlag GmbH Düsseldorf, 1979. | Einguss | Erster Teil des Eingusssystems, bestehend aus dem in Bild 1 dargestellten 1) Eingusstrichter bzw. Eingusstümpel2) Eingusskanal3) Lauf (auch Schlackenlauf, Verteilerlauf)4) Anschnitt. In den Einguss wird das Metall aus der Pfanne eingeleert. Dieser ist entweder als Trichter mit kreisförmigen der rechteckigen Querschnitt (Bild 2, 1) oder als Tümpel in Form einer halbierten Birne ausgebildet (Bild 1, 2 bis 4). Im Gegensatz zum Trichtereinguss hat ein Eingusstümpel den Vorteil, dass die Einleer- und die Ablaufstelle räumlich voneinander getrennt liegen. Das bedeutet, das Metall kommt beim Eingießen schneller zu Ruhe und Schlacke, Schaum und Luft werden vom Sog des Eingusskanals nicht mit in die Form gespült: die Grundvoraussetzung ist dabei eine ausreichende Dimensionierung Gestaltung des Tümpels und dass dieser bei der jeweiligen Gießleistung der Pfanne voll gehalten werden kann. Eine weitere Möglichkeit Verunreinigungen, Krätze und Schlacke im Einguss zurückzuhalten besteht durch den Einbau einer Schlackenscheidewand in den Gießtümpel (Bild 2, 3).Bei Großgussstücken sind speziell ausgelegte Tümpelgrößen notwendig. Der Ablauf zum Gießtrichter wird dann meist mit einem Stopfen verschlossen und erst dann geöffnet, wenn der Tümpel gefüllt ist (Bild 2, 4). Um einen Strömungsabriss zu verhindern, ist der Übergang vom Tümpelboden in den Gießtrichter gut zu verrunden. Der Eingusskanal wird auch als Einlaufkanal, Stempel oder Stehlauf bezeichnet und verbindet den Eingusstümpel bzw. den Eingusstrichter mit dem Lauf. Der Eingusskanal hat die Aufgabe, die Schmelze auf senkrechtem Wege dem Gießlauf zuzuführen. Üblicherweise wird der Eingusskanal bei Sandformen mit kreisrundem Querschnitt ausgeführt. Bei Kokillenformen mit senkrechter Formteilung ist der Querschnitt des Eingusstrichters häufig rechteckig und mit Formschrägen ausgebildet, so dass sich insgesamt ein Trapezquerschnitt ergibt.Theoretisch erreicht die Strömungsgeschwindigkeit des unter der Wirkung der Schwerkraft in einem senkrechten Eingusskanal abfließenden Metalls die in Bild 3 angegebenen Werte. Im Idealfall, wenn weder Reibung noch Gegendruck vorliegt, beträgt die Strömungsgeschwindigkeit nach Glg. 1:Glg.1: v = Strömungsgeschwindigkeit in m/s im senkrechten Eingusskanal; g = Erdbeschleunigung 9,81 m/s² ; h = wirksame Fallhöhe in m Der Volumenstrom und die Gießgeschwindigkeit werden in erster Linie somit von der Strömungsgeschwindigkeit und den Strömungsquerschnitten bestimmt. Im Gießkanal treten jedoch Reibungsverluste auf, die mit zunehmendem Strömungsquerschnitt größer werden. Mit steigender Metallspiegelhöhe nimmt auch der metallostatische Gegendruck im Formhohlraum zu und vermindert dadurch die wirksame Gießhöhe des Eingusses.Der senkrecht nach unten führende Eingusskanal wird zweckmäßigerweise konisch gestaltet, und zwar nicht nur aus formtechnischen Gründen, sondern auch in Anbetracht der Tatsache, dass sich der fallende Metallstrahl mit zunehmender Fallgeschwindigkeit einschnürt. In einem genau zylindrisch ausgeführten Eingusskanal würde wegen der Querschnittseinschnürung des Metallstrahles Luft angesaugt werden und folglich Turbulenz und Schaumbildung entstehen.Friedrich Nielsen hat durch seine Untersuchungen und Berechnungen den Beweis angetreten, dass der Eingusskanal nicht Teil des Flüssigkeitsbehälters im Sinn von Torricelli ist. Er stellte fest, dass an keiner Stelle des Einlaufes die Strömungsgeschwindigkeit der Flüssigkeit, also der Metallschmelze, dauernd größer sein kann, als es der für diese Stelle gegebenen statischen Druckhöhe entspricht. Das heißt, wenn der Einlauf von oben bis zu seinem unteren Ende einen konstanten Querschnitt aufweist, kann sich kein kompakter Strom ausbilden. Daran ändert auch eine geringe Konizität nichts.Am oberen Beginn des Einlaufes kann daher nur so viel Metall pro Zeiteinheit einfließen, wie es der dort herrschende statische Druck und der Querschnitt zulassen. Während des weiteren Abstürzens des Metalls vergrößert sich zwar die Geschwindigkeit nach dem Gesetz des freien Falls (nach Glg. 1), aber nicht die durchströmende Schmelzemenge. Als Folge zieht sich der Metallstrom zusammen, bzw. löst sich bei hohem Gefälle in Teilströme auf. Solange der Eingusstrichter nicht vollständig mit Schmelze angefüllt ist, kann daher die Luft mitgerissen und mit der Schmelze vermischt werden, wie in Bild 4 schematisch dargestellt ist. Die Querschnittseinschnürung lässt sich nach dem physikalischen Gesetz des freien Falls berechnen und dementsprechend können auch die Kanalquerschnitte des Eingusses festgelegt werden. Hiernach beträgt der Kanaldurchmesser d für eine bestimmte Fallhöhe h nach Glg. 2 (Bild 5):Glg. 2:d = Durchmesser des Eingusskanals in cm; V = Volumenstrom in cm³/s; h = Fallhöhe in cmWenn man an Stelle eines kreisförmigen einen quadratischen Eingussquerschnitt mit den Abmessungen a · a wählt (Bild 5), ergibt sich in Analogie die Glg. 3:Glg. 3: Diese Eingüsse kommen den Nielsen-Eingüssen (siehe unten) sehr nahe. Das flüssige Metall erreicht am unteren Ende des Eingusses, dem engsten Querschnitt, eine beträchtliche Geschwindigkeit. Durch die 90°-Umlenkung vom Eingussende in den Lauf, dessen Querschnitt normalerweise größer als der kleinste Eingussquerschnitt bemessen wird, erfolgt eine deutliche Verringerung der Strömungsgeschwindigkeit, die Strömung wird also gebremst. Hier ist die Gefahr besonders groß, dass turbulente Strömungen entstehen und die Ursache dafür sein können, dass aus der Form Teilchen ausgespült und Gießgase mitgerissen werden. Bild 6 zeigt zwei Beispiele für strömungstechnisch günstig gestaltete Übergänge. Nielsen-Einguss für Sand- und KokillengussFriedrich Nielsen hat Glg. 1 unter Verwendung der Kontinuitätsgleichung (Glg. 4), worin der Volumenstrom dem Produkt aus Querschnitt und Geschwindigkeit entspricht, umgebaut zu:Glg. 4:Diese Glg. 4 wird mit Glg. 1 nach A aufgelöst und zu Glg. 5:Glg. 5:V = Volumenstrom in cm³/s; A = Querschnitt in cm²; v = Strömungsgeschwindigkeit in cm/s; g = Erdbeschleunigung 981 cm/s²; h = Fallhöhe in cmFriedrich Nielsen leitet aus dieser Gleichung standardisierte Einläufe für den Sand- und Kokillenguss ab. Diese Läufe weisen Querschnitte nach Glg. 6 auf:Glg. 6:n > 0,5 und m > 1,0 und A = Querschnitt in cm²Er erreicht damit eine geringfügig stärkere Querschnittsverjüngung als aus Glg. 5 und vermeidet damit ein Abreißen des Stromes von der Einlaufwand des Eingusskanals während des Angießens, der ohne Berücksichtigung durch Reibungsverluste verursacht würde. Nielsen fasst den Ausdruck 0,0226 · m · V zusammen als C, somit lautet die Gleichung (Glg. 7) zur Ermittlung der Nielsen-Standard-Einlaufquerschnitte:Glg. 7: - Für die drei Standardlauftypen - SI Eisen- und Stahlguss, - SII NE-Metallguss, - K1/3 Kokillenguss und vertikal geteilter Sandguss hat er Tabellen erstellt (Tabellen 1, 2 und 3), die für jede Laufgröße die entsprechenden Werte für C und n enthalten. Die Bezeichnungen der Tabellen werden nachfolgend erläutert: Bez. Erläuterung: Nr. -> entspricht dem Nominal-Volumenstrom VN in cm³/sC -> Konstante der Querschnittsgleichung A=C/hn (Glg. 7)n -> Exponent, der den Fallhöhen zugeordnet isthN → Länge (Fallhöhe) des Einlaufs, bei der die theoretische Ausflussmenge ohneBerücksichtigung der Reibung VN sein würde.hmax → größte Fallhöhe des Einlaufs, bis zu der die Einzeltafeln ausgerechnet sind k → Koeffizient in der Gleichung für den Reibungswiderstand in den Einläufen bis zur Länge h,wenn die Menge VN tatsächlich fließen würde: RN = k · h2,5·n-12,5 · n - 1 ->Exponent der Gleichung für den ReibungswiderstandLiteratur:Friedrich Nielsen, Gieß- und Anschnitttechnik - Grundlagen und Anwendung einer Methode, Giesserei-Verlag GmbH Düsseldorf, 1979. | https://www.giessereilexikon.com/en/foundry-lexicon/Encyclopedia/show/downsprue-4350/?cHash=6f46c931427979ffb5fc980f7d4f0161 | https://www.giessereilexikon.com/giesserei-lexikon/Encyclopedia/show/einguss-738/?cHash=6f46c931427979ffb5fc980f7d4f0161
Double slagging process | When melting in an electric arc furnace, a distinction is made between the single and double slagging process. In the double slagging process, after being refining pre-oxidized and the slag changed; the second slag is used for refining (especially the sulfur and phosphorus content is reduced), then alloyed, deoxidized and tapped. Additional references:Cast steel | Zweischlackenverfahren | Beim Schmelzen im Lichtbogenofen unterscheidet man zwischen dem Ein- und Zweischlackenverfahren. Beim Zweischlackenverfahren wird nach dem Frischen vordesoxidiert und die Schlacke gewechselt; mit der zweiten Schlacke wird raffiniert bzw. gefeint (vor allem der Schwefel- und Phosphorgehalt gesenkt), dann fertiglegiert, enddesoxidiert und abgestochen. Weiterführende Stichworte:Stahlguss | https://www.giessereilexikon.com/en/foundry-lexicon/Encyclopedia/show/double-slagging-process-5158/?cHash=949fdc24ca4bb721c637c903e9b05fe7 | https://www.giessereilexikon.com/giesserei-lexikon/Encyclopedia/show/5158/?cHash=7d4fb18bcd3931b6ad0c0c3ca899c34f
Dome core test | Casting experiments in dome core molds are performed in order to assess the formation of veining in different core molding materials with and without additives (Fig. 1). To do so, dome cores are made from the various sand mixtures to be tested and glued into a corresponding mold (Fig. 1, top). After casting, the resulting surface can then be evaluated (Fig. 1, bottom).The expansion of mold materials or mold parts during casting and solidification is a crucial cause of numerous imperfections in castings. They are summarized by the term “sand expansion defects”. The effect of heat (radiation, thermal conduction) from the inflowing metal causes the thermal expansion of the mold material (sand expansion). As a consequence, considerable tensional differences occur due to temperature differences in the individual zones of the mold part.If the thermo-mechanical strain (tensions) exceeds the deformability and tensile strength in the strain cross-section and if the casting metal is ductile enough to reach the fine cracks, this results in various casting imperfections (hot cracks, scab, veining, etc.). | Domkernprobe | Um die Bildung von Blattrippen bei unterschiedlichen Kernformstoffen, mit oder ohne Additive, nachzuvollziehen, werden Gießversuche in Domkernformen durchgeführt (Bild 1). Dabei werden Domkerne aus den unterschiedlichen zu prüfenden Sandmischungen hergestellt und in eine entsprechende Form eingeklebt (Bild 1, oben). Nach dem Abguss kann dann die erhaltene Oberfläche ausgewertet werden (Bild 1, unten).Die Ausdehnung von Formstoffen bzw. der Formteile beim Gießen und Erstarren ist eine entscheidende Ursache für zahlreiche Fehlererscheinungen an Gussstücken. Diese werden unter dem Begriff „Sandausdehnungsfehler“ zusammengefasst. Die Hitzeeinwirkung (Strahlung, Wärmeleitung) durch das einströmende Metall führt zur thermisch bedingten Expansion des Formstoffs (Sandausdehnung). In der Folge treten wegen der Temperaturunterschiede in den einzelnen Formteilzonen beträchtliche Spannungsunterschiede auf. Überschreiten die mechanisch-thermischen Beanspruchungen (Spannungen) die Verformbarkeit und die Zugfestigkeit im Belastungsquerschnitt und ist das Gießmetall ausreichend fließfähig, um in die feinen Risse einzudringen, sind verschiedenartige Fehlererscheinungen am Gussteil (Warmrisse, Schülpen, Blattrippen u. a.) die Folge. | https://www.giessereilexikon.com/en/foundry-lexicon/Encyclopedia/show/dome-core-test-4616/?cHash=7df68692fb64682143c824b1c34669d0 | https://www.giessereilexikon.com/giesserei-lexikon/Encyclopedia/show/domkernprobe-1005/?cHash=7df68692fb64682143c824b1c34669d0
Distortion | Distortion refers to profile deviations by forming exceeding constructive tolerance limits. As distortion is not always visible with the naked aye, a dimensional inspection is required to provide absolute certainty. This dimensional inspection is to be carried out after the last production step. For example, after blasting following heat treatment.In castings, distortion is usually caused by stress, e.g. due to shrinkage constraints in the mold. If these stresses are released when emptying the mold, they are sufficient to deform the components. If the casting is removed at increased temperatures, these stresses may lead to cracks. This also explains the fact that distortion may occur independently of the molding process.Design defects, resulting in irregular and constraint shrinkage of the casting during solidification and cooling may lead to distortion and respectively to cracks (see Cold crack). However, distortion may also be “inevitable” due to the provision of the pattern, die or mold and respectively at the gate system and the feed system.At die casting, it is distinguished between offset due to ejection forces due to insufficient separating agents or inappropriate separating agents, damaged molds which leads to back drafts or insufficient demolding inclinations and thermal offset after ejection. For example, this includes high demolding temperatures, high melting temperatures, high mold temperatures and short cycle times.Respectively, large die castings often show distortion as as the casting system, particularly the casting residue in the shot sleeve, gets stuck and the component is distorted when the mold is opened. Incorrect positioning of the ejectors may also be the case. In this case, the ejector forces are not applied where the component is shrunk on, during removal of the component from the contour-defining surface of the moveable half of the mold. Excessive cooling time (solidification time) in the die casting mold and irregular cycles may lead to distortion.Distortion often occurs during welding and heat treatment, the two most important casting post-treatment processes. Stresses and resulting distortion or cracks always occur if too much heat is applied too quickly or if larger castings with critical stress properties are not pre-heated.Distortion may occur during heat treatment if the castings are too quickly cooled down after annealing or in a higher temperature range. | Verzug | Verzug ist eine über die konstruktiv vorgegebenen Toleranzgrenzen hinausreichende Gestaltsabweichung durch Verformung. Da der Verzug nicht immer mit freiem Auge sichtbar wird, bringt erst eine Maßkontrolle absolute Sicherheit. Dabei sollte diese Maßkontrolle unbedingt erst nach dem letzten Fertigungsschritt stattfinden, beispielsweise nach dem Strahlen im Anschluss an eine Wärmebehandlung.Bei Gussstücken wird Verzug in der Regel durch Spannungen verursacht, z. B. durch behinderte Schwindung in der Form. Werden diese Spannungen beim Ausleeren der Form frei, reichen sie aus, um das Teil zu deformieren. Wird das Gussteil bei erhöhten Temperaturen ausgeleert, können diese Spannungen möglicherweise zu Rissen führen. Daraus erklärt sich auch die Tatsache, dass Verzug unabhängig vom Formverfahren auftreten kann.Auch Konstruktionsfehler, die eine unregelmäßige, behinderte Schwindung des Gussteiles während der Erstarrung und Abkühlung verursachen, können zu Verzug und in weiterer Folge zu Rissen (s. Kaltriss) führen. Verzug kann aber auch schon bei der Modell-, Kokillen- oder Formbereitstellung „vorprogrammiert“ sein, ebenso beim Anschnittsystem und Speisesystem.Beim Druckguss wird zwischen Verzug durch Auswerfkräfte, wie etwa zu geringer Trennmittelauftrag oder die Verwendung eines ungeeigneten Trennmittels, Beschädigungen der Form und dadurch verursachte Hinterschneidung oder auchungenügende Ausformschrägen, und dem thermischen Verzug nach dem Auswerfen unterschieden. Dazu zählen beispielsweise hohe Ausformtemperaturen, hohe Schmelzetemperatur, hohe Formtemperatur und zu kurze Zykluszeiten.So weisen beispielsweise großflächige Druckgusseile häufig Verzug auf, weil beim Öffnen der Druckgussform das Gießsystem, insbesondere der Gießrest in der Gießkammer, hängenbleibt und somit das Teil beim Öffnen der Form verzogen wird. Auch eine falsche Positionierung der Auswerfer ist möglich. Dabei werden beim Abstreifen des Teiles von der konturengebenden Oberfläche der beweglichen Formhälfte die Auswerferkräfte nicht dort aufgebracht, wo das Teil aufgeschrumpft ist. Ebenso können zu lange Verweilzeiten (Erstarrungszeiten) in der Druckgießform und unregelmäßige Arbeitszyklen zu Verzug führen.Verzug entsteht häufig auch bei den zwei wichtigsten Gussnachbehandlungsverfahren Schweißen und Wärmebehandlung. Spannungen und in deren Folge Verzug bzw. Risse entstehen immer dann, wenn Wärme zu stark und zu schnell eingebracht bzw. wenn bei größeren und spannungsmäßig schwierigen Gussstücken nicht vorgewärmt wurde.Bei einer Wärmebehandlung kann dann Verzug auftreten, wenn die Gussstücke nach dem Glühen, zumindest im höheren Temperaturbereich, nicht langsam genug abgekühlt werden. | https://www.giessereilexikon.com/en/foundry-lexicon/Encyclopedia/show/distortion-4730/?cHash=59c352796eea2804d3a3c18efe9f2ba7 | https://www.giessereilexikon.com/giesserei-lexikon/Encyclopedia/show/verzug-1119/?cHash=59c352796eea2804d3a3c18efe9f2ba7
Disposal site | A structural and technical plant for temporary or final disposal of waste material. The main prerequisite is to cause as low environmental damage as possible.There are special rules and regulations applicable for the respective substances to be disposed. Consequently, landfills are divided in different classes, which specify the minimum requirements for structural design that must be fulfilled by the respective sites in order to ensure safe disposal of waste material with a specific risk potential. Based on the landfill regulation from 2008, the previously applicable 4 types of disposal sites have been re-classified and extended: The landfill types for “inert waste” and for “hazardous waste” have been added. The following classes and sub-classes for disposal sites have been defined: - Ground excavation landfill - Inert waste landfill - Landfill for non-hazardous waste with the following sub-classes:a) Landfill for residues and materials from construction b) Landfill for residual materials c) Landfill for mass waste - Landfill for hazardous waste (only in the form of underground sites) Different limits and max. values (overall content, eluate contents, s. a. Eluate, Eluate analysis) apply for the individual landfill classes. In exceptional cases it is possible for authorities to permit higher limit values for specific sections or areas of a landfill, provided that no additional environmental risks are expected. Legal basis: BGBl. II Nr. 39/2008 introduced and manifested the new regulation for disposal sites (Landfill regulation 2008). The landfill regulation was amended by BGBl. II No. 178/2010 with regard to the provisions for engineering. The amendment entered in force as from 1. July 2010. Moreover, the Federal Act on sustainable waste management forms the legal basis (Waste management act 2002 - AWG 2002): BGBl. I No. 102 amended by BGBl. I No. 43/2004, BGBl. I No. 151/2004, BGBl. I No. 155/2004, BGBl. I No. 181/2004, BGBl. I No. 34/2006, BGBl. I No. 16/2007, BGBl. I No. 43/2007, last amended by the Federal Act BGBl. I No. 54/2008.Additional references:TLV valuePEL value | Deponie | Eine bauliche und technische Anlage auf der Abfälle abgelagert bzw. endgelagert werden. Dabei muss die Umwelt möglichst wenig geschädigt werden. Für die betreffenden abzulagernden Stoffe bestehen gesonderte Vorschriften. So legen Deponieklassen jeweils die Mindestanforderungen an die bauliche Ausführung fest, die im Zusammenhang mit einem bestimmten Standort erforderlich ist, um einen Abfall mit einem bestimmten Gefährdungspotential sicher ablagern zu können. Durch die Deponieverordnung 2008 wurden die bislang geltenden 4 Deponietypen neu eingeteilt bzw. erweitert: Hinzugekommen sind die Deponieklassen "Inertabfalldeponie" sowie die "Deponie für gefährliche Abfälle". Folgende Deponieklassen und Deponieunterklassen werden festgelegt: - Bodenaushubdeponie - Inertabfalldeponie - Deponie für nicht gefährliche Abfälle mit den Unterklassen:a) Baurestmassendeponieb) Reststoffdeponiec) Massenabfalldeponie - Deponie für gefährliche Abfälle (nur als Untertagedeponie) Für die einzelnen Deponieklassen gelten unterschiedliche Grenzwerte (Gesamtgehalte, Eluatgehalte, s. a. Eluat, Eluatanalyse). Die Behörde kann in begründeten Ausnahmefällen für bestimmte Kompartimente höhere Grenzwerte genehmigen, wenn keine zusätzlichen Umweltgefährdungen zu erwarten sind. Gesetzliche Grundlagen: Mit BGBl. II Nr. 39/2008 wurde die neue Verordnung über Deponien (Deponieverordnung 2008) kundgemacht. Die Deponieverordnung wurde in Hinblick auf die Bestimmungen über die Sicherstellung mit BGBl. II Nr. 178/2010 novelliert. Die Novelle trat mit 1. Juli 2010 in Kraft. Außerdem bildet das Bundesgesetz über eine nachhaltige Abfallwirtschaft (Abfallwirtschaftsgesetz 2002 – AWG 2002), BGBl. I Nr. 102 geändert durch BGBl. I Nr. 43/2004, BGBl. I Nr. 151/2004, BGBl. I Nr. 155/2004, BGBl. I Nr. 181/2004, BGBl. I Nr. 34/2006, BGBl. I Nr. 16/2007, BGBl. I Nr. 43/2007, zuletzt geändert durch das Bundesgesetz BGBl. I Nr. 54/2008 gesetzliche Grundlagen.Weiterführende Stichworte:MAK-WertTRK-Wert | https://www.giessereilexikon.com/en/foundry-lexicon/Encyclopedia/show/disposal-site-4195/?cHash=f84232510cc3ef23c8a0a83bcd9fa155 | https://www.giessereilexikon.com/giesserei-lexikon/Encyclopedia/show/deponie-581/?cHash=f84232510cc3ef23c8a0a83bcd9fa155
Displacement method | Method to examine the solidification morphology whereas the examination method is based on the principle that residual melt is displaced from hardened crystallite.The success of this method requires several conditions:a) The liquid which is used for displacement has to have a low solubility in the melt to be examined.b) The displacement melt density has to be higher than the examination melt density. Only if this is given, it can be displaced to the top form the the partially hardened zone of the solidification front.c) The displacement alloys melting temperature has to be lower than the examination melt one, i.e. hardened crystallites may not melt again.In case od Al or Cu alloys, liquid lead is often used, in case of die cast copper may also be used as displacement melt (according to S. Engler, P. Reisener). | Verdrängungsverfahren | Verfahren zur Untersuchung der Erstarrungsmorphologie, wobei hier die Untersuchungsmethode auf dem Prinzip der Verdrängung der Restschmelze von den schon erstarrten Kristallit beruht.Das Gelingen dieser Methode erfordert eine Reihe von Bedingungen:a) Die zur Verdrängung benutzte Flüssigkeit muss eine geringe Löslichkeit in der zu untersuchenden Schmelze haben.b) Die Dichte der Verdrängungsschmelze muss größer sein als die Dichte der Versuchsschmelze. Nur so kann diese aus der teilerstarrten Zone der Erstarrungsfront nach oben verdrängt werden.c) Der Schmelzpunkt der Verdrängungslegierung muss geringer sein als der der Versuchsschmelze, d. h. die bereits erstarrten Kristallite dürfen nicht wieder aufschmelzen.Bei Al- oder Cu-Legierungen wird häufig flüssiges Blei verwendet, bei Gusseisen kann als Verdrängungsschmelze auch Kupfer benutzt werden (nach S. Engler, P. Reisener). | https://www.giessereilexikon.com/en/foundry-lexicon/Encyclopedia/show/displacement-method-4550/?cHash=841c447bbe487cd25997e7a42c3fd377 | https://www.giessereilexikon.com/giesserei-lexikon/Encyclopedia/show/verdraengungsverfahren-939/?cHash=841c447bbe487cd25997e7a42c3fd377
Dispersion | Opening up bentonite to its primary structure. Besides genetic parameters and the quality of raw bentonite, the dispersibility of bonding clay is mainly determined by the type and intensity of the Conditioning of bonding clay. Particle agglomerates can generally be dispersed as follows: - Compressive stress and/or shear stress between two surfaces - Agglomerates bouncing onto a surface or against each other - Breakdown caused by the surrounding media in a laminar or turbulent shear zone - Breakdown caused by short-term pressure wave ultrasonic treatment - Breakdown caused by non-mechanical energy supply These stress mechanisms are similar to those caused by particle breakdown, however at considerably lower intensity. Bentonite achieves an optimal breakdown of its agglomerates even at low dispersion intensity (corresponds to a soft mold material conditioning); thus it is considered as easily dispersible. In contrast, bentonites which are difficult to disperse require higher dispersion intensity (hard mold material conditioning) in order to achieve adequate mold material properties.Additional references:Bentonite sandCalcium bentoniteSodium bentoniteSand conditioningSub-conditioningWestern bentonite | Dispergierung | Aufschließen des Bentonits auf seine Primärstruktur. Die Dispergierbarkeit der Bindetone wird neben genetisch bedingten Einflussgrößen und der Qualität der Rohbentonite vor allem durch die Art und Intensität der Aufbereitung der Bindetone beeinflusst. Eine Dispergierung von Partikelagglomeraten ist prinzipiell auf folgenden Wegen möglich: - Druck- bzw. Scherbeanspruchung zwischen zwei Flächen - Prall der Agglomerate auf eine Fläche oder gegeneinander - Zerteilung durch das umgebende Medium in einem laminaren oder turbulenten Scherfeld - Aufteilung durch kurzzeitige Druckwellen-Ultraschallbehandlung - Zerteilung durch nichtmechanische Energiezufuhr Diese Beanspruchungsmechanismen sind denen einer Teilchenzerkleinerung ähnlich, allerdings bei wesentlich geringerer Intensität. Bentonite, die bereits bei einer geringen Dispergierungsintensität (entspricht einer weichen Formstoffaufbereitung) eine optimale Aufteilung der Agglomerate erreichen, sind als leicht dispergierbar anzusehen. Dagegen benötigen schwer dispergierbare Bentonite eine hohe Dispergierungsintensität (harte Formstoffaufbereitung), um ausreichende Formstoffeigenschaften zu erreichen.Weiterführende Stichworte:BentonitsandKalziumbentonitNatriumbentonitSandaufbereitungUnteraufbereitungWyoming-Bentonit | https://www.giessereilexikon.com/en/foundry-lexicon/Encyclopedia/show/dispersion-4201/?cHash=cfc7fb3044814d9b48bbc08917ce05ef | https://www.giessereilexikon.com/giesserei-lexikon/Encyclopedia/show/dispergierung-587/?cHash=cfc7fb3044814d9b48bbc08917ce05ef
Dispersed shrinkage | This defect is mainly observed in castings made of flake graphite cast iron, but this phenomenon may also occur in nodular graphite cast iron and cast steels. They are independent of any production processes but are more frequently encountered in sand casting (bentonite-bound and synthetic resin-bound molds). Dispersed shrinkage and pin holes are related with regard to their causes of formation and therefore often occur together (Figs. 1 to 3). The defects may occur both at the surfaces (often perpendicular to the surface) or edges of the mold and the surfaces of the core(s). They are predominantly encountered in large-area parts (slabs of plates), in which the iron spreads widely and thus provides a large surface for reaction. Formation of dispersed shrinkage (by the way, also formation of pin holes and/or edge blistering) is influenced by the solidification rate so that only certain, mostly medium wall thicknesses are affected. Brake disks for example, are very prone to defects. Directly underneath the casting skin small cracks or regularly shaped cavities are present with an orientation in the form of commas perpendicular to the casting surface and penetrate the casting by a few millimeters. These crack-like cavities do not have such a glossy surface as (hydrogen) pin holes; they are predominantly dendritic on the inside. In the cross sections behind the defect the castings are completely dense. Althogh these defects often give reason for complaint and produce rejects, the generally only affect the visual appearance and not so much the function of a casting. The defect is only considered an actual impairment at functional surfaces that must be absolutely dense and tight. The static load-bearing capacity, particularly with ductile materials and low load levels, is practically not affected, at all. However, fatigue strength is impaired so that this defect causes rejects particularly among safety components. The defects originate from gray diffusion of nitrogen during solidification; with simultaneous hydrogen diffusion may even intensify this defect. The crack-like appearance of dispersed shrinkage defects can be explained by the fact that the nitrogen gas diffusion only takes place at a later stage of solidification; by this time, a number of iron dendrites are already present in the material so that a longish cavity with dendritic surface is formed instead of a spheroid gas blister growing in the melt similar to a pin hole. When viewed from this point, dispersed shrinkage is a preliminary pin hole stage. Only the nitrogen dissolved in the melt is capable of diffusing in the form of gaseous nitrogen during solidification and thus cause blisters; the limit of error for dispersed shrinkage but also for pinholes in flake graphite cast iron is > 95 ppm of nitrogen. The solubility of nitrogen in iron is influenced by the various alloying elements. Vanadium and chromium increase solubility, while silicon and carbon decrease it. Moreover, comparatively high contents of nitrogen may cause decrease of titanium and carbon equivalent (degree of saturation) contents below the specified limits. Great proportions of steel in the charge may also cause significant increase of the nitrogen content in the melt. To this end, Figure 4 reveals interesting results for EN-GJL-250 acc. to DIN EN 1561. The limit value for nitrogen content (here: 110 ppm according to K. H. Caspers) was determined by examinations of critical castings with low defect rates. When using oil coke and FeSi 75 this limit value is already exceeded from a steel content above 30 %; i.e. there is a distinctly adverse combination of charge components present in the melt. In contrast to this, the use of silicon carbide and electrode graphite achieves great protection against gas diffusion. By the wax, this has a positive effect on the supercooling behavior of the melt; the low degree of supercooling during eutecticsolidification results in improved graphite diffusion and decreases the tendency for white solidification (s. Graphite degeneration). The comparison of the various curves in Fig. 4 reveals that the use of oil coke and FeSi 75 with a steel content of 20% causes nitrogen contents that correspond to a steel content of 70 % when used with silicon carbide and graphite (which do not represent a higher risk for rejects despite the high steel contents). This makes clear that eventually it is not only the steel content that causes and increase in nitrogen but it is also a matter of the additives required. The correctly identified cause is easily attributed to the wrong effect. Nitrogen is introduced into the furnace by means of the charge material; in cupola furnaces also through the air blast. Moreover, it must be taken into account that higher steel contents entail higher melting temperatures. This is inevitably accompanied by a higher nitrogen solubility in the melt (Fig. 4). In liquid-state iron the solubility of nitrogen is higher than in solid-state iron; consequently the nitrogen content is lowered in solidivied areas while it is increased in the residual melt. Thes differences in concentration are built up very quickly and if the limit of solubility in the melt is exceeded, a nitrogen bubble is precipitated which can be found in solid-state iron in the form of a gas blister. Commonly used carburization agents contain up to one percent of nitrogen, i.e. every addition of 1 % of carburization agent increases the nitrogen content in the iron by 10 ppm, this is per 1/10 % nitrogen content of the carburization agent. In this way, the error limit of around 95 ppm of nitrogen can be easily exceeded. Moreover, nitrogen absorption from mold and core binders is of considerable importance. Additional nitrogen loads originating from introduced lustrous carbon formers and synthetic resin residues may occur in bentonite-bound molding materials used in iron foundries. In contrast to that, it is required to establish an atmosphere with a highly reducing effect. The formation of oxide nuclei or CO blisters significantly facilitate diffusion of gasses (H2, N2) due to the considerably lower pressure required for that. It is particularly cold-setting (furan resin) but also hot-setting binders, e.g. in cores produced with the Croning method (s. Resin-coated sand and Hexamethylenetetramine!), that frequently contain ureaformaldehyde resins with high nitrogen contents which, as a sum exceed theinterference threshold of approx. 95 ppm of nitrogen, particularly with poor gas venting from the mold or the core. A higher nitrogen content in bentonite-bound recirculation molding material that was introduced by higher amounts of used core sand for example, requires a lower nitrogen content in the cast iron with otherwise equal production conditions so that the use of charge materials with uniformly low nitrogen content is also important in this respect. Although nowadays the chemical binder systems have distinctly lower nitrogen contents, than several years ago, insufficient quality of the recirculated material (e.g. in furan resin sands) or excessive supply of Croning core residues with no or low thermal loads (core prints, etc.) the error limit for green casting sands, which is at approx. 0.08 % nitrogen, may be exceeded. Influences by bentonite-bound molding material such as high moisture and excessive bentonite content and resulting increased gas absorption in the melt will also result in this defect. Molding water must be thoroughly embedded into the intermediate bentonite layers. Excessive contents of “free” water bear the risk of oxygen or hydrogen formation due to dissociation of vapor. Oxygen promote development of oxide nuclei and additionally impairs the efficiency of the lustrous carbon formers. The hydrogen may diffuse into existing nuclei and expand them to form edge blisters. Measures for prevention (acc. to S. Hasse, FT&E): 1. Control of the nitrogen content in the melt and lowering it below 95 ppm, if required. 2. If possible, increase the degree of saturation in gray cast iron and increase the titanium content to 0.03 %, if required, to bind the nitrogen in the form of titaniumcarbonitride. Aluminum is also suitable for bonding of nitrogen, but must be used under strict control of the formation of graphite spherulites, equal to titanium in nodular graphite cast iron. Moreover in nodular graphite cast iron there is a risk of increased hydrogen absorption from the vapor of the molding material and thus the risk of hydrogen pin holes, mainly caused by aluminum. 3. Reduce the steel contents in the charge make-up. 4. Use low-nitrogen carburization agents and regularly check them for nitrogen contents. 5. Increase the casting temperature and the casting time and reduce the casting paths to prevent gas absorption. 6. Use low-nitrogen binders for synthetic resin-bonded molds and cores and optimize binder contents. 7. Reduce the lustrous carbon former contents in the molding material, use low-nitrogen carbon carriers. The lustrous carbon former used must form a sufficient amount of gas at a preferably early stage to ensure displacement of oxygen from the mold cavity. 8. Check recycled mold and core molding materials for nitrogen contents and improve the recycled material quality, if required. 9. If possible, reduce water and bentonite contents in the molding material to a minimum amount. 10. Avoidance of free (unbonded) water. 11. Additives in mold and core molding materials (up to 3 %) reduce the tendency for dispersed shrinkage formation. The recirculation behavior of the mold material must be thoroughly monitored. 12. Check exothermic riser inserts for nitrogen contents. | Kommafehler | Hauptsächlich kommt dieser Fehler bei Gussteilen aus Gusseisen mit Lamellengrafit vor, aber auch bei Gusseisen mit Kugelgrafit und Stahlguss werden derartige Erscheinungen festgestellt. Sie sind unabhängig vom Herstellungsverfahren, treten jedoch häufiger bei Sandguss (bentonitgebundene und kunstharzgebundene Formen) auf. Kommafehler und Pinholes sind hinsichtlich ihrer Entstehungsursachen verwandt und daher oft vergesellschaftet (Bilder 1 bis 3). Die Fehler können sowohl an den Formoberflächen (häufig senkrecht zur Oberfläche) und Kanten als auch an Kernoberflächen auftreten. Bevorzugt findet man sie an großflächigen Teilen (Platten oder Scheiben), an denen sich das Eisen breit ausbreitet und eine große Reaktionsoberfläche anbietet. Die Bildung der Kommafehler (im Übrigen auch die Bildung von Pinholes und/oder Randblasen) wird von der Erstarrungsgeschwindigkeit beeinflusst, so dass nur bestimmte, meist mittlere Wanddicken befallen werden. Beispielsweise sind Bremsscheiben äußerst fehleranfällig. Unmittelbar unter der Gusshaut beobachtet man kleine Riss oder regelmäßig geformte Hohlräume, die kommaartig senkrecht zur Gussoberfläche orientiert sind und einige Millimeter tief in das Gussstück hineinreichen. Diese rissartigen Hohlräume sind an der Oberfläche nicht so glänzend wie bei (Wasserstoff-) Pinholes, ihr Inneres ist bevorzugt dendritisch. In den dahinterliegenden Querschnitten sind die Gussstücke vollkommen dicht. Obwohl oft beanstandet und nicht toleriert, beeinträchtigen Kommafehler oft nur das optische Erscheinungsbild, weniger die Funktion des Gussstückes. Reale Beeinträchtigungen entstehen an bearbeiteten Funktionsflächen, die dicht sein müssen. Die statische Belastbarkeit, insbesondere bei duktilen Werkstoffen und niedrigem Belastungsniveau, wird praktisch nicht vermindert. Die Schwingfestigkeit wird aber beeinträchtigt, so dass vor allem bei Sicherheitsbauteilen dieser Fehler zum Ausschuss führt. Die Fehler entstehen durch Gasausscheidungen von Stickstoff während der Erstarrung, wobei eine gleichzeitige Wasserstoffausscheidung diesen Fehler noch verstärken kann. Das rissartige Aussehen der Kommafehler ist dadurch erklärbar, dass die Stickstoff-Gasausscheidung erst später während der Erstarrung abläuft, wenn schon zahlreiche Eisendendriten vorhanden sind, so dass ein länglicher Hohlraum mit dendritischer Oberfläche anstatt einer in der Schmelze gewachsenen kugeligen Gasblase, gleich einem Pinhole, entsteht. Kommafehler sind, aus dieser Sicht gesehen, eine Vorstufe der Pinholes. Nur der in der Schmelze gelöste Stickstoff kann sich bei der Erstarrung als gasförmiger Stickstoff ausscheiden und Blasen verursachen, wobei die Fehlergrenze für Kommafehler, aber auch für Pinholes im Gusseisen mit Lamellengrafit bei > 95 ppm Stickstoff liegt. Durch verschiedene Legierungselemente wird die Löslichkeit von Stickstoff im Eisen beeinflusst. Vanadium und Chrom erhöhen die Löslichkeit, Silizium und Kohlenstoff senken diese ab. Weiterhin können in Graugussschmelzen die Titangehalte und das Kohlenstoffäquivalent (Sättigungsgrad) bei vergleichsweise hohen Stickstoffgehalten zu niedrig sein. Hohe Stahlanteile in der Gattierung können den Stickstoffgehalt in der Schmelze ebenfalls deutlich erhöhen. In diesem Zusammenhang zeigt Bild 4 aufschlussreiche Ergebnisse bei EN-GJL-250 nach DIN EN 1561. Der Grenzwert des Stickstoffgehaltes (nach K. H. Caspers hier 110 ppm) stammt aus Untersuchungen mit geringer Fehlerhäufigkeit bei kritischen Gussteilen. Bei Verwendung von Ölkoks und FeSi 75 wurde bereits oberhalb 30 % Stahlanteil dieser Grenzwert überschritten, d. h., es liegt eine ausgesprochene ungünstige Kombination der Gattierungsbestandteile vor. Im Gegensatz dazu wird eine große Sicherheit gegenüber Gasausscheidung bei Verwendung von Siliziumkarbid und Elektrodengrafit erreicht. Nebenbei bemerkt wird dadurch gleichzeitig das Unterkühlungsverhalten der Schmelze günstig beeinflusst; die geringere Unterkühlung bei der eutektischen Erstarrung führt zu einer verbesserten Grafitauscheidung und vermindert die Neigung zur Weißerstarrung (s. Grafitentartung). Aus dem Vergleich der verschiedenen Kurven in Bild 4 geht hervor, dass die Verwendung von Ölkoks und FeSi 75 bereits mit 20 % Stahlanteil zu Stickstoffgehalten führte, die den Werten mit 70 % Stahlanteil bei Siliziumkarbid und Grafit entsprachen, bei denen das Ausschussrisiko trotz hoher Stahlanteile nicht größer ist. Damit wird deutlich, dass letztlich nicht nur der Stahlanteil für eine Stickstofferhöhung verantwortlich ist, sondern auch die notwendigen Zusatzstoffe spielen eine wichtige Rolle. Die richtig erkannte Ursache wird leicht der falschen Wirkung zugeordnet. Stickstoff wird durch das Einsatzmaterial in den Ofen eingebracht, beim Kupolofen auch durch den Wind. Es ist außerdem zu beachten, dass höhere Stahlanteile höhere Schmelztemperaturen nach sich ziehen. Damit verbunden ist zwangsläufig eine höhere Stickstofflöslichkeit in der Schmelze (Bild 4). Im flüssigen Eisen ist die Löslichkeit des Stickstoffs größer als im festen Eisen, dadurch wird der Stickstoffgehalt in bereits erstarrten Bereichen abgesenkt, während er in der Restschmelze ansteigt. Diese Konzentrationsunterschiede werden sehr schnell aufgebaut, und wenn dann die Löslichkeitsgrenze in der Schmelze überschritten wird, scheidet sich eine Stickstoffgasblase aus, die als Gasblase im festen Eisen feststellbar ist. Üblicherweise eingesetzte Aufkohlungsmittel enthalten bis zu einem Prozent Stickstoff, d. h., dass jede 1 %ige Zugabe an Aufkohlungsmittel den Stickstoffgehalt des Eisens um 10 ppm erhöht und das pro 1/10 % des Stickstoffgehaltes des Aufkohlungsmittels. Damit kann die Fehlergrenze von rund 95 ppm Stickstoff leicht überschritten werden. Weiterhin ist eine Stickstoffabsorption aus Form- und Kernbindemittel von großer Bedeutung. Bei bentonitgebundenenFormstoffen in Eisengießereien kann eine zusätzliche Stickstoffbelastung durch eingebrachte Glanzkohlenstoffbildner und Kunstharzkernreste auftreten. Im Gegensatz dazu ist es aber notwendig, eine stark reduzierend wirkende Atmosphäre zu schaffen. Durch die Bildung von Oxidkeimen oder CO-Bläschen wird die Ausscheidung von Gasen (H2, N2) auf Grund des dafür erheblich geringeren erforderlichen Druckes wesentlich erleichtert. Besonders kaltaushärtende (Furanharz), aber auch heißaushärtende Binder, z. B. Kerne, die nach dem Croningverfahren (s. Harzumhüllter Sand und Hexamethylentetramin!) hergestellt werden, enthalten häufig Anteile von Harnstoffharzen mit hohen Stickstoffgehalten, die dann, als Summe gesehen und bei schlechter Gasabführung aus der Form bzw. vom Kern, die Störschwellengrenze von ca. 95 ppm Stickstoff überschreiten. Ein höherer Stickstoffgehalt im bentonitgebundenenUmlaufformstoff, der beispielsweise durch größere Kernaltsandmengen ermöglicht wurde, verlangt bei sonst gleichen Herstellungsbedingungen einen niedrigeren Stickstoffgehalt im Gusseisen, so dass auch in dieser Hinsicht die Verwendung von Gattierungsmaterialien mit gleichmäßigem, geringem Stickstoffgehalt von Bedeutung ist. Obwohl die chemischen Bindersysteme heute wesentlich stickstoffärmer sind als vor Jahren, kann auch vor allem durch ungenügende Regeneratqualität (z. B. bei Furanharzsanden) oder bei allzu großem Zulauf von thermisch wenig oder gänzlich unbelasteten Croningkernresten (Kernmarken usw.) die Fehlergrenze für Nassgusssande, die bei ca. 0,08 % Stickstoff liegt, überschritten werden. Einflüsse durch bentonitgebundenen Formstoff, wie zu hohe Feuchtigkeit und zu hoher Bentonitgehalt und eine dadurch gesteigerte Gasaufnahme der Schmelze, führen ebenfalls zu diesem Fehler. Das Formwasser sollte möglichst gut in die Zwischenschichten des Bentonits eingebunden sein. Bei zu hohen Anteilen an „freiem" Wasser besteht die Gefahr, dass durch Dissoziation von Wasserdampf Sauerstoff bzw. Wasserstoff gebildet wird. Der Sauerstoff begünstigt die Entstehung von Oxidkeimen und beeinträchtigt darüber hinaus die Wirksamkeit des Glanzkohlenstoffbildners. Der Wasserstoff kann in bereits vorhandene Keime eindiffundieren und diese zu Randblasen ausweiten. Maßnahmen zur Vermeidung (nach S. Hasse, FT&E): 1. Überprüfung des Stickstoffgehaltes in der Schmelze und ggf. unter 95 ppm absenken. 2. Bei Graugusslegierungen möglichst den Sättigungsgrad erhöhen und u. U. Titan auf 0,03 % erhöhen, um damit den Stickstoff als Titan-Carbonitrid zu binden. Auch Aluminium eignet sich zum Abbinden des Stickstoffes, ist jedoch, ebenso wie Titan bei Gusseisen mit Kugelgrafit, unter strenger Kontrolle der Graphitkugelausbildung zu verwenden. Außerdem tritt bei Gusseisen mit Kugelgrafit die Gefahr einer erhöhten Wasserstoffaufnahme aus dem Wasserdampf des Formstoffes und damit die Gefahr von Wasserstoffpinholes vor allem durch Aluminium auf. 3. Stahlanteile in der Gattierung reduzieren. 4. Stickstoffarme Aufkohlungsmittel verwenden und deren Stickstoffgehalte regelmäßig überprüfen. 5. Gießtemperatur erhöhen und Gießzeit sowie Gießwege zur Verhinderung der Gasaufnahme verkürzen. 6. Bei kunstharzgebundenen Formen und Kernen stickstoffarme Binder einsetzen und Bindergehalte optimieren. 7. Glanzkohlenstoffbildner im Formstoff reduzieren, stickstoffarme Kohlenstoffträger einsetzen. Der verwendete Glanzkohlenstoffbildner sollte zu einem möglichst frühen Zeitpunkt eine ausreichend hohe Gasmenge bilden, u m den Luftsauerstoff aus dem Formhohlraum zu verdrängen. 8. Form- und Kernformstoffregenerate auf Stickstoffgehalte überprüfen, ggf. Regeneratqualität verbessern. 9. Wasser- und Bentonitgehalte im Formstoff auf ein mögliches Minimum reduzieren. 10.Vermeidung von freiem (ungebundenem) Wasser. 11. Additive bei Form- und Kernformstoffen (jeweils bis zu 3 %) verringern die Neigung zur Bildung von Kommafehlern. Das Umlaufverhalten des Formstoffes muss dabei streng überwacht werden. 12. Exotherme Speisereinsätze auf Stickstoffgehalte überprüfen. | https://www.giessereilexikon.com/en/foundry-lexicon/Encyclopedia/show/dispersed-shrinkage-3866/?cHash=9bec6921187bcf58644b31364b458157 | https://www.giessereilexikon.com/giesserei-lexikon/Encyclopedia/show/kommafehler-251/?cHash=9bec6921187bcf58644b31364b458157
Direct pouring process | Casting process in which the liquid metal is poured directly through the feeder. In this way, the exothermic-insulating feeder with integrated pouring filter standing directly on the pattern can eliminate the gating system (Fig. 1, Foseco Foundry Division Vesuvius GmbH) This technology can be used when a conservative gate system is not possible, for example the component construction or limited space on the pattern plate. This process is often used in automatic high-pressure molding lines that do not have access to the cope site of the molding box. Functional principle (Foseco Foundry Division Vesuvius GmbH): The feeder is placed on the centering mandrel attached to the pattern, which also serves as a sprue column (Fig. 2, Foseco Foundry Division Vesuvius GmbH). The integrated filter moves into a vertical position by means of a folding hinge. Then the molding and pressing process is initiated (Fig. 3, Foseco Foundry Division Vesuvius GmbH). Here, the breaker core is compressed and optimally compacts the molding sand in the area of the feeder. When the pattern is removed from the mold, the foam ceramic filter returns to its original position. After the cope site of the molding box has been placed in place and the pouring pool has been milled, the casting process can begin (Fig. 4, Foseco Foundry Division Vesuvius GmbH). At the end of the pouring process, the filter floats in order to enable process-reliable feeding. The video shows the complete functionality. This casting and feeding technology consist of the following components (Foseco Foundry Division Vesuvius GmbH): - A feeder that can be molded on high pressure molding machines (Fig. 5, Foseco Foundry Division Vesuvius GmbH), - The feeder has a metallic cover for the best possible form and feed result (Fig. 6, Foseco Foundry Division Vesuvius GmbH), - A foam ceramic filter to minimize inclusions and reduce turbulences (Fig. 7, Foseco Foundry Division Vesuvius GmbH), - A compressor sheet metal, the corresponding breaker core technology, in order to minimize cleaning costs (Fig. 8, Foseco Foundry Division Vesuvius GmbH). The main advantages (Foseco Foundry Division Vesuvius GmbH): - The square shape of the feeder enables optimal handling of the casting, - Use when space is limited on the pattern plate as the gating system is not required, - Directional solidification, uniform mold filling and best filtration effect (Fig. 9, Foseco Foundry Division Vesuvius GmbH) - Reduction of cleaning and fettling costs (Fig. 10, Foseco Foundry Division Vesuvius GmbH), - Improvement of the casting yield, - Clean casting surface. | Direkteingussverfahren | Gießverfahren, bei dem direkt durch den Speiser das flüssige Metall eingegossen wird. Somit kann der direkt auf dem Modell stehender exotherm-isolierender Speiser mit integriertem Gießfilter das Anschnittsystem eliminieren (Bild 1, Foseco Foundry Division Vesuvius GmbH). Diese Technologie kann dann zum Einsatz kommen, wenn ein konservatives Anschnittsystem nicht möglich ist, beispielsweise die Bauteilkonstruktion oder limitierte Platzverhältnisse auf der Modellplatte. Häufig wird dieses Verfahren bei automatischen Hochdruckformanlagen eingesetzt, bei denen der Zugang zu den Oberkasten nicht gegeben ist Funktionsweise (Foseco Foundry Division Vesuvius GmbH): Der Speiser wird auf dem am Modell befestigten Zentrierdorn, welcher gleichzeitig als Eingusssäule dient, aufgesteckt (Bild 2, Foseco Foundry Division Vesuvius GmbH). Der integrierte Filter bewegt sich mittels Klappscharnier in eine senkrechte Position. Danach werden der Form- und Pressvorgang eingeleitet (Bild 3, Foseco Foundry Division Vesuvius GmbH). Hierbei wird der Brechkern komprimiert und verdichtet den Formsand im Bereich des Speisers optimal. Beim Entformen des Modells fällt der Schaumkeramikfilter in seine Ausgangslage zurück. Nach dem Zulegen des Oberkastens und dem Fräsen des Eingusstümpels kann der Gießvorgang beginnen (Bild 4, Foseco Foundry Division Vesuvius GmbH). Am Ende des Abgusses schwimmt der Filter auf, um eine prozesssichere Durchspeisung zu ermöglichen. Das Video zeigt die komplette Funktionsweise. Diese Gieß- und Speisungstechnik besteht ausfolgenden Komponenten (Foseco Foundry Division Vesuvius GmbH): - Einem auf Hochdruckformanlagen aufformbaren Speiser (Bild 5, Foseco Foundry Division Vesuvius GmbH), - Der Speiser besitzt einen metallischen Deckel für das bestmögliche Form- und Speisungsergebnis (Bild 6, Foseco Foundry Division Vesuvius GmbH), - einem Schaumkeramikfilter zur Minimierung von Einschlüssen und Reduzierung von Turbulenzen (Bild 7, Foseco Foundry Division Vesuvius GmbH), - einem Kompressorblech, der entsprechenden Brechkerntechnologie, um die Putzkosten zu minimieren (Bild 8, Foseco Foundry Division Vesuvius GmbH). Die wesentlichsten Vorteile (Foseco Foundry Division Vesuvius GmbH): - Quadratische Form des Speisers ermöglicht optimales Gussteilhandling, - Anwendung bei limitierten Platzverhältnissen auf der Modellplatte da das Gießsystem entfällt, - Gerichtete Erstarrung, gleichmäßige Formfüllung und beste Filtrationswirkung (Bild 9, Foseco Foundry Division Vesuvius GmbH) - Senkung der Putzkosten (Bild 10, Foseco Foundry Division Vesuvius GmbH) - Verbesserung des Ausbringens, - Saubere Gussoberfläche. | https://www.giessereilexikon.com/en/foundry-lexicon/Encyclopedia/show/direct-pouring-process-5238/?cHash=9d176c27657e49dde5aade4a10ee015c | https://www.giessereilexikon.com/giesserei-lexikon/Encyclopedia/show/direkteingussverfahren-5237/?cHash=9d176c27657e49dde5aade4a10ee015c
Directional solidification | Manufacturing castings with high density is only successful if the solidification progress in the casting is directional towards the riser; i.e. if the casting areas that are the most remote from the riser solidify earlier than those casting sections that are close to the riser(Fig. 1). This gradient in the solidification progress (solidification time gradient) must not be reversed in any point or area of the casting throughout the entire solidification period. Solidification progress in the above-defined sense is referred to as directional solidification. However, numerous castings do not comply with the requirements for directional solidification due to location of their risers. In case that special technological or constructional measures must be taken to achieve solidification progress that promotes feeding, this condition is referred to as controlled or directed solidification.However, it is not always possible to fulfill the requirement for directional solidification through strategic positioning of risers. For this reason, it has long been state of the art in casting to implement chills and even cast in internal chills for direction of solidification. The following benefits are achieved through strategic extraction of heat: - Creation of artificial end zones - Cooling of nodules, thickening zones, or other types of material accumulation to correct modulus values (s. Modulus, Casting modulus, Favorable casting design) - Suppression or shifting of segregation zones (s. Segregation, Micro segregation) - Prevention of cracks | Gerichtete Erstarrung | Die Herstellung dichter Gussteile gelingt nur dann, wenn im Gussstück der Erstarrungsfortschritt zum Speiser hin gerichtet ist, d. h. wenn die vom Speiser weiter entfernt liegenden Gussstückbereiche früher erstarren oder zu erstarren beginnen als die in Speisernähe befindlichen Gussstückpartien (Bild 1). Ein solches Gefälle im Erstarrungsfortschritt (Erstarrungszeitgefälle) darf an keiner Stelle des Gussstücks während der gesamten Erstarrungsperiode eine Umkehr erfahren. Liegt ein Erstarrungsfortschritt im obigen Sinne vor, spricht man von gerichteter Erstarrung. Zahlreiche Gussstücke zeigen bei gegebener Speiseranordnung keine ausreichend gerichtete Erstarrung. Falls besondere technologische oder konstruktive Vorkehrungen zu treffen sind, um einen die Speisung begünstigenden Erstarrungsfortschritt einzustellen, spricht man von gesteuerter oder gelenkter Erstarrung.Nicht immer, vor allem bei verwickelten Gusskonstruktionen, lässt sich die Bedingung der gerichteten Erstarrung durch das Setzen von Speisern erfüllen. Zum Stand der Gießtechnik gehört deshalb seit langem der Einsatz von Kühlkokillen oder sogar das Eingießen von Kühlkörpern zur Erstarrungslenkung. Durch diesen gezielten Wärmeentzug werden folgend Vorteile erreicht: - Erzeugung künstlicher Endzonen - Herunterkühlen von Knoten, Verdickungen oder anderen Stoffanhäufungen auf ein modulgerechtes Maß (s. Modul, Gussstückmodul, Gießgerechte Gestaltung) - Unterdrückung oder Verschiebung von Seigerungszonen (s. Seigerung, Mikroseigerung) - Vermeidung von Rissen | https://www.giessereilexikon.com/en/foundry-lexicon/Encyclopedia/show/directional-solidification-3792/?cHash=d1ac9caa11921ca3fa4c19cc4f2be069 | https://www.giessereilexikon.com/giesserei-lexikon/Encyclopedia/show/gerichtete-erstarrung-177/?cHash=d1ac9caa11921ca3fa4c19cc4f2be069
Direct mold milling | Production of molds from cold-setting mold materials without physical pattern. This is a basic technology for the production of large molds and castings that is derived from rapid prototyping. By “direct mold milling”, mold segments with dimensions that clearly exceed the known dimensions of laser sintering systems are produced. Currently, systems for mold segments with external diameters of up to 3.5 x 2.2 x 0.8 m are in operation. Also in this process, time and cost-intensive production of pattern facilities is prevented and the mold is directly milled into a mold material block. The size of the produced casting molds is only limited by the mechanical strength of the applied mold material, the available milling equipment and the casting capacity (Video 1). Video 1:Direct mold milling (ACTech GmbH, Freiberg/Sa., Germany)The molds and cores are designed based on the CAD data of the casting. In this process, potentially required cooling dies, risers, filters, ceramic inserts, handling tools, reinforcements, runners and sections are included to create a virtual mold as template for machine programming. The massive or pre-formed mold material blocks are then processed with special equipment. The result is a mold that has been processed with machine accuracy for quick and easy installation.The basic material is a cold-setting mold materials which is not subject to any restrictions. This means, the original molding material can be used that is usually used in the foundry. The combination of various mold sands and binder systems is also very common and can partly be easier implemented than in pattern-based processes. Further options are chromite inserts for the sprue or special mold sections to modify the cooling behavior.No pattern deforming is required. This means that no deforming-related inclinations are required and considerably more sophisticated geometries without additional separation can be realized. This usually reduces the required number of cores and the effort for cleaning and mechanical treatment.The combination of milled mold parts or cores with conventional mold segments further extends the application range in such a way that variants of parts, which are documented by means of a data record, can be produced quickly and cost-efficiently even on already existing pattern facilities.Direct mold milling perfectly lends itself for the production of large-surface car body structures for later series production, e.g. as die cast parts. Another example for the application of this new technology is the production of tailor-made unfinished castings to considerably reduce the processing time for pressing tools. | Direktes Formstoff-Fräsen | Herstellung von Gießformen aus kaltaushärtenden Formstoffen, ohne dass ein physisches Modell erforderlich ist, also eine aus dem Rapid Prototyping stammende Basistechnologie zur Herstellung von großen Formen und Gussteilen. Das "Direkte Formstoff-Fräsen" erzeugt Formsegmente mit Abmessungen weit über die bekannten Bauraumgrößen von Laser-Sinter-Anlagen. Zurzeit laufen Anlagen für Formsegmente bis zu einem Außenabmaß von 3,5 x 2,2 x 0,8 Metern. Auch hier wird die zeit- und kostenintensive Anfertigung von Modelleinrichtungen vermieden und die Form direkt in einen Formstoffblock gefräst. Die Größe der erzeugten Gussformen wird nur von der mechanischen Festigkeit des verwendeten Formstoffes der zur Verfügung stehenden Fräsmaschine und der Abgusskapazität begrenzt (Film 1).Film 1:Direktes Formstoff-Fräsen (ACTech GmbH, Freiberg/Sa., Deutschland)Auf Basis der CAD-Daten des Gussteiles werden die Formteile und Kerne konstruiert. Dabei werden ggf. erforderliche Kühlkokillen, Speiser, Filter, keramische Einsätze, Handhabungshilfen, Bewehrung, Gießlauf und Anschnitte mit eingearbeitet, so dass letztlich eine virtuelle Form entsteht, die die Vorlage für die Maschinenprogrammierung bildet. Die massiven oder vorgeformten Formstoffblöcke werden anschließend mit Spezialmaschinen bearbeitet. Das Ergebnis ist eine Gießform, die mit Maschinengenauigkeit bearbeitet worden ist und damit problemlos und schnell montiert werden kann.Der kaltaushärtende Formstoff als Basismaterial unterliegt keinen Restriktionen, d.h. es kann der Originalformstoff eingesetzt werden, mit dem die Gießerei gewöhnlich arbeitet. Auch Kombinationen verschiedener Formsande und Bindersystemen sind üblich und zum Teil einfacher realisierbar als bei modellgebundenen Verfahren. Einsätze aus Chromerz für den Eingussbereich oder in speziellen Formabschnitten, in denen das Abkühlverhalten modifiziert werden soll, sind weitere Varianten.Der Wegfall der sonst notwendigen Modellentformung führt dazu, dass auf entformungsbedingte Schrägen verzichtet werden kann und wesentlich filigranere Geometrien ohne zusätzliche Teilung realisiert werden können. Dadurch verringern sich in der Regel die erforderliche Kernanzahl und der Aufwand beim Putzen und mechanischen Bearbeiten.Die Kombination von gefrästen Formteilen bzw. Kernen mit herkömmlich hergestellten Formsegmenten erweitert den Anwendungsbereich weiter, so dass auch bei einer vorhandenen Modelleinrichtung schnell und preiswert Teilevarianten produziert werden können, die wiederum per Datensatz dokumentiert sind. Für die Herstellung von großflächigen Karosseriestrukturen, die in der späteren Serienproduktion, z. B. als Druckgussteile ausgeführt werden, bietet sich das Direkte Formstoff-Fräsen hervorragend an. Ein weiteres Beispiel für die Nutzung dieser neuen Technologie ist die Fertigung von maßgenauen Gussrohteilen, die die Bearbeitungszeit für Presswerkzeuge auf einen Bruchteil reduzieren. | https://www.giessereilexikon.com/en/foundry-lexicon/Encyclopedia/show/direct-mold-milling-4792/?cHash=7052f3b7588369a77d29e7b8403b02fc | https://www.giessereilexikon.com/giesserei-lexikon/Encyclopedia/show/direktes-formstoff-fraesen-1181/?cHash=7052f3b7588369a77d29e7b8403b02fc
Digital length measuring device | Entry currently in process. | Digitale Wegmesssysteme | Beitrag derzeit in Bearbeitung. | https://www.giessereilexikon.com/en/foundry-lexicon/Encyclopedia/show/digital-length-measuring-device-4554/?cHash=eba488c35f6a2293ceee2380037aa7b5 | https://www.giessereilexikon.com/giesserei-lexikon/Encyclopedia/show/digitale-wegmesssysteme-943/?cHash=eba488c35f6a2293ceee2380037aa7b5
Diffusion layer | Surface layer of a work piece with the content of one or more elements being modified compared to the initial composition of the work piece.This mixed crystal may contain additional precipitations which are formed during slow Cooling. This layer is also referred to as precipitation layer. If there are Intermetallic phases between the element and the base metal, layers may be formed from these intermetallic phases at the surface. These layers are referred to as compound layer. The surface layer under the compound layer is referred to as Diffusion layer. In contrast to the compound layer, the diffusion layer may have a thickness of several tenths of a millimeter.In surface engineering, the diffusion layer is a layer on metal work pieces which is formed by the diffusion of chemical substances into the base metal. | Diffusionsschicht | Randschicht eines Werkstückes, in dem der Gehalt eines oder mehrerer Elemente gegenüber der ursprünglichen Zusammensetzung des Werkstückes geändert wurde. Diese Mischkristallschicht kann zusätzlich Ausscheidungen enthalten, die bei langsamer Abkühlung entsteht. Man bezeichnet diese Schicht auch als Ausscheidungsschicht. Treten intermetallische Phasen zwischen dem eindiffundierenden Element und dem Grundmetall auf, so können außerdem Schichten aus diesen intermetallischen Phasen, so genannte Verbindungsschichten an der Oberfläche entstehen. Der Randschichtbereich unterhalb der Verbindungsschicht wird als Diffusionsschicht bezeichnet. Im Unterschied zur Verbindungsschicht kann die Diffusionsschicht mehrere Zehntel Millimetern dick sein.In der Oberflächentechnik ist die Diffusionsschicht eine Schicht auf metallischen Werkstücken, die durch Eindiffundieren chemischer Stoffe in das Grundmetall entsteht. | https://www.giessereilexikon.com/en/foundry-lexicon/Encyclopedia/show/diffusion-layer-4200/?cHash=068de86b86503323bebec65517b4846a | https://www.giessereilexikon.com/giesserei-lexikon/Encyclopedia/show/diffusionsschicht-586/?cHash=068de86b86503323bebec65517b4846a
Digital filter | Mathematical operation which is used on images (in image analysis) or data sets (s. Computed tomography) in order to highlight certain properties. This includes the Gaussian filter or median filter for smoothing but also the Sobel or Laplacian filter in order to highlight edges. It is important to consider here that when highlighting one property, the quality of other properties of the image may also be decreased, Fig. 1 und 2 (YXLON International GmbH).Additional references:Contrast stretching 2D computed tomography, 3D computed tomography | Digitaler Filter | Mathematische Operation, die auf Bilder (in der Bildanalyse) oder Datensätze (s. Computertomographie) angewendet wird, um gewisse Eigenschaften hervorzuheben. Darunter fallen Gaußfilter oder Medianfilter zur Glättung aber auch Sobel- oder Laplacefilter zur Hervorhebung von Kanten. Dabei ist wichtig zu beachten, dass bei der Hervorhebung einer Eigenschaft auch andere Eigenschaften des Bildes verschlechtert werden können, Bild 1 und 2 (YXLON International GmbH).Weiterführende Stichworte:Kontrastspreizung2D-Computertomographie3D-Computertomographie | https://www.giessereilexikon.com/en/foundry-lexicon/Encyclopedia/show/digital-filter-4396/?cHash=5500b29fc464060d9dc278cd144d52f4 | https://www.giessereilexikon.com/giesserei-lexikon/Encyclopedia/show/digitaler-filter-784/?cHash=5500b29fc464060d9dc278cd144d52f4
Differential pressure test | Process for testing the impermeability of castings. In a differential pressure test (pressure testing), the casting is pressurized. After a short killing period, the casting is separated from the compressed air supply and the pressure difference is measured after a certain waiting period. If there is a leakage, the pressure drops. The differential pressure test is one of the most cost-effective methods of density test procedures without persons being involved (see Leak test). Since not the amount of released air coming from the leakage is detected by the pressure change caused by it, the differential pressure test is an indirect procedure. The following dependencies have to be taken into account for the process:I) Volume dependency: The same leakage causes different pressure changes depending on the volume. If the volume is small, a small leakage causes a higher pressure difference compared to a relatively small leakage in larger measuring volumes which causes nearly not pressure change at all.II) Temperature dependency: A temperature change also causes a pressure change in a closed volume. For example, an increase in temperature can result in an increase in pressure despite a leakage. However, a temperature drop can result in an apparent pressure drop dispite a leakage.Since castings generally are volume-stable testing chambers which can be sealed an where there are nearly no temperature changes during the tests, this process guarantees a high reliability. Possible casting leakages can be examined by using a leak test device.Depending on the requirements, leak testing devices are available as rotary tables (Fig. 1, Fill GmbH) or leak test cells (Fig. 2, Fill GmbH).Additional references:Leak testWater bath test | Differenzdruckprüfung | Verfahren zur Prüfung der Dichtheit von Gussteilen. Bei der Differenzdruckprüfung (Druckprüfung) wird das Gussteil mit Druck beaufschlagt. Nach einer kurzen Beruhigungszeit wird das Gussteil von der Druckluftversorgung getrennt und nach einer bestimmten Wartezeit die Druckdifferenz gemessen. Existiert ein Leck, so fällt der Druck ab. Die Differenzdruckprüfung zählt zu den kostengünstigen Methoden der personenunabhängigen Dichtheitsprüfverfahren (s. Dichtheitsprüfung ). Da nicht die aus dem Leck austretende Luftmenge detektiert wird, sondern die dadurch hervorgerufene Druckänderung, ist die Differenzdruckprüfung ein indirektes Verfahren. Für das Verfahren sind nachfolgend angeführte Abhängigkeiten zu berücksichtigen:I) Volumenabhängigkeit: Das gleiche Leck verursacht bei unterschiedlichen Volumina unterschiedliche Druckänderungen. Während bei einem sehr kleinen Volumen ein kleines Leck bereits eine größere Druckdifferenz hervor ruft, bewirkt ein relativ kleines Leck bei einem großen Messvolumen nahezu keine Druckänderung.II) Temperaturabhängigkeit: Eine Temperaturänderung verursacht ebenfalls eine Druckänderung in einem abgeschlossenen Volumen. So kann z. B. eine Temperaturerhöhung zu einem Druckanstieg führen, obwohl ein Leck vorhanden ist. Ebenso kann ein Temperaturabfall einen scheinbaren Druckabfall verursachen, obwohl kein Leck vorhanden ist. Da Gussteile in der Regel volumenstabile Prüfräume sind, sich auch einwandfrei abdichten lassen und während der Prüfung kaum Temperaturänderungen auftreten, ist eine hohe Zuverlässigkeit bei diesem Verfahren gegeben. Eventuelle Undichtheiten des Gussteils lassen sich gut mit einem Dichtheitsprüfgerät auslesen. Je nach Anforderung sind die Lecktestanlagen als Rundtisch (Bild 1, Fill GmbH) oder als Lecktestzellen (Bild 2, Fill GmbH) ausgeführt. Weiterführende Stichworte:DichtheitsprüfungWasserbadprüfung | https://www.giessereilexikon.com/en/foundry-lexicon/Encyclopedia/show/differential-pressure-test-4269/?cHash=0a59e636aa21ca7bc19ef3064503cf8f | https://www.giessereilexikon.com/giesserei-lexikon/Encyclopedia/show/differenzdruckpruefung-656/?cHash=0a59e636aa21ca7bc19ef3064503cf8f
Die opening force | Force which acts on the die halves during the casting process due to the metal pressure (Figure 1). The die opening force Fs is the product of the two factors projected area As and specific casting pressure pm (final pressure in die casting and low pressure die casting) and is calculated according to Eq. 1 as follows: Eq. 1: The die locking force Fz must be larger than the die opening force so that the die remains closed during casting and the metal does not squeeze or squirt out and it can be ensured that the casting measurement tolerances are met. Therefore, when calculating the die locking force a safety factor k is added to the die opening force which is chosen as follows: The die locking force is therefore calculated according to Eq. 2: Eq. 2: | Sprengkraft | Kraft, die während des Gießvorganges aufgrund des Metalldruckes auf die Formhälften einwirkt (Bild 1). Die Sprenkgraft Fs ist das Produkt der beiden Faktoren Sprengfläche As und spezifischer Gießdruck pm (Nachdruck beim Druckgießen und Niederdruckgießen) und wird nach Glg. 1 wie folgt berechnet:Glg. 1:Die Formzuhaltekraft Fz muss größer sein als die Sprengkraft, damit die Form während des Gießens geschlossen bleibt und ein Aufdrücken bzw. Herausspritzen des Metalls vermieden wird und die Einhaltung der Gussstück- Maßtoleranzen gewährleistet wird. Bei der Berechnung der Formzuhaltekraft wird daher ein Sicherheitsfaktor k zur Sprengkraft zugeschlagen, der wie folgt gewählt wird:Die Formzuhaltekraft ergibt sich somit nach Glg. 2 zu:Glg. 2: ﻿ | https://www.giessereilexikon.com/en/foundry-lexicon/Encyclopedia/show/die-opening-force-4312/?cHash=5ad40db3be91ed151507c967da86ab8c | https://www.giessereilexikon.com/giesserei-lexikon/Encyclopedia/show/sprengkraft-700/?cHash=5ad40db3be91ed151507c967da86ab8c
Die marks | This defect exclusively occurs at die cast parts. Its degree is defined by a roughness profile. It is partly also referred to as scratches or pulls.The defects appear as blank and glossy scratches and occur at the casting surface in parallel to the output unit and to the drawing direction of moveable cores or in parallel to the opening stroke of the mold (fig. 1). Usually, they can be seen with the naked eye and quantified by means of measuring the roughness.This defect is generally caused by a high speed of the melt at the gate (flow speed during die casting) in combination with high mold temperatures and long closing times.Of course, the defect is also influenced by the type and dosing of the respectively used separating agents just as low demolding inclinations and molds damaged by erosion. This defect is also promoted by a low iron content in the alloy. Suitable remedial measures include: - The use of faultless molds or regular inspection of the mold surface for erosion. - Increased dosing of the separating agent and its concentration. - Review of the type of separating agent. - Reduction of the closing time. - Reduction of the mold temperature. - Review of the demolding inclination. - Reduction of the speed of the melt at the gate. | Ziehriefen | Dieser Fehler kommt ausschließlich bei Druckgussteilen vor; seine Ausprägung wird über ein Rauheitsprofil definiert. Er wird teilweise auch als Auswurfkratzer oder Ziehspuren bezeichnet.Die Fehler stellen sich als blanke, glänzende Kratzer dar und sind an der Gussoberfläche parallel zur Ausstoßeinrichtung und zur Ziehrichtung beweglicher Kerne bzw. parallel zum Öffnungshub der Form zu sehen (Bild 1). Sie sind in der Regel mit freiem Auge sichtbar, können aber durch eine Rauhigkeitsmessung quantifiziert werden.Eine hohe Geschwindigkeit der Schmelze im Anschnitt (Strömungsgeschwindigkeit beim Druckgießen) in Verbindung mit hohen Formtemperatur und langer Zuhaltezeit sind wesentliche Entstehungsursachen des Fehlers.Natürlich beeinflussen die jeweiligen Trennstoffe und deren Dosierung den Fehler genauso wie geringe Ausformschrägen und Formbeschädigungen durch Erosion. Auch ein geringer Eisengehalt in der Legierung soll diesen Fehler fördern.Zielführende Abhilfemaßnahmen sind: - Verwendung einwandfreier Formen bzw. regelmäßige Überprüfung der Formoberflächen auf Erosionserscheinungen. - Erhöhung der Trennmitteldosierung bzw. dessen Konzentration. - Überprüfung der Trennmittelart. - Verringerung der Zuhaltezeit. - Verringerung der Formtemperatur. - Überprüfung der Ausformschrägen. - Verringerung der Geschwindigkeit der Schmelze im Anschnitt. | https://www.giessereilexikon.com/en/foundry-lexicon/Encyclopedia/show/die-marks-4731/?cHash=f2418d8567bf31fa044dc968fac56847 | https://www.giessereilexikon.com/giesserei-lexikon/Encyclopedia/show/ziehriefen-1120/?cHash=f2418d8567bf31fa044dc968fac56847
Die locking force | The force which is used to keep both mold halved closed in a die casting or a low pressure die casting machine during the casting process.The casting machine die locking force has to be greated than the opening force generated during the casting process to prevent a mold half springing back and a metal outflow or squirting out. | Formzuhaltekraft | Jene Kraft, mit der die beiden Formhälften einer Druckgießmaschine, einer Kokillen- oder Niederdruckkokillengießmaschine während des Gießens zugehalten werden.Die Formzuhaltekraft der Gießmaschinen muss größer sein als die während des Gießvorganges auftretende Sprengkraft, um ein Auffedern der Formhälften und ein Ausfließen bzw. Ausspritzen des Metalls zu verhindern. | https://www.giessereilexikon.com/en/foundry-lexicon/Encyclopedia/show/die-locking-force-4254/?cHash=3ed7371ee65a99fa72a7299d3b0b091a | https://www.giessereilexikon.com/giesserei-lexikon/Encyclopedia/show/formzuhaltekraft-641/?cHash=3ed7371ee65a99fa72a7299d3b0b091a
Die heating and cooling | In die casting, die heating and cooling using a temperature controller (oil temperature controller od pressurized water controller) is used for heating (see mold pre-heating) and retaining the mold on operating temperature where the latter includes heating and cooling the die casting mold (in many cases, this is also called heating/cooling device for temperature controllers).However, a mold pre-heating through burners as some foundries still do today is not recommended since some mold parts such as thin cores or ejector pins heat quicker than mold areas with thick walls. This creates the risk of local superheating of the heat-treated mold steel (see Hot-forming steel) which may have the effect of a subsequent tempering treatment and reduce its strength. In single cases, infrared heaters or ceramic gas heaters are used which enable even heat distribution. Devices of this kind are installed between framework or mold forms and hinged between the opened mold halves. In this case, too, it needs to be ensured that there is no superheating case by accumulation of heat on exposed mold areas.In many cases, molds are pre-heated before they are clamped on mold pre-heating stations. It is always necessary to check if pre-heating was sufficient or if it has to be continued after the clamping. Knowledge and the management of thermal processes in the mold are important factors to achieve an evenly high quality of die castings as well as to achieve mold service life. In case of die cast production, the die cast mold thermal balance (see also Thermal balance also plays an important role regarding parts quality and cycle time. The average mold temperature present during the quasi-stational operation mode is very important for mold filling and die cast solidification (Fig. 1).In areas where high casting quality is required, mold temperature and mold wall temperature represent primary quality criteria for die casting parts. However, it has to be ensured that the maximum values listed in Table 1 are exceeded neither during pre-heating nor during the casting.Each die casting mold should be pre-heated to operating temperature before production begins which corresponds to the average mold temperature required for casting. In general, mold service life is prolonged and/or the mold is protected best if the temperature difference between casting and mold temperature is as low as possible. Die casting in cold or insufficiently pre-heated molds causes high tensions in the tool surface. The tension height is predominantly determined by the resulting instationary temperature distribution.The reason for an instationary distribution is high temperature differences between the metal coated mold wall and the tool core. Mold temperature optimization regarding even temperature distribution and maximum temperature on the surface may delay tool damage, especially in the form of heat checking or stress cracks, and this way significantly increase the mold service life.Leading heating/cooling device suppliers (oil and pressurized water heating/cooling devices):Robamat Automatisierungstechnik GmbH, aic Regloplas GmbH, Thermobiehl GmbH, ToolTemp GmbH.Additional references:Thermal balance | Formtemperierung | Beim Druckgießen übernimmt die Formtemperierung mit einem Temperiergerät (Öltemperiergerät oder Druckwassergerät) die Aufgaben des Aufheizens (siehe Formenvorwärmung) und des Haltens der Form auf Betriebstemperatur, wobei Letzteres sowohl das Heizen als auch das Kühlen der Druckgießform einschließt (vielfach wird daher auch die Bezeichnung Heiz-Kühlgeräte für Temperiergeräte verwendet).Von einer Formenvorwärmung mittels Gasbrennern, wie sie in der Praxis teilweise noch Anwendung findet, wird abgeraten, da diese vorstehende Formteile, wie dünne Kerne und Auswerferstifte, stärker aufheizen als dickwandigere Formbereiche. Dadurch besteht die Gefahr von lokalen Überhitzungen des wärmebehandelten Formenstahles (s. Warmarbeitsstahl), die wie eine nachträgliche Anlassbehandlung wirken und die Festigkeit vermindern können. Vereinzelt werden aber Infrarotstrahler oder keramische Gasstrahler verwendet, die eine gleichmäßigere Wärmeverteilung ermöglichen. Geräte dieser Art werden zwischen in Rahmen- oder Kastenform gebaut und zwischen die geöffneten Formhälften eingehängt. Aber auch hier ist darauf zu achten, dass es zu keinen unzulässigen Überhitzungen durch Wärmestaus an exponierten Formbereichen kommt.Vielfach werden die Formen heute vor dem Aufspannen auf Formenvorwärmstationen vorgewärmt, doch ist stets zu prüfen, ob die Anwärmung schon ausreicht oder ob sie nach dem Aufspannen noch fortgesetzt werden muss. Die Kenntnis und die Beherrschung der thermischen Vorgänge in der Form sind daher wichtige Faktoren zur Erreichung einer gleichmäßig hohen Qualität der Druckgussteile sowie zur Erzielung von hohen Formenstandzeiten. Bei der Produktion von Druckgussteilen spielt der Wärmehaushalt der Druckgießform (s. a. Wärmebilanz) zudem eine entscheidende Rolle hinsichtlich der Teilequalität und der Zykluszeit. Sowohl für die Formfüllung als auch Erstarrung des Gussteiles ist die, sich im quasistationären Betriebszustand einstellende, mittlere Formtemperatur von entscheidender Bedeutung (Bild 1).In Bereichen, wo eine hohe Gussqualität gefordert wird, stellen die Formtemperatur als auch die Formwandtemperatur primäre Qualitätskriterien für die Druckgussteile dar. Es sollte jedoch darauf geachtet werden, dass die in der Tabelle 1 genannten Höchstwerte der Formtemperatur weder beim Vorwärmen noch während des Gießbetriebes überschritten werden sollten.Jede Druckgießform sollte vor Produktionsbeginn auf eine Betriebstemperatur erwärmt werden, die der für den Gießbetrieb erforderlichen mittleren Formtemperatur entspricht. Im Allgemeinen gilt, dass die Formenstandzeit verlängert wird bzw. die Form am besten geschont wird, wenn der Temperaturunterschied zwischen Gieß- und Formtemperatur möglichst gering ist. Ein Druckgießen mit einer kalten oder ungenügend vorgewärmten Form führt zu hohen Spannungen in der Werkzeugoberfläche. Die Höhe dieser Spannungen wird in erster Linie durch die sich einstellende, instationäre Temperaturverteilung bestimmt. Die Ursache für die Ausbildung einer instationären Verteilung sind hohe Temperaturdifferenzen zwischen metallbeaufschlagter Formwand und dem Werkzeugkern. Eine Optimierung der Formtemperaturen sowohl hinsichtlich gleichmäßiger Temperaturverteilung als auch Spitzentemperatur an der Oberfläche kann die frühzeitige Schädigung des Werkzeuges, vor allem in Form von Brandrissbildung oder Spannungsrissen verzögern und erhöht somit signifikant die Standzeit der Form.Führende Anbieter von Heiz-/Kühlgeräten (Öl- und Druckwassertemperiergeräten) sind: Robamat Automatisierungstechnik GmbH, aic Reloplas GmbH, Thermobiehl GmbH, Tooltemp GmbH. Weiterführende Stichworte:Wärmebilanz | https://www.giessereilexikon.com/en/foundry-lexicon/Encyclopedia/show/die-heating-and-cooling-4250/?cHash=0ecdec06c8cb57b2152ab00757a9f09b | https://www.giessereilexikon.com/giesserei-lexikon/Encyclopedia/show/formtemperierung-637/?cHash=0ecdec06c8cb57b2152ab00757a9f09b
Die cavity-filling phase | Second phase of the casting process between the pre-filling phase and the holding pressure phase.The mold filling phase describes the actual casting process, in which the melt is pressed into the mold with high piston speeds of up to 6 m / s. This results in very short mold filling times in the range of a few milliseconds. In this phase, virtually no venting is possible. | Formfüllphase | Zweite Phase des Gießprozesses zwischen Vorlauf- und Nachdruckphase.Die Formfüllphase beschreibt den eigentlichen Gießvorgang, bei dem die Schmelze mit hohen Kolbengeschwindigkeiten von bis zu 6 m/s in die Form gepresst wird. Daraus ergeben sich sehr kurze Formfüllzeiten im Bereich von wenigen Millisekunden. In dieser Phase ist praktisch keine Entlüftung möglich. | https://www.giessereilexikon.com/en/foundry-lexicon/Encyclopedia/show/die-cavity-filling-phase-4557/?cHash=c46a6f2c231e9e50262cde857c20f187 | https://www.giessereilexikon.com/giesserei-lexikon/Encyclopedia/show/formfuellphase-946/?cHash=c46a6f2c231e9e50262cde857c20f187
Die casting release agent | Release agent (e. g. Chem-Trend) usually water-miscible, sprayed onto the wall of the die casting mold during pressure die casting which prevents soldering of the metal to the mold and facilitates demolding of the casting. In pressure die casting, the use of high-quality release agents and their correct application contribute considerably to achieving a high uniform product quality of castings. In addition, the resource-efficient use of materials has a significant influence on economic efficiency; thus, when choosing the right release agent, this results in low material requirements and disposal costs, in a prolonged service life of the molds and reduced rejection rates. In the production of light-metal die castings, the selection of raw materials for release agents plays a critical role when it comes to the quality of components and the cycle time of the pressure die casting process. Requirements for release agents vary depending on the type of metal and alloy. It is therefore important to not only consider quality-related influencing factors such as film formation, demolding and cooling effect when using water-based release agents for the various die casting alloys, such as aluminum, magnesium and zinc alloys, but to also meet the overall requirement profile.Composition of release agents In order to provide a better understanding, the basic composition of release agents is described in the following with special focus on the importance of active release components. Concerning these process-relevant materials, today’s state-of-the-art release agents are distinguished based on three basic components which can themselves be present in a number of variants. The most widely known and oldest release agents include oils and greases. Already in the early 1950s, i.e. upon the advent of industrial pressure die casting, the then newly available compounds from the oil industry were able to be used as basic raw materials. Originally, the pressure die casting process was aided by the use of water-free release agents, usually consisting of oils, fuels, greases and numerous mixtures of these substances. In modern pressure die casting technology, only mineral oils of defined fractionation can be used due to the high process requirements and the reproducibility required by the industry. Here, the release agent manufacturer can chose from a variety of mineral oils, semisynthetic and fully synthetic products. Furthermore, oils from renewable sources, so-called ester oils, are used in the field of pressure die casting more and more often. In addition to being renewable and having a positive impact on the CO2 footprint, ester oils exhibit chemical and physical properties which constitute a useful addition to the range of derivatives from the petrochemical industry. The selection of the above-mentioned oils is based on the process requirements, the product price and the experience of the release agent manufacturer. The advantage of all of the above oils is their good spreading effect on the tool. However, the thermal area of application for all oils used in pressure die casting is predefined and limited by the maximum admissible mold temperatures. A second class of release agents known since antiquity are waxes. The natural compounds of this class of substances include bees wax and wax-like compounds derived from plants. As the process conditions in pressure die casting are very demanding due to the mold being filled with liquid metal at temperatures of approx. 600°C and high metal flow rates, the use of natural waxes in pressure die casting is limited. Thanks to crude oil fractionation and the rapid development in the petrochemical industry, waxes can also be produced synthetically. This opened up a whole new range of possible applications as the synthetic waxes are not only available and deliverable in large quantities but also in the form of countless compounds having the most diverse chemical and physical properties. The wax compounds used most widely in pressure die casting are based on polyethylene and polypropylene waxes. Over time, these substances have proven to be the best and most suitable variants used in non-ferrous pressure die casting. Same as with the oils, the right and correct selection of waxes is based on the process requirements and experience of the release agent manufacturer. The most favorable properties of the wax compounds used today are good flow promotion for molten metals and good adhesion, in particular in the gating area. This is usually the zone in which the highest flow rates (see Flow rate in pressure die casting) are reached. Therefore, good adhesion of the release agent is of particularly high importance as insufficient adhesion leads to metal soldering, causing increased cleaning requirements associated with the corresponding tool wear. Another benefit of using waxes in pressure die casting – when compared to the above-mentioned oils – is the higher temperature resistance of the wax compounds. Depending on their chemical composition, waxes in release agent mixtures also provide good demolding capabilities up to much higher tool temperatures than with the use of oils. Moreover, water-based release agents allow higher dilution rates than oil-based release agents. As with oils, the lubricating effect of waxes can also be considered as very good. However, what needs to be kept in mind concerning mold release agents with a high wax content is that they can cause deposits in the form of so-called oil carbon in the mold cavity depending on the flow rate and geometric design of the die-cast component. In addition, wax-based release agents show a propensity to deposits in central supply systems as certain wax compounds posses low shear stability. Another criterion that needs to be considered when using wax-based release agents is the possible soiling of spraying tools and the die holding block.New generation of release agents based on R-polysiloxanes Release agent components of the latest generation are R-polysiloxanes. This product group has been introduced into the release agent recipe in order to ensure demolding at the ever increasing tool temperatures. One forerunner of R-polysiloxanes was traditional silicone oil which enabled good filling of the mold, visually attractive components and demolding at high tool temperatures. However, its use in industrial applications revealed rather quickly that the silicone oils used then involved a major disadvantage, limiting further use in pressure die casting: a massive interference with and impairment of subsequent painting processes. Therefore, an alternative was needed which was offered by R-polysiloxanes. Today, depending on their chemical composition, this group of substances is able to ensure the demolding of die-cast parts at the highest tool temperatures and also offer most of the benefits of silicone oil, i.e. it is possible to obtain visually flawless casting surfaces and a very good flow promotion for molten metal. These substances also provide outstanding adherence to the mold surface and the property that release agent residues – in contrast to wax residues – on casting surfaces due to decomposition products of the R-polysiloxanes can be removed very well and easily by means of the cleaning processes typical today. This is based on those properties of the R-polysiloxanes which are similar to the ones of synthetic oils. The shear stability of R-polysiloxanes is excellent making this class of substances extremely suitable for use in central supply systems. In addition, the relatively high raw material price is compensated by the high dilution rates that can be obtained. Moreover, R-polysiloxanes were proven to have the least negative impact on joining processes by welding. It should be noted that when using release agents with a high content of R-polysiloxanes, the lubricating effect will be lower than the releasing effect. This information is particularly important for die-cast components having even the smallest draft. Just as wax components, R-polysiloxanes can, under certain circumstances, lead to deposits in the mold cavity.Additives in release agents In addition to the active release components mentioned above, additives are contained in water-dilutable release agents. The most important additives are emulsifying agents. They are responsible for ensuring that the organic raw materials described above will produce a stable mixture in the aqueous phase. Furthermore, corrosion inhibitors are used to protect the die casting machine and the casting tool against corrosion. Water-based release agents also require the addition of a biocide, protecting the concentrated release agent against microbiological contamination and the associated separation that would cause demolding issues when diluted.Water-based and water-free release agents In pressure die casting of non-ferrous metals, a distinction is made between the use of water-free and water-based release agents. Water-free release agents are mainly used in zinc die casting. This is due to the fact that the mold temperatures in zinc die casting are usually between 80°C and 180°C as zinc alloys have a lesser energy input than, e.g., aluminum-silicon or magnesium alloys due to their melting temperature of approx. 400°C. Thanks to new commercially available oils, the use of water-free release agents has also gained ground in magnesium and aluminum die casting – the benefits are obvious: the lower spraying volumes result in fewer waste that needs to be disposed of and, due to the non-existing cooling effect of water-free release agents, the tool steel is not subject to the thermal stresses typical of water-based release agents which can lead to premature aging or damage to the hot-forming steel. Moreover, the use of water-free release agents for magnesium alloys has the advantage that the thermal energy which needs to be supplied is much lower. However, when using water-free release agents, adequate extraction systems are required above the die casting machine in order prevent the resulting aerosols and vapors from escaping into the foundry. The release agents most commonly used in pressure die casting are water-based products. Here, release agent manufacturers can choose from a variety of options for combining the various mentioned raw materials in their well-equipped development laboratories and fulfilling the ever increasing process requirements. One of the most important purposes of the use of water-based release agents is external temperature regulation for casting tools (Fig. 1). The efficiency and quality of demolding and the component quality are not only determined by the spraying tool, tool quality and component geometry but also by the release agent composition and water quality. Today, water-based release agents can achieve wetting at tool temperatures of approx. 150°C to way over 300°C. So-called “high-temperature release agents” enable wetting and release film formation at very high temperatures. The thermal shock stresses generated by them are considerably lower than in the past (Fig. 2). In addition to the alloy being cast, a variety of criteria must be taken into account when selecting a release agent, which include: how high is the draft, are surface parts being manufactured, which porosity class must be met, will the die-cast parts be used as safety components, will the component surface be refined, e.g. galvanized or painted, will the die-cast parts be joined by means of welding or gluing (see Welding of die-cast parts), are structural components cast from wrought alloys and with long flow paths, etc. (Fig. 3 and Fig. 4). The application of the release agents must also be taken into account: - Is the water quality suitable for diluting the release agent? - In which system will the release agent be diluted and supplied to the individual die casting machines? - Which spraying devices will be used for applying the release agent? - Which residues could the release agents leave in the supply system, on the casting tools and, above all, on the die-cast part? Generally, the criteria are extremely complex and often even conflicting. For this reason, it is important to select the release agents together with a trained and experienced application engineer of the release agent manufacturer. For the surface refinement often done with die-cast components, it must generally be ensured that castings are thoroughly cleaned prior to any galvanization, painting or, in particular, gluing. In light of today’s highly demanding processes and liability regulations, any impurities can result in significant risks (Fig. 5). The commercially available cleaner series and the relating processes are suitable for this purpose. In terms of economic efficiency, the release agent price alone is not the most important criterion and should not be the only aspect considered by a company – a cheap product can result in productivity and efficiency losses during pressure die casting, reworking and subsequent refinement processes which cannot be compensated by the low purchase price.Additional references:Plunger lubricantAuxiliary materials for pressure die casting | Druckguss-Trennstoff | Trennstoff, meist wassermischbar, der beim Druckgießen auf die Formwand der Druckgießform aufgesprüht wird und ein Ankleben des Metalls an der Form verhindert bzw. das Entformen des Gussteiles erleichtert. Beim Druckgießen bedeutet der Einsatz qualitativ hochwertiger Trennstoffe (z. B. Chem-Trend ) und deren korrekte Anwendung einen essentiellen Erfolgsbeitrag zur Erreichung einer gleichmäßig hohen Produktqualität der Druckgussteile. Ein ressourceneffizienter Stoffeinsatz hat zudem einen entscheidenden Einfluss auf die Wirtschaftlichkeit, so fallen bei der Wahl des richtigen Trennstoffes nur geringe Einsatzmengen und Entsorgungskosten an, es werden hohe Formenstandzeiten erzielt und der Ausschuss minimiert. Bei der Produktion von Leichtmetall-Druckgussteilen spielt die Rohstoffauswahl für die zu fertigenden Trennstoffe eine entscheidende Rolle hinsichtlich der Teilequalität und der Zykluszeit beim Druckgießprozess. Die Metallart und der Typ der Legierung besitzen unterschiedliche Ansprüche an den Trennstoff. Es gilt daher bei der Anwendung der wasserbasierten Trennstoffe für die verschiedenen Druckgusslegierungen, wie Aluminium-, Magnesium- und Zinklegierungen, zu beachten, dass neben den qualitätsrelevanten Einflussfaktoren wie Filmausbildung, Entformung und Kühlwirkung das gesamte Anforderungsprofil erfüllt wird.Aufbau von Trennstoffen Zum besseren Verständnis wird nachfolgend der grundsätzliche Aufbau von Trennstoffen beschrieben, insbesondere wird auf die Bedeutung der trennaktiven Komponenten näher eingegangen. Bei diesen prozessrelevanten Stoffen wird bei heutigen modernen Trennstoffen nach drei Grundbausteinen unterschieden, die wiederum in sich zahlreiche Varianten aufweisen können. Zu den bekanntesten und ältesten Trennstoffen gehören Öle und Fette. Bereits in den frühen 50er-Jahren, zu Beginn des industriellen Druckgießens, konnte für die Basisrohstoffe auf die damals neu verfügbaren Verbindungen aus der Erdölindustrie zurückgegriffen werden. Der Druckgießprozess wurde ursprünglich mit wasserfreien Trennstoffen unterstützt, die in der Regel aus Ölen, Treibstoffen, Fetten und zahlreichen Mischungen der vorgenannten Stoffe bestanden. In der modernen Druckgießprozesstechnik können aufgrund der hohen Prozessanforderungen und der von der Branche geforderten Reproduzierbarkeit nur Erdöle definierter Fraktion verwendet werden. Dabei kann der Trennstoffhersteller für seine Trennstoffkomposition aus einer Vielzahl von Mineralölen, teilsynthetischen und vollsynthetischen Produkten auswählen. Des Weiteren finden auch zunehmend Öle aus nachwachsenden Rohstoffen, sogenannte Esteröle, ihre Anwendung im Druckgießbereich. Diese sind zum Einen nachwachsend und wirken sich günstig auf die CO2-Bilanz aus, zum Anderen haben die Esteröle chemische und physikalische Eigenschaften, die die Palette der Derivate der petrochemischen Industrie sinnvoll ergänzen. Die Auswahl der zuvor genannten Öle richtet sich nach den Prozessanforderungen, dem Produktpreis und auch nach der Erfahrung des Trennstoffherstellers. Der Vorteil aller vorgenannten Öle liegt in ihrer guten Spreitwirkung auf dem Werkzeug. Allerdings sind die thermischen Anwendungsgrenzen für alle Öle beim Druckgießen durch die maximal zulässigen Formtemperaturen vordefiniert und begrenzt. Eine zweite, seit dem Altertum bekannte Trennstoffklasse sind die Wachse. Zu den natürlichen Verbindungen dieser Stoffklasse zählen Bienenwachse und wachsähnliche Verbindungen aus der Pflanzenwelt. Da beim Druckgießen die Prozessbedingungen durch den Formfüllvorgang mit flüssigem Metall mit Temperaturen von ca. 600 °C und hohen Metallfließgeschwindigkeiten sehr anspruchsvoll sind, lassen sich natürlich vorkommende Wachse für den Einsatz beim Druckgießen nur bedingt einsetzen. Durch die Fraktionierung des Rohöls und der rasanten Entwicklung in der petrochemischen Chemie können Wachse auch synthetisch hergestellt werden. Dadurch ergab sich eine große Bandbreite an neuen Anwendungsmöglichkeiten, da die synthetischen Wachse sowohl in großen Mengen als auch in Formunzähliger Verbindungen mit unterschiedlichsten chemischen und physikalischen Eigenschaften lieferbar und verfügbar sind. Die am häufigsten verwendeten Wachsverbindungen, die beim Druckgießen zum Einsatz kommen, basieren auf Polyethylen- und Polypropylenwachsen. Diese Stoffe haben sich im Laufe der Zeit als beste und geeignetste Varianten für den Einsatz im NE-Druckguss herauskristallisiert. Wie es auch für die Öle gilt, richtet sich die richtige und korrekte Auswahl der entsprechenden Wachse nach den Prozessanforderungen und den Erfahrungen des Trennstoffherstellers. Die günstigen Eigenschaften der heute eingesetzten Wachsverbindungen liegen in einer guten Fließunterstützung der Metallschmelze und einer guten Adhäsivität, insbesondere im Anschnittbereich. In dieser Zone werden in der Regel die höchsten Strömungsgeschwindigkeiten (s. Strömungsgeschwindigkeit beim Druckgießen) erreicht. Die gute Haftung des Trennstoffes ist deshalb von außerordentlich großer Bedeutung, da eine unzureichende Adhäsivität zu Metallanklebungen und damit zu erhöhtem Reinigungsaufwand, einhergehend mit entsprechendem Werkzeugverschleiß, führt. Ein weiterer Vorteil beim Einsatz von Wachsen im Druckguss – im Vergleich zu den zuvor beschriebenen Ölen – ist die höhere Temperaturbeständigkeit der Wachsverbindungen. In Abhängigkeit ihrer chemischen Zusammensetzung bieten Wachse in Trennstoffmischungen auch noch eine gute Entformungsfähigkeit, die bei deutlich höheren Werkzeugtemperaturen liegen kann, als bei der Verwendung von Ölen. Wachsbasierte Trennstoffe lassen auch höhere Verdünnungsraten als ölbasierte Trennstoffe zu. Die Schmierwirkung von Wachsen kann, in Analogie zu den Ölen, auch als sehr gut angesehen werden. Bei stark wachshaltigen Formentrennstoffen muss jedoch beachtet werden, dass diese in der Formenkavität, abhängig von der Strömungsgeschwindigkeit und der geometrischen Auslegung des Druckgussbauteils, zu Ablagerungen in der Form von sogenannter Ölkohle führen können. Zudem neigen wachsbasierte Trennstoffe zu Ablagerungen in zentralen Versorgungssystemen, da bestimmte Wachsverbindungen eine niedrigere Scherstabilität aufweisen. Ein weiteres Kriterium, welches beim Einsatz wachsbasierter Trennstoffe beachtet werden muss, ist die mögliche Verschmutzung der Sprühwerkzeuge und des Formenrahmens.Die neue Generation von Trennstoffen auf Basis von R-Polysiloxanen Eine Trennstoffkomponente jüngster Generation sind die R-Polysiloxane. Diese Produktgruppe wurde in die Trennstoffrezeptur eingeführt, um die Entformung bei den immer höher werdenden Werkzeugtemperaturen zu gewährleisten. Ein Vorläufer der R-Polysiloxane war das klassische Silikonöl, welches eine gute Formfüllung, optisch ansprechende Bauteile und die Entformung bei hohen Werkzeugtemperaturen gestattete. Allerdings stellte sich im industriellen Einsatz rasch heraus, dass die damals verwendeten Silikonöle einen entscheidenden Nachteil mit sich brachten, der den weiteren Einsatz beim Druckgießen Einschränkungen unterwarf: eine massive Störung und Beeinträchtigung bei nachfolgenden Lackierprozessen. Deshalb wurde nach einer Alternative gesucht, die sich in den R-Polysiloxanen fand. Diese Stoffgruppe ist heute in der Lage, in Abhängigkeit ihrer chemischen Zusammensetzung, eine Entformung der Druckgussbauteile bei höchsten Werkzeugtemperaturen zu gewährleisten und die Vorteile des Silikonöls weitestgehend mit anzubieten: d. h. es können optisch einwandfreie Gussteiloberflächen erzielt werden und es liegt eine sehr gute Fließunterstützung der Metallschmelze vor. Hinzu kommen eine ausgezeichnete Haftung auf der Formoberfläche und die Eigenschaft, dass Trennstoffrückstände auf Gussoberflächen, die auf Zersetzungsprodukte des R-Polysiloxans zurückzuführen sind - im Gegensatz zu zu Wachsrückständen - mit den heutigen, handelsüblichen Reinigungsprozessen, sehr gut und einfach zu entfernen sind. Dies beruht auf jenen Eigenschaften des R-Polysiloxans, die denen der synthetischen Öle ähnlich sind. Die Scherstabilität der R-Polysiloxane ist ausgezeichnet, sodass sich diese Stoffklasse gut für den Einsatz in zentralen Versorgungssystemen eignet. Hohe erreichbare Verdünnungsraten kompensieren zudem den relativ hohen Rohstoffpreis. Des Weiteren konnte nachgewiesen werden, dass R-Polysiloxane den geringsten negativen Einfluss auf Fügeverfahren durch Schweißen besitzen. Bei hoch R-polysiloxanhältigen Trennstoffen muss berücksichtigt werden, dass die Schmierwirkung etwas geringer ausfällt als die Trennwirkung. Diese Information ist insbesondere von Bedeutung bei Druckgussbauteilen, die geringste Entformungsschrägen aufweisen. Auch R-Polysiloxane können, wie Wachsverbindungen, unter bestimmten Umständen zu Ablagerungen in der Formkavität führen.Additive in Trennstoffen Neben den oben genannten trennaktiven Bestandteilen sind in Trennstoffen, die wasserverdünnbar sind, Additive enthalten. Das wichtigste Additiv sind die Emulgatoren. Diese sind verantwortlich, dass die oben beschriebenen organischen Rohstoffe in der wässrigen Phase eine stabile Mischung eingehen. Daneben werden Korrosionsschutzinhibitoren eingesetzt, die die Druckgießmaschine und das Gießwerkzeug vor Korrosion schützen. Bei wasserbasierten Trennstoffen ist zudem die Zugabe eines Biozids notwendig, welches das Trennstoffkonzentrat vor mikrobiologischem Befall und einer damit einhergehenden Separation, die zu Entformungsproblemen in der Verdünnung führen würde, schützt.Wasserbasierte und wasserfreie Trennstoffe Beim NE-Metall-Druckgießen wird zwischen dem Einsatz wasserfreier und wasserbasierter Trennstoffe unterschieden. Die wasserfreien Trennstoffe finden insbesondere beim Zink-Druckguss Verwendung. Das beruht auf der Tatsache, dass die Formentemperaturen beim Zinkdruckguss in der Regel zwischen 80 °C und 180 °C liegen, da die Zinklegierungen durch Ihre Schmelztemperatur von ca. 400 °C keinen so hohen Energieeintrag haben, wie sie z. B. Aluminium-Silizium- oder Magnesium- Legierungen aufweisen. Durch neue, am Markt verfügbare Öle ist der Einsatz von wasserfreien Trennstoffen mittlerweile auch im Magnesium- und Aluminium-Druckguss auf dem Vormarsch - die Vorteile liegen auf der Hand: durch die geringeren Sprühvolumina entstehen weniger Abfälle, die entsorgt werden müssen und der Werkzeugstahl erfährt durch die fehlende Kühlwirkung der wasserfreien Trennstoffe nicht die bei wasserbasierten Trennstoffen üblichen thermischen Spannungen, die zu einer vorzeitigen Alterung oder Schädigung des Warmarbeitsstahles führen. Zudem hat der Einsatz wasserfreier Trennstoffe bei Magnesiumlegierungen den Vorteil, dass die zugeführte Wärmenergie deutlich niedriger ausfällt. Allerdings ist beim Einsatz der wasserfreien Trennstoffe eine ausreichende Absaugung über der Druckgießmaschine notwendig, um die entstandenen Aerosole und Dämpfe nicht in die Gießerei entweichen zu lassen. Die am meisten verwendeten Trennstoffe beim Druckgießen sind die wasserbasierten Produkte. Hier bietet sich den Trennstoffherstellern eine Vielzahl an Möglichkeiten, die im Detail genannten Rohstoffe in ihren gut ausgestatteten Entwicklungslaboratorien zu kombinieren und den stetig steigenden Prozessanforderungen gerecht zu werden. Eine der wichtigsten Aufgaben beim Einsatz wasserbasierter Trennstoffe ist die externe Formtemperierung der Gießwerkzeuge (Bild 1). Für die Effizienz und die Qualität der Entformung und Bauteilqualität sind nicht nur das Sprühwerkzeug, die Werkzeugbeschaffenheit und Teilegeometrie verantwortlich, sondern auch die Trennstoffzusammensetzung und die Wasserqualität. Heute können mit wasserbasierten Trennstoffen Benetzungen bei Werkzeugtemperaturen von ca. 150 °C bis weit über 300 °C realisiert werden. Sogenannte „Hochtemperaturtrennstoffe“ erlauben die Benetzung und Trennfilmausbildung bei sehr hohen Temperaturen. Dabei ist die thermische Schockbelastung deutlich geringer, als in der Vergangenheit (Bild 2). Bei der Trennstoffauswahl müssen neben der zu vergießenden Legierung eine Vielzahl von Kriterien berücksichtigt werden: u. a. wie groß sind die Entformungsschrägen, werden Oberflächenteile gefertigt, welche Porositätsklasse muss eingehalten werden, sind die Druckgussbauteile Sicherheitsbauteile, werden die Bauteile oberflächenveredelt, wie z. B. galvanisiert oder lackiert, werden die Druckgussteile mittels Schweißen oder Kleben gefügt (s. Schweißen von Druckgussteilen), werden Strukturbauteile aus Knetlegierungen und mit langen Fließwegen gegossen (Bild 3 und Bild 4). Daneben muss auch die Applikation der Trennstoffe berücksichtigt werden: - Ist die Wasserqualität für die Verdünnung des Trennstoffes geeignet? - In welchen Systemen wird der Trennstoff verdünnt und den einzelnen Druckgießmaschinen zur Verfügung gestellt? - Mit welchen Sprühgeräten wird der Trennstoff appliziert? - Welche Rückstände kann der Trennstoff in der Versorgung, an den Gießwerkzeugen und vor allem am Druckgussbauteil hinterlassen? Die Kriterien sind in der Regel äußerst komplex und oft auch gegensätzlich. Aus diesem Grund ist es wichtig, die Trennstoffauswahl mit einem gut geschulten und erfahrenen Anwendungstechniker der Trennstoffhersteller gemeinsam auszuwählen. Bei der oft durchgeführten Oberflächenveredelung von Druckgussbauteilen ist generell zu beachten, dass die Gussteile vor einer Galvanisierung, Lackierung oder insbesondere dem Kleben gründlich zu reinigen sind. Jede Verunreinigung kann bei den heute äußerst anspruchsvollen Prozessen und den Haftungsregeln zu signifikanten Risiken führen (Bild 5). Geeignet sind die am Markt in Serie befindlichen Reinigungsmittel und die dazugehörigen Prozesse. Wirtschaftlich betrachtet ist der Preis des Trennstoffes selbst nicht das wichtigste Kriterium und sollte ein Unternehmen nicht ausschließlich beeinflussen – ein billiges Produkt kann zu Produktivitäts- und Effizienzeinbußen in der Druckgießerei, in der Nachbearbeitung und nachfolgenden Veredelungsprozessen führen, was durch einen billigen Einkaufspreis keinesfalls zu kompensieren ist.Weiterführende Stichworte:KolbenschmierstoffDruckguss-Hilfsstoffe | https://www.giessereilexikon.com/en/foundry-lexicon/Encyclopedia/show/die-casting-release-agent-4677/?cHash=19b1a77ef01f363a11fb666ae188c2cf | https://www.giessereilexikon.com/giesserei-lexikon/Encyclopedia/show/druckguss-trennstoff-1066/?cHash=19b1a77ef01f363a11fb666ae188c2cf
Die casting mold | Metallic permanent mold for the production of die castings using a die casting machine. The die casting mold contains the mold cavity, i.e. the space which forms the contours and dimensions of the casting. The liquid die casting alloy is fed in via channels which is called the gating system. A die casting mold is essentially made of two parts and consists of the fixed (stationary) and the movable (ejector) mold halves. The stationary die half is mounted on the die casting machine’s fixed fixing plate; the ejector die half is fixed to the movable fixing plate and contains the casting ejector. When ready for casting, the two mold halves are closed and are kept closed on the machine by the die locking force. The contact surface between the two mold halves is called the mold parting or mold parting plane. The opening and closing movements are only applied to the ejector die half. Cavities or undercuts are demolded by mechanically or hydraulically operated core slides (cores).Fig. 1 shows the schematic construction of a die casting mold. The stationary die half (2) consists essentially of two mold elements: the stationary pattern plate (5) and a mounting plate (3). The ejector die half (moving die half) (1) always also contains the ejector. For this, there is a suitable mold holder on the back of the ejector die half which consists of a mounting plate (3) with spacers (7). This means that there is enough space to insert the ejector plate (8) with the ejector pins fitted in it. The assembly plate is screwed to the ejector die half through the spacers using tie rods.Fig.2 shows a cross section of a die casting tool for a cold chamber die casting machine with a horizontal shot sleeve. The names of the tool parts of die casting tools are standardized in DIN 16750:1991. The requirements for the metal mold for the production of non-ferrous alloys according to the die casting, low pressure die casting and gravity die casting process are determined in EN 12891. Fig. 3 shows, from left to right, a die casting tool for a horizontal cold chamber machine in 3-plate construction (a), a tool for a hot chamber die casting machine (b) and a mold with core slides for a cold chamber machine with vertical shot sleeve (c). The quality of the design of a die casting mold largely determines the properties of the casting and the economic efficiency. When designing and producing a die casting mold, the following should be considered: - Dimensioning of the die casting mold - Selection of mold steels (s. Hot-forming steel) and their heat treatments - Design of the thermal fluid die heating and cooling - Design and calculation of the casting system and the (forced) ventilation - Ease of maintenance - Production which is adapted to service life - Number of mold cavities Designs of mold inserts and the moving die half for a series 4-cylinder crankcase are shown in Fig. 4 (Schaufler Tooling GmbH). Fig. 5 (Schaufler Tooling GmbH) shows the 3D construction of a large mold for a series 5-cylinder engine block, the dimensions of such a large form can be taken from Fig. 6. (Schaufler Tooling GmbH) Finally, Fig. 7 shows a precision tool for a zinc die casting.Literature references: DIN 16750:1991, Press-, Spritzgieß- und Druckgießwerkzeuge, Benennungen und Symbole, DIN Deutsches Institut für Normung e.V. Druckguss aus NE-Metallen, Technische Richtlinien, Verband Deutscher Druckgießereien (VDD), 2008. Brunhuber, Ernst: Praxis der Druckgussfertigung, Fachverlag Schiele & Schön, Berlin 1960. | Druckgießform | Metallische Dauerform zur Herstellung von Druckgießerzeugnissen auf einer Druckgießmaschine. Die Druckgießform enthält den Formhohlraum, also jenen Raum, der die Kontur und Abmessungen des Gussstückes abbildet. Die Zufuhr der flüssigen Druckgusslegierung erfolgt über Kanäle und wird Einguss-Lauf-Anschnittsystem genannt. Eine Druckgießform ist grundsätzlich zweiteilig und besteht aus der festen (eingussseitigen) und der beweglichen (auswerfseitigen) Formhälfte. Die Eingussformhälfte wird auf der festen Aufspannplatte der Druckgießmaschine montiert, die Auswerfformhälfte wird an der beweglichen Aufspannplatte befestigt und beinhaltet die Gussstückauswerfung. Im gießbereiten Zustand sind die beiden Formhälften geschlossen und werden maschinenseitig durch die Formzuhaltekraft geschlossen gehalten. Die Kontaktfläche zwischen den beiden Formhälften wird Formteilung bzw. Formteilungsfläche genannt. Die Öffnungs- und Schließbewegung wird nur auf die Auswerferseite übertragen. Hohlräume bzw. Hinterschneidungen werden durch mechanisch oder hydraulisch betätigte Schieber (Kerne) ausgeformt. In Bild 1 ist der schematische Aufbau einer Druckgießform dargestellt. Die Eingussformhälfte (2) besteht prinzipiell aus zwei Formelementen: der eingussseitigen Formplatte (5) und einer Montageplatte (3). Die Auswerfformhälfte (bewegliche Formhälfte) (1) beinhaltet stets auch die Gussstückauswerfung. Dazu ist eine passende Formaufnahme an der Rückseite der Auswerfformhälfte vorgesehen, die aus einer Montageplatte (3) mit Distanzleisten (7) besteht. So ist genügend Platz für den Einbau der Auswerfplatten (8) mit den darin montierten Auswerferstiften gegeben. Die Montageplatte wird durch die Leisten mit der Auswerfformhälfte über Zuganker verschraubt.Bild 2 zeigt den Schnitt durch ein Druckgießwerkzeug für eine Kaltkammer-Druckgießmaschine mit horizontaler Gießkammer. Die Benennung der Werkzeugteile von Druckgießwerkzeugen ist nach DIN 16750:1991 genormt. Die Anforderungen an Metallformen für die Herstellung von NE-Metall-Legierungen nach dem Druck-, Niederdruck- und Kokillengießverfahren sind in EN 12891 festgelegt. Bild 3 zeigt v.l.n.r. ein Druckgießwerkzeug für eine horizontale Kaltkammermaschine in 3-Platten-Bauweise (a), ein Werkzeug für eine Warmkammerdruckgießmaschine (b) und eine Form mit Schieber für eine Kaltkammermaschine mit senkrechter Gießkammer (c). Die Qualität der Ausführung einer Druckgießform bestimmt in hohem Maße die Eigenschaften der Gussstücke und die Wirtschaftlichkeit. Es sollten bei der Auslegung und Herstellung einer Druckgießform folgende Punkte berücksichtigt werden: - Dimensionierung der Druckgießform - Auswahl der Formenstähle (s. Warmarbeitsstahl) und deren Wärmebehandlung - Auslegung der Formtemperierung - Auslegung und Berechnung des Gießsystems und der (Zwangs-) Entlüftung - Wartungsfreundlichkeit - Standzeitangepasste Fertigung - Anzahl der Kavitäten (Formnester) Die Ausführungsform der Formeinsätze und die bewegliche Formhälfte für ein Reihen-4-Zylinder-Kurbelgehäuse zeigt das Bild 4 (Schaufler Tooling GmbH). In Bild 5 (Schaufler Tooling GmbH) ist die 3D-Konstruktion einer Großform für einen Reihen-5-Zylinder-Motorblock dargestellt, die Dimensionen einer solchen Großform sind gut aus dem Bild 6 (Schaufler Tooling GmbH) zu entnehmen. Bild 7 zeigt schließlich ein Präzisionswerkzeug für ein Zn-Druckgussteil.Literatur: DIN 16750:1991, Press-, Spritzgieß- und Druckgießwerkzeuge, Benennungen und Symbole, DIN Deutsches Institut für Normung e.V. Druckguss aus Nichteisen-Metallen, Technische Richtlinien, Verband Deutscher Druckgießereien (VDD), 2008. Brunhuber, Ernst: Praxis der Druckgussfertigung, Fachverlag Schiele & Schön, Berlin 1960. | https://www.giessereilexikon.com/en/foundry-lexicon/Encyclopedia/show/die-casting-mold-4475/?cHash=6a3342104f5d8f701b76134084e6b669 | https://www.giessereilexikon.com/giesserei-lexikon/Encyclopedia/show/druckgiessform-864/?cHash=6a3342104f5d8f701b76134084e6b669
Die casting alloy | A casting material and/or alloys suitable for the die casting process. Table 1 shows all European standards in which chemical compounds of light and heavy metal die casting alloy are listed. Table 2 contains an overview on the most common aluminum die casting alloy, on their VDS designation (Verein Deutscher Schmelzhütten ‑ German Smelter Association), on standards related to EN 1706 and on general aluminum die casting alloy properties. | Druckgusslegierung | Ein für das Druckgießverfahren geeigneter Gießwerkstoff bzw. Legierung. In Tabelle 1 sind die europäischen Normen angeführt, in denen die chemischen Zusammensetzungen von Leicht- und Schwermetall-Druckgusslegierungen angeführt sind. Tabelle 2 gibt eine Übersicht über die gebräuchlichsten Aluminium-Druckgusslegierungen, deren Bezeichnung nach VDS (Verein Deutscher Schmelzhütten), zur EN 1706 verwandte Normen und die allgemeinen Eigenschaften der Aluminium-Druckgusslegierungen. | https://www.giessereilexikon.com/en/foundry-lexicon/Encyclopedia/show/die-casting-alloy-4272/?cHash=eb1685487d626d71fc0254ccda66e210 | https://www.giessereilexikon.com/giesserei-lexikon/Encyclopedia/show/druckgusslegierung-659/?cHash=eb1685487d626d71fc0254ccda66e210
Die cast part | Cast parts that are produced by die casting in a split permanent mold (die casting mold) made of metal. The molten metal or the molten casting alloy ready for casting (s. die casting alloy) is squeezed into the mold cavity at great speed and solidifies in the permanent mold under high pressure and with a great amount of heat dissipation. Die cast parts are characterized by their great surface finish, excellent dimensional accuracy and near-net shape. The ASSY interior frames for DaimlerChrysler S-Class W221 doors are made of the ductile die cast alloy Al Mg5Si2Mn. The engineering requirements include extreme dimensional accuracy, prevention of deformation, thin part walls and very large external dimensions. Other mandatory factors are great elongation at failure (for reasons of ductility in case of a crash) and ease of welding; these are realized through a wrought alloy profile (laser hybrid process). In this specific context it must be mentioned that these parts are produced in three different geometries (front door and to rear door variants) in quantities of around 300,000 pcs. per year. By means of this concept, i.e. substitution of sheet steel by aluminum die casting it was possible to replace elaborate welding structures and consequently obtain optimization of added value in production. The retention frame for assembly of control elements to the steering column in vehicles demonstrates the great complexity of a component as well as the “slide-in-slide” technique applied for varying wall thicknesses. Zinc die casting is the perfect example to showcase series production of such highly complex cast parts and simultaneously makes use of the benefits provided by zinc as casting material, particularly its creep strength. Additional references:Rough die cast partCasting | Druckgussteil | Gussteil, das im Druckgießverfahren in einer geteilten metallischen Dauerform (Druckgießform) hergestellt wurde.Das druckgießfähige und flüssige Metall bzw. die flüssige Gusslegierung (s. Druckgusslegierung) wird dabei unter hoher Geschwindigkeit und in den Formhohlraum gepresst und erstarrt unter hohem Druck rasch und mit hoher Wärmeabfuhr in der Dauerform. Druckgussteile zeichnen sich durch die hohe Oberflächengüte, Maßgenauigkeit und Endkonturnähe aus.Der ZB-Innenrahmen für die Türen der DaimlerChrysler S-Klasse W221 wird aus der duktilenDruckgusslegierungAl Mg5Si2Mn hergestellt. Die konstruktiven Anforderungen sind mit sehr hoher Maßgenauigkeit und Freiheit von Verzug, Dünnwandigkeit bei großen Außenabmessungen verbunden. Eine hohe Bruchdehnung - aus Gründen der Duktiliät im Crashfall - und problemlose Schweißbarkeit - durch das Verbinden mit einem Knetlegierungsprofil (Laserhybridverfahren) - sind ebenfalls vorgeschrieben. Hervorzuheben ist, dass diese Teile in drei unterschiedlichen Geometrien (Vordertüre und zwei Hintertürvarianten) in Stückzahlen von rd. 300.000 pro Jahr gefertigt werden. Dieses Konzept konnte durch die Substitution von Stahlblech durch Aluminium-Druckguss eine aufwendige Schweißkonstruktion ersetzen und stellt demzufolge eine wertschöpfungsoptimierte Konzeption dar.Der Halterahmen für die Aufnahme der Bedienelemente auf die Lenksäule im Automobil zeigt die hohe Komplexität des Bauteiles sowie die „Schieber in Schieber“-Technik bei variierenden Wandstärken. Die serienmäßige Fertigung eines derart komplexen Gussteiles zeigt Zink-Druckguss in hoher Vollendung und nutzt dabei die Stärken des Werkstoffes Zink, insbesondere die Kriechfestigkeit.Weiterführende Stichworte:DruckgussrohteilGussstück | https://www.giessereilexikon.com/en/foundry-lexicon/Encyclopedia/show/die-cast-part-4273/?cHash=52801345d71ab4ac33b5faa69d4ad99e | https://www.giessereilexikon.com/giesserei-lexikon/Encyclopedia/show/druckgussteil-660/?cHash=52801345d71ab4ac33b5faa69d4ad99e
Design of castings | The structural design of a casting is always closely linked to the casting process and the amount of work involved. Therefore, the structural design (Favorable casting design, Favorable casting engineering) of a casting is largely influenced by casting-related considerations. This is why the layout and conception of a casting depends on the following factors: - Type of pattern making - Type of pattern molding (choice of molding method, see Molding process) - Design and method used to make the required cores - Type and design of the gating system - Solidification control (see Directed solidification) and risering of the casting - Fettling effort and method - Type and extent of the casting’s post-treatment (heat treatment, coating, surface refinement, etc.) - Testability of the casting - Type and extent of machining The decisions to be made by the foundry regarding the molding and demolding of a pattern are largely based on the design documents. A favorable casting engineering requires the engineer to have great knowledge and understanding of how to design a casting in order to be able to produce the workpiece in a molding and casting process which is as simple as possible. The following lists general design rules which should be observed when designing a casting. Design rules for castings: - More generally, a casting should consist and be composed of geometrically simple bodies (e.g. cylinder, cone, cube, sphere, etc.). - Plane surfaces are to be preferred, curved surfaces should follow simple curves. - The material selection should be based on the most favorable casting material for the anticipated stresses (e.g. “brittle” flake graphite cast iron should not be used for impact- or shock-like stresses). - With regard to stresses, the most favorable mold for the material should be chosen (e.g. when using flake graphite cast iron, tensile stresses should be avoided). - Where possible, permanent molds should be redesigned to avoid the use of cores. - If cores have to be included, they should have a simple design and be positioned carefully. - Castings made of cast iron and (or) pressure die castings should be, if possible, have the same wall thicknesses. - Changes in wall thickness are to be alleviated by means of smooth or gradual transitions (e.g. using Heuvers’ circle method). - Sharp edges, notches and material accumulations should generally be avoided. - The rib thickness sr should be less than the wall thickness sW (sr~0.6 · sW to sr~0.8 · sW). - Attention should be paid to curvatures (R ~1/4 · sW to R~1/3 · sW) and mold inclinations (for further information, see DIN 250 and DIN EN 12890). - Undercuts (recesses, retracted molds) and closed cavities in the pattern should be avoided where possible. - Loose pieces and attachments should be avoided if possible. - Casting-related deviations should be taken into account with dimensions for which tolerances are not indicated (general tolerances). The following standards apply to casting materials: heavy metals: DIN 1687; light metals: DIN 1688; steel castings (GE, GS, GX): DIN EN 10293; malleable cast iron (GJMW, GJMB): DIN 1684; nodular graphite cast iron (GJS): DIN 1685; flake graphite cast iron(GJL): DIN 1686 - Suitable clamping elements must be included for machining. - The surfaces to be machined should be readily accessible and there should enough room for tool removal. Examples and further information on strain-related and favorable casting design are provided under the following references:Favorable casting design Strain-related designFavorable casting engineeringHeuvers’ circle methodChvorinov’s rule | Gestaltung von Gussteilen | Die konstruktive Gestaltung und eines Gussstück ist immer in einem engen Zusammenhang mit dem Gießverfahren und dem davon abhängigen Arbeitsaufwand zu sehen. Daher beeinflussen in hohem Maße gießtechnische Überlegungen die konstruktive Gestaltung (gießgerechte Gestaltung, gießgerechte Konstruktion) des Gussstückes. Der Entwurf und das Konzept eines Gussstückes hängen sind daher von folgenden Faktoren abhängig: - Art der Modellherstellung - Art der Abformung des Modells (Wahl der Formmethode, s. Formverfahren) - Gestaltung und Herstellmethode der erforderlichen Kerne - Art und Ausführung des Einguss-Lauf-Anschnittsystem - Erstarrungslenkung (s. gerichtete Erstarrung) und Speisung des Gussstückes - Aufwand und Methoden für das Gussputzen - Umfang und Art der nachfolgenden Gussteilbehandlungen (Wärmebehandlung, Beschichten, Oberflächenveredelung…) - Prüfbarkeit des Gussteiles - Art und Umfang der mechanischen Bearbeitung Die von der Gießerei zu treffenden Entscheidungen über das Einformen bzw. Abformen eines Modelles werden weitgehend an Hand der Konstruktionsunterlagen vorgenommen. Gießgerechtes Konstruieren bedingt nun ein hohes Wissen und Kenntnis des Konstrukteurs, wie die Gestaltung eines Gussstücks zu erfolgen hat, um das Werkstück mit möglichst einfachem Einformen und Abgießen herstellen zu können. Im Anschluss sind allgemeine Gestaltungsregeln angeführt, die bei der Konstruktion eines Gussstückes beachtet werden sollten.Gestaltungsregeln für Gussstücke: - Ganz allgemein sollte ein Gussstück daher aus geometrisch einfachen Grundkörpern zusammengesetzt und aufgebaut werden (z. B. Zylinder, Kegel, Kubus, Kugel…). - Ebene Flächen sind zu bevorzugen, gekrümmte Flächen sollten einfachen Kurven folgen. - Die Werkstoffwahl hat entsprechend der für den Gusswerkstoff günstigsten Beanspruchung zu erfolgen (so sollte z. B. bei schlag- oder stoßartigen Beanspruchungen nicht das "spröde" Gusseisen mit Lamellengrafit verwendet werden). - Hinsichtlich der Beanspruchung ist die werkstofftechnisch günstigste Form zu wählen (so sollten z. B. bei der Verwendung von Gusseisen mit Lammellengrafit Zugbeanspruchungen möglichst vermieden werden).Kerne sollten bei Dauerformverfahren nach Möglichkeit durch konstruktive Umgestaltung vermieden werden. - Kerne sollten, falls deren Herstellung notwendig ist, möglichst einfach gestaltet und sorgfältig gelagert werden. - Gussstücke aus Gusseisen und (oder) Druckguss sollten nach Möglichkeit gleiche Wanddicken aufweisen. - Wanddickenänderungen sollten durch fließende bzw. allmähliche Übergange entschärft werden (z. B. mittels der Heuversschen Kreismethode). - Scharfe Kanten, Kerbungen und Materialanhäufungen sollten generell vermieden werden. - Die Rippendicke sr sollte kleiner als die Wanddicke sW (sr~0,6 · sW bis sr~0,8 · sW) sein. - Auf Rundungen (R ~1/4 · sW bis R~1/3 · sW) und Formschrägen ist zu achten (Hinweise dazu finden sich in DIN 250 bzw. DIN EN 12890). - Hinterschneidungen (Unterschneidungen, eingezogene Formen) sowie geschlossene Hohlräume am Modell sollten nach Möglichkeit vermieden werden. - Losteil und Ansteckteile sollten nach Möglichkeit vermieden werden. - Für Maße ohne Toleranzangabe (Allgemeintoleranzen) sind die gießtechnisch bedingten Abweichungen zu beachten. Es gelten für die Gusswerkstoffe die nachfolgend angeführten Normen: Schwermetalle: DIN 1687; Leichtmetalle: DIN 1688; Stahlguss (GE, GS, GX): DIN EN 10293; Temperguss (GJMW, GJMB): DIN 1684; Gusseisen mit Kugelgrafit (GJS): DIN 1685; Gusseisen mit Lamellengrafit (GJL): DIN 1686 - Auf geeignete Spannmöglichkeiten für die mechanische Bearbeitung ist unbedingt zu achten. - Die zu bearbeitende Flächen sollten gut zugänglich sein, ein Werkzeugauslauf ist vorzusehen. Beispiele und weiterführende Hinweise für die gieß- und beanspruchungsgerechte Gestaltung sind in folgenden Stichworten angeführt:Gießgerechte GestaltungBeanspruchungsgerechte GestaltungGießgerechtes KonstruierenHeuverssche KreismethodeChvorinovsche Regel | https://www.giessereilexikon.com/en/foundry-lexicon/Encyclopedia/show/design-of-castings-4659/?cHash=bfc7b927c24c04ad354c7182261651d7 | https://www.giessereilexikon.com/giesserei-lexikon/Encyclopedia/show/gestaltung-von-gussteilen-1048/?cHash=bfc7b927c24c04ad354c7182261651d7
Desiccator | Glass vessel with a hermetically closing lid for drying or keeping dry any kinds of samples.For example, prepared microtome samples (microtome cuts) are kept in desiccators to protect them from humidity. The most frequently used desiccating agent is hydrophilic silica gel or granular calcium chloride. | Exsikkator | Glasgefäß mit dicht schließendem Deckel zum Trocknen bzw. Trockenhalten von Proben. So werden beispielsweise präparierte Schliffproben (Schliffe) zum Schutz vor Luftfeuchtigkeit im Exsikkator aufbewahrt. Als Trockenmittel dient meist wasseranziehendes Kieselgel oder körniges Kalziumchlorid. | https://www.giessereilexikon.com/en/foundry-lexicon/Encyclopedia/show/desiccator-3848/?cHash=a199b19dfa6ef254d3a063d722d722be | https://www.giessereilexikon.com/giesserei-lexikon/Encyclopedia/show/exsikkator-233/?cHash=a199b19dfa6ef254d3a063d722d722be
Deoxidizer | Alloys such as phosphorous copper, beryllium copper or manganese copper which reduce the oxygen content and oxides, respectively, when added to molten metal (see Deoxidation). They bond free oxygen thus preventing gas blisters from being formed and alloying elements from being oxidized.In practice, deoxidation with only one metal is very rare. Al and/or Mn and/or Si are usually added because using several deoxidizers at the same time significantly enhances the deoxidation effect.The oxygen dissolved in molten steel, for example, causes negative properties after solidification such as brittleness, susceptibility to cracking, pitting corrosion and insufficient machineability. sdf deoxidation Moreover, molten steel contains iron oxide (FeO) after refining which must be removed in order to avoid the risk of red shortness. Manganese, for example, can be used as deoxidizer for this purpose; however the reaction product manganese oxide (MnO) enters the slag. More suitable as dexodizers are silicon, calcium-silicon,calcium carbide, silicon-calcium-manganese or aluminum in particular in the form of special aluminum alloys containing iron, manganese and silicon. | Desoxidationsmittel | Legierung wie z. B. Phosphorkupfer, Berylliumkupfer oder Mangankupfer, deren Zusatz zum flüssigen Metall zur Senkung des Sauerstoffgehaltes bzw. Reduktion von Oxiden beiträgt (siehe Desoxidation). Sie binden den freien Sauerstoff und verhindern dadurch die Bildung von Gasblasen und die Oxidation von Legierungsbestandteilen.In der Praxis wird kaum mit einem Metall allein desoxidiert. Normalerweise werden Al und/oder Mn und/oder Si zugesetzt, denn durch die gleichzeitige Verwendung mehrerer Desoxidationsmittel wird der Desoxidationseffekt deutlich verstärkt.Der beispielsweise in Stahlschmelzen gelöste Sauerstoff führt bei Erstarrung zu negativen Eigenschaften wie Versprödung, Rissanfälligkeit, Lochfraßkorrosion und mangelnde Zerspanbarkeit. Außerdem enthalten Stahlschmelzen nach dem Frischen Eisenoxid (FeO), das zur Vermeidung von Rotbruchgefahr entfernt werden muss. Als Desoxidationsmittel dient z. B. Mangan, wobei das Reaktionsprodukt Manganoxid (MnO) in die Schlacke übergeht. Geeigneter sind Desoxidationszusätze von Silizium, Kalzium-Silizium, Kalziumkarbid, Silizium-Kalzium-Mangan oder Aluminium insbesondere in Form spezieller eisen-, mangan- und siliziumhaltiger Aluminiumlegierungen. | https://www.giessereilexikon.com/en/foundry-lexicon/Encyclopedia/show/deoxidizer-4197/?cHash=74a8eadec153478dfac9ff7e5d8940dd | https://www.giessereilexikon.com/giesserei-lexikon/Encyclopedia/show/desoxidationsmittel-583/?cHash=74a8eadec153478dfac9ff7e5d8940dd
Density scale | Density determination of a sample and weighing the vacuumdensity test samples is done by using a density scales (Fig. 1).Desity determination is done on the basis of Archimedes’ principle and very easy to do. At first, the scales is balanced, the sample is set on the frame and the sample weight is determined. In the subsequent step, the sample is immerged into water and the sample weight under water is determined. Since the density amounts to nearly exactly 1 g/cm³, the sample volume can be calculated on the basis of the difference between both measuring values. A division of the sample weight by its volume is the density. The principle is illustrated in Figure 2.Modern density scales often have a sample mounting device and a software for creating the density measuring program. These density scales designed to determine the density index are also available with optional printers and computer software, the technical data of the scales are shown in Table 1. | Dichtewaage | Die Bestimmung der Dichte eines Probekörpers und das Auswiegen der Unterdruck-Dichteproben erfolgt mit einer Dichtewaage (Bild 1). Die Bestimmung der Dichte eines Festkörpers erfolgt nach dem archimedischen Prinzip und damit denkbar einfach. Dazu wird zuerst die Waage austariert, die Probe auf den Rahmen gestellt und das Gewicht der Probe bestimmt. Im nächsten Schritt erfolgt das Abtauchen der Probe ins Wasser und es wird das Gewicht der Probe unter Wasser bestimmt. Da die Dichte des Wassers bei fast exakt 1 g/cm³ liegt, kann das Volumen der Probe danach aus der Differenz der beiden Messwerte errechnet werden. Teilt man das Gewicht der Probe durch das Volumen, erhält man die Dichte. Das Messprinzip ist vereinfacht in Bild 2 vorgestellt. Moderne Dichtewaagen sind meist mit einer Aufnahmevorrichtung für die Probe und mit der Software für die Erstellung des Dichtemessprogramms ausgestattet. Für die zur Bestimmung des Dichte-Index konzipierten Dichtewaagen sind optional auch Drucker und eine PC-Software erhältlich, die technischen Daten einer solchen Waage sind in Tabelle 1 angeführt. | https://www.giessereilexikon.com/en/foundry-lexicon/Encyclopedia/show/density-scale-4268/?cHash=a907ecdabd2ae436bd6f38685a975afe | https://www.giessereilexikon.com/giesserei-lexikon/Encyclopedia/show/dichtewaage-655/?cHash=a907ecdabd2ae436bd6f38685a975afe
Deoxidation | Reduction of the oxygen content in molten metal using deoxidizers with an oxygen affinity which, at the applied reaction temperature, is higher than the oxygen affinity of the oxides to be reduced (s. Affinity) according to the following reaction (eq. 1): Eq. 1: In this process, the easy separation of the generated oxide from the molten metal must be ensured (slagging) and possible excessive deoxidizer must not impair the material properties.Some aluminum alloys and aluminum-containing copper alloys, however, form non-reducible oxides at certain temperatures; thus they cannot be deoxidized so that the slag can only be removed by adding oxides to the slag. Additional references:Calcium carbide, Calcium silicon | Desoxidation | Verminderung des Sauerstoffgehaltes in einer Metallschmelze mit Hilfe von Desoxidationsmitteln, deren Sauerstoffaffinität bei der betreffenden Reaktionstemperatur größer ist als jene der zu reduzierenden Oxide (s. Affinität) nach folgender Reaktion (Glg. 1):Glg. 1: Dabei muss das gebildete Oxid sich leicht von der Schmelze trennen lassen (verschlacken) und ein möglicher Überschuss an Desoxidationsmittel darf keinen störenden Einfluss auf die Werkstoffeigenschaften haben. Nun können einige Aluminiumlegierungen und aluminiumhaltige Kupferlegierungen unter gewissen Temperaturbedingungen nicht reduzierbare Oxide bilden und somit nicht desoxidiert werden, so dass hier nur durch Einbindung der Oxide in die Schlacke selbige entfernt werden können.Weiterführende Literatur:KalziumkarbidKalzium-Silizium | https://www.giessereilexikon.com/en/foundry-lexicon/Encyclopedia/show/deoxidation-4196/?cHash=5f7ad643ca7d8c6d9a0a34711d8892e6 | https://www.giessereilexikon.com/giesserei-lexikon/Encyclopedia/show/desoxidation-582/?cHash=5f7ad643ca7d8c6d9a0a34711d8892e6
Density | Mass referring to the volume unit according to eq. 1: Eq. 1: ρ = density in g/cm³; m = mass in g; V = volume in cm³ with the density of the material directly influencing the component mass. Since the density of iron is e.g. 7.87 g/cm3 and the density of graphite is 2.20 g/cm3 the overall density of cast iron decreases with an increasing amount of graphite. Nodular graphite cast iron (GJS) with a high carbon content can thus reach a density of below 7.00 g/cm3. By contrast, cast steel can have a density of around 7,85 g/cm3. The density values of the major refractory materials are listed in the followingtable 1. Additional references Archimedean principleDensity measurementDensity indexDensity scalesTrue densityGross density | Dichte | Auf die Volumeneinheit bezogene Masse nach Glg. 1:Glg. 1: ρ = Dichte in g/cm³; m = Masse in g; V = Volumen in cm³ wobei die Dichte des Werkstoffes direkt die Bauteilmasse beeinflusst. Da die Dichte des Eisens z. B. 7,87 g/cm3 und die des Grafits 2,20 g/cm3 beträgt, nimmt die Gesamtdichte von Gusseisen mit zunehmender Grafitmenge ab. Das hochkohlenstoffhaltige Gusseisen mit Kugelgrafit (GJS) kann somit eine Dichte unter 7,00 g/cm3 erreichen. Im Gegensatz dazu rechnet man bei Stahlguss mit einer Dichte von etwa 7,85 g/cm3. Die Dichten der wichtigsten feuerfesten Baustoffe sind in der nachfolgenden Tabelle 1 aufgeführt. Weiterführende Stichworte:Archimedisches PrinzipDichtebestimmungDichte-IndexDichtewaageReindichteRohdichte | https://www.giessereilexikon.com/en/foundry-lexicon/Encyclopedia/show/density-4181/?cHash=9ccba7f8f1a68b27e1f3649c60dd002f | https://www.giessereilexikon.com/giesserei-lexikon/Encyclopedia/show/dichte-567/?cHash=9ccba7f8f1a68b27e1f3649c60dd002f
Density index | Characteristic number for the melt quality of an aluminum melt sample. The melt sample pair densities (Fig. 1) - the one resulting from the vacuumdensity test (D80mbar) and the one from hardening under atmospheric pressure (Datm) - are related to each other on the basis of the following eq. 1: Eq. 1 DI =((Datm-D80mbar)/Datm)x 100 % Calculation example: density - Before degassing: DI1 = (2,693-2,385)·100/2,693 = 11,44 % - After degassing: DI2 = (2,709-2,687)·100/2,709 = 0,81 % The density index indicates by how much the sample which hardened in a vacuum is lighter than the one hardened under atmospheric pressure and can be used as direct meaure for the melt water content. Since germs and oxide gasses are released during the hardening process in the vacuum desntiy test, a low density index (lower than 1 percent) refers to a very good oxide-free melt quality. In case of highter hydrogen contents, a good density index correlation with the actual water content can be seen, e.g. how it can be determined on the basis of the Chapel process (Fig. 2). | Dichte-Index | Kennzahl für die Schmelzequalität einer Aluminium-Schmelzeprobe. Die Dichten eines Schmelzeprobenpaares (Bild 1) - und zwar der aus der Unterdruck-Dichteprobe gewonnenen Probe (D80mbar) und einer an Atmosphärendruck erstarrten Probe (Datm) - werden dabei in ein Verhältnis gesetzt, gemäß nachfolgender Glg. 1:Glg. 1 DI =((Datm-D80mbar)/Datm)x 100 % Berechnungsbeispiel:Dichte-Indizes einer Schmelze Al Si9Cu3(Fe) (VDS 226) vor und nach der Entgasungsbehandlung: - Vor Entgasung: DI1 = (2,693-2,385)·100/2,693 = 11,44 % - Nach Entgasung: DI2 = (2,709-2,687)·100/2,709 = 0,81 % Der Dichte-Index gibt somit an, um wie viel leichter die an Unterdruck erstarrte Probe gegenüber der an Atmosphäre erstarrten Probe ist und ist ein indirektes Maß für den Wasserstoffgehalt in der Schmelze. Da in der Unterdruckdichteprobe während der Erstarrung aber auch bevorzugt Gas an Keimen wie Oxiden ausgeschieden wird, bedeutet ein niedriger Dichte-Index (unter 1 %) auch eine sehr gute und oxidfreie Schmelzequalität. Bei höheren Wasserstoffgehalten zeigt sich eine gute Korrelation des Dichte-Index mit dem tatsächlichen Wasserstoffgehalt, wie er z. B. mittels des Chapel-Verfahrens bestimmt werden kann (Bild 2). | https://www.giessereilexikon.com/en/foundry-lexicon/Encyclopedia/show/density-index-4267/?cHash=bcc2f13577d42ce2c3569212bac80bb7 | https://www.giessereilexikon.com/giesserei-lexikon/Encyclopedia/show/dichte-index-654/?cHash=bcc2f13577d42ce2c3569212bac80bb7
Dendrite arm spacing | Dendrite arm spacing is called the distance between the dendrites secondary arms (Fig. 1) as is illustrated by the micrograph. In textbooks, the dendrite arm spacing als often referred to as DAS or as SDAS (Secondary Dendrite Arms Spacing).To determine the dendrite arm spacing, the total spacing from the first to the last arm needs to be determined, i.e. the measuring length L in millimeters (well developed and parallel dendrite arms in the micrograph should be selected). By considering the micrographmagnification V, it is divided by the number n of exinsting dendrite arms in this area and, according to eq. 1 , converted to the unit µm. After repeated measurements in different areas an average value of the results is calculated.Eq. 1: In the following example in Fig. 2, nine dendrite arms are measured. In the micrograph with a magnification of V = 100: 1, the measuring length L of 25mm is calculated. The dendrite arm spacing can be calculated on eq. 2 as follows:Eq. 2: The dedrite arm spacing is the bigger, the slower the material solidifies (i.e. fewer but thicker dendrite arms at the same measuring length develop). The solidification time tE is authoritative for the dendrite arm spacing whereas in general the following principle (eq. 3) applies:Eq. 3: In eq. 3, A represents a material-dependent constant. Regarding aluminum casting alloys, for the type Al Si7Mg this is 11.03 und for Al Cu4Ti this is 12.4. When using alloys for gravity die casting (see also aluminum gravity die casting alloys), shorter solidification times and smaller dendrite arm spacing are present compared to sand casting. In eq. 3, tE is inserted in seconds and DAS in µm. For the example and the calculated arm spacing of 30 µm, regarding the Al Si7Mg alloy a solidification time of 16 sec could be calculated on the basis of eq. 4:eq. 4: In general, aluminum die casting alloys have improved mechanical properties if the solidification time is low (smaller averaged DAS). The faster the materials solidifies, the higher are tensile strength, 0.2 yield strength and elongation. This relation is illustrated by Fig. 3. The conclusion is that the application of cooling chills for sand casting has a positive effect on mechanical properties if sufficient feeding of the casting parts occurs. This effect, including an increase in tensile strength, a 0.2 percent yield strength and elongation, i.e. an increase in strengths and ductility, otherwise can only be achieved through grain refinement to a very small extent.In case of cast steel, the dendrite arm spacing influences these properties to a larger extent than the primary grain size, the notched-bar impact strength and the elongation at failure decrease the higher the dendrite arm spacing is. This effect can clearly be seen with high-tensile heat retreatable steel (Rm > 1500 MPa). Modern image analyzing systems enable calibrated images so that the DAS can immediately be measures from the image, as shown in Fig. 4. For excluding single coarsened or minimized dendrite trunks, the median and not the average should be evaluated (Table 1).Additional references:Solidification structureSolidification morphologySolidification typeSolidification behaviorCasting-adapted structuringCasting-adapted constructionColumnar crystalcrystallite | Dendritenarmabstand | Als Dendritenarmabstand wird der Abstand zwischen den Sekundärarmen der Dendriten (Bild 1) bezeichnet, wie er aus dem Schliffbild ersichtlich und zu entnehmen ist. In der Literatur wird der Dendritenarmabstand auch oft als DAS bezeichnet (abgekürzt aus dem Englischen: Dendrite Arms Spacing) oder als SDAS (Secondary Dendrite Arms Spacing). Zur Bestimmung des Dendritenarmabstandes ermittelt man die Gesamtlänge des Abstandes vom ersten bis zum letzten Arm, also die Messlänge L in Millimeter (gut ausgebildete und nebeneinander liegende Dendritenarme im Schliffbild sollten ausgwählt werden). Unter Berücksichtigung der Schliffbildvergrößerung V wird sie durch die Anzahl n der auf dieser Strecke befindlichen Dendritenarme dividiert und nach Glg. 1 auf die Einheit µm umgerechnet. Nach Wiederholung der Messungen an verschiedenen Stellen des Schliffes erfolgt eine Mittelwertbildung der Ergebnisse.Glg. 1: Im nachfolgend abgebildeten Beispiel in Bild 2 werden neun Dendritenarme ausgemessen. Im Schliffbild mit einer Vergrößerung von V = 100 : 1 ergibt sich die ermittelte Messlänge L zu 25 mm. Der Dendritenarmabstand errechnet sich dann nach Glg. 2 wie folgt:Glg. 2: Der Dendritenarmabstand bildet sich umso größer aus, je langsamer die Erstarrung erfolgt (d. h. es entstehen weniger, aber dickere Dendritenarme auf gleicher Messlänge). Die Erstarrungszeit tE ist dabei maßgebend für den Dendritenarmabstand, wobei ganz allgemein folgende Gesetzmäßigkeit (Glg. 3) gilt:Glg. 3: In Glg. 3 ist A eine werkstoffabhängige Konstante. Sie beträgt z. B. für die Aluminium-Gusslegierungen vom Typ Al Si7Mg A = 11,03 und bei Al Cu4Ti beträgt A = 12,4. Bei Verwendung von Legierungen im Kokillenguss (siehe auch Aluminium-Kokillengusslegierungen) treten kürzere Erstarrungszeiten und kleinere Dendritenarmabstände auf, als im Vergleich dazu beim Sandguss. In Glg. 3 wird tE in Sekunden und DAS in µm eingesetzt. Für das abgebildete Beispiel und den errechneten Armabstand von 30 µm würde sich im Falle der Legierung Al Si7Mg eine Erstarrungszeit von 16 s entsprechend der Glg. 4 ergeben:Glg. 4: Grundsätzlich verbessern sich bei Aluminiumgusslegierungen alle mechanischen Eigenschaften mit abnehmender Erstarrungszeit (kleinerem gemittelten DAS), d. h. je rascher die Erstarrung erfolgt, umso höher fallen Zugfestigkeit, 0,2-Dehngrenze und Dehnung aus. Dieser Zusammenhang kann aus Bild 3 entnommen werden. Daraus kann gefolgert werden, dass das Anlegen von Kühlkokillen im Sandguss unbedingt einen positiven Einfluss auf die mechanischen Eigenschaften erzielt, sofern eine ausreichende Speisung der Gussteilbereiche erfolgt. Dieser Effekt, eine gleichzeitige Anhebung der Zugfestigkeit, 0,2%-Dehngrenze und Dehnung, also die Steigerung sowohl der Festigkeiten als auch der Duktilität, kann sonst nur und in geringerem Ausmaß durch eine Kornfeinung erreicht werden. Bei Stahlguss beeinflusst der Dendritenarmabstand die Eigenschaften stärker als die Primärkorngröße, die Kerbschlagzähigkeit und Bruchdehnung verringern sich mit zunehmendem Dendritenarmabstand. Besonders deutlich ist dieser Effekt bei hochfestem Vergütungsstahl (Rm > 1500 MPa) ausgeprägt. Moderne Bildanalysesysteme erlauben die Aufnahme von kalibrierten Bildern, so dass direkt am digitalen Bild, wie in Bild 4 dargestellt, die DAS ausgemessen werden können. Um vereinzelte vergröberte oder verkleinerte Dendritenstämme auszuschließen, bietet sich dabei die Auswertung des Medianwertes anstatt des Mittelwertes an (Tabelle 1).Weiterführende Stichworte:ErstarrungsgefügeErstarrungsmorphologieErstarrungstypErstarrungsverhaltenGießgerechte GestaltungGießgerechtes KonstruierenStängelkristallKristallit | https://www.giessereilexikon.com/en/foundry-lexicon/Encyclopedia/show/dendrite-arm-spacing-4536/?cHash=2270da0cb276b83fb18fdb72cf4ea2f8 | https://www.giessereilexikon.com/giesserei-lexikon/Encyclopedia/show/dendritenarmabstand-925/?cHash=2270da0cb276b83fb18fdb72cf4ea2f8
Density measurement | The density measurement of metal, casting or melt specimens can be done using Archimedes’ principle . The density measurement of foundry sand is done using a foundry sand pycnometer . | Dichtebestimmung | Die Dichtebestimmung von Metall-, Gussstück- oder Schmelzeproben kann mittels des archimedischen Prinzips erfolgen. Die Dichtebestimmung von Gießereisanden wird mit einem Gießereisand-Pyknometer durchgeführt. | https://www.giessereilexikon.com/en/foundry-lexicon/Encyclopedia/show/density-measurement-4277/?cHash=175c464504372f7ece38cf30df7ae032 | https://www.giessereilexikon.com/giesserei-lexikon/Encyclopedia/show/dichtebestimmung-664/?cHash=175c464504372f7ece38cf30df7ae032
Dendrite | In a general sense, dendrites are solidified crystals with a directional, multi-branching, tree-like structure (Figures 1 and 2). Upon solidification of the melt, the first section to form is the so-named stem. From the stem, small branching arms grow into the melt and the interdendritic spaces. The dendrite level formed first contains less alloy elements than the subsequently growing dendrite arms and the solidified melt in the residual solidification fields (interdendritic space). Dendrites comprise stems and branches or arms; the diameter and distance of these dendrite branches or arms is referred to as dendrite arm thickness and dendrite arm spacing (DAS). Depending on the level of growth, definition of dendritic crystals differentiates between primary, secondary, and tertiary arms. In many casting alloys and particularly aluminum alloys, the secondary dendrite arm spacing (SDAS) exhibits clear correlation between the solidification speed and the material strength (SDAS ~ tsolidification ~ 1/Rm). During continued progress of cooling of the melt, these structures extend further until they tough each other and the melt is completely solidified. At the end of the process, crystals with fir tree structures are obtained.Differentiation is made between directed, oriented, and undirected dendrites. The respective form of formation and orientation within the solidification structure depends on the cooling conditions (conditions of heat transport). With great wall thicknesses, the length of dendrites may be up to several centimeters and with fast cooling rates, the size of dendrites may within submicroscopic scale. Increasing undercooling will cause less branching and thus smaller dendrites (Fig. 3). According to F. Chalmers, dendrites only grow in undercooled melts, the directions of growth are always oriented strictly cystallographically, they branch with regular spacing and only small proportions of the melt form the dendrite skeleton. In a metallographic grinding section, dendrites can be made visible by means of etching (s. Etchant). The etching reagent carves out differences in concentration that occur during solidification. | Dendrit | Im Allgemein sind unter Dendriten gerichtet erstarrte Kristallite mit tannenbaumartiger Struktur zu verstehen (Bilder 1 und 2). Bei der Erstarrung der Schmelze bildet sich zuerst ein so genannter Stamm. Von hier aus wachsen kleinere Seitenverzweigungen in die Schmelze und die interdendritischen Räume. Die zuerst gebildete Dendritenebene ist legierungsärmer als die im weiteren Verlauf entstehenden Dendritenarme und die erstarrte Schmelze in den Resterstarrungsfeldern (interdendritischer Raum). Dendriten bestehen aus Stämmen und Ästen oder Armen; Dicke und Abstand solcher Dendritenäste oder -arme werden als Dendritenarmdicke und Dendritenarmabstand (DAS) bezeichnet. In Abhängigkeit von der Entstehungsebene wird bei der Definition von dendritischen Kristallen zwischen primären, sekundären und tertiären Armen unterschieden. Der Sekundärdendritenarmabstand (SDAS) weist bei vielen Gusslegierungen, insbesondere Aluminium-Legierungen, eine gute Korrelation zwischen der Erstarrungsgeschwindigkeit und der Festigkeit auf (SDAS ~ tErstarrung ~ 1/Rm). Im Laufe der weiteren Abkühlung der Schmelze dehnen sich diese Gebilde immer weiter aus bis sie aneinander stoßen und die Schmelze erstarrt ist. Am Ende sind tannenbaumartige Kristalle entstanden.Man unterscheidet zwischen gerichteten, orientierten und ungerichteten Dendriten. Die jeweilige Ausbildungsform und Anordnung im Erstarrungsgefüge ist von den Abkühlbedingungen (Bedingungen des Wärmetransports) abhängig.Die Dendritenlänge kann in großen Wanddicken mehrere Zentimeter betragen und bei extrem hoher Abkühlungsgeschwindigkeit bis in den submikroskopischen Bereich gehen. Auch die Dendritenverzweigung verringert sich mit zunehmender Unterkühlung (Bild 3). Nach F. Chalmers entstehen Dendriten nur in einer unterkühlenden Schmelze, die Wachstumsrichtungen sind immer streng kristallografisch orientiert, sie verzweigen sich in regelmäßigen Abständen und nur geringe Anteile der Schmelze bilden das Dendritenskelett.Im metallografischen Schliff können Dendriten mit einer Ätzung (s. Ätzmittel) sichtbar gemacht werden indem Konzentrationsunterschiede, die bei der Erstarrung entstehen, herausgearbeitet werden. | https://www.giessereilexikon.com/en/foundry-lexicon/Encyclopedia/show/dendrite-3715/?cHash=223385cd19b646ce28e40555c8ade8e4 | https://www.giessereilexikon.com/giesserei-lexikon/Encyclopedia/show/dendrit-98/?cHash=223385cd19b646ce28e40555c8ade8e4
Demolding behavior | Describes the capability of clay-bonded molding materials to withstand the static and dynamic stresses occurring during separation of pattern and mold without any resulting damage to the mold. For implementation of modern compaction technology (higher compaction intensity, larger lateral pressure, low degree of humidity in the molding material) the demolding behavior is a critical factor. This is due to significant stresses occurring as a result of higher degrees of molding material compaction and accompanying increase in elastic properties of the molding material (elastic recovery). The respective demolding properties are closely dependent on the deformation capacity of the compacted molding material. Demolding properties are mainly affected by composition of the molding material and by intensity of compaction. Moreover, ease of separation of pattern and mold may be specifically influenced by the following measures: - Implementation of sufficiently large inclinations in the mold and/or the model - Facilitating the pattern-drawing process by vibration; this measure causes reduction of clamping and adhesion forces between the pattern and the mold - Application of adhesion-reducing coats on the pattern (separating agents, such as molding powder, parting oil, emulsions) - Reduction of adhesive friction between pattern and mold material by usage of pattern materials with high surface quality - Application of various machine-based technical solutions for demolding Demolding properties cannot be rated using conventional strength test methods. The reason is that in pattern drawing, the mold is subjected to dynamic stresses in connection with deformation of the mold walls and tensile stresses. Conventional strength test methods (resistance to pressure and shearing) generally characterize the molding material behavior under static stresses. | Ausformverhalten | Beschreibt das Vermögen tongebundener Formstoffe, den beim Trennen von Modell und Form auftretenden statischen und dynamischen Belastungen standzuhalten, ohne dass es zu Formschäden kommt. Beim Einsatz der modernen Verdichtungstechnik (höhere Verdichtungsintensität, höhere Seitendrücke, geringere Formstofffeuchtigkeit) ist das Ausformverhalten von entscheidender Bedeutung, da durch die höhere Formstoffverdichtung und die damit verbundene Zunahme der elastischen Eigenschaften des Formstoffes (Rückfederung) beträchtliche Spannungen in der Form auftreten. Die Ausformeigenschaften sind eng mit dem Deformationsvermögen der verdichteten Formstoffe verbunden. Die Ausformeigenschaften werden vorwiegend von der Formstoffzusammensetzung und der Verdichtungsintensität bestimmt. Außerdem kann das Trennen von Modell und Form durch folgende Maßnahmen gezielt beeinflusst werden: - Anwendung ausreichend großer Form- bzw. Modellschrägen - Unterstützung des Modellziehens durch Vibration; diese Maßnahme führt zur Verringerung der Klemm- bzw. Haftkräfte zwischen Modell und Form - Auftragen von haftvermindernden Überzügen auf das Modell (Trennmittel wie beispielsweise Formpuder, Formöl, Emulsionen) - Verminderung der Haftreibung zwischen Modell und Formstoff durch Einsatz von Modellwerkstoffen mit hoher Oberflächengüte - Anwendung verschiedener maschinentechnischer Lösungen des Ausformens Die Ausformeigenschaften sind mit den herkömmlichen Festigkeitsprüfmethoden nicht zu erfassen, da es beim Modellziehen zu dynamischen Beanspruchungen der Form, verbunden mit einer Deformation der Formwände und zu Zugbeanspruchungen kommt. Die klassischen Festigkeitsprüfmethoden (Druck- bzw. Scherfestigkeit) charakterisieren im Wesentlichen das Formstoffverhalten bei statischer Belastung. | https://www.giessereilexikon.com/en/foundry-lexicon/Encyclopedia/show/demolding-behavior-3656/?cHash=d9946a45b2585bb7a1c82fb343516229 | https://www.giessereilexikon.com/giesserei-lexikon/Encyclopedia/show/ausformverhalten-39/?cHash=d9946a45b2585bb7a1c82fb343516229
Demolding characteristic | Characteristic value acc. to equation 1 for assessment of the demolding properties of a molding material in green sand molding process, which results from the quotient of the Shatter index divided by the compressive strength. Eq. 1 With increasing plasticity, the Shatter index is increased and the demolding behavior is improved (Fig. 1). During demolding, the loads occurring in the compacted molding material are predominantly tensile stresses. The material undergoes varying changes in strength behavior, depending on the individual types of loads, in particular with increased compaction and under the influence of elastic recovery, which is paralleled by reduction in tensile strength in the molding material. Increase in compaction and reduction of the water content, have completely different effects on tensile and compressive strength characteristics (Fig. 2). The plasticity properties of a molding material are closely linked to its deformability under influence by a loading force. Molding materials with equal or similar compressive strength, achieve good demolding behavior if the degree their plastic deformability is particularly high. Molding material compositionMolding material propertiesA) low water content, high binder contentDemolding possible, manipulation not possibleB) low water and binder contentpoor demolding, manipulation not possibleC) high binder and water contentgood demolding, easy manipulationD) high binder content, low water contentpoor demolding, easy manipulation a) Compressive strength; b) Tensile strength 1) Water content 2.4 %; 2) Water content 2.8 %; 3) Water content 3.2 %; 4) Water content 4.4 % | Ausformkennwert | Kenngröße nach Glg. 1 zur Beurteilung der Ausformeigenschaften eines Formstoffes beim Nassgussformverfahren, welche sich aus dem Quotient des Shatter-Index zur Druckfestigkeit ergibt. Glg. 1 Mit zunehmender Plastizität erhöht sich der Shatter-Index und das Ausformverhalten wird verbessert (Bild 1). Beim Ausformen treten in dem verdichteten Formstoff vorwiegend Zugbeanspruchungen auf. Insbesondere mit erhöhter Verdichtung und unter der Wirkung der elastischen Rückfederung, die mit einer Verminderung der Zugfestigkeit im Formstoff verbunden ist, stellt sich ein unterschiedlicher Festigkeitsverlauf für die einzelnen Belastungsarten ein. Steigende Verdichtung und abnehmender Wassergehalt wirken sich völlig unterschiedlich auf Zug- und Druckfestigkeiten aus (Bild 2). Eng mit der Formstoffplastizität hängt seine Verformbarkeit unter der Wirkung einer belastenden Kraft zusammen. Formstoffe gleicher oder ähnlicher Druckfestigkeit erreichen dann ein günstiges Ausformverhalten, wenn ihre plastische Verformbarkeit groß ist. FormstoffzusammensetzungFormstoffeigenschaftenA) geringer Wasser-, hoher BindergehaltAusformen möglich, keine ManipulationsfähigkeitB) geringer Wasser- und Bindergehaltschlechtes Ausformen, keine ManipulationsfähigkeitC) hoher Binder- und Wassergehaltgutes Ausformen, hohe ManipulationsfähigkeitD) hoher Binder-, geringer Wassergehaltschlechtes Ausformen, gute Manipulationsfähigkeit a) Druckfestigkeit; b) Zugfestigkeit 1) Wassergehalt 2,4 %; 2) Wassergehalt 2,8 %; 3) Wassergehalt 3,2 %; 4) Wassergehalt 4,4 % | https://www.giessereilexikon.com/en/foundry-lexicon/Encyclopedia/show/demolding-characteristic-3625/?cHash=be11f77161712f06d0718544169aa3b0 | https://www.giessereilexikon.com/giesserei-lexikon/Encyclopedia/show/ausformkennwert-7/?cHash=be11f77161712f06d0718544169aa3b0
Delta iron | Allotropic modification of iron, also referred to as δ-ferrite (δ solid solution).At normal temperature, iron has a body-centered cubic lattice. This ferrite phase at normal temperature is referred to as alpha-iron (Fig. 1a). However, α-iron is not stable at all temperature levels. Above 911 °C the body-centered phase transfers to the cubic face-centered γ-phase (Fig. 1b). This modification, referred to as austenite is stable up to a temperature of 1392 °C, then, it transfers back again to body-centered α-phase that melts and solidifies at 1536 °C (Fig. 2). | Delta-Eisen | Allotrope Modifikation des Eisens, auch δ-Ferrit genannt (δ-Mischkristall).Bei Normaltemperatur hat Eisen ein kubisch-raumzentriertes Gitter. Die als Ferrit bezeichnet Phase wird Alpha-Eisen genannt (Bild 1a). Allerdings ist α-Eisen nicht bei allen Temperaturen beständig. Oberhalb von 911 °C geht die raumzentrierte Phase in die kubisch-flächenzentrierte γ-Phase über (Bild 1b). Diese als Austenit bezeichnete Modifikation ist bis 1392 °C beständig, dann erfolgt wieder ein Übergang in eine raumzentrierte δ-Phase, die bei 1536 °C schmilzt bzw. erstarrt (Bild 2). | https://www.giessereilexikon.com/en/foundry-lexicon/Encyclopedia/show/delta-iron-3714/?cHash=6a9c96799b1ab1755dce86eee656a266 | https://www.giessereilexikon.com/giesserei-lexikon/Encyclopedia/show/delta-eisen-97/?cHash=6a9c96799b1ab1755dce86eee656a266
Dehydration | Removal of water through intermolecular or intramolecular elimination of water. For example, with solidification of water glass-bonded molding materials hardening is based on sol-gel-transformation through dehydration of water (s. Water glass). | Dehydration | Entzug des Wassers über inter- oder intramolekulare Wasserabspaltung. So beruht beispielsweise bei der Verfestigung wasserglasgebundener Formstoffe die Härtung auf einer Sol-Gel-Umwandlung durch Dehydration des Wassers (s. Wasserglas). | https://www.giessereilexikon.com/en/foundry-lexicon/Encyclopedia/show/dehydration-4194/?cHash=eebe09c949f0f5588156bb349c5957a0 | https://www.giessereilexikon.com/giesserei-lexikon/Encyclopedia/show/dehydration-580/?cHash=eebe09c949f0f5588156bb349c5957a0
Degree of uniformity | Dimension for the width of grain distribution of foundry sands (s. Mold sand testing, Screen analysis section/grain size distribution).Additional references:Average grain sizeTheoretical specific grain surfaceFoundry sand pycnometerQuartz sand | Gleichmäßigkeitsgrad | Maß für die Breite der Kornverteilung von Gießereisanden (s. Formsandprüfung, Abschnitt Siebanalyse/Korngrößenverteilung).Weiterführende Stichworte:Mittlere KorngrößeTheoretische spezifische KornoberflächeGießereisand-PyknometerQuarzsand | https://www.giessereilexikon.com/en/foundry-lexicon/Encyclopedia/show/degree-of-uniformity-3814/?cHash=06a629bbb53c397716df949d24a8538f | https://www.giessereilexikon.com/giesserei-lexikon/Encyclopedia/show/gleichmaessigkeitsgrad-199/?cHash=06a629bbb53c397716df949d24a8538f
Degree of saturation | Indicates the ratio between the total carbon content of the melt and the carbon content of the eutectic composition according to eq. 1 under consideration of the influence of accompanying elements on the shifting of the eutectic point (eutectic, eutectic temperature). Eq. 1: If other accompanying elements in the iron or alloy components are also considered, this results in the following exact formula (eq. 2):Eq. 2: A degree of saturation Sc = 1.0 means that the iron corresponds exactly to the eutectic composition (see Eutectic cast iron). Degrees of saturation above 1.0 have hypereutectic cast iron and thus result in the structure formations of cast iron to be expected under consideration of the relevant wall thicknesses. In the chemical composition of flake graphite cast iron, carbon has the strongest influence on the strength. The lower the carbon content and the degree of saturation, the greater the strength because less graphite and more primary dendrites (see Dendrites) are present in the structure. Manganese, phosphorous, and sulfur in the usual contents have only a minor influence on the tensile strength. Inoculation treatment results in an increase of the number of eutectic cells (see Eutectic grain count) and thus in greater strength. The so-called Sipp diagram (Fig. 1) illustrates the correlations with regard to the material structure and the Heller-Jungbluth diagram (Fig. 2) those with regard to the tensile strength . The degree of saturation can also be used for approximate calculation of the tensile strength of gray cast iron depending on the wall thickness. According to eq. 3 the Eq. 3: Normal tensile strength (MPa) = 1000–800·Sc, for the standard 30mm test rod The quotient of measured tensile strength and calculated normal tensile strength indicates the so-called degree of normality, an important quality parameter of the flake graphite cast iron. There is a correlation between the degree of saturation and the carbon equivalent. For most applications, a gray, pearlitic cast iron with a degree of saturation of approximately 0.85 to 0.95 for wall thicknesses of around 15mm is preferred, with a carbon content of approximately 3.1 to 3.3% and a silicone content of 1.5 to 1.8%. As a general rule, the Si/C proportion for a given degree of saturation should be adjusted to a possibly high value.Additional references:Cast iron, Structure formation of cast ironMetal matrix of cast iron, Structural matrixNodular graphite cast iron, Nodular graphite cast iron with low-temperature toughnessFlake graphite cast ironCompacted graphite ironAustenitic cast iron, Bainitic cast iron, Carbidic cast ironEutectic cast iron, Ferritic cast iron, Synthetic cast ironMalleable cast iron, Chilled cast ironGraphite form, Eutectic graphite quantity, Graphite flotation Interdendritic graphite, Tempering carbon, Flake graphite, Vermicular graphite, Segregated graphite | Sättigungsgrad | Gibt nach Glg. 1 das Verhältnis zwischen dem Gesamtkohlenstoffgehalt der Schmelze und dem Kohlenstoffgehalt der eutektischen Zusammensetzung unter Berücksichtigung des Einflusses von Begleitelementen auf die Verschiebung des eutektischen Punktes an (Eutektikum, Eutektische Temperatur). Glg. 1: Berücksichtigt man noch andere Eisenbegleiter oder Legierungsbestandteile, so ergibt sich folgende exakte Formel (Glg. 2):Glg. 2: Sättigungsgrade über 1,0 weist übereutektisches Gusseisen auf und somit ergeben sich die zu erwarteten Gefügeausbildungen von Gusseisen unter Beachtung der jeweiligen Wanddicken. Von der chemischen Zusammensetzung beim Gusseisen mit Lamellengrafit hat der Kohlenstoff den stärksten Einfluss auf die Festigkeit. Je geringer der Kohlenstoffgehalt bzw. der Sättigungsgrad ist, umso höher ist die Festigkeit, weil weniger Grafit und mehr Primärdendriten (siehe Dendriten) im Gefüge vorliegen. Mangan, Phosphor und Schwefel in den üblichen Gehalten beeinflussen die Zugfestigkeit nur in geringem Umfang. Eine Impfbehandlung erhöht die Zahl der eutektischen Zellen (siehe Eutektische Kornzahl) und damit die Festigkeit. Die Zusammenhänge gehen aus dem so genannten Sipp-Diagramm (Bild 1) hinsichtlich der Gefügestruktur und aus dem Heller-Jungbluth-Diagramm (Bild 2) hinsichtlich der Zugfestigkeit hervor. Aus dem Sättigungsgrad lässt sich auch die Zugfestigkeit des grauen Gusseisens je nach Wanddicke näherungsweise rechnerisch bestimmen. Für den 30-mm-Normprobestab beträgt nach Glg. 3 dieGlg. 3: Normalzugfestigkeit (MPa) = 1000–800·Sc Aus dem Quotienten von gemessener Zugfestigkeit und rechnerischer Normalzugfestigkeit ergibt sich der so genannte Reifegrad, ein wichtiger Gütekennwert des Gusseisen mit Lamellengrafit. Zwischen Sättigungsgrad und Kohlenstoffäquivalent besteht eine Wechselbeziehung. Bevorzugt wird für die meisten Verwendungszwecke ein graues, perlitischesGusseisen mit einem Sättigungsgrad von etwa 0,85 bis 0,95 für Wanddicken von rund 15 mm, wobei der Kohlenstoffgehalt mit etwa 3,1 bis 3,3 % und der Siliziumgehalt mit 1,5 bis 1,8 % bemessen werden. Allgemein gilt, dass das Si/C-Verhältnis bei gegebenem Sättigungsgrad möglichst hoch einzustellen ist.Weiterführende Stichworte:Gusseisen, Gefügeausbildung von GusseisenMetallische Grundmasse von Gusseisen, GefügegrundmasseGusseisen mit Kugelgrafit, Kaltzähes Gusseisen mit KugelgrafitGusseisen mit LamellengrafitGusseisen mit VermiculargrafitAustenitisches Gusseisen, Bainitisches Gusseisen, Karbidisches Gusseiseneutektisches Gusseisen, Ferritisches Gusseisen, synthetisches GusseisenTemperguss, HartgussGrafitform, eutektische Grafitmenge, Grafitflotationinterdendritischer Grafit, Knötchengrafit, Lamellengrafit, Vermiculargrafit, Segregatgrafit | https://www.giessereilexikon.com/en/foundry-lexicon/Encyclopedia/show/degree-of-saturation-4011/?cHash=c26b6d529d5bdb26b9956340f5082c4c | https://www.giessereilexikon.com/giesserei-lexikon/Encyclopedia/show/saettigungsgrad-397/?cHash=c26b6d529d5bdb26b9956340f5082c4c
Degree of oxidation | The degree of oxidation marks the oxygen content in a melt. In this respect, it is distinguished between dissolved and bound oxygen (oxides as slag in the melt). The sum of both is the total oxygen content of the melt which can be analytically determined by hot extraction.The oxygen content can be reduced by deoxidation. In contrast to this, it is increased by means of oxidation or oxidizing melting.In gray solidified cast iron alloys, the degree of oxidation is an important quality attribute and is usually determined by thermal analysis. It may be the cause of casting defects and vary within a wide range. If the tendency for gas blisters and slag formation is increasing, this is often caused by excessively oxidized melts (degree of oxidation > 60 %). Cast iron melts with degrees of oxidation of < 40 % have a high tendency of cavity formation (see Cavities).If the degree of oxidation is at approx. 50 %, casting without risers is possible. The oxygen content in excessively oxidized melts can be reduced by additionally deoxidizing inoculants (SiC, FeSi). | Oxidationsgrad | Der Oxidationsgrad kennzeichnet den Sauerstoffgehalt in einer Schmelze. Hier unterscheidet man zwischen gelösten und gebundenen Sauerstoff (Oxide als Schlacke in der Schmelze). Die Summe aus beidem ist der Gesamtsauerstoff der Schmelze, welcher durch Heißextraktion analytisch bestimmbar ist.Durch Desoxidation kann der Sauerstoffgehalt in der Schmelze abgebaut werden. Im Gegensatz dazu wird er durch Oxidation oder oxidierendes Schmelzen erhöht. In grau erstarrenden Gusseisenlegierungen ist der Oxidationsgrad ein wichtiges Qualitätsmerkmal und wird üblicherweise durch die thermische Analyse bestimmt. Er kann Ursache für Gussfehler sein und in weiten Grenzen variieren. Wenn die Neigung zu Gasblasen und Schlackenbildung steigt, liegen oft überoxidierte Schmelzen (Oxidationsgrade > 60 %) vor; Gusseisenschmelzen mit Oxidationsgraden Lunker). Liegt der Oxidationsgrad bei ca. 50 % ist auch ein speiserloses Gießen möglich. Bei überoxidierten Schmelzen kann der Sauerstoffgehalt durch Zusatz desoxidierend wirkender Impfmittel (SiC, FeSi) gesenkt werden. | https://www.giessereilexikon.com/en/foundry-lexicon/Encyclopedia/show/degree-of-oxidation-4772/?cHash=41074750f6ed6276025e212752d70474 | https://www.giessereilexikon.com/giesserei-lexikon/Encyclopedia/show/oxidationsgrad-1161/?cHash=41074750f6ed6276025e212752d70474
Degree of hardness | 1. In flake graphite cast iorn (GJL), the ratio between the actually achieved hardness, measured on the 30mm standard test rod, and the hardness calculated from the degree of saturation is referred to as the degree of hardness and calculated as follows: Standard hardness = 530 – 344 Sc (if HB < 186) = 930 – 744 Sc (if HB > 186) However, this does not take the influence of the phosphor into account, and these calculations are thus only valid for cast iron with a low phosphor content. As a general rule, 0.1%P will increase the hardness by approximately 2.44 HB. 2. Degree of hardness of an abrasive wheel according to DIN 69100 with the following designation: E, F, G very soft H, I, J, K soft L, M, N O medium P,Q,R,S hard T, U, V, W very hard X, Y, Z extremely hard The hardness of an abrasive wheel depends on the strength and quantity of the binder. It is determined by the resistance of the bond encountered by the grain when escaping from its bond under the influence of the abrasive force and depends on the hardess of the abrasive wheel. 3. Unit for the hardness of water: in the past, indicated as degree of hardness in English degrees (°e). Today, according to the valid SI measuring system, the concentration of the cations of the alkaline-earth metals, i.e. the total hardness, is indicated in mol per liter or, given the low concentrations, in millimol per liter (mmol/l), 1°dH = 0.1783mmol/l. | Härtegrad | 1. Das Verhältnis zwischen der tatsächlich erreichten Härte, gemessen am 30 mm Normprobestab, und der aus dem Sättigungsgrad berechneten Härte wird bei Gusseisen mit Lamellengrafit (GJL) als Härtegrad bezeichnet und wie folgt berechnet:Normalhärte = 530 – 344 Sc (wenn HB < 186) = 930 – 744 Sc (wenn HB > 186) Dabei ist allerdings der Einfluss des Phosphors nicht berücksichtigt; diese Berechnungen gelten für phosphorarmes Gusseisen. Prinzipiell wird durch 0,1 % P die Härte um etwa 2,44 HB erhöht. 2. Härtegrad von Schleifscheiben nach DIN 69100 mit folgender Bezeichnung: E, F, G sehr weich H, I, J, K weich L, M, N O mittel P,Q,R,S hart T, U, V, W sehr hart X, Y, Z äußerst hart Die Härte eines Schleifkörpers ist abhängig von der Festigkeit und Menge des Bindemittels. Sie wird bestimmt durch den Widerstand, den die Bindung dem Ausbrechen eines Kornes aus seinem Verband unter Einfluss der Schleifkraft entgegensetzt und ist unabhängig von der Härte des Schleifmittels. 3. Maßeinheit für die Härte des Wassers: früher in Grad deutscher Härte (°dH) angegeben. Heute wird nach dem gültigen SI-Maßsystem die Konzentration der Kationen der Erdalkalimetalle, also die Gesamthärte, in Mol pro Liter, bzw. angesichts der geringen Konzentrationen in Millimol pro Liter (mmol/l) angegeben. Dabei wäre 1 °dH = 0,1783 mmol/l. | https://www.giessereilexikon.com/en/foundry-lexicon/Encyclopedia/show/degree-of-hardness-3917/?cHash=0cfd1f70cb37b2f1d126af39060c62b4 | https://www.giessereilexikon.com/giesserei-lexikon/Encyclopedia/show/haertegrad-302/?cHash=0cfd1f70cb37b2f1d126af39060c62b4
Degree of normality | Quality characteristics for GJL which, according to Eq. 1, is the relation of the achieved tensile strength (proven with a 30mm standard test bar) and the tensile strength calculated from the degree of saturation Sc: Eq. 1: A low degree of normality is a sign that the metallurgic possibilities have not been used entirely for the production conditions. The goal from a metallurgic point of view is to achieve a high degree of normality since this correlates with low relative hardness (q. v.) and thus allows for good processing for standard pearlitic flake graphite cast iron. | Reifegrad | Gütekennwert für GJL welcher nach Glg. 1 das Verhältnis von erreichter (am 30-mm-Normprobestab nachgewiesener) und der aus dem Sättigungsgrad Sc berechneten Zugfestigkeit darstellt:Glg. 1: Niedrige Reifegrade deuten darauf hin, dass bei den Herstellungsbedingungen die metallurgischen Möglichkeiten nicht voll genutzt wurden. Metallurgisch angestrebt wird die Erzielung eines hohen Reifegrades, weil dieser mit niedriger relativer Härte (s. d.) korreliert und damit eine gute Bearbeitbarkeit bei normalem perlitischem Gusseisen mit Lamellengrafit verbunden ist. | https://www.giessereilexikon.com/en/foundry-lexicon/Encyclopedia/show/degree-of-normality-4089/?cHash=bf3c32ee7072c27296312b0a3f38d27a | https://www.giessereilexikon.com/giesserei-lexikon/Encyclopedia/show/reifegrad-475/?cHash=bf3c32ee7072c27296312b0a3f38d27a
Degree of hardening | The quotient of R consisting of achieved (HRCgeh) and theoretically possible hardness(HRCmax) according toeq. 1 is referred to as degree of hardening and is used as measure for hardenability. Eq. 1: R > 0.95 for highly-stressed parts and R > 0.70 for medium stressed parts (ca. 50 % of martensite) should be reached. In this relation found empirically by Spies, the maximum hardness can be determined for heat-treated steels between 0.20% and 0.65% of C .Additional references:Rockwell hardnessRockwell hardness test | Härtungsgrad | Der Quotient R aus erzielter (HRCgeh) und theoretisch möglicher Härte (HRCmax) nach Glg. 1 wird als Härtungsgrad bezeichnet und dient als Maß für die Härtbarkeit.Glg. 1:R > 0,95 für hochbeanspruchte Bauteile und R > 0,70 für mittelmäßig beanspruchte Bauteile (ca. 50 % Martensit) sollte erreicht werden. In der von Spies empirisch gefundenen Beziehung ist die Höchsthärte im Bereich der Vergütungsstähle zwischen 0,20 % und 0,65 % C bestimmbar.Weiterführende Stichworte:RockwellhärteRockwellhärteprüfung | https://www.giessereilexikon.com/en/foundry-lexicon/Encyclopedia/show/degree-of-hardening-3927/?cHash=d5f52fd1baf64b7a81ea23106663294c | https://www.giessereilexikon.com/giesserei-lexikon/Encyclopedia/show/haertungsgrad-312/?cHash=d5f52fd1baf64b7a81ea23106663294c
Degree of further use | Indicates the share of reclaimed material in the mold material mixture which can be reused for certain molding processes or core production processesThe value is also influenced by the molding technology and may apply to a specific mold material system (overall degree of recirculation), a specific coremolding process, a facing mold material, or a back-fill mold material. | Wiedereinsatzgrad | Damit wird der Anteil an Regenerat in der Formstoffmischung gekennzeichnet, der für ein bestimmtes Formverfahren oder Kernfertigungsverfahren wieder einsetzbar ist. Der Wert wird auch durch die Formtechnologie beeinflusst und kann sich auf ein bestimmtes Formstoffsystem (Gesamtwiedereinsatzgrad), ein bestimmtes Kernformverfahren, einen Anlegeformstoff oder einen Hinterfüllformstoff beziehen. | https://www.giessereilexikon.com/en/foundry-lexicon/Encyclopedia/show/degree-of-further-use-4170/?cHash=c211889f959b8cf5b666985666d4824e | https://www.giessereilexikon.com/giesserei-lexikon/Encyclopedia/show/wiedereinsatzgrad-556/?cHash=c211889f959b8cf5b666985666d4824e
Degree of dedusting | The separated dust collected in a dedusting system (s. Dedusting), based on the dust quantity present in the uncleaned gas prior to flowing through the filter is referred to as degree of dedusting (Eq. 1) . Eq. 1 E = degree of dedusting; S = dust content in uncleaned gas prior to filtering; s = dust content in cleaned gas after filtering The degrees of dedusting achieved by filter systems vary according to design. Wet and filtering dedusters (e.g. heavy-duty venturi and vortex washers) provide the highest degrees of separation. Multiple cyclones and centrifugal force separators provide a low degree of separation for fine dust (particle size < 5 µm). | Entstaubungsgrad | Der abgeschiedene Staub aus einer Entstaubungsanlage (s. Entstaubung) bezogen auf den Staubanteil des Rohgases vor Eintritt in den Filter wird als Entstaubungsgrad (Glg. 1) bezeichnet. Glg. 1E = Entstaubungsgrad; S = Staubgehalt des ungereinigten Rohgases vor dem Filter; s = Staubgehalt des Reingases nach dem FilterDie Entstaubungsgrade von Filteranlagen sind immer konstruktionsbedingt. Höchste Abscheidegrade haben Nass- und filternde Entstauber (z. B. Hochleistungsventuri- und Wirbelwäsche). Mehrfachzyklone und letztlich Fliehkraftabscheider haben bei feinem Staub (Teilchengröße < 5 µm) geringe Abscheidewirkung. | https://www.giessereilexikon.com/en/foundry-lexicon/Encyclopedia/show/degree-of-dedusting-3828/?cHash=9ef7f3a8d2a4ef8c79e7b0a94831c6e5 | https://www.giessereilexikon.com/giesserei-lexikon/Encyclopedia/show/entstaubungsgrad-213/?cHash=9ef7f3a8d2a4ef8c79e7b0a94831c6e5
Deep etching | Significant etching of metal cuts (e.g. 10 minutes with 10% alcoholic HCl). After this treatment, the desired structural constituents protrude plastically and can be precisely identified with the scanning electron microscope. By means of deep etching it is possible, for example, to get a deep insight in the spatial structure of graphite, and to demonstrate that different forms of carbon (see Graphite form) are uniquely made of hexagonal graphite plates. Examples are given in Figures 1 to 4 . Additional references:Etching agentSulphur print | Tiefätzung | Starke Ätzung eines Metallschliffes (z. B. 10 Minuten mit 10 %-iger alkoholischer HCl). Dadurch treten die gewünschten Gefügebestandteile plastisch hervor und können so mit dem Rasterelektronenmikroskop genau identifiziert werden. So kann beispielsweise durch Tiefenätzung ein teilweiser Einblick in die räumliche Gestalt des Grafits vermittelt werden und der einheitliche Aufbau der verschiedenen Kohlenstoffformen (siehe Grafitform) aus hexagonalen Grafitplättchen demonstriert werden. Die Bilder 1 bis 4 zeigen dies. Weiterführende Stichworte: Baumann-Abdruck | https://www.giessereilexikon.com/en/foundry-lexicon/Encyclopedia/show/deep-etching-4108/?cHash=74048e3189836f83e2bfd91d7db86f68 | https://www.giessereilexikon.com/giesserei-lexikon/Encyclopedia/show/tiefaetzung-494/?cHash=74048e3189836f83e2bfd91d7db86f68
Dedusting | Purification of the extracted air, exhaust air and dust-carrying hot gases in industrial plants.In accordance with emission laws and other statutory rules for keeping air clean and in accordance with various regulations set by trade supervisory boards, dust emission must be strictly limited. In foundries, this mainly affects the operation of melting plants and other production areas where dust or dusty air accumulates. Measures for dedusting are therefore generally required in the entire factory, but mainly in the melting operations, in the molding bay, sand conditioning, core making, at the casting lines, at the knock-out station (s. Shake-out grid) and in the cleaning room. All gases, steam and air which carry dust must be caught, purified and extracted by appropriate technical equipment. A measure for the efficiency of the dedusting is the dedustingefficiency.Today, in modern dedusting plants, filtering separators are used, e.g. fabric filters, porous systems (textile filter material, packed beds and sintering material).Inertial separators, e.g. centrifugal separators or cyclones, in which inertial forces alone (gravity, inertial force or centrifugal force), either individually or together with each other, lead to the sand being separated are dry separators. Today, the dedustingefficiency, particularly for fine dust, is usually no longer satisfactory, however, they are low cost. In foundries, these constructions are still used as pre-separators.Dedusting systems are also operated with electric separators (electric filters), whereby the dust is separated by being charged in the electrical field and, depending on the cleaning system, accumulates dry or wet.Finally, wet separators are operated which work with a washing material (usually water), into which dust particles are bound and removed with it from the gas flow.Fabric filtersPossible construction available today are serial, chamber and round filters. Serial filters can be designed as hot gas designs in pressure shock resistant designs for explosion-proof gases in accordance with VDI 3673. The volume flow varies between 500 and 3,000,000m³ and dust quantities of up to 1,000g/Nm³ can be filtered. Up to 16 of these individual units can be put in series after one another; expansion is also possible at a later point in time.In the chamber filter design (Figure 1), the filter chambers are separated by partitions and can be operated with both online and offline cleaning. In offline cleaning, one chamber at a time is taken out of the filtering phase and cleaned. An advantage of this is that maintenance work can be carried out even during operation.In a round construction, the round filter is a more compact, more durable separator. It is particularly suitable for separating large quantities of material, especially for use in conveyor or vacuum cleaning plants, as the area where the raw gas enters is designed as an efficient centrifugal separator. Example designs of filtering plants are shown in Figures 2 and 3.The right choice of filter medium has a crucial influence on the operating costs and the dedustingefficiency, especially in hot gas filtration due to the filtration and pressure loss behavior. Typical materials for filter bags are shown in Table 1.Economical operation with homogeneous dust removal is only possible with uniform pressurization of the filter bags and an optimum utilization of the entire filter area. Velocity streaks and the formation of particle streaks should be avoided as, after a certain length of time, they can cause physical damage to the filter medium and the casing. The optimum distribution of the raw gas in the filter largely depends on the approaching flow of the filter itself. The pipeline to the filter has a considerable effect on the uniform pressurization of the filter material, as well as the parameters such as input speed, dust load and dust properties. The flow simulation shown in Figure 4 shows that, in the entire raw gas area, more or less the same speed and therefore a homogeneous distribution of the particles exist.Purification systemThe aim of all purifications systems is a high purification efficiency over the whole bag length and a low cleaning frequency for the filter bags. This is mainly achieved through dynamic, differential pressure-dependent or continuous cleaning.In dynamic cleaning, the control device automatically reacts to the fluctuating dust load and air quantities and adapts the cleaning intervals and differential pressure to the best possible respective operating conditions. In differential pressure-dependent cleaning, the cleaning impulses are triggered when a pre-set filter differential pressure is reached. Finally, in continuous cleaning, the impulses take place at set intervals.In one new design, the pulsed free jet of primary compressed air brings encasing clean air with it through the specially formed double nozzles on the propulsion jet pipes on its way to the injector. Both gas streams are mixed in the injector by momentum exchange and experience a considerable increase in pressure at the same time. This guarantees a high purification efficiency over the entire bag length and a low cleaning frequency for the filter bags (Figure 5).Cupola furnacededustingToday, cupola furnacededusting is mainly carried out in gas streams which are extracted separately. As the gases are hot, they must first be cooled down to bearable temperatures so that the filters are not damaged. This is mainly done by water injection in so-called hot gas coolers or by air cooled heat exchangers. The flue gases from the cupola furnace are usually captured above the furnace throat, i.e. the suction takes place at the end of the cupola furnace chamber.Electric furnace dedustingElectric-arc furnaces cause large emissions and their flue gases must therefore be collected and dedusted carefully. There are various ways of doing this. Flue gases are frequently collected directly at the upper furnace opening. A pivotable nozzle with a water-cooled sleeve collects the flue gases and a water jacket protects the suction pipe from heat damage at the beginning.Furnaces heated by induction and resistance emit less solid matter but gases must still be removed during the melting process here (Figure 6).All industrial dedusting plants should be subject to functional monitoring if they are operated continuously. In addition to the monitoring of the temperature, pressure, filling level and the rotation of parts which carry out the removal, a functional control of the cleaning of the filter bags may be carried out by monitoring the blow pipes and/or pressure vessels. Furthermore, a continuous fine dust measurement allows damage to the bags to be identified and localized .Further references:Extraction equipment | Entstaubung | Reinigung der Abluft, Absaugeluft und staubführender Heißgase im Industriebetrieb.Nach dem Emissionsgesetz sowie weiterer gesetzlicher Bestimmungen zur Reinhaltung der Luft und nach verschiedenen Verordnungen der Gewerbeaufsichtsämter muss u. a. die Staubemission in bestimmten, engen Grenzen gehalten werden. Dies betrifft im Gießereiwesen vor allem den Betrieb von Schmelzanlagen und sonstigen Produktionsbereichen in denen Staub bzw. staubhaltige Luft anfällt. Maßnahmen zur Entstaubung sind daher generell in der gesamten Gießerei, vor allem aber im Schmelzbetrieb, in der Formerei, Sandaufbereitung, Kernmacherei, an den Gießstrecken, an der Ausleerstation (s. Auspackrost) und in der Putzerei erforderlich. Es müssen also durch entsprechende technische Einrichtungen jegliche staubführenden Gase, Dämpfe und Luft aufgefangen, gereinigt und abgesaugt werden. Ein Maß für die Effektivität der Entstaubung ist der Entstaubungsgrad.Heute werden in modernen Entstaubungsanlagen filternde Abscheider, z.B. Gewebefilter, poröse Systeme (textile Filtermedien, Schüttschichten und Sintermassen) eingesetzt.Massenkraftabscheider, z. B. Fliehkraftabscheider oder Zyklone, bei denen allein Massenkräfte (Schwerkraft, Trägheitskraft oder Zentrifugalkraft) einzeln oder im Zusammenwirken die Staubabscheidung herbeiführen sind Trockenabscheider. Der Entstaubungsgrad, vor allem für Feinstäube, ist heute in der Regel nicht mehr zufrieden stellend, die Anschaffungskosten allerdings sind günstig. Als Vorabscheider werden diese Bautypen im Gießereibetrieb nach wie vor genutzt.Entstaubungssysteme werden auch mit elektrischen Abscheidern (Elektrofilter) betrieben, wobei der Staub sich durch Aufladung im elektrischen Feld abscheidet und je nach Abreinigungssystem trocken oder nass anfällt.Letztlich werden Nassabscheider betrieben, die mit einer Waschflüssigkeit (meist Wasser) arbeiten, an die die Staubteilchen gebunden und mit ihr gemeinsam aus der Gasströmung entfernt werden.GewebefilterAls mögliche Bauformen stehen heute Reihen-, Kammer- und Rundfilter zur Verfügung. Reihenfilter können als Heißgasausführung in druckstoßfester Ausführung für explosionsfähige Stäube gemäß VDI 3673 ausgeführt werden. Der Volumenstrom variiert zwischen 500 bis 3.000.000 m³ und Staubmengen bis 1.000 g/Nm³ können filtriert werden. Von diesen einzelnen Einheiten können bis zu 16 Stück aneinander gereiht werden, auch eine nachträgliche Erweiterung ist möglich.Bei der Kammerfilterausführung (Bild 1) sein die Filterkammern sind durch Zwischenwände voneinander getrennt und können sowohl mit online- als auch mit offline-Abreinigung betrieben werden. Bei der offline-Abreinigung wird jeweils eine ganze Kammer aus der Filtrierphase herausgenommen und abgereinigt. Ein Vorteil besteht darin, dass auch während des Betriebes Wartungsmaßnahmen durchgeführt werden können.In einer runden Bauform ist der Rundfilter ein kompakter, hochbelastbarer Abscheider. Es eignet sich besonders gut zur Abscheidung von sehr großen Materialmengen, vor allem für den Einsatz in Förder- oder Staubsauganlagen, da der Rohgaseintrittsbereich als effizienter Fliehkraftabscheider ausgebildet ist. Ausführungsbeispiele von Filteranlagen zeigen die Bilder 2 und 3.Die richtige Wahl des Filtermediums hat aufgrund des Filtrations- und Druckverlustverhaltens sowie der zu erwartenden Standzeit, vor allem in der Heißgasfiltration, entscheidenden Einfluss auf die Betriebskosten und den Entstaubungsgrad. Typische Materialien für Filterschläuche zeigt die Tabelle 1.Nur durch eine gleichmäßige Beaufschlagung der Filterschläuche und eine optimale Ausnutzung der gesamten Filterfläche ist eine ökonomische Betriebsweise mit einem homogenen Staubaustrag gewährleistet. Geschwindigkeitssträhnen und die Bildung von Partikelsträhnen sind zu vermeiden, da dadurch nach einer bestimmten Zeitdauer physikalische Schäden am Filtermedium und am Gehäuse verursacht werden können. Die optimale Verteilung des Rohgases im Filter hängt in erster Linie von der Anströmung des Filters selbst ab. Die Rohrleitungsführung zum Filter beeinflusst neben den Parametern wie Eintrittsgeschwindigkeit, Staubbeladung und Staubeigenschaft ganz wesentlich die gleichmäßige Beaufschlagung des Filtermaterials. Die im Bild 4 dargestellte Strömungssimulation zeigt, dass im gesamten Rohgasbereich annähernd gleiche Geschwindigkeiten und somit eine homogene Verteilung der Partikel gegeben sind.AbreinigungssystemZiele jedes Abreinigungssystems sine eine hohe Abreinigungseffizienz über die gesamte Schlauchlänge sowie eine geringere Abreinigungshäufigkeit der Filterschläuche. Dies wird im Wesentlichen durch eine dynamische, eine differenzdruckabhängige oder eine kontinuierliche Abreinigung realisiert.Bei der dynamischen Abreinigung reagiert das Steuergerät automatisch auf schwankende Staubbeladungen und Luftmengen und passt die Abreinigungsintervalle sowie den Differenzdruck optimal den jeweiligen Betriebsbedingungen an. Bei der differenzdruckabhängigen Reinigung werden die Abreinigungsimpulse bei Erreichen eines vorgewählten Filter-Differenzdruckes ausgelöst. Letztlich erfolgen bei der kontinuierlichen Abreinigung die Impulse regelmäßig in fix eingestellten Intervallen.In einer neueren Ausführung reißt durch die speziell geformten Doppeldüsen am Treibstrahlrohr der gepulste Freistrahl aus der primären Druckluft bei seinem Weg zum Injektor umhüllendes Reingas mit. Beide Gasströme werden im Injektor durch Impulsaustausch gemischt und erfahren gleichzeitig eine wesentliche Druckerhöhung. Dies garantiert eine hohe Abreinigungseffizienz über die gesamte Schlauchlänge sowie eine geringere Abreinigungshäufigkeit der Filterschläuche (Bild 5).KupolofenentstaubungDie Kupolofenentstaubung erfolgt heute vornehmlich im getrennt abgesaugten Gasstrom. Da es sich um Heißgase handelt, müssen diese erst auf erträgliche Temperaturen abgekühlt werden, damit die Filter keinen Schaden leiden. Dies geschieht hauptsächlich durch Wassereinspritzung in so genannte Heißgaskühler oder durch Kühlluft-Wärmetauscher. Die Erfassung der Kupolofenabgase erfolgt üblicherweise oberhalb der Gicht, d. h. die Absaugung wird am Ende des Kupolofenkamins vorgenommen.ElektroofenentstaubungLichtbogenöfen verursachen große Emissionen, und ihre Abgase müssen daher sorgfältig erfasst und entstaubt werden. Hierzu gibt es verschiedene Möglichkeiten. Häufig angewandt wird die Abgaserfassung direkt an der oberen Ofenöffnung. Ein schwenkbarer Stutzen mit wassergekühlter Muffe nimmt die Abgase auf, und ein Wassermantel schützt am Anfang das Absaugrohr vor Wärmeschäden.Induktions- und widerstandsbeheizte Öfen emittieren wesentlich weniger Feststoffe, jedoch ist auch hier eine Absaugung während des Schmelzprozesses unbedingt erforderlich (Bild 6).Alle großtechnischen Entstaubungsanlagen sollten im laufenden Betreib einer Funktionsüberwachung unterliegen. Neben der Temperatur-, Druck-, Füllstandsüberwachung sowie der Drehüberwachung für Austragorgane gibt es für die Funktionskontrolle der Abreinigung der Filterschläuche die Möglichkeit einer Blasrohr- bzw. Druckbehälterüberwachung. Außerdem können über eine kontinuierliche Reinstaubmessung Beschädigungen an den Schläuchen festgestellt und lokalisiert werden.Weiterführende Stichworte:Absaugeinrichtung | https://www.giessereilexikon.com/en/foundry-lexicon/Encyclopedia/show/dedusting-4285/?cHash=62e126530f19413a75253de471df586a | https://www.giessereilexikon.com/giesserei-lexikon/Encyclopedia/show/entstaubung-673/?cHash=62e126530f19413a75253de471df586a
Decoring | The terms “decore” and “shake out” cover the removal of the core and core residue, including the core bar (densener) from the casting. The decoring is usually carried out by machine, whereby the steps are subdivided into pre-decoring and the actual decoring and shaking out. In principle, the core is broken by introducing impact energy (using a hammer or vibration/swinging energy) and the broken mold material can trickle out of the core holes of the casting - often aided by a simultaneous turning movement.Pre-decoring using a hammer decoring machine The casting is placed on the table top. The hammers are positioned over the casting (Figure 1). Depending on the weight of the component and the feed process, the hammers can be positioned variably and also pulled up while castings are being changed. They can be changed over quickly and easily. The amount of time for which the hammers strike can be programmed as desired using the control system or a pneumatic control valve. The accumulating sand is discarded below in a targeted manner.Figure 2 shows a hammer machine for pre-decoring. In the design shown (CORECRACKER BASIC from the company Fill GmbH, technical data in Table 1), a solid steel plate construction of a table and hammer attachments ensures the required robustness of the plant. Flexibility is enabled by the adjustment of the hammers in the X, Y and Z direction; it is also possible to operate one or several hammers.Decoring using vibration/swinging energy and overlaid rotating movement In the swinging principle, extremely powerful unbalance shafts create a force in the swinging direction. The castingclamping device is displaced by this. The previously broken sand core on the inside of the casting is pulverized and crushed by extreme accelerations and transported to the outside. Through the rotating unbalance shafts, acceleration values of over 450m/s² can be reached in the casting (depending on the load). A servo swivel unit puts the casting in the best position for sand to be transported out of it. This allows minimum sand residues in the casting to be achieved with high process reliability. In addition, compressed air can be blown into the inside of the casting in order to reduce the amount of sand residue even further. An example design can be seen in Figure 3. The machine shown can be used as an individual machine with a hammer modulus or operated in connection with several machines and a separate hammer station as required. The maximum load, i.e. the casting with clamping device, is 315 kg, making it possible to decore several castings at the same time (Figure 4). The technical data of the swinging decoring plant, type SWINGMASTER 1500 from the manufacturerFill GmbH, is given in data sheet.Decoring using swinging/vibration energy without rotating movement If the casting does not need to be rotated, a swinging decoring machine without rotating movement can also be used, as depicted in Figure 5, for example. Here too, two powerful unbalance shafts create a swinging motion which sets the casting in motion (Figure 6). Due to the accelerations which act on the mold material, the previously broken sand core inside the casting is crushed and transported to the outside. Acceleration values of over 170m/s² for loads of 400 kg are possible and guarantee minimum cycle times and the high efficiency (technical data for such a plant are given in Table 2). This construction can be used as an individual machine with hammers or in conjunction with several machines and a separate hammer station.Movie 1: Decoring, source: company Fill GmbH A further example is shown in Fig. 7 with the “Mössner decoring cell” (August Mössner GmbH + Co. KG). This equipment adapts to the individual cast part, and even in mixed operation enables its thorough decoring in connection with automatic part recognition. Fig. 8 shows details of this facility (August Mössner GmbH + Co. KG). The high-performance decoring box is automatically loaded and unloaded robotically. Sand cores and sand which is stuck on is released by electrical and hydraulic knocking, vibration and swiveling apparatus, and is then shattered and shaken out. The individual decoring operations which are adapted to the cast part can be varied and programmed. The decoring time depends on the cast part. For two-cylinder heads, for example, it is approximately 46 seconds for double loading. The decoring box is noise-protected (noise emissions: < 80dB(A)) and has loading doors which open and shut automatically. The sand is removed under the floor on a transport belt. An air removal rate of approximately 2000 m³/h is required to remove dust from the air. The decoring system has two hammers and can optionally also be equipped with four hammers. | Entkernen | Die Begriffe Entkernen bzw. Auskernen oder Entsanden umfassen das Entfernen der Kerne und Kernreste einschließlich der Kerneisen (Kühleisen) aus dem Gussstück. Das Entkernen wird in der Regel maschinell durchgeführt, wobei die Arbeitsschritte noch unterteilt werden in das Vorentkernen und dem eigentlichen Entkernen und Entsanden. Grundsätzlich wird der Kern über das Einbringen von Schlagenergie (mittels Schlaghämmer oder Rüttel-/Schwingenergie) gebrochen und der zerkleinerte Kernformstoff kann - vielfach unterstützt durch eine gleichzeitige Drehbewegung - aus den Kernöffnungen des Gussteiles ausrieseln.Vorentkernen mittels einer Schlaghammer-Entkernmaschine Das Gussteil wird auf die Aufnahme der Tischplatte abgelegt. Die Schlaghämmer sind über dem Gussteil positioniert (Bild 1). Je nach Bauteilgewicht und Beschickungsablauf können die Schlaghämmer stufenlos positioniert werden und auch während des Gussteilwechsels ausgefahren werden. Ein Umrüsten ist schnell und einfach durchzuführen. Die Schlagdauer der Hämmer ist über die Steuerung oder ein pneumatisches Steuerventil frei programmierbar. Der anfallende Sand wird gezielt nach unten abgeworfen.Bild 2 zeigt eine Schlaghammermaschine zur Vorentkernung. In der gezeigten Ausführung (CORECRACKER BASIC der Fa. Fill GmbH, technische Daten in Tabelle 1) sorgt eine massive Stahlblechkonstruktion von Tisch und Hammeranbindungen für die geforderte Robustheit der Anlage. Die Flexibilität wird durch stufenlose eine Verstellmöglichkeit der Schlaghämmer in X-, Y- und Z-Richtung ermöglicht, zudem ist der Betrieb von einem oder mehreren Hämmern möglich.Entkernen mittels Schwing-/Rüttelenergie und überlagerter Drehbewegung Beim Schwingprinzip erzeugen extrem leistungsstarke Unwuchtwellen eine Kraft in Schwingrichtung. Dadurch wird die Gussteilspannvorrichtung in Schwingung versetzt. Der vorgebrochene Sandkern im Inneren des Gussteils wird durch enorme Beschleunigungen zerrieben und zerschlagen und nach außen transportiert. Durch die rotierenden Unwuchtwellen können Beschleunigungswerte im Gussteil von über 450 m/s² erreicht werden (zuladungsabhängig). Eine Servo-Dreheinheit bringt die Gussteile in die beste Lage für den Sandaustransport. Dadurch lassen sich mit hoher Prozesssicherheit minimale Restsandmengen im Gussteil erreichen. Zusätzlich kann auch noch Druckluft in die Gussteilinnenräume geblasen werden, um die Restsandmenge noch weiter zu verringern. Ein Ausführungsbeispiel ist in Bild 3 ersichtlich. Die gezeigte Maschine kann bei Bedarf als Einzelmaschine mit einem Hammermodul oder im Verbund mit mehreren Maschinen und einer separaten Hammerstation betrieben werden. Die maximale Zuladung, d. h. Gussteil mit Spannvorrichtung, beträgt 315 kg, ein gleichzeitiges Entkernen mehrerer Gussteile ist bei geeigneter Spannvorrichtung dadurch möglich (Bild 4). Das Produktdatenblatt zeigt die technischen Daten einer Schwingentkernungsanlage von Typ SWINGMASTER 1500 des Herstellers Fa. Fill GmbH.Entkernen mittels Schwing-/Rüttelenergie ohne Drehbewegung Ist keine Drehbewegung des Gussteils erforderlich, dann kann auch eine Schwing-Entkernmaschine ohne Drehbewegung verwendet werden, wie sie z. B. in Bild 5 dargestellt ist. Auch hier erzeugen zwei leistungsstarke Unwuchtwellen eine Schwingung, die das Gussteil in Bewegung setzen (Bild 6). Durch die auf den Kernformstoff wirkenden Beschleunigungen wird der vorgebrochene Sandkern im Inneren des Gussteils zerrieben und nach außen transportiert. Beschleunigungswerte von über 170 m/s² bei 400 kg Zuladung sind möglich und garantieren minimale Taktzeiten und höchste Wirtschaftlichkeit (Technische Daten einer solchen Anlage sind in Tabelle 2 angeführt). Diese Bauart findet als Einzelmaschine mit Hämmern oder im Verbund mit mehreren Maschinen und einer separaten Hammerstation ihre Anwendung.Film 1: Entkernen, Quelle: Fa. Fill GmbH Ein weiteres Beispiel zeigt Bild 7 mit der „Mössner Entkernbox“ (August Mössner GmbH + Co. KG) mit der ein bauteil­adaptives, gründliches Entkernen auch im Gussteile-Mixbetrieb in Verbindung mit einer automatischen Teileerkennung möglich ist. Bild 8 zeigt Details dieser Anlage. Durch Roboterhandhabung wird die Hochleistungsentkernbox automatisch be- und entladen. Sandkerne und anhaftende Sande werden über elektrische und hydraulische Klopf-, Vibrations- und Schwenkaggregate gelöst, zertrümmert und ausgeschüttelt. Angepasst an das Gussteil sind die einzelnen Entkernoperationen variier- und programmierbar. Die Entkernzeit ist gussteilabhängig und beträgt zum Beispiel bei einer Doppelbeladung ca. 46 Sekunden für zwei Zylinderköpfe. Die Entkernbox ist schallgeschützt (Schallemission: < 80dB(A)) und hat eine automatisch schließende bzw. öffnende Ladetür. Die Sandentsorgung erfolgt unter Flur über ein Transportband. Zur Luftentstaubung wird eine Abluftleistung von ca. 2000 m³/h benötigt. Die Entkernanlage besitzt zwei Hämmer, optional kann sie auch mit vier Hämmern ausgestattet werden. | https://www.giessereilexikon.com/en/foundry-lexicon/Encyclopedia/show/decoring-4445/?cHash=ffeb4e8d04d4d801667e799df643ae0f | https://www.giessereilexikon.com/giesserei-lexikon/Encyclopedia/show/entkernen-833/?cHash=ffeb4e8d04d4d801667e799df643ae0f
Damping capacities | Structure-related properties of a material to absorb applied mechanical oscillation energy.Lamellar graphite cast iron (GJL types) has the highest damping capacities by far. It achieves values which can be 100 times higher as those of other types of steel. Thus, these materials our predestined for components with noise development being a major issue, which are, however, subjected only to low mechanical stress. This includes machine beds and supports, as well as cylinder blocks and brake components and many types of gearboxes.The damping capacity of lamella graphite cast iron is highly influenced by the amount, shape and size of the graphite in the structure. The larger the amount and the rougher the precipitations, the higher the damping capacity. The behavior of strength is just the opposite: it decreases with increasing graphite content and with increasing lamella size. The damping capacity is inversely proportional to the elastic modulus.The specific damping capacity of iron-carbon materials is as follows: - 1.7 : 3.4 : 4.7 for steel : Nodular graphite cast iron : Malleable cast iron: Flake graphite cast iron Annealed copper-manganese alloys have even higher damphing capacities. | Dämpfungsvermögen | Gefügeabhängige Fähigkeit eines Werkstoffes zugeführte mechanische Schwingungsenergie zu absorbieren. Das mit Abstand höchste Dämpfungsvermögen hat Gusseisen mit Lamellengrafit (GJL-Sorten). Es erreicht Werte, die mehr als einen Faktor 100 größer sein können als die von Stählen. Damit sind diese Werkstoffe prädestiniert für Bauteile, bei denen die Geräuschentwicklung im Vordergrund steht, allerdings nur mäßige mechanische Belastungen auftreten. Hierzu gehören neben Maschinenbetten und -stützen, auch Zylinderblöcke und Bremskomponenten und vielfach Getriebegehäuse. Das Dämpfungsvermögen von Gusseisen mit Lamellengrafit wird stark von Menge, Form und Größe des im Gefüge vorliegenden Grafits beeinflusst. Je größer die Menge ist und je grober die Ausscheidungen sind, desto größer ist das Dämpfungsvermögen. Genau gegenläufig ist die Abhängigkeit für die Festigkeit, die mit steigendem Gehalt an Grafit und mit steigender Lamellengröße sinkt. Die Dämpfungsfähigkeit verhält sich umgekehrt proportional zum Elastizitätsmodul. Das spezifische Dämpfungsvermögen der Eisen-Kohlenstoff-Werkstoffe verhält sich wie: - 1 : 1,7 : 3,4 : 4,7 für Stahl : Gusseisen mit Kugelgrafit : Temperguss : Gusseisen mit Lamellengrafit Noch höhere Dämpfungsfähigkeit haben Kupfer-Mangan-Legierungen im wärmebehandelten Zustand. | https://www.giessereilexikon.com/en/foundry-lexicon/Encyclopedia/show/damping-capacities-4187/?cHash=d820b5de4327c7c7a564350143f07c57 | https://www.giessereilexikon.com/giesserei-lexikon/Encyclopedia/show/daempfungsvermoegen-573/?cHash=d820b5de4327c7c7a564350143f07c57
D-Graphite | (s. Graphite classification chart) | D-Grafit | (s. Grafitrichtreihe) | https://www.giessereilexikon.com/en/foundry-lexicon/Encyclopedia/show/d-graphite-3720/?cHash=25442fec127022287b6b6cfb28aef1d4 | https://www.giessereilexikon.com/giesserei-lexikon/Encyclopedia/show/d-grafit-103/?cHash=25442fec127022287b6b6cfb28aef1d4
No-bake process | The maximum casting part wall size which can be casted without larger penetration defects is 50 to 100mm. These are typically used for machine tool casting, casting parts for general engineering, roller casting, casting parts for wind power plants and polygraphic machines. In core production, the No-bake process is used for medium-sized and large cores of 50 to 4000dm3 of molding material volume. In this case, too, thermal capacity of the molding material limits the uses regarding the maximum wall thickness and the casting material type. There are restrictions regarding cast steel and casting parts made of aluminium alloys (thermal durability, retained strength and core breakdown). The worn molding material can easily be regenerated. The regeneration degree enables a high re-use both after mechanical and pneumatic regeneration. The reclaimed material is compatible with all general molding materials and enables a re-use in other molding processes. Continuous mixers are predominantly used for conditioning. At the beginning of the mixing trough quartz sand and a catalyst are added, after mixing the two components, the binder is added. At the end of the mixing trough, the finished mold material can be taken out directly and filled into the molding tool. ÃThe exact addition of the individual liquid components is carried out by dosing equipment. Process characteristics may be set to any limit through the relevant combination of resins, hardeners and/or binder and hardener percentages. From a technological point of view, these molding materials can be universally used. The basic hardening principle of cold-setting resin molding materials is based on polycondensation (phenol and furanc resins) or polyaddition of organic compounds which result in molecule growth with hardening at the same time. In this case, starting resins are condensed to non-reversible, highly cross-linked, macro-molecular resins through the effect of strong acids by splitting off a low-molecular product (water in most cases). At the beginning, phosphoric phosphoric acid was used as catalyst. The acid has the disadvantage of not being very volatile so that it builds up in the reclaimed material which can result in phinol development, especially in case of cast steel. For this reason, different sulfonic acids (para-toluolsulfone acid, xylolsulfone acid) are increasingly used since these are more volatile. A significant advantage of phenole resins is the low amount of nitrogen. A disadvantage compared to furan resins is the higher pollution load (free phenol, free formaldehyde), its lower thermoplasticity and its higher temperature sensitivity (Table 2). Important factors influencing the hardening of organic, automatically cold-setting molding materials are hardener amount, quartz sandhumidity and temperature, air humidity and temperature reclaimed material portion and quality. Examples are given in Figures 1 to 3.Additional references:Inorganic binder systemsMold production resin coated sand | Kaltharzverfahren | Diese Verfahren sind durch die Verwendung verschiedenerorganischer Bindersysteme gekennzeichnet, die bei Raumtemperatur durch Polymerisation oder Polyaddition selbständig aushärten (siehe Härtung). Die Herstellung von Formen und Kernen ist möglich, die Formstoffe sind gut schüttfähig, da die Binder eine niedrige Viskosität besitzen. Als Formgrundstoff für die verschiedenen Kaltharzverfahren werden bevorzugt trockene, schlämmstofffreie, gewaschene Quarzsande verwendet. Bei Verfahren mit Säurehärtung sollten diese keine säurelöslichen Bestandteile enthalten. Außerdem können Zirkonsande, Chromitsande und bedingt auch Olivinsande verwendet werden (s. Spezialsand). Einige typische Formstoffzusammensetzungen für verschiedene Verfahrenvarianten zeigt die Tabelle 1. Die Verarbeitungscharakteristik kann durch eine entsprechende Kombination von Harzen, Härtern bzw. den Binder- und Härteranteil in praktisch beliebigen Grenzen eingestellt werden. Aus technologischer Sicht sind diese Formstoffe praktisch universell einsetzbar. Die chemisch härtbaren Binder bestehen aus kleinen organischen Molekühlen mit reaktionsfähigen Gruppen, welche unter der Wirkung von Katalysatoren (Härtern) in hochmolekulare Stoffe übergehen. Im Formstoff führt dies zur irreversiblen Verfestigung der Sandkörner. In der Formherstellung wird das Kaltharzverfahren bevorzugt für mittlere bis große Gussteile im Massebereich von 0,5 bis 50 t für die Einzel- und Serienfertigung eingesetzt (s. Kaltharzformlinie, Kaltharz-Formanlage). Die maximalen Gussteilwanddicken, die ohne größere Penetrationsfehler abgegossen werden können, liegen im Bereich von 50 bis 100 mm. Typische Einsatzgebiete sind der Werkzeugmaschinenguss, Gussteile für den allgemeinen Maschinenbau, Walzenguss, Gussteile für Windkraftanlagen und polygrafische Maschinen. In der Kernfertigung kommt das Kaltharzverfahren für mittlere und große Kerne von 50 bis 4000 dm3 Formstoffvolumen zum Einsatz. Auch hier setzt die thermische Belastbarkeit des Formstoffes gewisse Einsatzgrenzen im Hinblick auf die maximal mögliche Wanddicke und die Art des Gusswerkstoffs. Für Stahlguss und Gussteile aus Aluminiumlegierungen gibt es Beschränkungen (thermische Beständigkeit, Restfestigkeit, Kernzerfall). Der Altformstoff lässt sich gut regenerieren. Der Regenerierungsgrad lässt sowohl nach mechanischer Regenerierung als auch nach pneumatischer Regenerierung einen hohen Wiedereinsatz zu. Das Regenerat ist mit allen üblichen Formstoffen gut verträglich und ermöglicht somit auch den Wiedereinsatz in anderen Formverfahren. Zur Aufbereitung werden vorwiegend Durchlaufmischer verwendet. Am Anfang des Mischtroges erfolgt die Zugabe von Quarzsand und Katalysator, nach dem Mischen beider Komponenten wird der Binder zugesetzt. Am Ende des Mischtroges kann der fertig gemischte Formstoff direkt entnommen und in das Formwerkzeug eingefüllt werden. Über Dosiereinrichtungen wird die genaue Zugabe der flüssigen Komponenten realisiert. Die Verarbeitungscharakteristik kann durch eine entsprechende Kombination von Harzen, Härtern bzw. den Binder- und Härteranteil in praktisch beliebigen Grenzen eingestellt werden. Aus technologischer Sicht sind diese Formstoffe praktisch universell einsetzbar. Die Grundprinzipien der Verfestigung von Kaltharzformstoffen beruhen auf der Polykondensation (Phenol-, Furanharze) oder der Polyaddition organischer Verbindungen, die zu einem Molekülwachstum bei gleichzeitiger Härtung führen. Dabei werden Ausgangsharze durch die Einwirkung starker Säuren zu irreversiblen, hoch vernetzten, makromolekularen Harzen unter Abspaltung eines niedrigmolekularen Produktes (meist Wasser) kondensiert. Zunächst wurde Phosphorsäure als Katalysator eingesetzt. Der Nachteil dieser Säure besteht darin, dass sie schwer flüchtig ist und sich so im Regenrat leicht anreichert, was zu Pinholebildung, vor allem bei Stahlguss kann. Deshalb werden zunehmend verschiedene Sulfonsäuren (Para-Toluolsulfonsäure, Xylolsulfonsäure) verwendet, die leichter flüchtig sind. Ein wesentlicher Vorteil der Phenolharze besteht im geringen Anteil an Stickstoff. Nachteilig im Vergleich zu Furanharzen ist die höhere Schadstoffbelastung (freies Phenol, freies Formaldehyd), die niedrigere Thermoplastizität und höhere Temperaturempfindlichkeit (Tabelle 2). Wichtige Einflussgrößen, die die Härtung von organischen kaltselbsthärtenden Formstoffen beeinflussen, sind der Härtergehalt, die Quarzsandfeuchte und -temperatur, die Luftfeuchte und -temperatur, der Regeneratanteil und die Regeneratqualität. Die Bilder 1 bis 3 zeigen Beispiele.Weiterführende Stichworte:Anorganische BindersystemeFormherstellungHarzumhüllter Sand | https://www.giessereilexikon.com/en/foundry-lexicon/Encyclopedia/show/no-bake-process-4490/?cHash=65fd93fa2065a5795116f151cfc78c19 | https://www.giessereilexikon.com/giesserei-lexikon/Encyclopedia/show/kaltharzverfahren-879/?cHash=65fd93fa2065a5795116f151cfc78c19
Chill (Iron chill) | Metallic permanent mold for the repeated production of molded products, in a broader sense also graphitic or metallic permanent mold for the production of centrifugal casting and continuous casting. Centrifugal molds may, if necessary, be coated with refractory materials. Even in sand molds built chilling plates are referred from the foundry technical view as chills. In addition, a distinction is made between the full chill, in which all casting outer surfaces are formed by the permanent mold, and the half or mixed mold, in which outer cores made of sand moldings are used. More videos on Foundry-Skills | Kokille | Metallische Dauerform zur wiederholten Herstellung von Formgusserzeugnissen (Bild 1), im erweiterten Sinne auch grafitische oder metallische Dauerform zur Herstellung von Schleuderguss und Strangguss. Schleudergusskokillen können erforderlichenfalls mit feuerfesten Massen beschichtet sein. Auch in Sandformen eingebaute Schreckplatten und Schreckschalen werden aus gießereitechnischer Sicht als Kokillen bezeichnet. Einzelheiten sind auch unter den Begriffen Kokillengießverfahren und Strangguss zu finden. Außerdem unterscheidet man zwischen der Vollkokille, bei der alle Gussstückaußenflächen von der Dauerform gebildet werden, sowie der Halb- oder Gemischtkokille, bei der auch Außenkerne aus Sandformstoffen verwendet werden. Videos unter Foundry-Skills hier | https://www.giessereilexikon.com/en/foundry-lexicon/Encyclopedia/show/chill-iron-chill-4779/?cHash=462cf56c9d69ce9f26980fcc437ab828 | https://www.giessereilexikon.com/giesserei-lexikon/Encyclopedia/show/kokille-1168/?cHash=462cf56c9d69ce9f26980fcc437ab828
No-bake molding line | In general partially mechinized and/or partially automated equipemt for producing molds and cores using col-setting resin materials (see In der Regel teilmechanisierte bzw. teilautomatisierte Anlage zur Formherstellung und Kernherstellung mit Kaltharzformstoffen (siehe No-bake process). Both flaskless and flask-bound moldings can be produced. In modern foundries, these molding lines are always adapted system solutions comprising different components. They are constructed by the supplier according to the framework conditions in the foundry, adapted and finally installed. The most important components of such cold-setting resin bolding lines are: - Transport systems with crane systems, roller conveyors and transfer cars (Fig. 1, GUT GmbH, Freudenberg) - Agitator stations - Coating Station (Fig. 2, AAGM Aalener Gießereimaschinen GmbH) - Electrically and gas-heated pre- and afterstoves (Fig. 3, GUT GmbH, Freudenberg) - Stripping appliance for mold and model - Safety arrangements In case of complete cold-setting resing molding plants, manufacturers aim at the highest amount of rationalisation of working processes possible, from filling molds to emtying them. To keep cycle times as low as possible, separate working procedures are independent and connected through relevant transport plants (roller conveyors). Due to the modular structure, the molding plant can be adapted to the caster’s requirements as well as to the space available in the foundry.Additional references:Molding process Organic and inorganic binder systemsresin-coated sand | Kaltharzformlinie | In der Regel teilmechanisierte bzw. teilautomatisierte Anlage zur Formherstellung und Kernherstellung mit Kaltharzformstoffen (siehe Kaltharzverfahren). Es können sowohl kastenlose als auch kastengebundene Formen hergestellt werden. Diese Formlinien sind in modernen Gießereien immer abgestimmte Systemlösungen und umfassen unterschiedliche Bausteine. Sie werden vom Lieferanten entsprechend den Rahmenbedingungen in der Gießerei konstruiert, abgestimmt und letztlich installiert. Die wichtigsten Bausteine einer solchen Kaltharzformlinie sind: - Transportsysteme mit Krananlagen, Rollenbahnen und Transferwagen (Bild 1, GUT GmbH, Freudenberg) - Mischerstationen - Schlichtestationen (Bild 2, AAGM Aalener Gießereimaschinen GmbH) - Elektrisch- und gasbeheizte Vor- und Nachtrockenöfen (Bild 3, GUT GmbH, Freudenberg) - Abhebevorrichtungen für Form und Modell - Sicherheitseinrichtungen Bei kompletten Kaltharz-Formanlagen ist das Ziel eine möglichst hohe Rationalisierung der einzelnen Arbeitsschritte, vom Befüllen der Formen bis zum Entleeren. Um die Taktzeiten so gering wie möglich zu halten, sind die einzelnen Arbeitsgänge unabhängig voneinander und durch entsprechende Transportanlagen (Rollenbahn) verbunden. Durch den modularen Aufbau lässt sich die Formanlage an die Anforderungen des Gießers sowie an den in der Gießerei verfügbaren Platz optimal anpassen.Weiterführende Stichworte:FormverfahrenOrganische Bindersysteme, Anorganische BindersystemeHarzumhüllter Sand | https://www.giessereilexikon.com/en/foundry-lexicon/Encyclopedia/show/no-bake-molding-line-4484/?cHash=6503331d930b246b06033a5c6eed476a | https://www.giessereilexikon.com/giesserei-lexikon/Encyclopedia/show/kaltharzformlinie-873/?cHash=6503331d930b246b06033a5c6eed476a
Czochralski process | Procedure for growth of single crystals.A puller rod with a seed crystal is immersed into the melt of a starting material and pulled out again with a rotating movement. The test material solidifies at the puller rod and forms a cylindrical monocrystal. Alternative procedure for crystal growing. - Bridgeman method - Zone melting | Czochralski-Verfahren | Verfahren zur Einkristallzüchtung. Eine mit einem Keimkristall versehene Ziehspitze wird in eine Schmelze des Ausgangsmaterials getaucht und unter Drehbewegung langsam wieder herausgezogen. Dabei erstarrt das Probenmaterial an der Ziehspitze und es entsteht ein zylindrischer Einkristall. Alternative Verfahren zur Kristallzüchtung:Bridgeman-VerfahrenZonen-Schmelzverfahren | https://www.giessereilexikon.com/en/foundry-lexicon/Encyclopedia/show/czochralski-process-3753/?cHash=775b31a00cbd0f5e92ed41576103f533 | https://www.giessereilexikon.com/giesserei-lexikon/Encyclopedia/show/czochralski-verfahren-137/?cHash=775b31a00cbd0f5e92ed41576103f533
No-bake molding plant | The moulding plants in a cold resin (hand) moulding shop link the individual work steps of moulding, from filling and compacting to casting to demolding of the casting. In contrast to the classical base molds, the workflow is controlled in scheduled, plannable work steps. The transport tasks required in the production of molds are performed by the plant without the necessity of operator intervention (Fig. 1). In particular the principle of chaining has to be respected in the planning phase so that the required performance can be achieved. The plant's success is based on the uniform performance of each single work station.Continuous whirl mixers Continuous rotary mixers are the central component in the model circuit (Fig. 2). Depending on the size of the molds, the required throughput is determined. The quality of the moulding material mixture and the process reliability of the plant should come first here. The curing time can be kept nearly constant by selecting the binder system in combination with a powerful dosing control. Optionally automatic filling programs can be applied, which allow for quick and uniform filling of the mould. Vibrating table A vibrating table serves for the mechanical compaction of the moulding sand at the filling station (Fig. 3). This is a platform which takes the mould on the model disc carrier when the roller table is lowered. The platform stands horizontally and vibration-isolated on rubber springs. Below the platform there are unbalanced vibrators installed. These create vertical vibrations which make the mixed moulding sand flow. It distributes evenly in the mould and compacts.Roller conveyor Roller conveyors (Fig. 4) and band conveyors serve for the transport, buffering, and storage of transport pallets and moulding boxes. During model preparation, filling and hardening of the mould, these processes are coordinated by a control system. To change between moulding lines, transfer cars are fitted with roller conveyors or band conveyors are used. The transfer car can be controlled either via a cable drum or a radionetwork.Pin lift-of station A pin lift-off station (Fig. 5, AAGM Aalener Gießereimaschinen GmbH) is an effective and cost-efficient appliance for quick and secure separation of model and mould. It includes a lifting unit which rises parallel and horizontally. The steel pins inserted in the model frame are thus pressed upwards. The steel pins act on the moulding box frame or sand surface and press the mould upwards out of the model. This solution ensures plane-parallel lifting of the mould and that the sand mould is not damaged when being separated frame the moulding box.Lowering turner Lowering turners provide the option to remove molds automatically from the model. The cured mould enters the turner. A transport pallet is pressed on it frame above. The turner then turns by 180°. The transport pallet lowers slowly and moves the mould Iying on it out of the model. The function of a lowering turner can be realized with a "gym wheel" turner (Fig. 6) or a C-turner.Manipulator For the handling of mould bodies and moulding boxes, various manipulation devices are required for secure and efficient manipulation (Fig. 7). These are characterized by a large width variance and are provided with hydraulic center-of-gravity shifting. The horizontal position of the body / box can thus be set easily. Frequency-controlled rotary drives apply the required torque via worm gears. In the compact controller, all parameters can be set and visualized.Coating Station Coating is usually applied after separation and post-curing of the mold. In the case of higher production rates and in order to achieve uniform coating thicknesses, the mould is flooded. It can provide coating station (Fig. 8, AAGM Aalener Gießereimaschinen GmbH) for alcohol- and water-based coatings.Special solutions According to customer-specific requirements, various special solutions can be integrated in molding plants:Pallet storage tower Automatic model high-bay racking Special means of transport (lifting transfer cars, battery transfer cars, roller conveyors with conveyor belts) Teach-in filling process Tilting station at the shake-out grid. Additional references:Mold productionResin-coated sandNo-bake processOrganic binder systems | Kaltharz-Formanlage | Formanlagen in einer Kaltharz(Hand- )Formerei verketten die einzelnen Arbeitsschritte zur Formherstellung. Vom Füllen und Verdichten über das Abgießen bis hin zum Entformen des Gussstückes. Im Gegensatz zum klassischen Bodenformen werden die Arbeitsabläufe in zeitlich geordnete, planbare Arbeitsschritte gelenkt. Die bei der Herstellung von Formen erforderlichen Transportaufgaben werden von der Anlage ausgeführt ohne dass Mitarbeiter eingreifen müssen (Bild 1). Auf den Grundsatz der Verkettung muss bei der Planung der Anlage besonders geachtet werden um die erforderliche Leistung erreichen zu können. Der Erfolg der Anlage beruht auf einer gleichmäßigen Leistungsfähigkeit jeder einzelnen Arbeitsstation. Durchlaufwirbelmischer Durchlaufwirbelmischer sind die zentrale Komponente im Bereich des Modellumlaufes (Bild 2). Abhängig von der Größe der Formen wird die erforderliche Durchsatzleistung bestimmt. Qualität der Formstoffmischung und Prozesssicherheit der Anlage sollten hier an oberster Stelle stehen. Durch die Auswahl des Bindersystems in Verbindung mit einer leistungsfähigen Dosiersteuerung kann die Aushärtezeit nahezu konstant gehalten werden. Optional sind automatische Füllprogramme möglich, die ein schnelles und gleichmäßiges Befüllen der Form ermöglichen. Vibrationstisch Zur maschinellen Verdichtung des Formsandes an der Befüllstation dient ein Vibrationstisch (Bild 3). Dabei handelt es sich um eine Plattform, die bei Absenkung des Rollganges die Form auf dem Modellplattenträger übernimmt. Die Plattform steht waagrecht und schwingungsisoliert auf Gummifedern. Unterhalb der Plattform sind Unwuchtvibratoren angebracht. Die Unwuchtvibratoren erzeugen vertikale Schwingungen, die den gemischten Formsand zum Fließen bringen. Er verteilt sich gleichmäßig in der Form und verdichtet sich.Rollenbahn Rollenbahnen (Bild 4) und Transportbänder dienen dem Transport, der Pufferung und der Speicherung von Transportpaletten und Formkästen. Während der Modellvorbereitung, des Befüllens und des Aushärten der Form werden diese Vorgänge steuerungstechnisch koordiniert. Um zwischen Formstrecken zu wechseln, werden Transferwägen mit aufgesetzten Rollenbahnen oder Transportbänder verwendet. Die Ansteuerung des Transferwagens kann über Federkabeltrommel oder über Funknetzwerk realisiert werden. Stiftabhebestation Eine Stiftabhebestation (Bild 5, AAGM Aalener Gießereimaschinen GmbH) ist eine effektive und kostengünstige Einrichtung zur schnellen und sicheren Modell-Formtrennung. Sie besitzt eine Hubeinheit, die sich parallel und waagrecht anhebt. Dadurch werden im Modellrahmen eingelegte Stahlbolzen nach oben gedrückt. Die Stahlbolzen wirken auf den Formkastenrahmen bzw. die Sandoberfläche und drücken die Form nach oben aus dem Modell heraus. Durch diese Lösung ist ein planparalleles Anheben der Form gewährleistet. Beim Trennen vom Formkasten entstehen so keinerlei Beschädigungen an der Sandform. Aussenkwender Aussenkwender bieten die Möglichkeit Formen vollautomatisch vom Modell abzuziehen. Die ausgehärtete Form fährt in den Wender hinein. Von oben wird eine Transportpalette dagegen gedrückt. Anschließend dreht der Wender um 180°. Die Transportpalette senkt sich langsam ab und fährt die auf ihr liegende Form aus dem Modell heraus. Die Funktion eines Aussenkwenders kann durch einen Rhönradwender (Bild 6) oder durch einen C-Wender realisiert werden.Manipulator Für die Handhabung der Formballen und Formkästen sind unterschiedliche Manipulationsgeräte (Bild 7) für das sichere und effiziente Manipulieren notwendig. Diese zeichnen sich durch große Breitenvarianz aus und sind mit hydraulischer Schwerpunktverschiebung ausgerüstet. Die horizontale Lage des Ballens / Kasten ist damit einfach einzustellen. Frequenzgeregelte Drehantriebe bringen das benötigte Drehmoment über Schneckenradgetriebe auf. In der Kompaktsteuerung sind alle Parameter einstellbar und visualisiert. Schlichtestation Nach dem Trennen und Nachhärten der Form wird in der Regel eine Schlichte aufgetragen. Bei höheren Produktionsraten und zum Erreichen gleichmäßiger Schichtdicken wird die Form geflutet. Es stehen Schlichtestationen (Bild 8, AAGM Aalener Gießereimaschinen GmbH) für alkohol- und wasserbasierende Schlichten zur Verfügung.Sonderlösungen Nach kundenspezifischen Anforderungen können in den Formanlagen verschiedene Sonderlösungen integriert werden: - Palettenspeicherturm - Automatisches Modellregallager - Sondertransportmittel (Hubtransferwagen, Akkutransferwagen, Rollenbahnen mit Transportband) - Teach-In Füllvorgang - Abkippstation beim Ausschlagrost Weiterführende Stichworte:FormherstellungHarzumhüllter SandKaltharzformlinie, KaltharzverfahrenOrganische Bindersysteme | https://www.giessereilexikon.com/en/foundry-lexicon/Encyclopedia/show/no-bake-molding-plant-4758/?cHash=ba970509bb86010616e9683f4693dd83 | https://www.giessereilexikon.com/giesserei-lexikon/Encyclopedia/show/kaltharz-formanlage-1147/?cHash=ba970509bb86010616e9683f4693dd83
Cupola oven network diagram | The direct link between blast rate and throughput, on the one hand, and blast rate and iron temperature, on the other hand, results in the optimum performance of a cupola furnace also being related to throughput. Therefore, there is a mutual relationship between the melting rate, blast rate, coke split (carbon) and iron temperature which can be illustrated in a cupola furnace network diagram. Fig. 1 shows such a diagram based on a cold-blast cupola furnace with constant coke split and discontinuous iron discharge. As can be seen, the melting rate can be increased by raising the blast rate at a constant carbon supply. Moreover, the iron temperature rises up to a maximum value which then defines the optimum operating state of the cold-blast furnace. Although an increase in throughput can be achieved in the overblowing range, this is connected with temperature losses, aggravated oxidizing conditions, i.e. higher oxygen load and an associated increase in oxidation-related losses (Fig. 2), and finally higher dust emissions.Accordingly, cupola furnace network diagrams accurately describe changes in furnace operation. Fig. 3 illustrates the impact of blast enrichment with 3% oxygen on melting rate and iron temperature. The network clearly shifts to the top right, i.e. to higher iron temperatures and higher throughputs. The temperature curve is also noticeably flatter in the maximum range than without O2 enrichment, which constitutes an advantage since overblowing cannot occur as quickly as with higher melting rates. Finally, this extends the optimum performance range of the furnace.Additional references: Franz Neumann, Gusseisen: Schmelztechnik, Metallurgie, Schmelzbehandlung, 2nd edition, 1999, expert-Verlag | Kupolofen-Netzdiagramm | Die direkte Verknüpfung von Windmenge und Durchsatz einerseits sowie von Windmenge und Eisentemperatur andererseits bedingt, dass das Betriebsoptimum eines Kupolofens gleichermaßen Durchsatz bezogen ist. Damit besteht eine gegenseitige Beziehungen zwischen Schmelzleistung, Windmenge,Satzkoks (Kohlenstoff) und Eisentemperatur, welche in einem Kupolofen-Netzdiagramm dargestellt werden. Bild 1 zeigt solch ein Schaubild, welches an einem Kaltwind-Kupolofen, bezogen auf konstanten Kokssatz und diskontinuierlicher Eisenabnahme aufgenommen wurde. Man erkennt, dass bei konstantem Kohlenstoffangebot die Schmelzleistung durch Steigerung der Windmenge erhöht werden kann. Außerdem steigt die Eisentemperatur bis zu einem Maximalwert, welcher dann den optimalen Betriebszustand des Kaltwindofens beschreibt. Im Überblasebereich erhält man zwar eine Durchsatzsteigerung, muss aber Temperaturverluste, eine Verschärfung der oxidierenden Bedingungen, d. h. höhere Sauerstoffbeladung und damit verbunden auch ein merklicher Abbrand-Anstieg (Bild 2) sowie letztlich eine Zunahme des Staubauswurfs in Kauf nehmen.Kupolofen-Netzdiagramme können daher exakt Auswirkungen von Änderungen der Ofenfahrweise beschreiben. Bild 3 stellt den Einfluss einer Windanreicherung mit 3 % Sauerstoff auf Schmelzleistung und Eisentemperatur dar. Deutlich werden das Netz zu höheren Eisentemperaturen und höheren Durchsätzen, also nach rechts oben verschoben. Auch die Temperatur verläuft im Maximalbereich deutlich flacher als ohne O2-Anreicherung, ein Vorteil, weil ein Überblasen auch bei höheren Schmelzleistungen nicht so schnell eintreten kann. Letztlich wird dadurch der optimale Leistungsbereich des Ofens ausgedehnt.Weiterführende Literatur: Franz Neumann, Gusseisen: Schmelztechnik, Metallurgie, Schmelzbehandlung, 2. Auflage 1999, expert-Verlag | https://www.giessereilexikon.com/en/foundry-lexicon/Encyclopedia/show/cupola-oven-network-diagram-4579/?cHash=85eb72c1ce32e404247a26725f22d022 | https://www.giessereilexikon.com/giesserei-lexikon/Encyclopedia/show/kupolofen-netzdiagramm-968/?cHash=85eb72c1ce32e404247a26725f22d022
Cupola furnace | Based on its principle, the cupola furnace is a shaft melting furnace, it is filled with fuel (coke), metal charge (pig iron, circulation material, scrap steel) and slag-forming additives (limestone) from the top. In the bottom part of the furnace, combustion air (blast) compacted by a blower is fed into the furnace shaft by nozzles (see Hot blast nozzle, Blast pressure). During this process, the counter flow principle is used to transfer heat from the combustion gases to the charge until it is melted (Figs. 1 and 2). Thus, the required energy is generated in the cupola itself, i.e. without any transfer, and it is used at the site of generation. The quality of the fuel (coke, HC coke) and the combustion process itself must be reproducible since all fluctuations have an impact on the melting process. Even today’s state-of-the-art cupola furnaces have a simple design, are reliable in operation, low-maintenance and easy to operate. The investment costs are low compared to other units. Combustion of the coke generates CO2 and heat (eq. 1).Eq. 1: C + O2↔ CO2 ∆H = -33260kJ/kgC This causes the iron to melt and being drained downwards.The heat in the counter flow is transferred to the top-fed material. Then, CO2 is partly reduced again, consuming energy and coke, and the combustion product carbon dioxide and the supplied coke are present in a reaction equilibrium with carbon monoxide (eq. 2, see also ):Eq. 2: CO2 + C ↔ 2CO ∆H = +14009kJ/kgC Thus, it is possible to express a defined combustion ratio (eq. 3) for the thermal utilization regarding coke combustion.Eq. 3: Accordingly, the exhaust gas contains high concentrations of carbon monoxide. It can be extracted laterally from the furnace (extraction below throat) and thermally recovered. If the exhaust gas is extracted in the feed area (extraction above throat), false air is introduced at least during charging, rendering thermal recovery inefficient. Cold-blast cupola furnace In cold-blast cupolas, cold combustion air is supplied to the furnace as the exhaust gas is not thermally recovered (extraction above throat), this usually refers to small-sized furnaces (melting rate of approx. 2–10 t/h). The cold-blast cupola furnace has a high specific coke consumption since a large part of the energy is discharged together with the exhaust gas in the form of carbon monoxide. It is an excellent melting unit (furnace efficiency of approx. 60%), but an uneconomical superheating unit. Cold-blast operation is known to have difficulties reaching high spout iron temperatures, unless cokecharge and blast volume are increased to the detriment of the melting rate (see Cupola furnace network diagram). Moreover, cheap scrap steel can hardly be used and relatively wide tolerances must be applied in order to ensure accurate analyses of the spout iron. The energy consumption can be reduced by introducing secondary air above the melting zone and injecting oxygen. Washers and increasingly also fabric filters are used for dust removal (see Dedusting). Hot-blast cupola furnace In hot-blast cupolas, the CO-rich exhaust gas is combusted in a heat exchanger (recuperator) and the resulting heat is used to preheat the blast, the blast temperature then being about 400 to 600°C. This means a considerable improvement over cold-blast operation. The economic efficiency is increased, more scrap steel can be used and a relatively high spout temperature can be obtained in a precise manner. The melting zone is closer to the nozzles than in cold-blast cupolas. Particular benefits include a guaranteed reliable production process with only little spread in iron composition. As can be seen in Fig. 3, the energy density in the combustion zone decreases with increasing blast temperature and the combustion zone is shifted in the direction of the nozzles. In addition, the diagram shows that the furnace temperature in the combustion zone increases, while the throat gas temperature (in a greater height above the nozzles) remains the same. Dust removal can be accomplished by wet (washer) or dry means (fabric filter); today, fabric filters are considered state of the art. Long-term furnace In line with the current state of the art, a long-term furnace can be designed with or without a lining. In both cases, only one furnace is used for melting, i.e. without the cumbersome daily change. However, such a mode of operation is only reasonable for at least two-shift operation, the furnace being interrupted (see Interruption) in the meantime. Depending on the metallurgical requirements, the long-term furnace is equipped with a separate slag siphon or with a pressurized siphon. In pressurized siphon operation, iron and slag do not accumulate in the furnace but are immediately drained after dripping off. However, this has a slight negative impact on carburization. Therefore, this design can be used to produce iron with a low C-content, which is particularly interesting for foundries when it comes to the production of malleable cast iron. The liningless furnace does not have any refractory lining in any part of the shaft as is suggested by the term liningless; however, underneath the nozzles it is equipped with the same permanent lining as the long-term furnaces with lining. Advantages of the liningless furnace include a reduced lining effort and the somewhat longer furnace campaign, while long-term furnaces with a lining provide the benefit of lower heat losses, ultimately resulting in reduced coke consumption and better energy utilization associated with the above-mentioned benefits for the environment and the climate. The video shows one example of a liningless long-term cupola furnace. With a long-term hot-blast cupola furnace with lining (brick-lined furnace shell), heat losses can be reduced to a minimum. A special compensating siphon is used to adjust the slagbath height according to the desired carburization, making it possible to change the dripping zone in the cupola seen from the siphon. The compensating siphon can also be adjusted such that a dry bottom is created in the furnace, i.e. the compensating siphon can be operated as a pressurized siphon. Either way, the dripping zone in the furnace is independent of any fluctuations in pressure. Cokeless cupola furnace Thanks to the use of the primary energy source natural gas and its high thermal efficiency, this relatively new melting variant is able to spare resources and to reduce the CO2 footprint. The separate feeding of energy source and melting material as well as a steplessly adjustable burner control permit flexible production. The emissions of NOx, CO, SO2 and the dust emission are considerably below the legal limits. Critical aspects of cokeless melting are often considered to be the slag flow due to the low temperature level in the shaft section and the lack of carburization along with the associated difficulties when using high scrap steel volumes. However, it is possible today to use a scrap steel fraction of up to 40%. Slagging is considerably reduced compared to copulas using coke. The first slag is only formed approx. 2 hours upon the start of melting. The gas consumption per ton of liquid iron is about 49 Nm³/h (approx. 530 kWh) at a tapping temperature of 1420°C. As with other cupolas, steel scrap, scrap iron, return scrap, pig iron and slag forming agents can be used as charging materials. Depending on the requirements, the iron can then be cast or adjusted to the required analysis and temperature in an induction furnace. One major metallurgical advantage of this furnace type is the low sulfur content in the molten base iron which can be approx. 0.01%. There is no coke-related addition of sulfur. In order to guarantee uniform melting conditions, the furnace is equipped with state-of-the-art gas burners. Each burner has its own gas, air and oxygen valves for precise regulation of burner performance. This also ensures easy adaptation of the melting rate to the given requirements. After introducing the ceramic bedding on the water-cooled grate, the empty furnace is preheated for about 45 minutes. Then, the cokeless cupola furnace is loaded with metallic charge materials and slag-forming agents. The hot flue gas from the natural-gas-fired burners flows through and superheats the layer of ceramic spheres and ensures that the charge column is thoroughly preheated. Afterwards, the exhaust gas is cooled in a gas/air exchanger and cleaned by means of a dry filter (see Dedusting). The charge material melts, is superheated while it is in contact with the ceramic bedding and drips into the hearth. In the siphon, slag and iron are separated (Fig. 4). Using this method, the melting process already begins when starting to fill the furnace. Roughly 15 minutes later, the first iron pours out of the siphon and into the electrically heated superheater. Here, the desired iron temperature is regulated electrically and the composition is adjusted by adding the appropriate alloy. Figs. 5 - 7 (Küttner GmbH & Co. KG) shows application examples of cupolas. Additional references:Pig ironFoundry pig ironFurnace clogging More videos on Foundry-Skills here Literature: Franz Neumann, Gusseisen: Schmelztechnik, Metallurgie, Schmelzbehandlung, 2nd edition, 1999, expert-Verlag | Kupolofen | Der Kupolofen ist vom Prinzip her ein Schachtschmelzofen, er wird von oben mit Brennstoff (Koks), metallischem Einsatz (Roheisen, Kreislaufmaterial, Stahlschrott) und schlackenbildender Zuschlagstoffe (Kalkstein) befüllt. Im unteren Teil des Ofens wird von einem Gebläse verdichtete Verbrennungsluft (Wind) über Düsen (s. Winddüse, Winddruck) in den Ofenschacht eingeblasen. Dabei wird die Wärme der Verbrennungsgase im Gegenstromprinzip an die Beschickung bis zu deren Aufschmelzen übertragen (Bilder 1 und 2). Die erforderliche Energie wird also im Kupolofen selbst erzeugt, d. h. ein Transfer entfällt und sie wird am Entstehungsort umgesetzt. Die Qualität des Brennstoffes (Koks, HC-Koks) und der Verbrennungsprozess selbst müssen reproduzierbar sein, sämtliche Schwankungen übertragen sich auf den Schmelzprozess. Auch heutige moderne Kupolöfen sind von der Konstruktion her einfach, zuverlässig im Betreib, wartungsarm und anspruchslos in der Bedienung. Die Investitionskosten sind im Vergleich zu anderen Aggregaten niedrig.Bei der Verbrennung des Kokses entsteht CO2 und Wärme (Glg.1).Glg. 1: C + O2 ↔ CO2 ∆H = -33260kJ/kgC Dabei schmilzt das Eisen, es wird nach unten abgelassen. Die Wärme wird im Gegenstrom an das von oben zugeführte Material übertragen. Anschließend wird CO2 teilweise wieder unter Energie und Koksverbrauch reduziert und das Verbrennungsprodukt Kohlendioxid und der zugeführte Koks stehen in einem Reaktionsgleichgewicht mit Kohlenmonoxid (Glg. 2, siehe auch ):Glg. 2: CO2 + C ↔ 2CO ∆H = +14009kJ/kgC Somit kann ein definiertes Verbrennungsverhältnis (Glg. 3) der thermischen Nutzung bezüglich der Koksverbrennung ausgedrückt werden. Glg. 3: Im Abgas befinden sich daher hohe Konzentrationen an Kohlenmonoxid. Das Abgas kann seitlich am Ofen abgesaugt (Untergichtabsaugung) und thermisch genutzt werden. Wird das Abgas im Bereich der Aufgabe abgezogen (Obergichtabsaugung), wird zumindest während der Beschickung Falschluft zugeführt und eine thermische Nutzung wird unwirtschaftlich. Kaltwindkupolofen Beim Kaltwindkupolofen wird die Verbrennungsluft kalt zugeführt, da das Abgas thermisch nicht genutzt wird (Obergichtabsaugung), es handelt sich meist um kleinere Öfen (Schmelzleistung ca. 2 - 10 t/h). Der Kaltwindkupolofen besitzt einen hohen spezifischen Koksverbrauch, da ein Großteil der Energie latent als Kohlenmonoxid mit dem Abgas ausgetragen wird. Er ist ein ausgezeichnetes Schmelzaggregat (Ofenwirkungsgrad ca. 60 %), dafür aber ein unwirtschaftliches Überhitzungsaggregat. Bei Kaltwindbetrieb ist bekannt, dass hohe Rinneneisentemperaturen nur schwer erreichbar sind und dann nur mit erhöhtem Kokssatz und Steigerung der Windmenge auf Kosten der Schmelzleistung (s. Kupolofen-Netzdiagramm). Außerdem kann billiger Stahlschrott kaum eingesetzt werden, und für die Analysengenauigkeit des Rinneneisens müssen verhältnismäßig breite Toleranzen kalkuliert werden. Durch Zuführung von Sekundärluft oberhalb der Schmelzzone und Einblasen von Sauerstoff kann der Energieverbrauch gesenkt werden. Zur Staubabscheidung werden Wäscher und zunehmend Gewebefilter (s. Entstaubung) eingesetzt.Heißwindkupolofen Beim Heißwindkupolofen wird das CO-reiche Abgas in einem Wärmetauscher (Rekuperator) verbrannt und die entstehende Wärme zur Windvorwärmung genutzt; die Windtemperatur beträgt dann etwa 400 bis 600 °C. So gesehen bringt der Heißwindbetrieb gegenüber dem Kaltwindbetrieb eine beachtliche Verbesserung. Die Wirtschaftlichkeit wird gesteigert, desgleichen kann mehr Stahlschrott eingesetzt und eine verhältnismäßig hohe Rinnentemperatur treffsicher erreicht werden. Die Schmelzzone liegt dabei näher an den Düsen als beim Kaltwindkupolofen. Zu den besonderen Vorzügen gehört die Gewährleistung einer prozesssicheren Produktion mit nur sehr geringen Streuungen der Eisenzusammensetzung. Wie aus Bild 3 hervorgeht, nimmt mit steigender Windtemperatur die Energiedichte in der Verbrennungszone zu, und diese Verbrennungszone verlagert sich in Richtung der Düsen. Außerdem ist aus diesem Bild ersichtlich, dass sich die Ofentemperatur in der Verbrennungszone erhöht, während sich die Gichtgastemperaturen (in größerer Entfernung über den Düsen) nicht ändern. Die Staubabscheidung kann nass (Wäscher) oder trocken (Gewebefilter) erfolgen, heute gelten Gewebefilter als Stand der Technik.Langzeitofen Dem heutigen Stand der Technik entsprechend wird eine Langzeitofen sowohl mit Futter als auch futterlos ausgeführt. In beiden Fällen wird nur mit einem Ofen, also ohne den aufwendigen Tageswechsel, geschmolzen. Eine solche Betriebsweise ist jedoch erst ab zweischichtigem Betrieb vertretbar, wobei der Ofen in der Zwischenzeit gedämpft (s. Dämpfen) gehalten wird. Der Langzeitofen wird je nach metallurgischen Anforderungen mit getrenntem Schlackensiphon oder mit Drucksiphon ausgerüstet. Bei Drucksiphonbetrieb steht kein Eisen- und Schlackensumpf im Ofen, sondern Eisen und Schlacke fließen nach dem Abtropfen sofort aus. Die Aufkohlung wird hierdurch allerdings etwas beeinträchtigt wird. Somit kann mit dieser Ausführung ein Eisen mit niedrigerem C-Gehalt hergestellt werden, was letztlich für Gießereien die Temperguss herstellen interessant ist. Der futterlose Ofen ist im gesamten Schachtbereich ohne ff-Auskleidung, wie die Bezeichnung futterlos“ besagt; unterhalb der Düsen besitzt er aber das gleiche Dauerfutter wie der Langzeitofen mit Futter. Als Vorteil für den futterlosen Ofen sind der geringere Aufwand für die Zustellung und die sicherlich etwas längere Ofenreise anzuführen, während der Vorteil des Langzeitofens mit Futter vor allen Dingen in den geringeren Wärmeverlusten zu sehen ist, was letztlich geringeren Koksverbrauch bei besserer Energienutzung mit den bereits erörterten Vorteilen für Umwelt und Klima ermöglicht. Der Film zeigt ein Beispiel eines futterlosen Langzeit-Kupolofens. Bei einem Langzeit-Heißwind-Kupolofen mit Futter (ausgemauertem Mantel) werden die Wärmeverluste auf ein Minimum reduziert. Ein besonderer Ausgleichssiphon dient zum Einstellen der Schlackenbadhöhe entsprechend der gewünschten Aufkohlung, so dass die Durchtropfzone im Kupolofen vom Siphon her geändert werden kann. Der Ausgleichssiphon lässt sich auch so einstellen, dass im Ofen ein trockener Boden entsteht, d.h. der Ausgleichssiphon kann als Drucksiphon betrieben werden. In beiden Fällen ist die Durchtropfzone im Ofen von Druckschwankungen unabhängig. Koksloser Kupolofen Durch den Einsatz des Primärenergieträgers Erdgas und dem hohen thermischen Wirkungsgrad ist diese vergleichsweise neue Schmelzvariante in der Lage, Ressourcen zu schonen und den Ausstoß an CO2 zu reduzieren. Die getrennte Zuführung von Energieträger und Schmelzmaterial sowie eine stufenlos regelbare Brennersteuerung gestatten darüber hinaus eine flexible Produktionsweise. Die Emissionen von NOx, CO, SO2 sowie der Staubausstoß liegen deutlich unter den gesetzlichen Grenzwerten. Als kritische Punkte des kokslosen Schmelzens werden vielfach die Schlackenführung als Folge des niedrigen Temperaturniveaus im Schachteil und die fehlende Aufkohlung und demzufolge die Schwierigkeiten bei hohem Stahlschrotteinsatz genannt. Allerdings ist heute ein Stahlschrottanteil von bis zu 40 % möglich. Der Schlackenanfall ist im Vergleich zum Kokskupolofen erheblich niedriger. Die erste Schlacke läuft erst ca. 2 Stunden nach Schmelzbeginn. Der Gasverbrauch je Tonne Flüssigeisen beträgt ca. 49 Nm³/h (ca. 530 kWh) bei einer Abstichtemperatur von 1420 °C. Als Einsatzmaterialien können wie bei anderen Kupolöfen Stahlschrott, Gussbruch, Kreislauf, Roheisen sowie Schlackebildner verwendet werden. Je nach Bedarf wird das Eisen anschließend vergossen oder in einem Induktionsofen auf die erforderliche Analyse und Temperatur eingestellt. Ein großer metallurgischer Vorteil dieses Ofentyps ist der niedrige Schwefelgehalt des erschmolzenen Basiseisens, welche bei ca. 0,01 % liegen kann. Der Schwefelzubrand durch den sonst verwendeten Koks entfällt. Um gleichmäßige Schmelzbedingungen zu garantieren, ist der Ofen mit modernen Gasbrennern ausgerüstet. Jeder Brenner verfügt über eigene Gas- Luft und Sauerstoffventile zur genauen Regelung der Brennerleistung. Hierdurch ist außerdem die Schmelzleistung den jeweiligen Erfordernissen einfach anzupassen. Der leere Ofen wird nach Einbringen des keramischen Bettmaterials auf dem wassergekühlten Rost ca. 45 Min. vorgewärmt. Nach dem Vorheizen wird der kokslose Kupolofen mit metallischen Einsatzstoffen und Schlackenbildnern beschickt. Das heiße Rauchgas der mit Erdgas betriebenen Brenner durchströmt und überhitzt das Kugelbett und sorgt für eine intensive Vorwärmung der Gattierungssäule. Das Gichtgas wird danach in einem Gas-Lufttauscher gekühlt und mittels Trockenfilter (s. Entstaubung) gereinigt. Das Einsatzmaterial schmilzt, wird während der Berührung mit dem Keramikmaterial überhitzt und tropft in den Ofenherd. Im Siphon werden Schlacke und Eisen getrennt (Bild 4). Durch diese Arbeitsweise beginnt das Schmelzen bereits mit der ersten Ofenfüllung. Ca. 15 Min. später fließt das erste Eisen aus dem Siphon in den elektrisch beheizten Überhitzer. Hier wird die gewünschte Eisentemperatur durch die elektrische Leistung und die Analyse durch Zugabe der entsprechenden Legierung eingestellt. Die Bilder 5 bis 7 (Küttner GmbH & Co. KG) zeigen Anwendungsbeispiele von Kupolöfen.Weiterführende Stichworte:RoheisenGießereiroheisenHängen des Ofens Videos auf Foundry-Skills hier Literatur: Franz Neumann Gusseisen: Schmelztechnik, Metallurgie, Schmelzbehandlung, 2. Auflage 1999, expert-Verlag | https://www.giessereilexikon.com/en/foundry-lexicon/Encyclopedia/show/cupola-furnace-4578/?cHash=96d0611d70d0e28120d70c41c5edd72f | https://www.giessereilexikon.com/giesserei-lexikon/Encyclopedia/show/kupolofen-967/?cHash=96d0611d70d0e28120d70c41c5edd72f
Crystallite | Crystallites are small individual crystals which do not or only partly reflect the actual crystal form. In metallurgy, crystallites are referred to as grains.Crystallites are formed when a large number of crystals solidify in a melt and adjacent grains interfere with their growth. The resulting solid – composed of many small crystallites – is called polycrystalline. The adjacent crystallites in a polycrystal only differ from each other in the orientation of their crystal lattice.In micrographs of polished and chemically or electrochemically etched metal specimens (macrostructure etching, contrast etching, grain boundary etching, see Etching), the crystallites can be distinguished by different colors and the grain boundaries by the transitions from one crystallite to another by changes in color (Fig. 1) or dark lines (Fig. 2).In metallurgy, a grain boundary is a two-dimensional lattice defect. The grain boundary separates sections of different orientation but otherwise the same crystal structure within a crystal, the different sections being the crystallites or grains.These boundaries are divided into low-angle and high-angle grain boundaries.The high-angle grain boundary is the boundary range in which randomly oriented crystal sections are adjacent whose difference in orientation exceeds an angle of 15°. Such a grain boundary does not only indicate a defect within a grain, but the grain boundary to the adjacent crystallite. | Kristallit | Kristallite sind einzelne, kleine Kristalle die die eigentliche Kristallform nicht oder nur teilweise abzeichnen. In der Metallkunde werden Kristallite als Korn bezeichnet.Kristallite entstehen, wenn zahlreiche Kristalle in einer Schmelze erstarren und durch die Nachbarkörner am Wachsen gehindert werden. Der dadurch entstehende - aus vielen kleinen Kristalliten aufgebaute - Festkörper wird polykristallin genannt. Die benachbarten Kristallite eines Polykristalls unterscheiden sich nur in der Orientierung ihres Kristallgitters.Auf Schliffbildern von polierten und chemisch bzw. elektrochemisch geätzten Metallproben (Makrogefügeätzung, Kornflächenätzung, Korngrenzenätzung, siehe Ätzen) sind die Kristallite durch unterschiedliche Farben und die Korngrenzen als Übergänge von einem Kristallit zum nächsten durch Farbwechsel (Bild 1) oder als dunkle Linien (Bild 2) zu erkennen.Eine Korngrenze ist in der Metallkunde ein zweidimensionaler Gitterfehler. Die Korngrenze trennt in einem Kristall die Bereiche mit unterschiedlicher Ausrichtung aber sonst gleicher Kristallstruktur, die unterschiedlichen Bereiche sind die Kristallite bzw. Körner.Es wird zwischen Kleinwinkelkorngrenzen und Großwinkelkorngrenzen unterschieden.Als Großwinkelkorngrenze wird der Grenzbereich bezeichnet, in dem zufällig orientierte Kristallbereiche gegeneinanderstoßen, deren Orientierungsunterschied einen Winkel von 15° übersteigt. Eine solche Korngrenze kennzeichnet nicht mehr nur eine Störung in einem Korn, sondern die Korngrenze zum Nachbarkristallit. | https://www.giessereilexikon.com/en/foundry-lexicon/Encyclopedia/show/crystallite-4723/?cHash=9ca3079e509542126133085ac40869cf | https://www.giessereilexikon.com/giesserei-lexikon/Encyclopedia/show/kristallit-1112/?cHash=9ca3079e509542126133085ac40869cf
Crystal water | Crystal water or hydration water describes water which is bound by crystalline solid bodies as in certain salts which crystallized from certain aqueous solutions. Substances which contain crystal water are also referred to as hydrates. In most cases, crystal water is bound only loosely and escapes during heating processes (technical term: calcination, burning). This means that hydrates disassociate crystal water during heating processes and transform into water-free salt. Some salts such as sodium carbonate Na2CO3 develop several hydrates. The binding is symbolized by a superscript dot (sometimes it is an x), however, this way of spelling does not contained information on the binding type. Sodium carbonate as an example: Sodium carbonate monohydrateNa2CO3 · H2OSodium carbonate heptahydrateNa2CO3 · 7 H2OSodium carbonate decahydrateNa2CO3 · 10 H2O Salts which do not contain crystal water are called anhydrous. In most cases, anhydrous matters are hygroscopic and are used for drying purposes. The name “hydrates” comes from Greek numerals (Table 1): Uses in the foundry industry: Plaster model production, plaster mold process and/or silica gel Technically they use the plaster capability to re-absorb crystal water which was partially or totally disassociated due to heating (burning) when mixed with water again and to harden it. If the CaSO4 · 2 H2O dihydrate is heated up to approx. 110 °C burnt plaster develops (called hemihydrate, CaSO4 · 1/2 H2O), stucco (compound of large amounts of hemihydrate and low amounts of anhydrous matter) develops at temperatures of 130 to 160 °C. Another technical use is to add cobalt chloride to the desiccant silica gel, which has a blue color when crystal water-free and a pink color when containing crystal water (used in the desiccator). If silica gel was treated like this, the pink color indicates that it can absorb no more humidity and for this reason needs to be regenerated by heating. Literature references:http://de.wikipedia.org/wiki/Kristallwasser | Kristallwasser | Kristallwasser oder auch Hydratwasser ist die Bezeichnung für im kristallinen Festkörper gebundenes Wasser, wie es z. B. in bestimmten, aus wässrigen Lösungen kristallisierten, Salzen vorkommt. Kristallwasserhaltige Substanzen werden auch als Hydrate bezeichnet. Das Kristallwasser ist meist nur locker gebunden und entweicht beim Erhitzen (technischer Ausdruck: Kalzinierung, Brennen), d. h. durch Erhitzen geben die Hydrate das Kristallwasser ab und gehen in das wasserfreie Salz über.Manche Salze wie das Natriumkarbonat Na2CO3 bilden mehrere Hydrate aus. Die Bindung wird durch einen hochgestellten Punkt (manchmal auch ein x) symbolisiert, diese Schreibweise gibt aber keine Auskunft über die Art der Bindung. Am Beispiel des Natriumkarbonats: Natriumkarbonat-MonohydratNa2CO3 · H2ONatriumkarbonat-HeptahydratNa2CO3 · 7 H2ONatriumkarbonat-DekahydratNa2CO3 · 10 H2O Die kristallwasserfreien Salze werden Anhydrate genannt. Meist sind Anhydrate hygroskopisch und werden daher zum Trocknen verwendet. Die Hydrate erhalten ihre Namen nach den griechischen Zahlenwörtern (Tabelle 1):Nutzung in der Gießereiindustrie: Zur Herstellung von Gipsmodellen und für das Gipsformverfahren bzw. für das KieselgelTechnisch nutzt man das Vermögen des Gipses, das durch Erhitzen (Brennen) teilweise oder ganz verlorene Kristallwasser beim Anrühren mit Wasser wieder aufzunehmen und dabei zu erhärten. Bei Erhitzen des Dihydrats CaSO4 · 2 H2O auf etwa 110 °C entsteht gebrannter Gips (Halbhydrat bzw. Hemihydrat genannt, CaSO4 · 1/2 H2O), bei 130 bis 160 °C Stuckgips (Gemisch aus viel Halbhydrat und wenig Anhydrit).Eine weitere technische Anwendung ist das Versetzen des Trockenmittels Kieselgel mit Kobaltchlorid, welches im kristallwasserfreien Zustand blau und im kristallwasserhaltigen rosa gefärbt ist (Einsatz im Exsikkator). Bei solchermaßen behandeltem Kieselgel zeigt die rosa Verfärbung an, dass das Kieselgel keine weitere Feuchtigkeit mehr aufnehmen kann und daher durch Erhitzen regeneriert werden muss.Literatur:de.wikipedia.org/wiki/Kristallwasser | https://www.giessereilexikon.com/en/foundry-lexicon/Encyclopedia/show/crystal-water-4560/?cHash=ce58bf626783da66fd081cc24a5f0023 | https://www.giessereilexikon.com/giesserei-lexikon/Encyclopedia/show/kristallwasser-949/?cHash=ce58bf626783da66fd081cc24a5f0023
Crystal segregation | Significant differences in concentration (s. Micro segregation, Segregation) in alloying mixed crystals after complete solidification.Additional references:Ingot segregationReverse ingot segregationSegregation factor (cast iron)Gravitational segregationSegregation factor (Secondary aluminum alloys) | Kristallseigerung | Deutlich vorhandene Konzentrationsunterschiede (s. Mikroseigerung, Seigerung) in Legierungs-Mischkristallen nach vollständiger Erstarrung.Weieterführende Stichworte:BlockseigerungUmgekehrte BlockseigerungSeigerungsfaktor (Gusseisen)SchwereseigerungSeigerfaktor (Sekundäraluminiumlegierungen) | https://www.giessereilexikon.com/en/foundry-lexicon/Encyclopedia/show/crystal-segregation-3909/?cHash=6e751fe1d007ed0fb7116abf1a37f0da | https://www.giessereilexikon.com/giesserei-lexikon/Encyclopedia/show/kristallseigerung-294/?cHash=6e751fe1d007ed0fb7116abf1a37f0da
Crystal growth | Process for the production of monocrystals. In this process, only one nucleus may be active, which is either supplied (seed crystal) or by only allowing one nucleus to grow. In general, the growth front (s. Solidification front) must remain stable, i.e. it must be controlled in a slow and continuous manner (e.g. by means of a temperature gradient which is maintained by a certain furnace layout). Typical examples of crystal growth are the Bridgeman method (crystal growth in a pointed crucible), the Czochralski method (growth from a crucible) and so-called zone melting (growth without crucible). | Kristallzüchtung | Verfahren zur Herstellung von Einkristallen. Dabei darf nur ein Keim wirksam sein der entweder angeboten wird (Keimkristall) oder indem man nur einem Keim das Wachstum erlaubt. Generell muss die Wachstumsfront (s. Erstarrungsfront) stabil bleiben, d. h. sie muss langsam und stetig gesteuert werden (z. B. durch einen Temperaturgradienten der durch eine bestimmte Ofenanordnung aufrechterhalten wird). Typische Kristallzüchtungen sind das Bridgeman-Verfahren (Kristallzüchtung in einem spitzen Tiegel), das Czochralski-Verfahren (Züchtung aus einem Tiegel) und ein so genanntes Zonen-Schmelzverfahren (Züchtung ohne Tiegel). | https://www.giessereilexikon.com/en/foundry-lexicon/Encyclopedia/show/crystal-growth-3910/?cHash=6d6400dc97128a20cfdbf4419297f972 | https://www.giessereilexikon.com/giesserei-lexikon/Encyclopedia/show/kristallzuechtung-295/?cHash=6d6400dc97128a20cfdbf4419297f972
Crucible furnace | A furnace for smelting of holding the temperature, in which the metal or alloy to be melted or kept hot is placed in a crucible. Depending on the operating temperature and the type of metal to be melted / kept hot, the crucibles used are either graphite crucibles (additional glazing coat and containing clay), silicon carbide crucibles (SIC crucibles), or crucibles made of cast iron, special cast iron, cast steel, or sheet steel (particularly for magnesium and zinc alloys).Crucible furnaces are classified by their design type and the method of heating: - Mobile and fixed crucibles: the latter form an integral part of the furnace and are predominantly used in crucible induction furnaces (s.a. induction melting furnace). These kinds of furnaces are emptied by tilting the entire furnace. - Crucible furnaces operated by means of resistance heat or fuel heat: In this case, the crucible is a separate unit and is inserted into the furnace. It may be replaced if required. Fuel-heated crucible furnaces are fired using gas or oil; whereas gas-firing is preferred nowadays. These types of crucible furnaces are described below in more detail. - Tiltable and fixed crucible furnaces: resistance heat or fuel heat-operated crucible furnaces are designed such that the melting crucible remains in the furnace and the molten metal is emptied either through tilting of the entire furnace or by removing the material using a pouring ladle, e.g. in ingot or die casting. Figure 1 shows a schematic illustration of a gas- or oil-fired crucible furnace. The crucible (1) is supported by a cylindrical refractory base (6). An opening in the bottom of the furnace (5) provides the possibility of tapping the furnace in case of crucible breakage and pouring the molten metal, e.g. into an emergency accumulation pit. The gas or oil burner is attached at the side of the furnace shell together with the blower (4). The firing compartment (3) is lined with refractory material (2) and is normally closed towards the top by means of a swivelable lid (10). The swivelable lid also results in energy saving during holding operation and minimization of head dissipation losses through the molten bath surface. The flue gasses circulating the crucible are vented to the ambience or towards the stack (8) through an exhaust channel at the side (also referred to as flue (7)), so that only minimum occurrence of hazardous substances at the work-place are ensured. The furnace is tiltable and can therefore be completely emptied through the pouring lip (9).Crucible furnaces with exhaust gas venting through the crucible edge are only rarely used today; in these furnaces the flue gasses escape through a hood above the crucible. With this mechanism, there is a risk that the flue gasses come into contact with the melt, which may have a negative influence on the melt quality and, in addition the pollution load at the work-place is far greater. Removal of the melt from the furnace usually takes place with transport or pouring ladles. Tilting furnaces may be used both for melting of ready-to-cast metals and for pre-melting; however, their major field of application is in foundries for non-ferrous metal casting. The fixed crucible furnaces used as melting device in aluminum die casting foundries generally have a capacity of up to 1,000 kg, tiltable furnaces are available with capacities of up to 1,500 kg. For heavy metals there are also furnaces available with even greater capacities. The melting output is approx. 250 kg Al/h with electrical heating and up to approx. 400 kg Al/h with fuel heating models (specifications according to StrikoWestofen GmbH). Fixed, non-tiltable crucible furnaces are mostly used as holding and bale-out furnaces in ingot and die casting foundries (Figure 2). Although they are also suitable for melting of cold material, they should exclusively be used as holding furnaces since this is the only way to prevent temperature variations in continuous operation. Particularly in ingot and die casting it is extremely important to keep the casting and holding temperatures of the melt at a constant level. Subsequent addition of cold charge metals into the ready-to-cast hot melt will in any case cause a temperature drop, which may have a detrimental effect on casting. Therefore, holding furnaces are generally charged with pre-melted metal and are equipped with automatic temperature control. Separately positioned, tiltable crucible furnaces equipped with a recuperator burner as shown in Figure 3 are best suitable for pre-melting; recuperative pre-heating of the combustion air achieves great fuel savings in a range between 25 and 38 %, as opposed to cold air burner systems. Hearth-type furnaces are also used for pre-melting of large metal quantities. Figure 4 illustrates a tilting frame furnace with replaceable holding furnace.Energy consumption With fuel firing the energy consumption per ton of melting material does not only depend from the design of the furnace and the size of the crucibles. Precise adjustment of the crucible to the size of the furnace compartment, correct burner settings and the aging condition of the crucible also play a major role. With cold air burners, approx. 130 to 150 mÂ³ of gas are required for melting 1 t of aluminum to a temperature of 720 Â°C, depending on the crucible size. With electrically fired crucible furnaces around 400 kWh are required for melting of the same amount of the same material. Figure 5 illustrates a tiltable crucible furnace, including tilting frame and hydraulic unit, fired through electrical resistance. The thermal element (in Figure 5 it can be seen in the top right corner) for measuring and control of the melt temperature is equipped with a graphite protection tube within the bath. This design is also common in fuel-fired furnaces.Melting time For practical melting operation, the time required for melting of a complete cruciblecharge is also highly important in addition to the values for energy consumption in continuous melting. For example: the melting time in a gas-fired crucible with a volume capacity of 350 kg, which was pre-heated and filled with approx. 20 % of molten metal (liquid heel), is approx. 85 minutes. With an 800 kg crucible the melting time is 130 minutes, which is insignificantly more than for the small amount. If a cold crucible is used, the time required for melting may increase by up to 50 %. Electrically fired furnaces roughly require double the melting time compared to gas-fired furnaces. Advantages and disadvantages of crucible furnaces The advantages provided by crucible furnaces include ease of operation and maintenance and low investment costs. With an operating concept based on these types of furnaces, a foundry is also capable of melting small batches of various alloys. There are practically no limitations as to the type of alloy. The melt can be treated directly in the crucible and the alloy can be quickly and easily replaces as necessary. However, for higher production quantities application of crucible furnaces is not efficient any more. The main reasons for that are the relatively high specific energy consumption, on the one hand, and manual operation, on the other. Manual charging causes very high operational costs. Moreover, only completely dry metal must be used for subsequent charging, since wet charge material causes ejection of metal resulting in great risks for personnel.Additional references:Shaft melting furnace, Energy consumption of shaft melting furnacesMagnesium melting and dosing furnaceFurnace control | Tiegelofen | Ein Schmelzofen oder Warmhalteofen, bei dem sich das zu schmelzende bzw. warmzuhaltende Metall oder die Legierung in einem Tiegel befindet. Je nach Betriebstemperatur und dem schmelzenden bzw. warmzuhaltenden Metall werden Grafittiegel (zusätzlich glasiert und tonhaltig), Siliziumkarbidtiegel (SIC-Tiegel) oder Tiegel aus Gusseisen, Sondergusseisen, Stahlguss bzw. auch Stahlblech (insbesondere für Magnesium- und Zinklegierungen) verwendet. Nach der Bauart und Art der Beheizung werden die Tiegelöfen unterschieden in: - Bewegliche und fest eingeformte Tiegel: Letztere bilden einen festen Bestandteil des Ofens und werden vor allem in Induktionstiegelöfen verwendet (s. a. Induktionsschmelzofen). Öfen dieser Art werden durch Kippen entleert. - Widerstandsbeheizte und brennstoffbeheizten Tiegelöfen: Hier bildet der Tiegel eine Einheit für sich und wird in den Ofen eingesetzt. Er kann bedarfsweise ausgewechselt werden. Brennstoffbeheizte Tiegelöfen sind gas- oder ölgefeuert, wobei die Gasfeuerung heute den Vorzug genießt. Diese Tiegelöfen werden im Folgenden näher beschrieben. - Kippbare und feststehende Tiegelöfen: widerstands- oder brennstoffbeheizte Tiegelöfen sind derart ausgeführt, dass der Schmelztiegel im Ofen verbleibt und das flüssige Metall entweder durch Kippen entleert oder durch Schöpfen mit dem Gießlöffel, z. B. beim Kokillen- oder Druckgießen, entnommen wird. Bild 1 zeigt das Schema eines gas- oder ölbeheizten Tiegelofens. Der Tiegel (1) ruht auf einem zylindrischen feuerfesten Untersatz (6). Eine Öffnung am Boden des Ofens (5) bietet die Möglichkeit, dass im Falle eines Tiegelbruches das flüssige Metall, z.B. in eine Notauffanggrube, abfließen kann. Der Gas- oder Ölbrenner ist zusammen mit seinem Gebläse seitlich am Ofenmantel angebaut (4). Der Feuerungsraum (3) ist mit feuerfestem Material (2) ummantelt und normalerweise nach oben über einen schwenkbaren Deckel (10) abgeschlossen. Der Schwenkdeckel führt auch zur Energieeinsparung beim Warmhalten bzw. zur Minimierung von Wärmeabstrahlungsverlusten über die Badoberfläche. Die Rauchgase, die den Tiegel kreisförmig umströmen, werden durch einen seitlichen Rauchgasabzug (sog. Fuchs (7)) nach außen bzw. zum Kamin (8) abgeleitet, so dass am Arbeitsplatz nur minimalste Schadstoffbelastungen auftreten. Der Ofen ist kippbar und kann über die Gießschnauze (9) somit vollständig entleert werden. Nur noch vereinzelt sind heute Tiegelöfen mit Abgasabzug über den Tiegelrand im Einsatz, bei denen die Abgase durch eine Haube über dem Tiegel abgezogen werden. Da hierbei die Abgase mit der Schmelze in Berührung kommen, kann die Schmelzequalität negativ beeinflusst werden bzw. fällt auch die Luftschadstoffbelastung des Arbeitsplatzes weit höher aus. Üblicherweise wird die Schmelze in Transport- oder Gießpfannen aufgenommen. Der Kippofen kann sowohl zum Schmelzen gießfertiger Metalle als auch zum Vorschmelzen verwendet werden; das Haupteinsatzgebiet erstreckt sich auf die NE-Metallgießereien. Die in Aluminiumdruckgießereien als Schmelzaggregat verwendeten feststehenden Tiegelöfen weisen üblicherweise Fassungsvermögen bis zu 1.000 kg auf, kippbare Öfen auch bis 1.500 kg. Für Schwermetalle gibt es auch Öfen mit größerem Fassungsvermögen. Die Schmelzleistungen betragen bis ca. 250 kg Al/h bei elektrischer Beheizung und bis ca. 400 kg Al/h bei brennstoffbeheizter Ausführung (Angaben von StrikoWestofen GmbH). Feststehende, nicht kippbare Tiegelöfen, dienen als Warmhalte- und Schöpföfen in Kokillen- und Druckgießereien (Bild 2). Obgleich sie auch zum Kaltaufschmelzen geeignet sind, sollten sie dennoch nur als ausgesprochene Warmhalteöfen verwendet werden, weil nur so Temperaturschwankungen im Dauerbetrieb vermeidbar sind. Gerade beim Kokillen- und Druckgießen ist es von hoher Wichtigkeit, dass die Gießtemperatur und die Warmhaltetemperatur der Schmelze auf konstantem Niveau gehalten werden. Das Nachsetzen kalter Einsatzmetalle in die gießfertige Warmhalteschmelze führt in jedem Fall zu einem Temperaturabfall, der sich störend auf den Gießbetrieb auswirken kann. Daher werden Warmhalteöfen i. d. R. mit bereits vorgeschmolzenem Metall nachgefüllt und mit einer automatischen Temperaturregelung ausgerüstet. Zum Vorschmelzen eignen sich getrennt aufgestellte, kippbare Tiegelöfen, wie z. B. der in Bild 3 dargestellte und mit einem vollautomatischen Rekuperatorbrenner ausgestattete Ofen; durch die rekuperative Vorwärmung der Verbrennungsluft erzielt man hohe Brennstoffeinsparung in der Größenordnung von 25 bis 38 % gegenüber einem Kaltluftbrennersystem. Zum Vorschmelzen größerer Metallmengen werden auch Wannen- oder Herdschmelzöfen eingesetzt. Ein Kippstuhlofen mit auswechselbarem Warmhalteofen zeigt Bild 4.Energieverbrauch Bei Brennstoffbeheizung hängt der Energieverbrauch pro Tonne Schmelzgut nicht nur von der Ausführung des Ofens und der Tiegelgröße ab. Eine erhebliche Rolle spielen auch die exakte Anpassung des Tiegels an die Größe des Ofenraums, eine korrekte Brennereinstellung sowie der Alterungszustand des Tiegels. Mit Kaltluftbrennern werden zum Erschmelzen von 1 t Aluminium bis auf eine Temperatur von 720 °C je nach Tiegelgröße ca. 130 bis 150 m³ Gas benötigt. Bei elektrisch beheizten Tiegelöfen ergibt sich für die gleiche Aufgabe ein Energieverbrauch von etwa 400 kWh. Einen elektrisch widerstandsbeheizten kippbaren Tiegelofen mit Kippgestell und Hydraulikaggregat zeigt Bild 5. Das Thermoelement (in Bild 5 rechts oben sichtbar) zur Messung und Regelung der Schmelzetemperatur ist im Bad mit einem Graphitschutzrohr versehen. Diese Ausführung ist auch bei brennstoffbeheizten Öfen üblich.Schmelzzeit Für die Praxis im Schmelzbetrieb ist neben den Werten des Energieverbrauches für ein kontinuierliches Schmelzen auch die Zeit zum Einschmelzen einer kompletten Tiegelfüllung von Bedeutung. So beträgt die Aufschmelzzeit in einem gasbeheizten Tiegel mit 350 kg Fassungsvermögen, der bereits aufgewärmt und mit ca. 20 % Flüssigmetall (Sumpf) gefüllt ist, ca. 85 Minuten. Bei einem 800 kg-Tiegel wird mit 130 Minuten nur unwesentlich mehr Zeit benötigt. Bei Verwendung eines kalten Tiegels kann sich die benötigte Zeit zum Einschmelzen um über 50 % erhöhen. Elektrisch beheizte Öfen benötigen etwa die doppelte Schmelzzeit im Vergleich zu gasbeheizten Öfen.Vor- und Nachteile von Tiegelöfen Vorzüge von Tiegelöfen sind die einfache Bedienung und Wartung sowie geringe Investitionskosten. Mit einem Konzept auf Basis dieser Öfen kann die Gießerei auch kleine Chargen unterschiedlicher Legierungen erschmelzen. Einschränkungen bezüglich der Legierung sind faktisch nicht gegeben. Die Schmelze lässt sich sofort im Tiegel behandeln und bei Bedarf kann die Legierung schnell und einfach gewechselt werden. Bei höheren Produktionsmengen sind Tiegelöfen nicht mehr wirtschaftlich einsetzbar. Hauptgründe hierfür sind der relativ hohe spezifische Energieverbrauch und die manuelle Bedienung. Das Chargieren von Hand verursacht hohe Arbeitskosten. Ferner darf nur trockenes Metall nachchargiert werden, da feuchter Einsatz zu Metallauswurf mit hoher Gefährdung des Personals führen kann.Weiterführende Stichworte:SchachtschmelzofenSchachtschmelzofen-EnergieverbrauchMagnesium-Schmelz- und DosierofenOfensteuerung | https://www.giessereilexikon.com/en/foundry-lexicon/Encyclopedia/show/crucible-furnace-4477/?cHash=2f13bdf0587ee76b52dd2c3911010a34 | https://www.giessereilexikon.com/giesserei-lexikon/Encyclopedia/show/tiegelofen-866/?cHash=2f13bdf0587ee76b52dd2c3911010a34
Crucible | Vessels made of various refractory materials for melting or holding operations; they can be replaced, if necessary. Such crucibles are usually made of refractory clay with graphite additive (graphite melting crucible Fig. 1, Foseco Foundry Division Vesuvius GmbH ) or of silicon carbide. They must be resistant to high temperatures without sintering and melting, they must be resistant to cracking in case of significant temperature changes and they must be adequately resistant to liquid metal and slag and different additives. For melting magnesium alloys, crucibles made of steel are normally used. Melting pots are subject to considerable wear due to thermal, mechanical and chemical loads. Therefore, they must be monitored, controlled and finally replaced. The refractory lining of induction furnaces is also referred to as crucible which, in this case however, is firmly mounted as furnace cladding or lining and forms a fixed part of the furnace and must be sintered and replaced after a certain time depending on wear. | Tiegel | Gefäße aus verschiedenen feuerfesten Materialien zum Schmelzen oder Warmhalten, welche bei Bedarf ausgewechselt werden können. Derartige Tiegel bestehen meist aus feuerfestem Ton mit Grafitzusatz (Grafitschmelztiegel in Bild 1, Foseco Foundry Division Vesuvius GmbH) oder aus Siliziumcarbid. Sie müssen hohe Temperaturen ertragen, ohne zu sintern und zu schmelzen, dürfen bei schroffem Temperaturwechsel nicht reißen und müssen hinreichende Widerstandsfähigkeit gegen das flüssige Metall und Schlacke und verschiedenste Zusatzstoffe haben. Für das Schmelzen von Magnesiumlegierungen werden in der Regel Stahltiegel verwendet. Schmelztiegel unterliegen durch thermische, mechanische und chemische Beanspruchung einem erheblichen Verschleiß und müssen demzufolge ständig überwacht, kontrolliert und letztlich ausgewechselt werden. Auch bei der feuerfesten Zustellung von Induktionsöfen spricht man vom Tiegel, der in diesem Fall aber fest zugestellt als Ofenausmauerung oder Ofenauskleidung einen festen Bestandteil des Ofens bildet, gesintert und entsprechend dem Verschleiß nach einer gewissen Zeit ebenfalls erneuert werden muss. | https://www.giessereilexikon.com/en/foundry-lexicon/Encyclopedia/show/crucible-4127/?cHash=b347cb899581831fc9a82028ccd97a98 | https://www.giessereilexikon.com/giesserei-lexikon/Encyclopedia/show/tiegel-513/?cHash=b347cb899581831fc9a82028ccd97a98
Croning shell mold | It is a shell mold which consists of two halves and is made of resin-coated sand using heated pattern equipment. Resin-coated sand is curing by thermal load during mold production. Thereby accrues in dependence of temperature load and time shell-like mold halves with a defined thickness. Shell molds allow minimal mold material (resin coated sand) input. The halves are glued together to a mold. Also cores can to be inserted (shell molding). The stability of this shell molds during the casting process is increased by back-filling with steel shot. Fig. 1 shows an example from a pre-glued shell mold without backfill. Additional references:Shell molding machineResin-coated sandHexamethylenetetramineCoreCore shooting machineMold material hardening | Maskenform | Formstoffschale welche aus zwei Hälften besteht und aus harzumhüllten Sand unter Verwendung beheizter Modelleinrichtungen hergestellt wird. Durch thermische Belastung bei der Formherstellung härtet der harzumhüllte Sand aus. Dabei entstehen in Abhängigkeit der Temperaturbelastung und der Zeit maskenartige Formhälften mit definierter Dicke. Maskenformteile ermöglichen geringsten Formstoffeinsatz. Die Hälften werden zu einer Form zusammengeklebt, in die auch Kerne eingelegt werden können (Maskenformverfahren). Die Stabilität dieser Maskenformen während des Gießprozesses wird durch Hinterfüllung mit Stahlgranulat erhöht. Das Bild 1 zeigt einen Ausschnittaus einer fertig verklebten Maskenform noch ohne Hinterfüllung. Weiterführende Stichworte:MaskenformmaschineHarzumhüllter SandHexamethylentetraminKernKernschießmaschineFormstoffverfestigung | https://www.giessereilexikon.com/en/foundry-lexicon/Encyclopedia/show/croning-shell-mold-4909/?cHash=a52d33f4f33c74a35c1c445f352a6517 | https://www.giessereilexikon.com/giesserei-lexikon/Encyclopedia/show/maskenform-4908/?cHash=a52d33f4f33c74a35c1c445f352a6517
Croning process | The shell molding process is called after its inventor as "Croning" process. Dry, free-flowing molding material, consisting of resin coated sand is added by means of gravity or by application of pressure onto or into the tool. By heating the pattern plates and core boxes, the curing of the resin contained in the molding material is performed. Thereby, the strain hardening of the molding material is achieved. This creates a dependence of the thermal exposure time of the heated pattern to a stable shell mold of suitable thickness. The excess, not thermally hardened resin coated sand is emptied out of the shell and reused. The process principle is shown in Fig. 1 (Source: ingenieurkurse.de) This molding process allows the production of molds or empty cores (Fig. 2, ASK Chemicals GmbH) and is preferably used in large batches. High quality construction parts are due to highest casting surfaces preferred field of application of this method. It is classified in the group of precision casting. Preferred materials are cast iron alloys and steel castings. Limitations arise when cast steel with low carbon content by the danger of surface carburation. Additional references:Mold material hardeningResin-coated sandHexamethylenetetramineCoreCore shooting machineShell molding machineHardening (age hardening) | Maskenformverfahren | Das Maskenformverfahren wird nach seinem Erfinder auch als „Croning“-Verfahren bezeichnet. Trockener, rieselfähiger Formstoff, der aus harzumhülltem Sand besteht, wird mittels Schwerkraft oder durch Druckbeaufschlagung auf bzw. in das Formwerkzeug gegeben. Durch die Beheizung der Modellplatten bzw. Kernkästen erfolgt die Aushärtung des im Formstoff enthaltenen Kunstharzes. Dadurch wird die Verfestigung des Formstoffs erreicht. Dabei entsteht in Abhängigkeit der thermischen Einwirkungsdauer des beheizten Modells eine stabile Maskenform von entsprechender Dicke. Der überschüssige, thermisch nicht verfestigte harzumhüllte Sand wird aus der Maske ausgeleert und wiederverwendet. Das Verfahrensprinzip zeigt Bild 1 (Quelle: ingenieurkurse.de) Dieses Formverfahren gestattet die Herstellung von Formschalen bzw. Hohlkernen (Bild 2, ASK Chemicals GmbH) und wird bevorzugt bei hohen Losgrößen angewendet. Hochwertige Konstruktionsteile sind infolge bester Gussoberflächen bevorzugtes Anwendungsgebiet dieses Verfahrens. Es ist in die Gruppe der Genaugießverfahren einzuordnen. Bevorzugte Werkstoffe sind Gusseisenlegierungen und Stahlguss. Grenzen ergeben sich beim Stahlguss mit niedrigem Kohlenstoffgehalt durch die Gefahr der Randaufkohlung. Weiterführende Stichworte:FormstoffverfestigungHarzumhüllter SandHexamethylentetraminKernKernschießmaschineMaskenformmaschineAushärtung | https://www.giessereilexikon.com/en/foundry-lexicon/Encyclopedia/show/croning-process-4907/?cHash=15051014880ffc5c6b4dc1a9aca32bab | https://www.giessereilexikon.com/giesserei-lexikon/Encyclopedia/show/maskenformverfahren-4906/?cHash=15051014880ffc5c6b4dc1a9aca32bab
Crack-end | End of the crack. Pointed ends facilitate further crack propagation while flat crack ends inhibit propagation.Additional references:Crack characterizationCrack detection | Rissgrund | Ende eines Risses. Hier fördern spitze Enden eine weitere Rissausbreitung, ein stumpfer Rissgrund hingegen hemmt sie.Weiterführende Stichworte:RisskennzeichnungRissprüfung | https://www.giessereilexikon.com/en/foundry-lexicon/Encyclopedia/show/crack-end-4096/?cHash=92b8feae83dc25a8229f3ecc22b0e06c | https://www.giessereilexikon.com/giesserei-lexikon/Encyclopedia/show/rissgrund-482/?cHash=92b8feae83dc25a8229f3ecc22b0e06c
Crack toughness | (s. Fracture toughness)A term derived from fracture mechanics describing the resistance of materials against beginning crackgrowth. The material characteristics is the stress intensity factor kIc, at which forced failure occurs. | Risszähigkeit | (s. Bruchzähigkeit). Ein Begriff aus der Bruchmechanik der den Widerstand eines Werkstoffes gegen einsetzendes Risswachstum beschreibt. Der Werkstoffkennwert ist der Spannungsintensitätsfaktor kIc, bei dem der Gewaltbruch eintritt. | https://www.giessereilexikon.com/en/foundry-lexicon/Encyclopedia/show/crack-toughness-4099/?cHash=5165b4e37f4754de9a68cdec5e14502e | https://www.giessereilexikon.com/giesserei-lexikon/Encyclopedia/show/risszaehigkeit-485/?cHash=5165b4e37f4754de9a68cdec5e14502e
Crack resistance | (s. Fracture toughness) | Risswiderstand | (s. Bruchzähigkeit) | https://www.giessereilexikon.com/en/foundry-lexicon/Encyclopedia/show/crack-resistance-4098/?cHash=9ee60b621ba29509c6f05048353f32c5 | https://www.giessereilexikon.com/giesserei-lexikon/Encyclopedia/show/risswiderstand-484/?cHash=9ee60b621ba29509c6f05048353f32c5
Crack initiation | Crack initiation or initial stages of crack formation, during which incipient cracking, i.e. separation of material takes place. Additional references:CrackCrack characterizationCrack detection | Rissauslösung | Risseinleitung oder Anfangsstadium der Rissbildung bei der erste Anrisse also Werkstofftrennungen entstehen. Weiterführende Stichworte:RissRisskennzeichnungRissprüfung | https://www.giessereilexikon.com/en/foundry-lexicon/Encyclopedia/show/crack-initiation-4095/?cHash=dd2f2ccf3c38c66dbde2de937726feb0 | https://www.giessereilexikon.com/giesserei-lexikon/Encyclopedia/show/rissausloesung-481/?cHash=dd2f2ccf3c38c66dbde2de937726feb0
Crack propagation | The length, width, and/or depth of a crack is increased, i.e. the crack or incipient crack grows. Additional references:Crack initiationCrack characterization | Rissausbreitung | Risslänge, Rissbreite oder Risstiefe nehmen zu, d. h. der Riss oder der Anriss wächst.Weiterführende Stichworte:RissauslösungRisskennzeichnung | https://www.giessereilexikon.com/en/foundry-lexicon/Encyclopedia/show/crack-propagation-4094/?cHash=1a871f50890aa793b7536ff956af684e | https://www.giessereilexikon.com/giesserei-lexikon/Encyclopedia/show/rissausbreitung-480/?cHash=1a871f50890aa793b7536ff956af684e
Crack detection | Inspection of a workpiece for presence of cracks. The most common methods for this purpose are ultrasonic testing, magnetic particle method, and dye-penetrant test. These methods are generally used for location and/or detection of cracks, precise definition of crack propagation or expansion is not possible. Also the acoustic resonance analysis, which is also referred to as sound testing, is a nondestructive testing method, which enables a wide range of workpieces to be tested rapidly and inexpensively. They are the “language” of the workpiece. The dynamic strength of the component is evaluated, because any cracks, defects or other material structure deviations, which may be present, cause a change in the resonance spectrum. Additional references:Hardening crackHot crackCold crackWarm crack | Rissprüfung | Prüfung eines Werkstückes auf das Vorhandensein von Rissen. Hierzu werden im Allgemeinen die Ultraschallprüfung, das Magnetpulverprüfung und das Farbeindringverfahren angewandt. Diese Verfahren dienen zur Ortung bzw. Feststellung von Rissen, eine genaue Ausdehnung der Risse kann dabei nicht festgestellt werden. Auch die akustische Resonanzanalyse, auch Klangprüfung genannt, ist ein zerstörungsfreies Prüfverfahren (ZfP), das die schnelle und kostengünstige Prüfung einer breiten Palette von Werkstücken ermöglicht. Beurteilt wird die dynamische Festigkeit des Bauteils, denn eventuell vorhandene Risse, Fehlstellen oder andere Gefügeabweichungen bewirken eine Veränderung im Resonanzspektrum. Weiterführende Stichworte:HaarrissHärterissHeißrissKaltrissSpannungsrisseWarmriss | https://www.giessereilexikon.com/en/foundry-lexicon/Encyclopedia/show/crack-detection-4097/?cHash=ab1ebafcdd2a63cf69fe7aac0e3b2ee3 | https://www.giessereilexikon.com/giesserei-lexikon/Encyclopedia/show/risspruefung-483/?cHash=ab1ebafcdd2a63cf69fe7aac0e3b2ee3
Crack characterization | In the following, general terms are explained which relate to cracks in castings. These denominations are mainly based on the crack-related terms mentioned in the Stahl-Eisen Testing Guidelines SEP 1100 (Part 1).Crack:A crack is a material discontinuation which does not extend over the entire cross section of a casting or specimen (see Crack).Crack origin:The crack origin is the area where the discontinuation in the casting starts.Microcrack:A microcrack is a crack of grain-size dimensions. If the grain size is not known, the term microcrack is commonly used for cracks which can only be detected under the light microscope from a magnification of at least 10-fold (in the metallographic specimen).Incipient crack:An incipient crack is a crack which is already present in the casting before it is subjected to stresses. The term stresses as used here means mechanical, thermal and chemical (corrosive) influences on the casting.Crack front (crack tip):The crack front is the boundary between the discontinued and continued casting material.Crack flanks:The casting material surfaces resulting from a discontinuation are known as crack flanks.Crack length:The crack length is the largest dimension of the discontinued casting section in the considered plane. This can refer to the dimension at the surface or in the metallographic specimen.Crack depth:The crack depth is the largest dimension of the crack in perpendicular direction to the considered (casting) surface.Crack opening:The distance between the crack flanks at the casting surface is called crack opening.Capillary crack:A capillary crack is a crack with a small crack opening which means that it is hardly detectable macroscopically or without aids.Internal crack:An internal crack is a material discontinuation without any link to the casting surface.Main crack:In the case of multiple cracks or a branched crack path, the main crack is the one with the greatest crack length.Secondary crack:A secondary crack is a crack starting at the main crack or branched off from it.Crack path:The crack path is the path of the discontinuation in the casting material. | Risskennzeichnung | Nachfolgend werden allgemeine Begriffe im Zusammenhang mit Rissen in Gussteilen erläutert. Die Bezeichnungen orientieren sich überwiegend an den im Stahl-Eisen-Prüfblatt SEP 1100 (Teil 1) angeführten Begriffen im Zusammenhang mit Rissen.Riss:Ein Riss ist eine Werkstofftrennung, die nicht den gesamten Querschnitt eines Gussteiles oder einer Probe erfasst (siehe Riss).Rissausgang:Der Rissausgang ist jener Bereich, an dem die Trennung des Gussteiles eingeleitet wird.Mikroriss:Ein Mikroriss ist ein Riss mit einer Ausdehnung in der Größenordnung der Korngröße. Ist die Korngröße unbekannt so wird der Begriff Mikroriss häufig für einen Riss verwendet, wenn dieser erst bei Betrachtung mit dem Lichtmikroskop ab 10-facher Vergrößerung (im Schliff) erkennbar ist.Anriss:Ein Anriss ist ein Riss, der bereits vor dem Einwirken einer Belastung im Gussteil vorhanden ist. Unter dem Begriff Belastung werden dabei mechanische, thermische und chemische (korrosive) Einwirkungen auf das Gussteil verstanden.Rissfront (Rissspitze):Als Rissfront wird die Grenze zwischen dem getrennten und ungetrennten Gusswerkstoff verstanden.Rissflanken:Die durch eine Trennung entstandenen Gusswerkstoffoberflächen werden als Rissflanken bezeichnet.Risslänge:Die Risslänge ist die größte Ausdehnung des getrennten Gussteilbereiches in der jeweils betrachteten Ebene. Damit kann die Ausdehnung an der Oberfläche oder im metallografischen Schliff gemeint sein.Risstiefe:Die Risstiefe ist die größte Ausdehnung des Risses senkrecht zur betrachteten (Guss-)Oberfläche.Rissöffnung:Der Abstand der Rissflanken an der Gussoberfläche wird als Rissöffnung bezeichnet.Haarriss:Ein Haarriss ist ein Riss mit geringer Rissöffnung, so dass dieser makroskopisch bzw. ohne Hilfsmittel nur schwierig zu erkennen ist.Innenriss:Der Innenriss ist eine Werkstofftrennung, die keine Verbindung zur Gussoberfläche besitzt.Hauptriss:Der Hauptriss ist bei Vorhandensein von mehreren Rissen oder bei verzweigtem Rissverlauf der Riss mit der größten Risslänge.Nebenriss:Ein Nebenriss ist ein vom Hauptriss ausgehender bzw. sich von diesem verzweigender Riss.Rissverlauf:Der Rissverlauf ist der Weg der Gusswerkstofftrennung. | https://www.giessereilexikon.com/en/foundry-lexicon/Encyclopedia/show/crack-characterization-4643/?cHash=a0339e3c9a8eda091151cd3c36c84a92 | https://www.giessereilexikon.com/giesserei-lexikon/Encyclopedia/show/risskennzeichnung-1032/?cHash=a0339e3c9a8eda091151cd3c36c84a92
Crack | Material separation caused by mechanical or dynamic overload. In addition to cold and warm cracks (s. a. Hot crack) (depending on the temperature at which they occurred), cracks (fractures) are also differentiated by the type of operating loads under which they emerge and result in a fatigue failure or forced failure (Figure 1), for example. Cracks in cast parts may emerge due to impairment of shrinkage or heat stresses, and even during heat treatment. Additional references:Solidification crackCrack propagationCrack initiationCrack-endCrack characterizationCrack resistanceFracture toughness | Riss | Durch mechanische oder dynamische Überbeanspruchung hervorgerufenen Materialtrennung. Neben Kalt- und Warmriss (s. a. Heißriss), abhängig von der Temperatur bei der sie aufgetreten sind, unterscheidet man außerdem Risse (Brüche) die unter Betriebsbelastung auftreten und beispielsweise in einem Dauerbruch oder Gewaltbruch (Bild 1) enden. Bei Gussstücken können Risse durch Schwindungsbehinderung oder Wärmespannungen entstehen, ebenso bei einer Wärmebehandlung. Weiterführende Stichworte:ErstarrungsrissRissausbreitungRissauslösungRissgrundRisskennzeichnungRisswiderstandRisszähigkeit | https://www.giessereilexikon.com/en/foundry-lexicon/Encyclopedia/show/crack-4075/?cHash=c1e924624c8424620ef1e44dc6cef8fd | https://www.giessereilexikon.com/giesserei-lexikon/Encyclopedia/show/riss-461/?cHash=c1e924624c8424620ef1e44dc6cef8fd
Covering | Application of top coating (cover coating) onto the molten metal in the most varied types of furnaces, in transport vessels in the ladle or on risers. Additional references:Covering coreNeutral cover coating | Abdecken | Aufbringen einer Deckschicht (Abdeckung) auf die flüssige Schmelze in den verschiedensten Arten von Öfen, in Transportgefäßen oder in der Pfanne bzw. auf Speisern.Weiterführende Stichworte:AbdeckkernNeutrale Abdeckung | https://www.giessereilexikon.com/en/foundry-lexicon/Encyclopedia/show/covering-3636/?cHash=71057700c9d95c89ea567ba3212a6d6d | https://www.giessereilexikon.com/giesserei-lexikon/Encyclopedia/show/abdecken-18/?cHash=71057700c9d95c89ea567ba3212a6d6d
Crab graphite | Form of graphite with a compact flake-like and partly rugged appearance. Crab graphite is usually the temper carbon in annealed malleable cast iron (Fig. 1). Degenerate nodular graphite GJS is also called crab or chunky graphite; it is caused by interfering elements in the iron, insufficient inoculation or low magnesium contents which may lead to Graphite degeneration. | Knötchengrafit | Grafitform, welche kompaktes flockenartiges und teilweise zerklüftetes Aussehen hat. Knötchengrafit oder auch Krabbengrafit ist in der Regel die Temperkohle beim geglühten Temperguss (Bild 1). Entarteter Kugelgrafit beim GJS wird ebenfalls Knötchen- oder Knotengrafit genannt; Ursachen sind hier Störelemente im Eisen, unzureichende Impfung oder zu geringen Magnesiumgehalt, die zu Grafitentartung führen können. | https://www.giessereilexikon.com/en/foundry-lexicon/Encyclopedia/show/crab-graphite-4589/?cHash=2b63fc79cfa4e524a7dc6ff2e69ac705 | https://www.giessereilexikon.com/giesserei-lexikon/Encyclopedia/show/knoetchengrafit-978/?cHash=2b63fc79cfa4e524a7dc6ff2e69ac705
Cover scab | (s. Scab) | Deckenschülpe | (s. Schülpe) | https://www.giessereilexikon.com/en/foundry-lexicon/Encyclopedia/show/cover-scab-4190/?cHash=92a718d91d2200b063994565881d9bf2 | https://www.giessereilexikon.com/giesserei-lexikon/Encyclopedia/show/deckenschuelpe-576/?cHash=92a718d91d2200b063994565881d9bf2
Counterpressure casting process | Special construction and further development of the low pressure gravity die casting process In the counterpressure casting process, not only the furnace but also the die are subjected to pressurized gas (usually with compressed air).Principle The actual casting process is carried out in a similar way to low pressure casting, also with the help of a riser tube. The casting metal is conveyed up into the die by the riser tube. However, the pressurization of the metal bath in the furnace in order to convey the melt up into the die is caused by a pressure difference Δp by lowering the gas pressure in the pressurized die a little. The causes an overpressure in the furnace which causes the metal to rise into the die.Figure 1 shows the casting cycle in a counterpressure die casting machine: First the die is closed (Figure 1b) and then both the furnace chamber which contains the crucible with the liquid metal and the die chamber above it with vertically parted die are subjected to pressurized gas at the same time; the same pressure p1 is the present in both chambers (Figure 1c). Now the pneumatic connections between both chambers are closed and, through aeration which can be regulated, the pressure in the die chamber is reduced to p2. Due to the pressure difference Δp = p1 – p2 which is created in this way, the liquid metal rises into the mold cavity (Figure 1d); this is the actual casting or mold-filling process. The pressure and the counterpressure are maintained until th end of the solidification, whereby the casting solidifies under the influence of the pressure difference Δp in the die (Figure 1e). After solidification is complete, the two chambers are connected again pneumatically and the pressures balance out to the equilibrium pressure p3. The remaining liquid metal sinks back down in the riser tube and flows back into the crucible (Figure 1f). The pressure p3 is then maintained for a short time and acts as final pressure on the casting. By aerating both chambers, the pressurization is finally removed completely (Figure 1g). The machine then opens the die and the ejector mechanism withdraws the casting (Figure 1h).Figure 2 shows the schematic pressure pattern during a a machine cycle. The counterpressure allows the regulation of the filling speed of the metal into the mold, independently from the pressure on the molten bath in the furnace. Here, the creation of the pressure difference Δp proceeds entirely linearly, unlike in the low pressure casting process. The main area of application is light metal die casting, e.g. for the car industry (in particular for wheel rims and wheels). Here, the counterpressure is set at around 4-6 bar and the pressure reduction Δp is usually 0.5 - 0.8 bar. In aluminum casting, compressed air is usually used as pressurized gas, less frequently inert gases are used (then mainly N2 and Ar).Figure 3 (Fill GmbH) shows a counterpressure casting machine and its technical data is given in Table 1 (Fill GmbH). In addition to the high quality, high degree of automation and an optimized cycle time, the counterpressure process, in comparison to conventional die casting, achieves considerably better material utilization. Figure 4 shows chained counterpressure casting machine (Fill GmbH). Movies 1 - 3 (Fill GmbH) shows the tilting of upper tool plate, change furnace as well change tool. A variation of the counterpressure casting process is the Precocast process (q. v.), in which higher pressures are used. | Gegendruck-Gießverfahren | Sonderbauart und Weiterentwicklung des Niederdruck-Kokillengießverfahrens. Beim Gegendruck-Gießverfahren wird nicht nur der Gießofen, sondern auch die Kokille mit Druckgas (i. d. R. mit Druckluft) beaufschlagt.Prinzip Der eigentliche Gießvorgang erfolgt in Analogie zum Niederdruckgießen auch hier mit Hilfe eines Steigrohres. Durch das Steigrohr wird das Gießmetall nach oben in die Kokille gefördert. Die Druckbeaufschlagung des Metallbades im Ofen zum Hochfördern der Schmelze in die Kokille wird jedoch durch eine Druckdifferenz Δp herbeigeführt, indem man den Gasdruck in der druckbeaufschlagten Kokille etwas absenkt. Dadurch entsteht ein Überdruck im Gießofen, der für das Hochsteigen des Metalls in die Kokille sorgt.Bild 1 zeigt den Gießyklus an einer Gegendruck-Kokillengießmaschine: Zunächst wird die Kokille geschlossen (Bild 1b) und danach werden sowohl die Ofenkammer, in der sich der Tiegel mit dem flüssigen Metall befindet, als auch die darüber angeordnete Kokillenkammer mit der waagerecht geteilten Kokille gleichzeitig mit Druckgas beaufschlagt; in beiden Kammern herrscht dann der gleiche Druck p1 (Bild 1c). Jetzt werden die pneumatischen Verbindungen zwischen beiden Kammern geschlossen, und durch eine regelbare Belüftung wird der Druck in der Kokillenkammer auf p2 abgesenkt. Aufgrund des so entstandenen Druckunterschiedes Δp = p1 – p2 steigt das flüssige Metall in den Formhohlraum hoch (Bild 1d); dies ist der eigentliche Gieß-oder Formfüllvorgang. Der Druck sowie auch der Gegendruck werden bis zum Ende der Erstarrung aufrechterhalten, das Gusstück erstarrt dabei unter der Einwirkung der Druckdifferenz Δp in der Kokille (Bild 1e). Nach beendigter Erstarrung werden beide Kammern pneumatisch wieder verbunden und die Drücke gleichen sich auf den Gleichgewichtsdruck p3 aus. Das flüssige Restmetall sinkt im Steigrohr wieder ab und fließt in den Tiegel zurück (Bild 1f). Der Druck p3 wird danach noch über kurze Zeit aufrecht erhalten und wirkt als Nachdruck auf das Gussstück. Durch ein Belüften beider Kammern wird schließlich die Druckbeaufschlagung vollständig abgebaut (Bild 1g). Die Maschine öffnet nun die Kokille und die Auswerfeinrichtung hebt das Gussstück ab (Bild 1h).Bild 2 zeigt den schematischen Druckverlauf während eines Maschinenzyklus. Der Gegendruck erlaubt die Regelung der Füllgeschwindigkeit des Metalls in die Form, unabhängig vom Druck auf das Schmelzbad in der Ofenkammer. Die Erzeugung des Druckunterschiedes Δp verläuft dabei vollkommen linear im Gegensatz zum Niederdruckgießverfahren. Hauptanwendungsgebiet ist Leichtmetall-Kokillenguss, z. B. für die Automobilindustrie (besonders Radfelgen und Räder). Der Gegendruck wird hier auf etwa 4-6 bar eingestellt und die Druckabsenkung Δp beträgt in der Regel 0,5 - 0,8 bar. Als Druckgas verwendet man im Aluminiumguss meistens Druckluft, seltener Inertgase (dann vor allem N2 und Ar). In Bild 3 (Fill GmbH) ist eine Gegendruck-Gießmaschine ersichtlich und deren technische Daten sind in Tabelle 1 (Fill GmbH) angeführt. Neben der höheren Qualität, dem höheren Automatisierungsgrad und einer optimierten Taktzeit wird beim Gegendruckverfahren im Vergleich zum konventionellen Kokillenguss eine wesentlich bessere Materialausbeute erzielt. Bild 4 zeigt eine verkettete Gegendruck-Gießanlage (Fill GmbH). Die Filme 1 - 3 (Fill GmbH) zeigen den Werkzeugschwenk, den Ofenwechsel sowie den Kokillenwechsel. Eine Variante ist des Gegendruck-Gießverfahrens ist das Precocast-Verfahren (s. d.), bei dem höhere Drücke verwendet werden. | https://www.giessereilexikon.com/en/foundry-lexicon/Encyclopedia/show/counterpressure-casting-process-4447/?cHash=d6ca5f66f8040921cfb626745d3a8d05 | https://www.giessereilexikon.com/giesserei-lexikon/Encyclopedia/show/gegendruck-giessverfahren-835/?cHash=d6ca5f66f8040921cfb626745d3a8d05
Counterpiston | In vertical cold chamber die casting machines, the counterpiston is the casting chamber floor covers the die before the casting process begins and afterwards removes casting remains. | Gegenkolben | In vertikalen Kaltkammer-Druckgießmaschinen bildet der Gegenkolben den Boden der Gießkammer, verschließt dabei das Mundstück vor dem Gießvorgang und entfernt danach den Gießrest. | https://www.giessereilexikon.com/en/foundry-lexicon/Encyclopedia/show/counterpiston-4261/?cHash=76d2339eff5aa843390b01fba01011c3 | https://www.giessereilexikon.com/giesserei-lexikon/Encyclopedia/show/gegenkolben-648/?cHash=76d2339eff5aa843390b01fba01011c3
Cosworth sand casting process | The Cosworth® process is a precision low pressure sand casting process for the production of castings made of aluminum alloys which must meet the following demanding requirements: dimensional accuracy, high strength, dense structure which is low in pores or pore-free.Examples of this are cast car components, in particular crankcases (cylinder cases), cylinder heads (Figure 1), gearboxes, fuel pumps and helicopter engine parts.The process was developed in 1978 by Cosworth Engineering Ltd., England, in particular to cast engine components in a way which meets requirements (oxide-free, low amount of pores, high strength).In the Cosworth® process, the aluminum alloy (aluminum pigs) is melted in an electric furnace (under shielding gas) and stored in a holding furnace (also under shielding gas). Casting is carried out with an electromagnetic pump which transports the liquid metal into the sand mold. It rises up from underneath - often without a runner system and with a relatively simple gate geometry - and flows into the mold cavity (Figure 2). Through programmable control, the pumping capacity can be adapted to fill the respective mold suitably.Zirconium is used for the molds as its thermal expansion and contraction can be predicted better in comparison with quartz sand.The pressure which acts on the liquid metal in the mold cavity is maintained until the end of the solidification as in the low pressure gravity die casting process. The DISAmatic® process also works with the same mold filling methods. It differs from the Cosworth® process due to a boxless sandmold production.The Cosworth® process can be largely automated, meaning that the molds which are ready for casting travel to the casting station after one another via the electromagnetic pump.Further references:Casting processesLiterature references:www.industrialmetalcasting.com/cosworth-process.htmlOstermann Friedrich, Anwendungstechnologie Aluminium, Springer Verlag Berlin Heidelberg 2007. | Cosworth-Sandgießverfahren | Das Cosworth®-Verfahren ist ein Präzisions-Niederdruck-Sandgießverfahren, zur Herstellung von Gussstücken aus Aluminiumlegierungen, die folgenden hohen Anforderungen genügen müssen: Maßgenauigkeit, hohe Festigkeit, dichtes und porenarmes Gefüge bzw. Porenfreiheit.Beispiele dafür sind Automobilgussteile insbesondere Kurbelgehäuse (Zylindergehäuse), Zylinderköpfe (Bild 1), Getriebegehäuse, Brennstoffpumpen und Hubschraubertriebwerksteile.Das Verfahren wurde im Jahr 1978 von Cosworth Engineering Ltd., England, entwickelt, um insbesondere die Motorenkomponenten anforderungsgerecht gießen zu können (oxidfrei, porenarm, hohe Festigkeit).Beim Cosworth®-Verfahren wird die Aluminiumlegierung (Aluminiummasseln) in einem Elektroofen (unter Schutzgas) erschmolzen und im Warmhalteofen (ebenfalls unter Schutzgas) gespeichert. Gegossen wird mittels einer elektromagnetischen Pumpe, die das flüssige Metall zur Sandform fördert. Dabei steigt es von unten auf - unter weitgehendem Verzicht auf ein Laufsystem und mit einer relativ einfachen Anschnittgeometrie - strömt es in den Formhohlraum ein (Bild 2). Durch programmierbare Steuerung der Pumpenleistung kann eine der jeweiligen Form angepasste Formfüllung eingestellt werden.Für die Formen wird Zirkonsand verwendet, dessen thermische Ausdehnung und Kontraktion sich im Vergleich zu Quarzsand besser vorausberechnen lassen.Der Druck der auf das flüssige Metall im Formhohlraum wirkt, wird wie beim Niederdruck-Kokillengießverfahren bis zum Ende der Erstarrung gehalten. Mit der gleichen Formfüllungsmethode arbeitet auch das DISAmatic®-Verfahren, das sich vom Cosworth®-Verfahren durch eine kastenlose Sandformherstellung unterscheidet.Das Cosworth®-Verfahren kann weitgehend automatisiert werden, d. h. die abgussbereiten Formen fahren nacheinander über die elektromagnetische Pumpe in die Gießstation.Weiterführende Stichworte:GießverfahrenLiteratur:www.industrialmetalcasting.com/cosworth-process.htmlOstermann Friedrich, Anwendungstechnologie Aluminium, Springer Verlag Berlin Heidelberg 2007. | https://www.giessereilexikon.com/en/foundry-lexicon/Encyclopedia/show/cosworth-sand-casting-process-4469/?cHash=ddde18037a998b40e112375beb5ce6e8 | https://www.giessereilexikon.com/giesserei-lexikon/Encyclopedia/show/cosworth-sandgiessverfahren-857/?cHash=ddde18037a998b40e112375beb5ce6e8
Corrosion | Corrosion product that may form due to oxidation with oxygen und/or in contact with water (figure 1).Alloy elements may suppress or even avoid corrosion (stainless steel).Corrosion (iron(III) oxide-hydroxide) has a dark brown to black color and is a mixture of various oxides, hydroxides and oxide hydrates based on iron. In contrast to other oxide layers of many metals (chromium, zinc, aluminum), corrosion does not protect from further oxidation.Corrosion is accelerated by salts as they increase the conductivity of water.Corrosion that can be easily removed is also referred to as flash rust. It occurs at iron and steel components that are exposed to the open environment and can be removed with diluted phosphoric acid, citric acid or ascorbic acid, for example. | Rost | Korrosionsprodukt, welches an Stahl- und Eisenwerkstücken durch Oxidation mit Sauerstoff und/oder in Gegenwart von Wasser entstehen kann (Bild 1). Legierungselemente können die Rostbildung unterdrücken bzw. verhindern (rostfreie Stähle).Rost (Eisen(III)-oxid-hydroxid) hat dunkelbraune bis schwarze Färbung und ist ein Gemenge verschiedener Oxide, Hydroxide und Oxidhydraten auf Eisenbasis. Rost schützt im Gegensatz zu anderen Oxidschichten vieler Metalle (Chrom, Zink, Aluminium) nicht vor weiterer Oxidation.Der Rostvorgang wir durch Anwesenheit von Salzen, da sie die Leitfähigkeit von Wasser erhöhen, beschleunigt.Leicht entfernbarer Rost wird auch als Flugrost bezeichnet. Er entsteht an Eisen- und Stahlteilen die der Atmosphäre ausgesetzt sind und lässt sich beispielsweise mit verdünnter Phosphorsäure, Zitronensäure oder auch Ascorbinsäure beseitigen. | https://www.giessereilexikon.com/en/foundry-lexicon/Encyclopedia/show/corrosion-4763/?cHash=e61a0e2dc360d4f91442605b80cebc29 | https://www.giessereilexikon.com/giesserei-lexikon/Encyclopedia/show/rost-1152/?cHash=e61a0e2dc360d4f91442605b80cebc29
Core venting | The core enclosed by the molten metal develops gasses (see Core gasses). In the best case, with sufficient permeability to gas of the molding material they can escape from the core to the ambience through the core prints. However, in many cases an additional core vent is required. The fie molding material does not comply with the requirements for venting, the following options may be helpful: - Venting subsequent to shooting and prior to hardening - Insertion of venting rods into the provided holes prior to shooting - Insertion of venting hoses made of web material (not suitable in cases when the core is shot) - Coke filling for large-scale cores Additional references:Gas blister | Kernentlüftung | Der von der Schmelze umgebene Kern entwickelt Gase (siehe Kerngase). Im besten Fall könne diese bei genügender Gasdurchlässigkeit des Formstoffes vom Kern selbst über die Kernmarken und die Form ins Freie gelangen. Häufig wird jedoch darüber hinaus eine zusätzliche Kernentlüftung benötigt. Wenn die Voraussetzungen zur Entlüftung durch den Formstoff nicht gegeben sind, können folgende Möglichkeiten hilfreich sein: - Luftstechen nach dem Schießen und vor dem Härten - Einlegen von Luftspießen vor dem Schuss in die dafür vorgesehen Bohrungen, - Einlegen von Luftschläuchen aus Gewebe (nicht geeignet wenn der Kern geschossen wird) - Koksfüllung bei Großkernen Weiterführende Stichworte:Gasblase | https://www.giessereilexikon.com/en/foundry-lexicon/Encyclopedia/show/core-venting-3861/?cHash=02649d1a6b979d5d4c86987dafe54ce9 | https://www.giessereilexikon.com/giesserei-lexikon/Encyclopedia/show/kernentlueftung-246/?cHash=02649d1a6b979d5d4c86987dafe54ce9
Cored wire process | Magnesium treatment method in which a steel hollow wire filled with magnesium granulate and/or with alloy elements such as silicon, Cer mixed metal, carbon, copper or nickel is used for the production of nodular graphite cast iron (see Magnesium treatment wire). The wire is uncoiled into the liquid iron inside the treatment ladle by a special drive with adjustable feed rate. The method (first applied in 1989) has become well established; today, approx. 35% of all German foundries producing nodular graphite cast iron work with the cored wire process. The cored wire process has replaced the immersion method, the pressure chamber method, the osmosis method and partly also the pour-over method. The classification of Mg treatment wires is illustrated in Table 1 (ASK Chemicals Metallurgy GmbH). The main influencing factors of the Mg wire treatment are: - Sulfur content of the base iron - Mg or filler range available - Geometry of the treatment ladle - Treatment temperature - Treatment quantity - Feeding rate/treatment time - Geometry of the wire feed/setup of the treatment stand As the aim of the Mg treatment is to obtain final sulfur values of 0.005 to 0.012%, each additional percentage point of sulfur prior the wire treatment means more wire, increased costs and more slag. SA values of ≤ 0.080% should be achieved for cupolas and SA values of ≤ 0.015% for electric furnaces. If the initial sulfur content is less than 0.010%, e.g. 0.008%, particular attention must be paid to inoculation. This may, for example, be the case upon pre-desulfurization. The sulfur values following magnesium treatment may then be in the region of 0.004%. The resulting iron is heavily deoxidized with very low oxygen and sulfur contents. It is “hard” and must be inoculated more strongly. Slim ladles are particularly suitable as treatment ladles (height and diameter in a 2:1 ratio). The slim ladle allows for a high iron column, meaning that the Mg vapor bubbles have to travel long distances through the iron, therefore largely remaining in the iron (Fig. 1, ASK Chemicals Metallurgy GmbH) . In addition, temperature loss is low thanks to the relatively small surface area, and the formation of surface MgO is also low. Of decisive importance for all ladles is a minimum clearance of 300mm from the iron surface to the edge of the ladle. As with all treatment methods, there is a general dependency between the treatment temperature and magnesium yield in the Mg wire process, i.e. as the treatment temperature rises, the Mg yield falls and vice versa (Fig. 2, ASK Chemicals Metallurgy GmbH). The treatment temperature is essentially determined by the pouring temperature. One advantage of the wire process compared to other Mg treatment methods is the fact that the temperature loss caused by the treatment (temperature measured prior to treatment to temperature measured immediately after treatment) is normally 30 to 50°C. A minimum iron column of 500mm should always be aimed at with the treatment quantity. Up until now, 200kg has been the smallest unit treated with this iron column using appropriately slim ladles. In practice, the lowest treatment quantities are approx. 500kg. An upper limit cannot be specified directly, but treatment quantities of up to 30t are standard even today. The feeding speed mainly depends on the height of the iron column and the iron temperature. It is normally between 15 and 40 m/min but can also be higher (Fig. 3, ASK Chemicals Metallurgy GmbH) . This results in treatment times of 0.5 to 2 min with quantities of 500 to 2,000kg and several minutes with larger iron quantities. For high iron quantities, a higher feeding rate may be applied. In addition, it is possible to use several machines in order to reduce feeding time. In many cases, the setup of the treatment stand is determined by the local conditions, the ladle sizes and the resources available. The treatment stand can be open, semi-encased or completely encased. In each case, it must be fitted with an adjustable extraction system. Fig. 4 (ASK Chemicals Metallurgy GmbH) shows schematic representations of various ways in which the feeding machine and treatment ladle can be arranged. It is always important that the wire enters the iron with little or no bending. The wire should always enter the ladle bottom in its middle so that the reaction occurs just above the bottom. It is beneficial for the wire to be fed in a nearly or completely vertical manner. The cover required for the treatment ladle can have many different designs (Fig. 5, ASK Chemicals Metallurgy GmbH). It should be cast from nodular graphite cast iron due to the thermal requirements and lined with refractory material. The cover should have two holes for the extraction system in addition to the feeding tube for the wire. Benefits of the wire process: - The production of nodular graphite cast iron from a cupola furnace can be performed in a single treatment step. - Lower material input and low treatment costs can be achieved. - Temperature losses during treatment are low. - It offers flexibility with regard to changing initial conditions such as sulfur content, temperature and treatment quantity. Despite varying initial sulfur contents and treatment temperatures, it is possible to achieve relatively constant Mg values. - Secure documentation can be provided (PC control). - The composition of the wire can be optimally adapted to account for metallurgical conditions. - The introduction of the cored wire process for GJS production also offers an opportunity to produce compacted graphite iron with wire. | Fülldrahtverfahren | Magnesiumbehandlungsmethode, bei der ein mit Magnesium-Granulat und/oder mit Legierungselementen wie Silizium, Cer-Mischmetall, Kohlenstoff, Kupfer oder Nickel gefüllter Hohldraht aus Stahl zur Herstellung von Gusseisen mit Kugelgrafit verwendet wird (siehe Magnesiumbehandlungsdraht). Der Draht wird von einem speziellen Antrieb mit einstellbarer Vorschubgeschwindigkeit in das in der Behandlungspfanne befindliche flüssige Eisen abgespult. Das Verfahren (erste Anwendung 1989) hat sich inzwischen gut etabliert, heute arbeiten rund 35 % der deutschen Gießereien, welche Gusseisen mit Kugelgrafit herstellen, mit dem Fülldrahtverfahren. Das Tauchverfahren, das Druckkammerverfahren, das Osmoseverfahren und teilweise das Übergießen wurde vom Drahtverfahren verdrängt. Die Einteilung der Mg-Behandlungsdrähte geht aus Tabelle 1 (ASK Chemicals Metallurgy GmbH) hervor. Als Haupteinflussgrößen bei der Mg-Drahtbehandlung sind zu nennen: - Schwefelgehalt des Basiseisens - Mg-Angebot bzw. Füllstoffangebot - Geometrie der Behandlungspfanne - Behandlungstemperatur - Behandlungsmenge - Einspulgeschwindigkeit/Behandlungszeit - Geometrie der Drahtzuführung/Aufbau des Behandlungsstandes Da nach der Mg-Behandlung Schwefel-Endwerte von 0,005 bis 0,012% angestrebt werden, bedeutet jeder zusätzliche Punkt Schwefel vor der Behandlung mehr Draht, steigende Kosten und mehr Schlacke. Bei Kupolöfen sollten SA-Werte von ≤ 0,080% und bei Elektroöfen SA-Werte von ≤ 0,015% angestrebt werden. Sollten die Ausgangsschwefelgehalte < 0,010%, z. B. 0,008% betragen, ist dem Impfen besondere Aufmerksamkeit zu widmen. Dieser Fall kann sich z. B. nach einer Vorentschwefelung einstellen. Die Schwefel-Werte nach der Magnesiumbehandlung können dann um 0,004% liegen. Dieses Eisen liegt dann sehr stark desoxidiert vor und weist sehr niedrige Sauerstoff- und Schwefelgehalte auf. Es ist "hart" und muss stärker geimpft werden. Als Behandlungspfanne eignen sich schlanke Pfannen besonders gut (Höhe:Durchmesser wie 2:1). Durch die schlanke Pfanne wird eine hohe Eisensäule erreicht, wodurch die Mg-Dampfbläschen lange Wege durch das Eisen zurücklegen müssen, d. h. weitestgehend im Eisen bleiben (Bild 1, ASK Chemicals Metallurgy GmbH) . Außerdem ist der Temperaturverlust durch die relativ geringe Oberfläche niedrig und die Bildung von MgO an der Oberfläche ist gering. Entscheidend für alle Pfannen ist ein Freiraum von der Eisenoberfläche bis zur Pfannenkante von mindestens 300 mm. Wie bei allen Behandlungsverfahren besteht auch beim Mg-Drahtverfahren die allgemeine Abhängigkeit zwischen Behandlungstemperatur und Magnesiumausbringen, d. h. mit zunehmender Behandlungstemperatur wird das Mg-Ausbringen sinken bzw. umgekehrt steigen (Bild 2, ASK Chemicals Metallurgy GmbH). Die Gießtemperatur bestimmt im Wesentlichen die Behandlungstemperatur. Ein Vorteil des Drahtverfahrens gegenüber anderen Mg-Behandlungsverfahren ist die Tatsache, dass der Temperaturverlust durch die Behandlung (Temperatur, gemessen vor der Behandlung bis Temperatur, gemessen unmittelbar nach der Behandlung) im Normalfall 30 - 50 °C beträgt. Bei der Behandlungsmenge sollte immer eine Mindesteisensäule von 500 mm angestrebt werden. Mit entsprechend schlanken Pfannen wurden mit dieser Eisensäule bislang 200 kg als kleinste Einheit behandelt. Die in der Praxis niedrigsten Behandlungsmengen liegen bei ca. 500 kg. Eine obere Grenze lässt sich nicht direkt festlegen, Behandlungsmengen bis 30 t sind heute aber bereits üblich. Die Einspulgeschwindigkeit ist vor allem von der Höhe der Eisensäule und von der Eisentemperatur abhängig. Sie liegt in den meisten Fällen zwischen 15 und 40 m/min, kann aber durchaus auch höher sein (Bild 3, ASK Chemicals Metallurgy GmbH) . Daraus ergeben sich Behandlungszeiten von 0,5 bis 2 min bei 500 kg bis 2.000 kg und mehreren Minuten bei größeren Eisenmengen. Bei großen Eisenmengen kann u. U. mit einer höheren Einspulgeschwindigkeit gefahren werden. Auch ist der Einsatz von mehreren Maschinen zur Verkürzung der Einspulzeit möglich. Der Aufbau des Behandlungsstandes richtet sich in vielen Fällen nach den örtlichen Bedingungen, nach den Pfannengrößen und auch nach den zur Verfügung stehenden Mitteln. Der Behandlungsstand kann offen, halb oder ganz eingehaust aufgebaut werden. In jedem Fall ist er mit einer regelbaren Absaugung zu versehen. Bild 4 (ASK Chemicals Metallurgy GmbH) zeigt schematisch Möglichkeiten für die Anordnung von Einspulmaschine und Behandlungspfanne. In allen Fällen ist wichtig, dass der Draht mit wenig bis gar keiner Krümmung in das Eisen gelangt. Der Draht sollte immer in die Mitte des Pfannenbodens gelangen, so dass dort unmittelbar über dem Boden die Reaktion stattfinden kann. Dabei erweist sich die weitestgehend bzw. ganz senkrechte Drahtzuführung als vorteilhaft. Der notwendige Deckel für die Behandlungspfanne kann sehr verschieden ausgeführt werden (Bild 5, ASK Chemicals Metallurgy GmbH) . Er sollte wegen der thermischen Anforderungen aus Gusseisen mit Kugelgrafit gegossen und mit feuerfestem Material versehen werden. Der Deckel sollte neben dem Zuführungsrohr für den Draht zwei Löcher für die Absaugung aufweisen. Vorteile des Drahtverfahrens: - Die Herstellung von Gusseisen mit Kugelgrafit aus dem Kupolofen kann in einem Behandlungsschritt erfolgen. - Man erreicht geringen Materialeinsatz und niedrige Behandlungskosten. - Es ergeben sich geringe Temperaturverluste durch die Behandlung. - Man erhält Flexibilität in Bezug auf wechselnde Ausgangsbedingungen wie etwa Schwefel, Temperatur und Behandlungsmenge. Es können trotz unterschiedlicher Schwefelausgangswerte und Behandlungstemperaturen relativ konstante Mg-Werte erreicht werden. - Es ist eine gesicherte Dokumentation möglich (PC-Steuerung). - Die Berücksichtigung der metallurgischen Bedingungen kann durch eine entsprechende Zusammensetzung des Drahtes optimal angepasst werden. - Mit der Einführung des Drahtverfahrens zur GJS-Herstellung ist gleichzeitig eine Möglichkeit geschaffen, auch Gusseisen mit Vermiculargrafit mit Draht herzustellen. | https://www.giessereilexikon.com/en/foundry-lexicon/Encyclopedia/show/cored-wire-process-4694/?cHash=707a6a21fcd7a8e692d2f005bbce87c8 | https://www.giessereilexikon.com/giesserei-lexikon/Encyclopedia/show/fuelldrahtverfahren-1083/?cHash=707a6a21fcd7a8e692d2f005bbce87c8
Core shooting machine | Machine for the production of sand cores (gen. cores) which are thus produced by the respective coremolding process in appropriate core boxes suitable for the respective application. According to the latest technology, the core shooting machines can be categorized into those for flowable, dry shell mold materials (core blowing/core pouring machines), for damp and dry mold materials (core shooting machines) and in those for mainly dry mold materials (continuous mixers). Here, dry mold material is taken to mean, for example, resin coated sand (Croning sand) and damp mold material is taken to mean, for example, a cold box or cold resin mixture. Generally, during core production, the mold material is not compacted but is hardened or solidified chemically and physically. The type of hardening is determined by the process. Cold box mold materials or also so-called no bake mold materials, for example, harden at room temperature, shell mold materials or hot box mold materials harden at higher temperatures.Core blowing/core pouring machines Flowable mold material can be filled into the hot core box using various process principles. The core box temperatures are between 250 and 350°C. In the simplest case, the mold material is poured into the core box using tiltable pouring containers. The contours are formed under the force of gravity. Higher corehardness and better surfaces are achieved when the mold material is poured in under additional pressure in the core box. Due to the good flowability of the mold material, only a low pressure of 0.2 to 0.4 MPa is necessary (core blowing machine). When using the pouring-blowing principle, the mold material container is locked with the core box and then turned by 180°. The mold material falls into the core box and is compacted under the additional pressure. After the sintering time (hardening time) is up, a layer of mold material sticks to the hot core box contour. After the variable hardening times are up and after being turned back, the thermally unaffected mold material flows out of the core box back into the mold material container and can be used again for the next cycle. The flowing back into the mold material container can be supported through additional vibration. The thickness of the layer of hardened shell mold depends of the length of the hardening time (usually between 40 and 120 s). Fig. 1 and 2 show examples of how this process can be carried out.Core shooting machine Here, the coresand is shot into the core box at high speed which leads to a sudden expansion of a limited volume of compressed air. Due to this, the filling process is associated with a certain compaction of the mold material. Both damp and dry mold materials can be shot into cold or hot core boxes depending on the procedure. Using core production according to the cold box process as an example, the way in which a core shooting machine works is explained below: The mold material fed in after the machine bunker has be prepared. It is then shot into the core box. The core box is clamped hydraulically which prevents the core box from moving during shooting and gassing. The clamping and separating devices can be changed so that it is possible to work with vertically and horizontally core boxes. After the mold material has been shot via the shooting unit which is pressed on the core box, the hardening device is brought in and the hardening process is carried out. The separating process then begins. The movable part of the core box is turned and the core is pushed out of the solid core box part onto the transport belt (Film). The molding tools can be made of wood, plastic or metal. The choice of material is dependent on the size of the series. The gassing plate must be sealed well and constructed in such a way that the hardening gas can penetrate all areas of the core evenly. Air vents which ensure a good, even ventilation of the core must be brought into the core boxes. The larger the ventilation cross section, the lower the flow resistance during gassing and the faster the core hardens. The core boxes are constructed in such a way that the ventilation cross sections (core box vents) cover 3 to 5% of the core box surface. The core boxes can be laid out as a closed or open system. In a closed system, residual catalyst and scavenging air are collected in the core box itself and then fed to the exhausting plant. In an open system, the excess catalyst escapes from the core box and is extracted by an air curtain which prevents it from flowing into the surrounding air and is fed to the disposal equipment. A high-performance machine for constant 24-hour operation for cold or hot corehardening processes and a shooting volume of 10 to 150 liters, with single or multiple shooting head, is shown in Fig. 3. This machine is suitable for handling up to 6-piece tools and has an automatic tool changing mechanism. Progressive centralized lubrication and an operator guidance system with automatic error diagnosis complete this design. A fully automated core production cell is shown in Fig. 4.Continuous mixer In these plants, which are mainly used for cold resin molding, the preparation of the mold material is carried out by putting quartz sand and a catalyst into the beginning of the mixing trough. After mixing the two components, the binder is added. At the end of the mixing trough, the finished mold material can be taken out directly and filled into the molding tool. The exact addition of the individual liquid components is carried out by dosing equipment. The development of individual binder systems (s. Inorganic binder systems and/or Organic binder systems) with regard to increased hardening speed also leads to the continuous further development of these kinds of mold material mixers. The mold material is compacted in the tool by gravity and, if necessary, futher compacted afterwards by hand or using jolt ramming equipment. The hardening is carried out chemically.Film: Principle of core production according to the cold box process (Laempe Mössner GmbH, Schopfheim) | Kernschießmaschine | Maschine zur Herstellung von Sandkernen (allg. Kerne), welche hiermit entsprechend dem jeweiligen Kernformverfahren in den dafür geeigneten Kernkästen hergestellt werden. Nach dem Stand der Technik können die Kernformmaschinen in solche für rieselfähige, trockene Maskenformstoffe (Kernblas-/Kernschüttmaschinen), für feuchte und trockene Formstoffe (Kernschießmaschinen) und in solche für vorwiegend feuchte Formstoffe (kontinuierliche Durchlaufmischer) eingeteilt werden. Hierbei wird unter trockenem Formstoff z. B. harzumhüllter Sand (Croningsand) und unter feuchtem Formstoff z. B. eine Cold-Box- oder Kaltharzmischung verstanden. Generell werden bei der Kernherstellung die Formstoffe nicht verdichtet sondern chemisch und physikalisch gehärtet bzw. verfestigt. Die Art der Härtung wird durch das Verfahren bestimmt. Bei Raumtemperaturhärten beispielsweise Cold-Box-Formstoffe oder auch so genannte No Bake Formstoffe, bei höheren Temperaturen härten Maskenformstoffe oder Hot-Box-Formstoffe.Kernblas-/Kernschüttmaschinen Das Einfüllen des rieselfähigen Formstoffes in den heißen Kernkasten kann durch verschiedene Verfahrensprinzipien realisiert werden. Die Kernkastentemperaturen liegen zwischen 250 und 350 °C. Im einfachsten Fall wird der Formstoff mittels kippbaren Schüttgefäßen in den Kernkasten geschüttet. Unter Wirkung der Schwerkraft erfolgt die Konturenbildung. Höhere Kernfestigkeiten und bessere Oberflächen werden erreicht, wenn der Formstoff unter zusätzlichem Druck in den Kernkasten eingefüllt wird. Wegen der guten Fließfähigkeit des Formstoffes ist nur ein geringer Druck von 0,2 bis 0,4 MPa notwendig (Kernblasmaschinen). Bei Anwendung des Schütt-Blas-Prinzips wird der Formstoffbehälter mit dem beheizten Kernkasten verriegelt und danach um 180° geschwenkt. Der Formstoff fällt in den Kernkasten und wird durch zusätzlichen Druck verdichtet. Nach Ablauf der Sinterzeit (Härtungszeit) haftet eine Formstoffschicht an der heißen Kernkastenkontur. Der thermisch unbeeinflusste Formstoff rieselt nach Ablauf der variierbaren Härtezeit und Rückschwenken aus dem Kernkasten in den Formstoffbehälter zurück und kann für die nachfolgenden Arbeitstakte wieder verwendet werden. Durch zusätzliche Vibration kann das Zurückfließen in den Formstoffbehälter unterstützt werden. Von der Dauer der Härtezeit (in der Regel zwischen 40 und 120 s) hängt die Schichtdicke der verfestigten Formschale ab Die Bilder 1 und 2 zeigen Ausführungsbeispiele.Kernschießmaschine Hierbei wird der Kernsand mit hoher Geschwindigkeit, welche durch eine schlagartige Expansion eines begrenzten Druckluftvolumens entsteht, in den Kernkasten eingeschossen. Dadurch ist der Füllvorgang mit einer gewissen Verdichtung des Formstoffes verbunden. Es können sowohl feuchte als auch trockene Formstoffe in Abhängigkeit des Verfahren in kalte oder heiße Kernkästen geschossen werden. Am Beispiel der Kernherstellung nach dem Cold-Box-Verfahren wird im Folgenden die Arbeitsweise einer Kernschießmaschine erläutert: Der Formstoff wird nach der Aufbereitung dem Maschinenbunker zugeführt. Danach erfolgt das Schießen in den Kernkasten. Der Kernkasten ist hydraulisch gespannt, dies verhindert beim Schießen und Begasen jede Kernkastenbewegung. Die Spann- und Trennvorrichtungen sind auswechselbar, so dass mit vertikal und horizontal geteilten Kernkästen gearbeitet werden kann. Nach dem Einschießen des Formstoffes über die an den Kernkasten angepresste Schießeinheit wird die Härtevorrichtung eingefahren und der Härtevorgang realisiert. Danach wird der Trennvorgang eingeleitet. Das bewegliche Kernkastenteil wird geschwenkt, aus dem festen Kernkastenteil wird der Kern auf das Transportband abgestoßen (Film). Die Formwerkzeuge können aus Holz, Kunststoff oder Metall sein. Die Werkstoffauswahl richtet sich nach der Seriengröße. Die Begasungsplatten müssen gut abgedichtet und so konstruiert sein, dass das Härtegas gleichmäßig in alle Kernbereiche eindringen kann. In den Kernkästen sind Entlüftungsdüsen anzubringen, die eine gute, gleichmäßige Durchströmung des Kernssichern. Je größer die Entlüftungsquerschnitte, desto geringer ist der Strömungswiderstand beim Begasen, umso schneller härtet der Kern. Die Kernkästen sind so konstruiert, dass die Entlüftungsquerschnitte (Schlitzdüsen) 3 bis 5% der Kernkastenoberfläche belegen. Die Kernkästen können als geschlossenes oder offenes System ausgelegt. Beim geschlossenen System werden Restkatalysator und Spülluft im Kernkasten selbst gesammelt und danach der Absauganlage zugeführt. Beim offenen System tritt der überschüssige Katalysator aus dem Kernkasten aus und wird von einem Luftschleier, der ein Abströmen in die Umgebungsluft verhindert, abgesaugt und der Entsorgungseinrichtung zugeführt. Eine Hochleistungsmaschine für den 24-Stunden-Dauerbetrieb für kalte oder heiße Kernhärtungsverfahren und einem Schussvolumen von 10 bis 150 Liter, mit Einfach- oder Mehrfachschießkopf zeigt Bild 3. Diese Maschine ist geeignet für die Bearbeitung von bis zu 6-teiligen Werkzeugen und besitzt einen automatischen Werkzeugwechsel. Eine progressive Zentralschmierung, Bedienerführungssystem mit automatischer Fehlerdiagnose komplettieren diese Ausführung. Eine komplett automatisierte Kernfertigungszelle zeigt Bild 4.Kontinuierlicher Durchlaufmischer In dieser, vorwiegend in der Kaltharzformereien eingesetzten Anlagen erfolgt die Aufbereitung des Formstoffes indem am Anfang des Mischtroges Quarzsand und Katalysator hinzugegeben wird. Nach dem Mischen beider Komponenten wird der Binder zugesetzt. Am Ende des Mischtroges kann der fertige Formstoff direkt entnommen und in das Formwerkzeug eingefüllt werden. Die exakte Zugabe der einzelnen flüssigen Komponenten wird über Dosiereinrichtungen realisiert. Die Entwicklung der einzelnen Bindersysteme (s. Anorganische Bindersysteme bzw. Organische Bindersysteme) in Hinblick auf die Erhöhung der Härtungsgeschwindigkeit führt auch zur ständigen Weiterentwicklung der Formstoffmischer dieser Bauart. Der Formstoff wird im Werkzeug durch die Schwerkraft verdichtet und gegebenenfalls mit Hand oder Rütteleinrichtungen nach verdichtet. Die Aushärtung erfolgt chemisch.Film: Prinzip der Kernherstellung nach dem Cold-Box-Verfahren (Laempe Mössner GmbH, Schopfheim) | https://www.giessereilexikon.com/en/foundry-lexicon/Encyclopedia/show/core-shooting-machine-4412/?cHash=58458ec929ee0a3969dfd63abbda75a3 | https://www.giessereilexikon.com/giesserei-lexikon/Encyclopedia/show/kernschiessmaschine-800/?cHash=58458ec929ee0a3969dfd63abbda75a3
Core sand mixer | Mixer for conditioning core molding materials. Molding materials for the core room are predominantly made of new sand, (quartz sand or special sand) by mixing it with required binders.Coresand mixers dispose of shovel-like mixing tools, they are used for batches and fed with binders and sand accordingly. Fig. 1 and 2 show execution examples of coresand mixers (KLEIN Anlagenbau AG). In special cases, the mixing process can also be performed immediately in the coremolding machine, e.g. with the continuous mixer (see No-bake process). | Kernsandmischer | Mischer zur Aufbereitung von Kernformstoffen. Formstoffe für die Kernmacherei werden überwiegend aus Neusand (Quarzsand oder Spezialsand) durch Mischen mit den erforderlichen Bindern hergestellt.Kernsandmischer sind mit schaufelartigen Mischwerkzeugen ausgerüstet, werden chargenweise betrieben und entsprechend mit Binder und Sand beschickt. Die Bilder 1 und 2 zeigen Ausführungsbeispiele für Kernsandmischer (KLEIN Anlagenbau AG). In besonderen Fällen kann das Mischen auch erst unmittelbar in der Kernformmaschine erfolgen, so z. B. beim kontinuierlichen Durchlaufmischer (s. Kaltharzverfahren). | https://www.giessereilexikon.com/en/foundry-lexicon/Encyclopedia/show/core-sand-mixer-4491/?cHash=90395668841388a5601da03a520bd0f3 | https://www.giessereilexikon.com/giesserei-lexikon/Encyclopedia/show/kernsandmischer-880/?cHash=90395668841388a5601da03a520bd0f3
Core sand conditioning | s. Conditioning; Beneficiation; Purification, Core sand mixer | Kernsandaufbereitung | siehe Aufbereitung, Kernsandmischer | https://www.giessereilexikon.com/en/foundry-lexicon/Encyclopedia/show/core-sand-conditioning-4955/?cHash=bee6199d8af7a8bec58ac5fc5edc493b | https://www.giessereilexikon.com/giesserei-lexikon/Encyclopedia/show/kernsandaufbereitung-4954/?cHash=bee6199d8af7a8bec58ac5fc5edc493b
Core print clearance | Based on operational experience, the following factors are to be taken into account when defining the core print clearance for pattern equipment. - Mold material, mold process - Position of the cores within the mold - Number, size and shape of the cores - Core processing and core assembly - Face coating of the cores Typically, the core print in the pattern is slightly larger than the core print of the core box which corresponds to the nominal dimension in the drawing; this relationship is illustrated in Fig. 1.The dimensional core print difference ΔM can be derived from Fig. 1 and eq. 1 as follows:Eq. 1: The core print clearance sF per unit area is as follows according to eq. 2:Eq. 2: Checking the core print clearanceWith complex pattern equipment, in addition to carrying out dimensional checks on the core prints of the pattern and core box, model molds and model cores (control molds and control cores) are prepared for verification.When inserting the model core, the model mold can be used to reliably verify the core print clearance, wall thicknesses and core setting sequence.In contrast to the core print clearance, the core location clearance (core clearance, core gap) is defined as the dimensional difference between the core location dimension of the mold and the core location dimension of the core. | Kernmarkenspiel | Bei der Festlegung des Kernmarkenspiels für die Modelleinrichtung sind aufgrund von betrieblichen Erfahrungswerten folgende Einflüsse zu berücksichtigen: - Formstoff, Formverfahren - Lage der Kerne in der Form - Anzahl, Größe und Gestalt der Kerne - Kernbearbeitung und Kernmontage - Schlichten der Kerne Üblicherweise wird die Kernmarke am Modell gegenüber der Kernmarke des Kernkastens, die dem Nennmaß der Zeichnung entspricht, etwas größer gehalten, dieser Zusammenhang ist in Bild 1 dargestellt.Aus Bild 1 und nach Glg. 1 ergibt sich die Kernmarkenmaßdifferenz ΔM zu:Glg.1: Das Kernmarkenspiel sF pro Fläche ist nach Glg. 2:Glg. 2: KernmarkenspielkontrolleBei komplexen Modelleinrichtungen werden neben der Durchführung von Maßkontrollen an den Kernmarken des Modells und des Kernkastens auch Musterformen und Musterkerne (Kontrollformen und Kontrollkerne) zur Überprüfung angefertigt.An der Musterform können dann mit eingelegten Musterkernen das Kernmarkenspiel, die Wanddicken und die Kerneinlegefolge zuverlässig überprüft werden.Im Gegensatz zum Kernmarkenspiel ist das Kernlagerspiel (Kernspiel, Kernluft) als Maßunterschied zwischen dem Kernlagermaß der Form und dem Kernlagermaß des Kerns definiert. | https://www.giessereilexikon.com/en/foundry-lexicon/Encyclopedia/show/core-print-clearance-4637/?cHash=aca12893805c69a7e5c0accc50de2be9 | https://www.giessereilexikon.com/giesserei-lexikon/Encyclopedia/show/kernmarkenspiel-1026/?cHash=aca12893805c69a7e5c0accc50de2be9
Core location clearance | The core location clearance, also simply referred to as core clearance or core gap, is the dimensional difference between the core location dimension of the mold and the core location dimension of the core or the clearance of a movable metal or steelcore in its guide. For core clearance, EN 12890 provides the terms and dimensions illustrated in Fig. 1 and Fig. 2. A minimum core location clearance is required in order to be able to set the core without damaging the mold (Fig. 3). However, the core must not be inserted into its location with too high of a clearance as this could cause unwanted flash formation (see Core flash). Moreover, if the core location clearance is unnecessarily large, this could lead to inaccurate wall thicknesses in the casting. In contrast to the core location clearance, the core print clearance is the difference between the core print dimension of the pattern and the core print dimension of the core box. | Kernlagerspiel | Das Kernlagerspiel, auch vereinfacht als Kernspiel oder Kernluft bezeichnet, ist der Maßunterschied zwischen dem Kernlagermaß der Form und dem Kernlagermaß des Kerns bzw. das Spiel eines beweglichen Metall- oder Stahlkernes in seiner Führung. Die EN 12890 sieht für das Kernspiel die Begriffe und Maße wie in Bild 1 und Bild 2 vor. Ein Mindest-Kernlagerspiel ist notwendig, damit der Kern ohne Beschädigung in die Form eingelegt werden kann (Bild 3). Andererseits darf der Kern nicht ohne ein zu großes Spiel von seinem Lager aufgenommen werden, damit keine unerwünschte Gratbildung auftritt (siehe Kerngrat). Zudem führt ein unnötig großes Kernlagerspiel zu ungenauen Wanddicken im Gussteil. Im Unterschied zum Kernlagerspiel ist das Kernmarkenspiel die Differenz zwischen den Kernmarkenmaß am Modell und dem Kernmarkenmaß im Kernkasten. | https://www.giessereilexikon.com/en/foundry-lexicon/Encyclopedia/show/core-location-clearance-4638/?cHash=d660ff39e42cb4a663da24a9f987b5e0 | https://www.giessereilexikon.com/giesserei-lexikon/Encyclopedia/show/kernlagerspiel-1027/?cHash=d660ff39e42cb4a663da24a9f987b5e0
Core print | Structure for correct alignment of a core in the casting mold. The pattern is equipped with the appertaining core print patterns and corresponding core locations are incorporated at the ingots to ensure precisely fitting insertion of cores. At times core prints are provided with asymmetrical design or equipped with unilateral reinforcements to prevent the core from twisting or falling out when closing the mold. Moreover, core prints have a significant positive effect on diffusion of core gasses occurring during casting; for this reason, core locations in the mold are equipped with appropriately dimensioned venting channels(s. Core venting). The core prints at the core and the pattern must be precisely aligned (s. Core print clearance) to prevent the occurrence of gaps into which the liquid metal could enter during casting and produce unnecessary burr. Additional references:Core flashLocating coreCore gumming jigCore assemblyCore assembly jig | Kernmarke | Lager eines Kerns in der Gießform. Das Modell ist mit den zugehörigen Kernmarkenmodellen versehen, ebenso befinden sich in Kokillen entsprechende Kernlager zum passgenauen Einsetzen der Kerne. Um ein Verdrehen oder Herausfallens des Kerns beim Zulegen der Formen zu vermeiden, werden die Kernmarken mitunter asymmetrisch gestaltet oder mit einseitigen Verstärkungen versehen. Außerdem tragen die Kernmarken ganz wesentlich zum Abführen der beim Gießen entstehenden Kerngase bei, daher sind die Kernlager in der Form mit hinreichend bemessenen Entlüftungskanälen (s. Kernentlüftung) zu versehen. Die Kernmarken am Kern und am Modell müssen passgenau übereinstimmen (s. Kernmarkenspiel), damit keine Fugen entstehen, in die das flüssige Metall beim Gießen eindringt und somit unnötiger Grat entsteht.Weiterführende Stichworte:KerngratFührungskernKernklebelehreKernmontageKernmontagelehre | https://www.giessereilexikon.com/en/foundry-lexicon/Encyclopedia/show/core-print-3899/?cHash=83bf55687dacb48e34b4d2d08cc2c4c5 | https://www.giessereilexikon.com/giesserei-lexikon/Encyclopedia/show/kernmarke-284/?cHash=83bf55687dacb48e34b4d2d08cc2c4c5
Core burr | Burr adhering to the core. In core production, molding material may penetrate the flask parting line or braze joints which becomes visible in the form of core burrs after removal of the core. | Kerngrat | Anhaftender Grat am Kern. Bei der Kernherstellung kann Formstoff in die Kernkastenteilung oder in Passfugen eindringen, welcher nach der Kernentnahme dann als Kerngrat am Kern in Erscheinung tritt. | https://www.giessereilexikon.com/en/foundry-lexicon/Encyclopedia/show/core-burr-3896/?cHash=ed1dc6c239aae03cb0f6e5b50d77585b | https://www.giessereilexikon.com/giesserei-lexikon/Encyclopedia/show/kerngrat-281/?cHash=ed1dc6c239aae03cb0f6e5b50d77585b
Core gumming jig | Equipment for ensuring precise dimensional accuracy when assembling the core (s. Core assembly). If the stability of partial cores is rather low or it is not possible to correctly fix a partial core in its position, a core gumming jig is required. The core will rest on the jig until the gumming adhesive has hardened (s. Hardening). | Kernklebelehre | Einrichtung zur Erzielung genauer Maßhaltigkeit beim Kernzusammenbau (Kernmontage). Ist das Stehvermögen von Teilkernen gering oder kann der Teilkern in seiner Lage nicht einwandfrei fixiert werden, wird eine Kernklebelehre benötigt. Auf ihr bleibt der Kern bis zum Aushärten (s. Härtung) des Klebers. | https://www.giessereilexikon.com/en/foundry-lexicon/Encyclopedia/show/core-gumming-jig-3898/?cHash=b36f3aa1d06736147531492ba52b9a9d | https://www.giessereilexikon.com/giesserei-lexikon/Encyclopedia/show/kernklebelehre-283/?cHash=b36f3aa1d06736147531492ba52b9a9d
Core gasses | Gas that originates during casting in connection with air and the added binders, additives and facing coats. These core gasses must be properly vented through core prints to avoid occurrence of gas blister defects and thus production of rejects (s. a. Core venting). Gas development from organically bound molding materials (see Organic binder systems) is illustrated in a schematic diagram in Figure 1. Figs. 2 and 3 illustrate the development of gasses (gas quantity) and the gas surge (gas release rate) using the examples of various core mold materials. | Kerngase | Gas welches beim Gießen in Verbindung mit der Luft und der Zersetzung des Binders, Additiven und Schlichten ensteht. Diese so entstehenden Kerngase müssen ordnungsgemäß über die Kernmarken abgeleitet werden um keine Gasblasenfehler und damit Ausschuss entstehen zu lassen (s. a. Kernentlüftung). Die Gasbildung aus organisch gebundenen Formstoffen (siehe Organische Bindersysteme) ist in Bild 1 schematisch dargestellt. Die Bilder 2 und 3 zeigen beispielhaft die Gasentwicklung (Gasmenge) und den Gasstoß (Gasabgabegeschwindigkeit) verschiedener Kernformstoffe. | https://www.giessereilexikon.com/en/foundry-lexicon/Encyclopedia/show/core-gasses-3862/?cHash=c575938ced8bb0fb242d97561a532de0 | https://www.giessereilexikon.com/giesserei-lexikon/Encyclopedia/show/kerngase-247/?cHash=c575938ced8bb0fb242d97561a532de0
Core assembly jig | Inserts the core into a core package or into the mold. These jigs are mostly operated pneumatically, which makes core setting and/or core assembly faster, safer, and more accurage. Additional references:Core gumming jigCore printCore print clearance | Kernmontagelehre | Führt den Kern in ein Kernpaket oder in die Form ein. Diese Lehren werden meist pneumatisch betreiben, dadurch wird das Kerneinlegen bzw. der Kernzusammenbau (die Kernmontage) schneller, sicherer und genauer. Weiterführende Stichworte:KernklebelehreKernmarkeKernmarkenspiel | https://www.giessereilexikon.com/en/foundry-lexicon/Encyclopedia/show/core-assembly-jig-3902/?cHash=a7e3332810d93f7e8bcf3ddb592d10a4 | https://www.giessereilexikon.com/giesserei-lexikon/Encyclopedia/show/kernmontagelehre-287/?cHash=a7e3332810d93f7e8bcf3ddb592d10a4
Core | Cores are parts of a mold used for design and implementation of inner and outer contoures in case of pronounced undercuts and/or back drafts. Production of cores generally is performed simultaneously with mold production but in specific manufacturing areas. Moreover, cores must also meet special technologic requirements. The still prevailing classification of processes into mold production and core production, nowadays is not fully applicable any more, despite a few distinctive technological characteristics. This means that processes based on cold-hardenable molding materials are used for manufacturing of both molds and cores. Applcation of the shell molding process is also suitable for production of both molds and cores. Correspondent to mold manufacturing, cores are classified by their usage into cores for single use (lost cores) and permanent cores that can be multiply used. However, permanent cores are limited in use, particularly in terms of their design. Other problems result from the risk of sintering to the cast part, complicated ejection after casting and potentially occurring shrinkage impairment. Cores can be classified as listed below, depending on their purpose of use: - Position of the forming contour (outer core - inner core) - Type of core design (solid core, hollow core, shell core) - Position within the mold (standing core (s. Standing core), horizontal core, hanging core) - Molding material used (green sand core, core with organic binders, core with inorganic binders, s. a. Organic binder systems and Inorganic binder systems) - Production method (e.g. rammed core, shot core, strickle core) - Hardening method (e.g. hot-box core (s. Hot-box process), cold-box core (s. Cold-box process)) - Mold-related function (separating core, locating core, filling core, splash core, backing corecovering core, breaker core) - Frequency of use (lost core, permanent core) Additional references:Core location clearanceCore printCore print clearanceCore sand mixerCore shooting machine More videos on Foundry-Skills | Kern | Kerne sind Teile einer Form zur Ausbildung von Innen- und Außenkonturen bei Vorliegen stärkerer Unterschneidungen bzw. Hinterschneidungen. Ihre Fertigung verläuft allgemein zeitlich parallel zur Formherstellung in gesonderten Fertigungsbereichen. Kerne haben darüber hinaus auch spezielle technologische Aufgaben zu erfüllen. Die noch übliche Trennung in Verfahren für die Form- und Kernherstellung ist trotz einiger technologischer Besonderheiten nicht mehr voll zutreffend. So werden mit den Verfahren auf der Basis kalthärtender Formstoffe sowohl Formen als auch Kerne gefertigt. Der Einsatz des Maskenformverfahrens dient ebenfalls der Form- und Kernherstellung. Nach der Verwendbarkeit unterscheidet man analog zur FormherstellungKerne zum einmaligen Gebrauch (verlorene Kerne) und Dauerkerne, die wiederholt verwendbar sind. Dauerkerne sind im Hinblick auf ihre Gestalt nur begrenzt einsetzbar. Weitere Probleme ergeben sich aus der Gefahr des Ansinterns an das Gussteil, dem schwierigen Ausheben nach dem Gießen und der auftretenden Schwindungsbehinderung.Kerne lassen sich je nach Verwendungszweck, wie folgt einteilen: - Lage der formgebenden Kontur (Außenkern – Innenkern) - Art der Ausbildung (Vollkern, Hohlkern, Maskenkern) - Lagerung in der Form (stehender Kern (s. Standkern), liegender Kern, Hängekern) - verwendeter Formstoff (Grünsandkern, organisch gebundener Kern, anorganisch gebundener Kern s. a. Organische Bindersysteme bzw. Anorganische Bindersysteme) - Art der Herstellung (z. B. Stampfkern, geschossener Kern, schablonierter Kern) - Art der Aushärtung (z. B. Hot-Box-Kern (s. Hot-Box-Verfahren), Cold-Box-Kern (s. Cold-Box-Verfahren)) - formtechnische Funktion (Trennkern, Führungskern, Füllkern, Aufschlagkern, Aufbaukern, Abdeckkern, Einschnürkern) - Gebrauchshäufigkeit (verlorener Kern, Dauerkern) Weiterführende Stichworte:KernlagerspielKernmarkeKernmarkenspielKernsandmischerKernschießmaschine Weitere Videos auf Foundry-Skills | https://www.giessereilexikon.com/en/foundry-lexicon/Encyclopedia/show/core-3894/?cHash=deb94d39967fdcd8b32619cd2ceb9f1c | https://www.giessereilexikon.com/giesserei-lexikon/Encyclopedia/show/kern-279/?cHash=deb94d39967fdcd8b32619cd2ceb9f1c
Core assembly | Assembly of several cores and/or core parts to obtain a complete core package ready for casting. Core adhesive or core screws are used to connect the core parts. The actual assembly is performed using the suitable core assembly jigs. Additional references:Core gumming jigCore printCore print clearance | Kernmontage | Zusammenbau mehrerer Kerne und/oder Kernteile zu einem kompletten, gießfertigen Kernpaket. Zum Verbinden der Kernteile werden Kernkleber oder Kernschrauben verwendet. Die Montage selbst erfolgt unter Verwendung entsprechender Kernmontagelehre. Weiterführende Stichworte:KernklebelehreKernmarkeKernmarkenspiel | https://www.giessereilexikon.com/en/foundry-lexicon/Encyclopedia/show/core-assembly-3900/?cHash=60338430dc6f03d7135cdeb0b12b136c | https://www.giessereilexikon.com/giesserei-lexikon/Encyclopedia/show/kernmontage-285/?cHash=60338430dc6f03d7135cdeb0b12b136c
Copper in cast iron | Copper improves the hardenability and forces back the ferrite formation. It has a strong effect on the pearlitization which makes the production of an extensive or entire pearlitic cast iron possible. Besides that, the danger of carbide formation does not exist. Due to the fact that already low copper concentrations are an effective diffusion barrier, less than 1% of copper is enough to prevent the appearance of free carbide to a great extent. Additional references:GJSGJLPearlitizationFerritePearliteCementiteGraphitization factorTensile strength | Kupfer im Gusseisen | Kupfer verbessert die Härtbarkeit und die Ferritbildung wird zurückgedrängt. Es hat eine stark perlitisierende Wirkung, wodurch es möglich wird ein weitgehend oder vollständig perlitischesGusseisen herzustellen. Die Gefahr einer Karbidbildung besteht dabei nicht. Da bereits geringe Kupfergehalte eine wirksame Diffusionssperre bilden, genügen Kupfergehalte <1 %, um das Auftreten von freiem Ferrit weitgehend zu unterbinden. Weiterführende Stichworte:GJSGJLPerlitisierungPerlitstabilisierungFerritPerlitZementitGrafitisierungsfaktorZugfestigkeit | https://www.giessereilexikon.com/en/foundry-lexicon/Encyclopedia/show/copper-in-cast-iron-4927/?cHash=944bcc3493e487d993581ee14793dd59 | https://www.giessereilexikon.com/giesserei-lexikon/Encyclopedia/show/kupfer-im-gusseisen-4926/?cHash=944bcc3493e487d993581ee14793dd59
Cooling time | Time required for cooling under determined marginal conditions and in a defined temperature interval. | Abkühlungszeit | Zeit, die die Abkühlung unter festgelegten Randbedingungen in einem definierten Temperaturintervall benötigt. | https://www.giessereilexikon.com/en/foundry-lexicon/Encyclopedia/show/cooling-time-3641/?cHash=d66811d7cd864da95fcbe50075a7bf29 | https://www.giessereilexikon.com/giesserei-lexikon/Encyclopedia/show/abkuehlungszeit-24/?cHash=d66811d7cd864da95fcbe50075a7bf29
Cooling stress | Shrinkage-related stresses that may occur during solidification and cooling of a casting, as well as after heat treatment. | Abkühlungsspannung | Schwindungsbedingte Spannungen, die während der Erstarrung und Abkühlung eines Gussteiles auftreten können, gleichermaßen wie nach einer Wärmebehandlung. | https://www.giessereilexikon.com/en/foundry-lexicon/Encyclopedia/show/cooling-stress-3640/?cHash=59dcbf380cc559f8511f46b0c7bb61fc | https://www.giessereilexikon.com/giesserei-lexikon/Encyclopedia/show/abkuehlungsspannung-23/?cHash=59dcbf380cc559f8511f46b0c7bb61fc
Cooling line | The cooling line is part of an automated or mechanized molding system which is installed downstream of the casting line and extends up to the shake-out grid and/or cools the castings between the casting process and further processing steps to a target temperature as a cooling transport system. Usually, molds which have just been filled and are still hot are cooled at the cooling line until demolding is possible. Many cooling lines are equipped with extractor hoods or a cooling tunnel for blowing in cooling air. Fig. 1 shows an example of a completely encased cooling transport system in which the discharged sand is collected in trays and emptied centrally (technical data in Table 1). Here, the hot castings are placed on canted sheet metal trays (Fig. 2) and conveyed to the upper level by means of a lifting device. The castings then pass through the system level by level from top to bottom, while cooling down either due to ambient air or aided by forced cooling.Cooling lines and cooling tunnels can also be installed between the shake-out grid and the frettling station if the castings freed from mold sand and shaken out still require cooling; in this case, a rod conveyor system (Fig. 3) or tray conveyor system or a belt or vibrating conveyor can be used to transport the castings, while they are cooled by blown-in cooling air (usually) to temperatures of less than 100°C when passing the cooling tunnel at the line.Additional references:Cooling stressUsed sand coolingSand cooler | Kühlstrecke | Die Kühlstrecke ist ein Bestandteil einer automatisierten bzw. mechanisierten Formanlage, die im Anschluss an die Gießstrecke installiert wird und bis zum Ausschlagrost reicht bzw. als Kühlfördersystem die Gussteile zwischen dem Gießprozess und den weiteren Bearbeitungsschritten auf eine Zieltemperatur abkühlt. Auf einer Kühlstrecke werden i.d.R. die noch heißen und zuvor abgegossenen Formen so weit abgekühlt, dass sie ausgeleert werden können. Viele Kühlstrecken sind mit Dunstabzugshauben oder mit Kühltunnels zum Einblasen von Kühlluft versehen. Beispielhaft ist in Bild 1 ein komplett eingehaustes Kühlfördersystem dargestellt, in der der abfallende Sand in Tassen gesammelt und zentral entleert wird (Technische Daten in Tabelle 1). Dabei werden die heißen Gussteile in gekantete Blechtassen abgelegt (Bild 2) und mittels Hubgerät in die obere Etage befördert. Anschließend durchlaufen die Gussteile die Einrichtung etagenweise von oben nach unten und kühlen währenddessen entweder an Umgebungsluft oder mit Unterstützung einer Zwangskühlung ab. Kühlstrecken und Kühltunnels können aber auch zwischen Ausschlagrost und Putzerei installiert sein, wenn die vom Formsand befreiten und ausgeschlagenen Gussstücke abgekühlt werden müssen; dabei dient ein Stabfördersystem (Bild 3) oder eine Tassenförderanlage, ein Band- oder Schwingförderer zum Transport der Gussstücke, die auf dieser Strecke beim Durchlauf durch den Kühltunnel durch Einblasen von Kühlluft (meist) auf Temperaturen unter 100 °C abgekühlt werden.Weiterführende Stichworte:AbkühlungsspannungAltsandkühlungSandkühler | https://www.giessereilexikon.com/en/foundry-lexicon/Encyclopedia/show/cooling-line-4368/?cHash=0671059e787e04c0172b15df79bd014c | https://www.giessereilexikon.com/giesserei-lexikon/Encyclopedia/show/kuehlstrecke-756/?cHash=0671059e787e04c0172b15df79bd014c
Cooling rate | Temperature reduction per unit of time during a cooling process. | Abkühlungsgeschwindigkeit | Temperaturabnahme pro Zeiteinheit bei einem Abkühlungsvorgang. | https://www.giessereilexikon.com/en/foundry-lexicon/Encyclopedia/show/cooling-rate-3638/?cHash=e3861e3d4a38af2693567fe8da275ec7 | https://www.giessereilexikon.com/giesserei-lexikon/Encyclopedia/show/abkuehlungsgeschwindigkeit-21/?cHash=e3861e3d4a38af2693567fe8da275ec7
Cooling curve | Temperature variation of a cooling process as a function of time, which can be acquired from the measured values (s. a. thermal analysis). | Abkühlungskurve | Temperaturverlauf eines Abkühlungsvorganges in Abhängigkeit von der Zeit, welcher aus Messdaten aufgezeichnet werden kann (s. a. Thermische Analyse). | https://www.giessereilexikon.com/en/foundry-lexicon/Encyclopedia/show/cooling-curve-3639/?cHash=c91e3703f33f4cda9aa04927041aa2c5 | https://www.giessereilexikon.com/giesserei-lexikon/Encyclopedia/show/abkuehlungskurve-22/?cHash=c91e3703f33f4cda9aa04927041aa2c5
Cooling | Abstraction of heat in accordance with the temperature gradient. The liquid casting material is left to cool in the mold. Solidification begins as soon as the material reaches its liquidus temperature. Solidification is completed as soon as the material reaches its solidus temperature. The solidified casting continues to cool in the mold or after demolding. The cooling effect is thus influenced by the three concepts of thermal conduction, thermal radiation and convection.Additional references:Cooling rateCooling curveCooling stressCooling time | Abkühlung | Entzug der Wärme entsprechend dem Temperaturgradienten. Der flüssige Gusswerkstoff kühlt in der Form ab. Wird die Liquidustemperatur erreicht setzt die Erstarrung ein, die dann beim Erreichen der Solidustemperatur beendet ist. Das nunmehr erstarrte Gussstück kühlt sich in der Form bzw. nach dem Ausleeren weiter ab. Die Wirkungsweise der Abkühlung wird somit von den Prozessen der Wärmeleitung, Wäremestrahlung und Konvektion beeinflusst.Weiterführende Stichworte:AbkühlungsgeschwindigkeitAbkühlungskurveAbkühlungsspannungAbkühlungszeit | https://www.giessereilexikon.com/en/foundry-lexicon/Encyclopedia/show/cooling-3637/?cHash=436249a5a71bfe9bc969a1d44b74dd00 | https://www.giessereilexikon.com/giesserei-lexikon/Encyclopedia/show/abkuehlung-19/?cHash=436249a5a71bfe9bc969a1d44b74dd00
Conveyor belt | Conveyor belts, also referred to as belt conveyors or steady-flow conveyors are stationary devices incorporating a recirculating transport belt as their characteristic feature. In the foundry industry, they are mainly used for bulk goods, cast parts, and circulation materials (special type, e.g. apron conveyor). Additional references:Screw conveyor | Bandförderer | Bandförderer, auch Förderband oder Stetigförderer sind meist stationäre Anlagen deren kennzeichnentes Merkmal ein umlaufendes Transportband ist. In der Gießereiindustrie werden sie hauptsächlich für Schüttgüter, Gussstücke und Kreislaufmaterial (hier z. B. Plattenbandförderer) verwendet. Weiterführende Stichworte:Schneckenförderer | https://www.giessereilexikon.com/en/foundry-lexicon/Encyclopedia/show/conveyor-belt-3671/?cHash=d131200a43bfac16babe717345f1c6d2 | https://www.giessereilexikon.com/giesserei-lexikon/Encyclopedia/show/bandfoerderer-54/?cHash=d131200a43bfac16babe717345f1c6d2
Contrast stretching | With contrast stretching, a particular grayscale value of interest within an image is stretched over the displayable grayscale range. This is used to display minor grayscale differences over a larger grayscale range so that they can be discerned more easily.Additional references:Digital filterComputed tomography | Kontrastspreizung | Bei der Kontrastspreizung wird ein bestimmter, interessierender Grauwertbereich eines Bildes auf den darstellbaren Grauwertbereich verteilt. Somit können kleine Grauwertunterschiede in einem größeren Grauwertbereich dargestellt und leichter wahrgenommen werden.Weiterführende Stichworte:Digitaler FilterComputertomographie | https://www.giessereilexikon.com/en/foundry-lexicon/Encyclopedia/show/contrast-stretching-4378/?cHash=58dfed247a6599d2986293745d0d3025 | https://www.giessereilexikon.com/giesserei-lexikon/Encyclopedia/show/kontrastspreizung-766/?cHash=58dfed247a6599d2986293745d0d3025
Continuous whirl mixer | Continuous mixing machine for mold production and core production with cold setting binder systems or no bake systems (see No-bake process). The mixer also fills the mold or core box with the prepared mold material at the same time. The mold material and binder are mixed continuously in the machine and conveyed to the chute opening via an adjustable height jib which can be pivoted. The mold material is compacted in the box by gravity; in addition, the mold and core boxes can be place on jolt tables (Fig.1, AAGM Aalener Gießereimaschinen GmbH). They are characterized particularly by their robust design, user friendliness, performance, durability, economic efficiency, and state-of-the-art technology. This manifests in particular in the mixing quality of the sand, the minimal consumption of binders and curing agents, the short throughput and mixing times, and simple operation and control.Technical data Performance: double joint, mobile, height adjustable Geometry: Length 8,5/8,0 m; conveyor belt 6,0 m; whirl mixer Chromite sand 2,0 m; whirl mixer silica sand 2,5 m; radius 180°Output: 12-20t/h Chromite sand; 20-50t/h silica sand Height: variable von 1 – 4 m Mediums: Furan resin; 2 qualities of sand These kinds of mixers are available with capacities ranging from 1 - 100 t/h and can be customized to individual requirements in various design variants.Sand Dosing System The sand dosing system ensures absolutely uniform input of the sand in the mixer and provides the option to precisely set the throughput (tons per hour). The sand dosing system is available in various variants, for example: - One-type-of-sand dosing slide for one fixedly set throughput - One-type-of-sand dosing slide for two fixedly set throughputs - Two-types-of-sand dosing slide with a continuously adjustable mixing ratio, expandable by one additional special sand type The setting can be made either automatically, based on the formula specifications, or manually (Fig. 2, AAGM Aalener Gießereimaschinen GmbH). The working area of the continuous whirl mixer can be adjusted in surface area and height through various lengths and setting angles. For simpler operability, it is equipped with an electrical rotary drive.Whirl Mixer The whirl mixer consists of a vertically divided trough in tube design with easily replaceable internal wearing shells, a mixer shaft with mixing paddles, and the binder dosing system. In order to clean them, the trough shells can be opened sideways and the mixer shaft revealed completely. The internal wearing shells cover the entire length of the mixing trough so that the machine is protected against wear of the basic housing in the entire mixing area. The individual adjustable and replaceable mixing paddles protected against twisting in a form-fit manner are armed with tungsten carbides. Their distance to the internal wearing shells and their angle to the shaft axis can be adjusted. It is also possible to equip the whirl mixer with an electrical rotary drive (Fig. 3, AAGM Aalener Gießereimaschinen GmbH).Technical data Performance: three hinges, stationary Geometry: Length 9,5 m; pre-mixer 5,0 m; inter-mixer 2,0 m; whirl mixer 2,5 mOutput: 12-50t/h silica sand Height: 2,2 m Mediums: Furan resin; 1 quality of sand, 2 output stagesBinder Dosing System The binder dosing system consists of special dosing pumps, the feed and drain valves, and the binder injection valves. The rotating displacement pumps consist of a special elastomer stator adapted for the binder and a rotor made of high-alloy stain-less steel, driven by overhead frequency-controlled AC motors. Sealing is affected with a mechanical seal. The feed valves of the pumps are equipped with a dirt filter and dry-running protection. The binder injection valves are cleaned automatically after each mixing process on a time-controlled basis (Fig. 4, AAGM Aalener Gießereimaschinen GmbH). As standard, the control is available in a compact version or in a comfort version, with which all optional accessories can be integrated (Fig. 5, AAGM Aalener Gießereimaschinen GmbH). The comfort version provides the option to store up to 255 formulas as well as the archiving and visualisation of operating data on a graphical operator interface. To protect the operating personnel, the mixing trough is locked, monitored, and secured electrically. The sand dosing slide and the binder injection valves are controlled pneumatically. The modularly expandable control unit is mounted centrally in housing: - Temperature-dependent curing agent dosing - Automatic temperature-dependent change of formula - Fully automatic flow control for binder - Dosing pressure monitoring - Binder supply day tank / exchange tank - Sand throughput weighing and measurement - Large digital display - Radio remote control - Filter systems and exhaust equipment Additional references:resin-coated sandNo-bake molding plantcore sand mixer | Durchlaufwirbelmischer | Kontinuierliche Mischmaschinen für die Formherstellung und Kernherstellung mit kalthärtenden Bindersystemen (siehe Kaltharzverfahren). Dabei übernimmt der Mischer auch gleichzeitig das Füllen des Form- bzw. Kernkastens mit fertig aufbereitetem Formstoff. Formstoff und Binder werden in der Maschine kontinuierlich gemischt und über einen höhenverstellbaren und schwenkbaren Ausleger zur Abwurföffnung gefördert. Die Formstoffverdichtung erfolgt im Kasten nur unter Wirkung der Schwerkraft, zusätzlich können die Form- und Kernkästen auf Rütteltischen stehen (Bild 1, AAGM Aalener Gießereimaschinen GmbH). Sie zeichnen sich besonders durch ihre robuste Bauart, Bedienfreundlichkeit, Leistung, Haltbarkeit, Wirtschaftlichkeit und ausgereifte Technik aus. Dies zeigt sich im Besonderen in der Mischqualität des Sandes, im minimalen Binder- und Härterverbrauch, in den kurzen Durchlauf- und Mischzeiten und in der einfachen Bedienung und Steuerung.Technische Daten Ausführung: Doppelgelenk, fahrbar, höhenverstellbar Geometrie: Gesamtausladung 8,5/8,0 m; Transportband 6,0 m; Wirbelmischer Chromerzsand 2,0 m; Wirbelmischer Quarzsand 2,5 m; Aktionsradius 180° Leistung: 12-20t/h Chromerzsand; 20-50t/h Quarzsand Auslaufhöhe: variabel von 1 – 4 m Medien: Furanharz; 2 Sandsorten Diese Art von Mischern ist mit den Leistungen von 1 bis 100 t/h erhältlich und können in verschiedenen Aufbauvarianten an individuelle Anforderungen angepasst werden.Sand Dosiersystem Das Sand Dosiersystem gewährleistet einen absolut gleichmäßigen Eintrag des Sandes in den Mischer und schafft die Möglichkeit, die Durchsatzleistung (Tonnen pro Stunde) genau einzustellen. - Das Sand Dosiersystem gibt es in unterschiedlichen Varianten, z.B.: - Ein-Sandsorten Dosierschieber für eine fest einstellbare Durchsatzleistung - Ein-Sandsorten Dosierschieber für zwei fest einstellbare Durchsatzleistungen - Zwei-Sandsorten Dosierschieber mit stufenlos einstellbarem Mischungsverhältnis, erweiterbar um eine zusätzliche Sondersandsorte Die Einstellung kann automatisch, abhängig von der Rezepturvorgabe oder auch manuell erfolgen (Bild 2, AAGM Aalener Gießereimaschinen GmbH). Durch verschiedene Längen und Anstellwinkel kann der Arbeitsbereich des Mischers in der Fläche und in der Höhe optimiert werden. Zur leichteren Bedienbarkeit wird ein elektrischer Drehantrieb eingesetzt.Wirbelmischer Der Wirbelmischer besteht aus einem senkrecht geteilten Trog in Rohrausführung mit leicht austauschbaren Innenverschleißschalen, einer Mischerwelle mit Mischpaddeln und dem Bindemittel-Dosiersystem. Zur Reinigung können die Trogschalen seitlich aufgeklappt und die Mischerwelle komplett freigelegt werden. Die Innenverschleißschalen reichen über die gesamte Länge des Mischtroges, damit ist die Maschine im gesamten Mischbereich gegen Verschleiß am Grundgehäuse geschützt. Die einzeln einstellbaren, austauschbaren und formschlüssig gegen Verdrehen geschützten Mischschaufeln sind mit Wolframkarbiden gepanzert. Sie sind im Abstand zur Innenverschleißschale und im Anstellwinkel zur Wellenachse einstellbar. Auch elektrische Drehantriebe sind möglich (Bild 3, AAGM Aalener Gießereimaschinen GmbH).Technische Daten Ausführung: Dreigelenk, stationär Geometrie: Gesamtausladung 9,5 m; Vormischschnecke 5,0 m; Zwischenschnecke 2,0 m; Wirbelmischer 2,5 m Leistung: 20 – 50t/h Quarzsand Auslaufhöhe: 2,2 m Medien: Furanharz; 1 Sandsorte; 2 LeistungsstufenBindemittel-Dosiersystem Die Bindemitteldosierung besteht aus speziellen Dosierpumpen, den Zu- und Ablaufarmaturen und den Bindemittelinjektionsventilen. Die rotierenden Verdrängerpumpen bestehen aus einem auf das Bindemittel abgestimmten, speziellen Elastomerstator und einem Rotor aus hochlegiertem Edelstahl, angetrieben durch oben liegende frequenzgesteuerte Drehstrommotoren. Die Abdichtung erfolgt durch eine Gleitringdichtung. Die Zulaufarmaturen der Pumpen sind mit Schmutzfilter und Trockenlaufüberwachung ausgestattet. Die Bindemittelinjektionsventile werden zeitgesteuert nach jedem Mischvorgang automatisch gereinigt (Bild 4, AAGM Aalener Gießereimaschinen GmbH). Die Steuerung ist standardmäßig in einer Kompakt-Ausführung oder in einer Komfort-Ausführung lieferbar (Bild 5, AAGM Aalener Gießereimaschinen GmbH), mit der das gesamte optionale Zubehör eingebunden werden kann. Die Komfort-Ausführung ermöglicht die Hinterlegung von bis zu 255 Rezepturen und bietet Archivierung und Visualisierung von Betriebsdaten auf einer grafischen Bedieneroberfläche. Zum Schutz des Bedienpersonals ist der Mischtrog elektrisch verriegelt, überwacht und gesichert. Der Sanddosierschieber und die Bindemittelinjektionsventile sind pneumatisch gesteuert. Die modular erweiterbare Steuereinheit ist zentral in einem Gehäuse untergebracht. Zum Sonderzubehör gehören beispielsweise: - Temperaturabhängige Härterdosierung - Automatischer temperaturabhängiger Rezepturwechsel - Vollautomatische Durchflussregelung für Bindemittel - Dosierdrucküberwachung - Bindemittelversorgung Tagesbehälter / Tauschbehälter - Sanddurchsatz Wiegung und Messung - Großziffernanzeige - Funkfernsteuerung - Filteranlagen und Absaugeinrichtungen Weiterführende Stichworte:Harzumhüllter SandKaltharz-FormanlageKaltharzformlinieKernsandmischer | https://www.giessereilexikon.com/en/foundry-lexicon/Encyclopedia/show/continuous-whirl-mixer-4481/?cHash=4341a67533704e4d05915b65258f55a9 | https://www.giessereilexikon.com/giesserei-lexikon/Encyclopedia/show/durchlaufwirbelmischer-870/?cHash=4341a67533704e4d05915b65258f55a9
Continuous casting | Continuous casting is a reliable casting process to produce high-quality raw materials like tubes, bolts, full, flat, square, hexagonal, octagonal strands as well as customized profiles. This process is applied to cast non-ferrous metals and their alloys, heavy metal and alloys as well as steel and iron alloys. It is characterized by very even composition of the alloy elements, features a stress-relieved material structure, resistance to cracks and high flexibility depending on the material. These properties provide outstanding functional reliability which also enables very good mechanical workability and forming properties. In contrast to die casting, continuous casting is a continuous process. The liquid metal is poured in a bottomless cooled mold. In the mold, the shell of the strand is oscillated and drawn into the casting direction while surrounding the liquid core. After the strand shell leaves the mold, it is further transferred by roller conveyors and further cooled with water until the strand is completely solidified. Afterwards, it is cut to the required length. Depending on the position of the mold, this process is referred to as horizontal or vertical continuous casting (Fig. 1). The strand can be easily transported, as the strand shell slightly rises from the mold under the effect of the solidification shrinkage. However, when leaving the mold, it has to be sufficiently thick to compensate the metallostatic pressure of the residual melt. The water cooling of the mold can be seen as primary cooling. Further cooling (secondary cooling) is provided by water spraying after the mold. Continuous casting from flake graphite and nodular graphite cast iron is performed by horizontal continuous casting. Figure 2 illustrates the three most important components of a horizontal continuous casting plant: Tundish with flanged, quickly replaceable, water-cooled continuous casting mold, driving and drawing unit with electronic control system as well as separation and ejection unit. The continuous casting mold is the most important component and generally defines the surface quality of the cast strands, accuracy, structure formation and casting rate. It consists of graphite and is enclosed by a water-cooled case (Fig. 3). | Strangguss | Der Strangguss ist ein zuverlässiges Gießverfahren zur Herstellung von qualitativ anspruchsvollem Halbzeug in Form von Rohren, Bolzen, Voll-, Flach-, 4-, 6-, 8-kant-Stangen sowie Sonderprofilen. Mit diesem Verfahren werden NE-Metalle und ihre Legierungen, Schwermetall und -legierungen sowie Stahl- und Eisenlegierungen gegossen. Er zeichnet sich durch eine sehr gleichmäßige Zusammensetzung der Legierungsbestandteile aus, hat ein spannungsarmes Materialgefüge, ist rissunempfindlich und besitzt je nach Werkstoff eine hohe Dehnung. Diese Eigenschaften sorgen für eine hervorragende Funktionszuverlässigkeit, die gleichzeitig eine sehr gute mechanische Bearbeitbar- und Umformbarkeit zulässt. Beim Strangguss sprich man im Gegensatz zum Blockguss von einem kontinuierlichen Verfahren. Dafür wird eine bodenlose gekühlte Kokille verwendet in die das flüssige Metall gegossen wird. Innerhalb der Kokille erstarrt die Strangschale die dann in Gießrichtung oszillierend abgezogen wird und den flüssigen Kern umschließt. Nach dem Verlassen der Kokille wird die Strangschale von Transportwalzen weiterbefördert und weiter mit Wasser gekühlt bis der Strang vollständig erstarrt ist. Anschließend wird er auf die gewünschten Teillängen abgetrennt. Entsprechend der Kokillenanordnung wird zwischen horizontalem und vertikalem Stranggießen (Bild 1) unterschieden. Dadurch dass sich die Strangschale unter der Wirkung der Erstarrungschwindung von der Kokillenwand abhebt ist ein leichter Transport gegeben. Allerdings muss sie beim Verlassen der Kokille eine genügende Dicke haben um den metallostatischen Druck der Restschmelze entgegenzuwirken. Die Wasserkühlung der Kokille ist einer Primärkühlung gleichzusetzen, die weitere Kühlung (Sekundärkühlung) erfolgt durch Besprühen mit Wasser nach der Kokille. Strangguss aus Gusseisen mit Lamellengrafit und Gusseisen mit Kugelgrafit wird nach dem horizontalen Stranggießverfahren hergestellt. Im Bild 2 sind die drei wichtigen Baugruppen der horizontalen Stranggießanlage dargestellt: Ziehgefäß mit angeflanschter, schnell auswechselbarer, wassergekühlter Durchlaufkokille; Treib- und Ziehvorrichtung mit elektronischer Steuerung, sowie Trenn- und Abdrückvorrichtung. Die Durchlaufkokille als wichtigste Baugruppe bestimmt im Wesentlichen die Oberflächenqualität der gegossenen Stränge, Fehlerfreiheit, Gefügeausbildung und Gießgeschwindigkeit. Sie besteht aus Graphit und wird von einem wassergekühlten Mantel umschlossen (Bild 3). | https://www.giessereilexikon.com/en/foundry-lexicon/Encyclopedia/show/continuous-casting-4765/?cHash=b8c6af06e1b59ef4fe76e7d2a11c4be1 | https://www.giessereilexikon.com/giesserei-lexikon/Encyclopedia/show/strangguss-1154/?cHash=b8c6af06e1b59ef4fe76e7d2a11c4be1
Continuity equation | In the field of foundry technology, the term continuity equation refers to the balance equation for a volume subject to a stationary pipe flow (e.g. melt flowing into a downsprue). The flow volume in a pipe of variable diameter (Fig. 1) is constant if the pipe is passed by an incompressible fluid (water, liquid metal). If the diameter decreases, the flow rate must increase, and vice versa. Therefore, the continuity equation for incompressible liquids according to eq. 1 applies:Eq. 1: In case of gases, the balance is established for masses instead of volumes. Since the pipe now has capacity for the mass parameter as a result of gas compression, the continuity equation only applies to stationary flows according to eq. 2:Eq. 2: Derivation of the continuity equation The continuity equation is based on the principle of the conservation of mass. It states those conditions under which the mass of a liquid or gas flow remains constant in a certain volume. In order to calculate the change in the flow rate of liquid particles passing through a variable cross section, it is therefore assumed that the flow is laminar and that the compressibility κ is zero. Now, a liquid flowing through a narrowing pipe is considered, as shown in Fig. 2. The following applies to a volume element dV of this liquid according to eq. 3:Eq. 3: At a constant density ρ, the mass dM contained in this volume element then is (eq. 4):Eq. 4: Then, according to eq. 5, the following mass flows through the surface area A1 in the time dt:Eq. 5: dV1 = A1 · ds1 gives eq. 6:Eq. 6: The conservation of mass implies that the same mass per time must also flow through the smaller surface area A2, resulting in eq. 7: Eq. 7: Under the condition that density is constant, i.e. compressibility κ = 0, and with vi = ds1/dt, this results in the known continuity equation:Eq. 8: Therefore, the cross-sectional area is inversely proportional to the flow rate. The reason for the increase in flow rate is the pressure difference Δp = p2 - p1.Additional references:Gate systemCasting method Nominal volume flow | Kontinuitätsgleichung | Unter dem Begriff Kontinuitätsgleichung versteht man in der Gießereitechnik die Bilanzgleichung für ein Volumen im Falle einer stationären Rohrströmung (z.B. die in einen Einguss strömende Schmelze).Die Volumenstromstärke in einem Rohr mit veränderlichem Durchmesser (Bild 1) ist bei Durchströmung mit einem inkompressiblen Fluid (Wasser, flüssiges Metall) konstant. Verringert sich der Durchmesser, so muss sich die Fließgeschwindigkeit erhöhen, ebenso im umgekehrten Fall. Es gilt daher die Kontinuitätsgleichung für inkompressible Flüssigkeiten nach Glg.1:Glg. 1: Im Falle eines Gases werden an statt der Volumina die Massen bilanziert. Weil das Rohr infolge der Kompression des Gases nun eine Kapazität bezüglich der Größe Masse besitzt, gilt die Kontinuitätsgleichung nun nur noch für stationäre Strömungen nach Glg. 2:Glg. 2:Herleitung der KontinuitätsgleichungDie Kontinuitätsgleichung beruht auf dem Grundprinzip der Massenerhaltung. Sie formuliert jene Bedingungen, unter denen die Masse einer strömenden Flüssigkeit oder eines Gases in einem bestimmten Volumen konstant bleibt. Zur Berechnung der Änderung der Geschwindigkeit von Flüssigkeitsteilchen, die einen veränderten Querschnitt passieren, wird daher von der Annahme ausgegangen, dass die Strömung laminar und die Kompressibilität null sind. Betrachtet wir nach Bild 2 nun eine Flüssigkeit, die durch ein Rohr fließt, das sich verengt. Für ein Volumenelement dV dieser Flüssigkeit gilt nach Glg. 3:Glg. 3: Die in diesem Volumenelement befindliche Masse dM ist dann mit konstanter Dichte ρ (Glg. 4):Glg. 4:Dann strömt nach Glg. 5 durch die Fläche A1 in der Zeit dt die Masse: Glg. 5:Mit dV1 = A1 · ds1 folgt Glg. 6:Glg. 6:Die Massenerhaltung besagt, dass dieselbe Masse pro Zeit auch durch die geringere Querschnittsfläche A2 fließen muss, es gilt daher Glg. 7:Glg. 7:Unter der Voraussetzung, dass die Dichte konstant ist, d.h. die Kompressibilität κ = 0 und mit vi = ds1/dt ergibt sich die Kontinuitätsgleichung in der bekannten Form:Glg. 8: Das Verhältnis von Querschnittsfläche und der Geschwindigkeiten ist also umgekehrt proportional. Die Ursache der Geschwindigkeitserhöhung ist eine Druckdifferenz Δp = p2 - p1.Weiterführende Stichworte:AnschnittsystemGießweiseNominal-Volumenstrom | https://www.giessereilexikon.com/en/foundry-lexicon/Encyclopedia/show/continuity-equation-4722/?cHash=daaf44d203c2676ba1beebc5caf149b1 | https://www.giessereilexikon.com/giesserei-lexikon/Encyclopedia/show/kontinuitaetsgleichung-1111/?cHash=daaf44d203c2676ba1beebc5caf149b1
Contact casting | As can be seen in the schematic representation in Fig. 1, the mold box is lifted up to the casting basin such that the stopper contacts the mold and the nozzle brick (Fig. 2) is flush with the mold surface. This is accomplished by applying a controlled force to then fill the mold by opening the stopper mechanism.The casting process is controlled electronically in order to detect when the mold is filled and the casting process must be terminated. The mold and casting basin are separated immediately after casting.The benefit of this method is that no sprue is required, there is no spraying during casting and optimum filling of the mold is ensured. There can be no iron overflowing due to the casting not being stopped in time which means that the overall output is considerably improved compared to the conventional casting process.Additional references:Casting processCosworth sand casting processPressure die casting processCounter-pressure die casting processTilting gravity die casting processGravity die casting processLow pressure gravity die casting process | Kontaktgießen | Dabei wird entsprechend der schematischen Darstellung in Bild 1 durch Anheben des Formkastens an das Gießbecken der Stopfen so in Kontakt mit der Form gebracht, dass der Lochstein (Bild 2) dicht mit der Oberfläche der Form abschließt. Dies geschieht mit kontrollierter Kraft um anschließend die Form durch Öffnen des Stopfenverschlusses zu füllen.Der Gießvorgang ist elektronisch so gesteuert, dass erkannt wird wann die Form gefüllt ist und der Gießvorgang beendet werden muss. Unmittelbar danach werden Form und Gießbehälter getrennt.Der Vorteil dieses Verfahrens besteht in der Tatsache, dass hier kein Eingusstrichter benötigt wird, kein Spritzen währen des Gießens zu verzeichnen ist und ein optimales Füllen der Form gewährleistet wird. Ein Überlaufeisen durch ein zu langes Gießen entfällt und liegt nicht vor, so dass insgesamt ein deutlich besseres Ausbringen als beim herkömmlichen Gießprozess vorliegt.Weiterführende Stichworte:GießverfahrenCosworth-SandgießverfahrenDruckgießverfahrenGegendruck-GießverfahrenKippkokillengießverfahrenKokillengießverfahrenNiederdruck-Kokillengießverfahren | https://www.giessereilexikon.com/en/foundry-lexicon/Encyclopedia/show/contact-casting-4618/?cHash=f160f00358963bb372def960dde531e7 | https://www.giessereilexikon.com/giesserei-lexikon/Encyclopedia/show/kontaktgiessen-1007/?cHash=f160f00358963bb372def960dde531e7
Conditioning; Beneficiation; Purification | 1. General production of molding material mixtures, both for mold and core production processes consisting of new and used sands as well as the required molding material constituents. An example for equipment of core sand conditioning shows Fig. 1 (KLEIN Anlagenbau AG). Moreover, reclamation and reprocessing of used sands in such a way that a re-usable molding metal with appropriate molding properties is achieved, is also referred to as conditioning (s. a. Sand conditioning). 2. In the field of mining, the process of separating ores from accompanying gangue is referred to as benefication, and 3. In metallurgy, the process of separating metal residues from unusable impurities by grinding, screening, or washing and preparing them for smelting is referred to as purification. Additional references:core sand mixer | Aufbereitung | 1. Generelle Herstellung von Formstoffmischungen sowohl für den Form- als auch für den Kernherstellungsprozess aus Neu- und Altsanden sowie den dazu notwendigen Formstoffbestandteilen. Ein Beispiel für eine Aufbereitungsanlage für Kernsande zeigt das Bild 1 (KLEIN Anlagenbau AG). Außerdem spricht man von Aufbereitung bei der Rückgewinnung und Wiederaufbereitung von Altsanden in der Weise, dass ein erneut verwendungsfähiger Formstoff mit formgerechten Eigenschaften entsteht (s. a. Sandaufbereitung). 2. Bergmännisch spricht man von Aufbereitung, wenn Erze vom begleitenden Ganggestein abgeschieden werden und 3. hüttenmännisch, wenn Metallrückstände durch Mahlen, Sieben oder Waschen von unverwertbaren Verunreinigungen getrennt und für die Verhüttung vorbereitet werden. Weiterführende Stichworte:Kernsandmischer | https://www.giessereilexikon.com/en/foundry-lexicon/Encyclopedia/show/conditioning-beneficiation-purification-3649/?cHash=0c6465887bd5a26b8460d3b1bf042b26 | https://www.giessereilexikon.com/giesserei-lexikon/Encyclopedia/show/aufbereitung-32/?cHash=0c6465887bd5a26b8460d3b1bf042b26
Computed tomography 3D | Computed tomography with a cone beam (cone beam tomography). Though this, two-dimensional images are created on the detector which deliver a three-dimensional data set in the reconstruction. Due to the higher interaction of the radiation with the sample, more scattered radiation is usually to be expected during the recording. This can be reduced with HDI imaging (Figure 1). | Computertomographie-3D | Die Computertomografie ermöglicht es, mit Röntgenstrahlen Querschnittbilder von dreidimensionalen Objekten zu erstellen. Mit der 3D-CT-Technologie ist es möglich, interessante Bereiche (Fehler) einzusehen, die aufgrund ihrer Lage im Prüfobjekt mit anderen NDT-Verfahren nicht zu sehen wären (Bilder 1 bis 6, YXLON International GmbH) CT liefert zerstörungsfrei Volumendaten zur - Qualitätskontrolle - Erstbemusterung - Prozessoptimierung 3D-Daten helfen, - Probleme einfacher im Volumen zu lokalisieren - Analysen über das gesamte Volumen zu erstellen - anschaulich Probleme zu kommunizieren Tomogramm Die konventionelle Röntgentechnik liefert als Information ein Summationsbild. Der zwischen Röntgenquelle und Detektor befindliche, dreidimensionale Körper wird zweidimensional wiedergegeben. Das bedeutet, dass Strukturen mit unterschiedlicher Dichte nicht nebeneinander, sondern hintereinander liegen und im Röntgenbild nicht unterschieden werden können. Das hat zwei Folgen: 1. Informationen über die räumliche Anordnung von Strukturen im Prüfobjekt gehen verloren. 2. Die Röntgenaufnahme hat einen schlechteren Bildkontrast, weil die gesamte Bildinformation entlang der Strahlenrichtung aufsummiert wird. Aus diesem Grund ist es sinnvoll, von einen Prüfobjekt Aufnahmen aus verschiedenen Winkeln zu machen. Hierbei entsteht dann ein Informationsgewinn für dreidimensionale Prüfobjekte. Um eine genaue Aussage über die Geometrie eines Prüfobjektes zu erhalten, ist es wichtig, Aufnahmen aus allen Richtungen zu machen. Daher müssen Röntgenröhre, Detektor und Manipulator so angeordnet sein, dass Aufnahmen aus 360° möglich sind. Aus den Aufnahmen aus den verschiedenen Winkeln wird später das Tomogramm errechnet. Die Anzahl der Aufnahmen aus verschiedenen Winkeln ist entscheidend für die Qualität des Schichtbild. Die einzelnen Tomogramme können dann für eine dreidimensionale Darstellung des Prüfobjektes (Volumen) übereinandergelegt werden. Je geringer der Abstand der einzelnen Schichten, desto detaillierter kann das Prüfobjekt wiedergeben werden.Artefakte Artefakte sind Bildstellen im Tomogramm, die nicht dem wirklichen Abbild entsprechen. Sie entstehen aufgrund physikalischer Gesetze. Artefakte können unter Umständen durch die Veränderung der Messparameter verringert oder vermieden werden.CT in der Produktion Qualitätskontrolle von komplexen, hochwertigen Produkten, die in kleinen Serien geprüft werden. Hierbei werden die vom Kunden verlangten, hohen Qualitätsstandards in Bezug auf Genauigkeit und Fehlerfreiheit überprüft. Stichprobenprüfung in der Serienproduktion: Die CT-Untersuchungen liefern Informationen, ob in einer laufenden Produktion alle Qualitätsanforderungen an die Fertigungsverfahren eingehalten werden. Zeitaufwendige äußere Vermessungen oder das Zerstören des Prüfstücks entfallen. Prüfung von sicherheitsrelevanten Teilen: CT kommt zum Einsatz, wenn für Prüfobjekte eine 100%-Prüfsicherheit erforderlich ist. Werden Prüfobjekte bei anderen Verfahren im Zweifel aussortiert, können nach einer genauen CT -Untersuchung Prüfteile unter Umständen wieder als verwendbar eingestuft werden. CT wird beim Prototypenbau verwendet, um das Einrichten der Produktionsmittel auf den neuen Produktionstyp zu überprüfen. Das produzierte Prüfstück wird mit den Konstruktionsdaten verglichen.Vermessung (Metrologie) mit CT Mit Software für Vermessungsaufgaben werden im Wesentlichen Soll/Ist-Vergleiche durchgeführt. Hierbei geht es darum, einen im CT gescannten Prüfkörper aus der Produktion mit seinen Konstruktionsdaten zu vergleichen. Es können automatisch ganze Prüfteile oder manuell einzelne Bereiche vermessen werden | https://www.giessereilexikon.com/en/foundry-lexicon/Encyclopedia/show/computed-tomography-3d-4391/?cHash=84b1df75d5cf32c2db0e980d55c85965 | https://www.giessereilexikon.com/giesserei-lexikon/Encyclopedia/show/computertomographie-3d-779/?cHash=84b1df75d5cf32c2db0e980d55c85965
Computed tomography 2D | Computed tomography with a fan beam (fan beam tomography). Though this, one-dimensional images (lines) are created on the detector (s. Sinogram) which deliver a two-dimensional data set in the reconstruction. By recording several tomograms with different heights, a three-dimensional data set can be created from the individual images. This means that, in addition to the rotation around the sample axis, movement in the height of the sample is also possible. This recording process therefore usually takes longer than 3D computer tomography but, at the same time, uses less scattered radiation, leading to a higher quality result. | Computertomographie-2D | Computertomographie mit einem Fächerstrahl (Fan-Beam-Tomography). Dadurch werden am Detektor eindimensionale Bilder (Linien) erzeugt (s. Sinogramm), die in der Rekonstruktion einen zweidimensionalen Datensatz liefern. Durch die Aufnahme mehrerer Tomogramme in unterschiedlicher Höhe kann aus den einzelnen Bildern ein dreidimensionaler Datensatz erzeugt werden. Das heißt, dass neben der Drehung um die Probenachse auch eine Bewegung in der Höhe der Probe nötig ist. Somit dauert dieses Aufnahmeverfahren üblicherweise länger als die 3D-Computertomographie, ist dabei aber streustrahlungsärmer und dadurch das Ergebnis qualitativ hochwertiger. | https://www.giessereilexikon.com/en/foundry-lexicon/Encyclopedia/show/computed-tomography-2d-4390/?cHash=971790d4e24b0a822f3de8560a67e42b | https://www.giessereilexikon.com/giesserei-lexikon/Encyclopedia/show/computertomographie-2d-778/?cHash=971790d4e24b0a822f3de8560a67e42b
Computed tomography | Generally defined as a process during which the inner characteristics of an object can be determined through systematic observations of it. The corresponding mathematical process was developed by the Austrian mathematician Johann Radion. Due to how widespread it is and its increasing significance for the testing of castings, x-raycomputed tomography is usually associated with the term computed tomography, although other tomographic processes (e.g. ultrasound tomography) are possible. In x-raycomputed tomography, a large number of radioscopic recordings (radioscopy) of the sample are used to create a three-dimensional model of the sample volume which is investigated. Here, the value of each point in the model ideally corresponds to the linear x-ray absorption coefficient on the corresponding place in the sample. This x-ray absorption coefficient is largely dependent on the density of the material, meaning that in initial approximations we can often speak of a sample density image. Through this, computed tomography can give an insight into the inner structure of a component which is free from overlap, whereby it is possible to recognize inclusions, cavities, porosity or a multi-phase object structure. In addition, outer but also inner geometry can be measured. In industrial (not medical) computed tomography, a sample is usually rotated around its own axis under x-ray. At the same time, x-ray images are taken of the test object from various angles. The number of projections which are recorded depends on the number of data points to be reconstructed in the volume; in normal cases this is several hundred recordings. A distinction is often made between the recordings systems of 3D computed tomography, which is most widespread in the testing of castings today, and 2D computed tomography. In the reconstruction, a voxel data set can be calculated from the individual radiographic recordings. This can subsequently be visualized in 2D and 3D. Figs. 1 - 4 (YXLON International GmbH) shows application examples. In computed tomography, the ideal sample geometry is a cylinder which has the same maximum material thickness in all directions subjected to radiation. This avoids a loss of information during the recording due to an over-saturation of the detector on thin areas of material and/or insufficient penetration in thick sections of the material. In contrast to this, a panel shape is an unsuitable sample geometry as, in one extreme, only the thickness of the panel and, in the other extreme, only the width of the panel must be subjected to radiation. The resolution which can be achieved in computed tomography largely depends on the size of the sample, the power (focus, energy, radiation intensity) of the x-ray tubes and the composition of the sample. The recording times in computed tomography vary depending on the use and requirements for the measurement between < 1 minute and several hours. A new development is the InlineCT, which includes the methods of the fast computed tomography for mass production. | Computertomographie | Bezeichnet im Allgemeinen ein Verfahren, bei dem aus systematischen Beobachtungen eines Objekts auf dessen innere Beschaffenheit geschlossen werden kann. Das entsprechende mathematische Verfahren wurde durch den österreichischen Mathematiker Johann Radion entwickelt. Zumeist wird mit dem Begriff Computertomographie aufgrund ihrer Verbreitung und ihrer zunehmenden Bedeutung für die Gussteilprüfung die Röntgencomputertomographie verbunden, obwohl auch andere tomographische Verfahren (z.B. Ultraschalltomographie) möglich sind. Bei der Röntgencomputertomographie wird aus einer Vielzahl an radioskopischen Aufnahmen (Radioskopie) der Probe ein dreidimensionales Modell des untersuchten Probenvolumens erzeugt. Dabei entspricht der Wert jedes Punkts im Modell idealerweise dem linearen Röntgenabsorptionskoeffizienten an der korrespondierenden Stelle in der Probe. Der Röntgenabsorptionskoeffizient ist vor allem von der Materialdichte abhängig, weshalb oft in erster Näherung von einem Dichteabbild der Probe gesprochen werden kann. Dadurch kann die Computertomographie einen überlagerungsfreien Einblick in die innere Struktur eines Bauteils geben, wodurch es möglich ist, Einschlüsse, Lunker, Porosität oder einen mehrphasigen Objektaufbau zu erkennen. Zusätzlich können äußere aber auch innere Geometrien vermessen werden. In der industriellen (nicht medizinischen) Computertomographie wird gewöhnlich eine Probe im Röntgenstrahl um die eigene Achse gedreht. Dabei werden aus unterschiedlichen Winkelpositionen Röntgenbilder des Prüflings gemacht. Die Anzahl der aufzunehmenden Projektionen hängt dabei von der Anzahl der zu rekonstruierenden Datenpunkte im Volumen ab, beträgt im Normalfall mehrere hundert Aufnahmen. Man unterscheidet oftmals zwischen den Aufnahmeanordnungen der heute in der Gussteilprüfung zumeist verbreiteten 3D-Computertomographie und der 2D-Computertomographie. Aus den einzelnen Durchstrahlungsaufnahmen wird in der Rekonstruktion ein Voxel-Datensatz berechnet. Dieser kann anschließend in 2D und 3D visualisiert werden. Die Bilder 1 bis 4 (YXLON International GmbH) zeigen Ausführungsbeispiele Die ideale Geometrie einer Probe in der Computertomographie ist ein Zylinder, der in allen Durchstrahlungsrichtungen dieselbe maximale Materialdicke aufweist. Dadurch wird ein Informationsverlust bei der Aufnahme durch eine Übersättigung des Detektors an dünnen Materialbereichen bzw. durch eine unzureichende Durchdringung in dicken Materialpartien vermieden. Im Gegensatz dazu ist eine Plattenform eine ungünstige Probengeometrie, da in einem Extrem nur die Plattendicke und im andern Extrem die gesamte Plattenbreite durchstrahlt werden muss. Die erzielbare Auflösung in der Computertomographie hängt im Wesentlichen von der Probengröße, der Leistungsfähigkeit (Fokus, Energie, Strahlungsintensität) der Röntgenröhre und der Zusammensetzung der Probe ab. Die Aufnahmezeiten in der Computertomographie schwanken je nach Anwendung und Anforderungen an die Messung zwischen < 1 Minute und mehreren Stunden. Eine Neuentwicklung ist die InlineCT, die die Methoden der schnellen Computertomographie für die Massenproduktion umfasst. | https://www.giessereilexikon.com/en/foundry-lexicon/Encyclopedia/show/computed-tomography-4392/?cHash=708bcb1dcd6434816f78998e33dbed20 | https://www.giessereilexikon.com/giesserei-lexikon/Encyclopedia/show/computertomographie-780/?cHash=708bcb1dcd6434816f78998e33dbed20
Compressive stress test device | Device used for mold sand testing to determine the compressive stresses generated in green sand under the effect of casting heat.A standardized specimen compacted by means of three driving strokes (s. VDG instruction sheet P 38) is subjected to an acetyl flame in the compressive test device. The compressive stresses occurring in within the test specimen are measured in the form of pneumatic pressure changes and recorded by electronic instruments. When the pressure reaches its maximum limit, the test is completed. The ratio between compressive stress and wet tensile strength determines what is referred to as tendency towards defects (s. a. Mold sand testing). | Druckspannungsprüfgerät | Bei der Formsandprüfung verwendetes Gerät zur Bestimmung der im Grünsand unter der Wirkung der Gießhitze entstehenden Druckspannungen.Im Druckspannungsprüfgerät wird ein Normprüfkörper der mit drei Rammschlägen verdichtet wurde (s. VDG-Merkblatt P 38), einer Acetylenflamme ausgesetzt. Die sich im Prüfkörper bildenden Druckspannungen werden als pneumatische Druckänderungen gemessen und elektronisch aufgezeichnet. Erfolgt keine Drucksteigerung mehr, ist die Prüfung abgeschlossen. Aus dem Verhältnis von Druckspannung und Nasszugfestigkeit wird die so genannte Fehlerneigung (s. a. Formsandprüfung) ermittelt. | https://www.giessereilexikon.com/en/foundry-lexicon/Encyclopedia/show/compressive-stress-test-device-3718/?cHash=7f059da5ef5f061c37b44a077f159606 | https://www.giessereilexikon.com/giesserei-lexikon/Encyclopedia/show/druckspannungspruefgeraet-101/?cHash=7f059da5ef5f061c37b44a077f159606
Compressed air blasting | Blast cleaning of surfaces using various abrasives, with the abrasive being accelerated by means of compressed air when flowing through a nozzle. Abrasives may be either conveyed out of pressure containers or drawn out of unpressurized containers. Today, the process is applied for surface finishing, for removal of ceramic mold residues in investment casting, and for cleaning of ingots in connection with a blasting chamber that can be remotely controled from outside the chamber.The advantages of this process result from its flexibility with regard to selection of abrasives and from fast abrasive change. The rather simple system technology only causes relatively low investment costs. Additional references:Blasting systemCO2 snow blastingdry ice blasting | Druckluftstrahlen | Strahlputzen von Oberflächen mit verschiedenen Strahlmitteln, wobei das Strahlmittel mittels Druckluft bei Durchströmen einer Düse beschleunigt wird. Das Strahlmittel selbst kann aus einem Druckbehälter gefördert oder aus einem nicht unter Druck stehenden Behälter gesaugt werden. Heute findet das Verfahren in Verbindung mit einer von außen zu bedienenden Strahlkammer Anwendung beim Feinputzen, beim Entfernen keramischer Formreste beim Feinguss und bei der Reinigung von Kokillen.Vorteile des Verfahrens ergeben sich aus der Flexibilität in Hinblick auf die Strahlmittelauswahl und den schnellen Strahlmittelwechsel. Durch die einfache Anlagentechnik ergeben sich relativ geringe Investitionskosten. Weiterführende Stichworte:StrahlanlageCO2-SchneestrahlenTrockeneisstrahlen | https://www.giessereilexikon.com/en/foundry-lexicon/Encyclopedia/show/compressed-air-blasting-3717/?cHash=6f3b9c0b55e3c3cef885ec98cc57d5ac | https://www.giessereilexikon.com/giesserei-lexikon/Encyclopedia/show/druckluftstrahlen-100/?cHash=6f3b9c0b55e3c3cef885ec98cc57d5ac
Compaction | Basis for the design and solidification of mold contours (see Molding machine). By performing compaction work, the bulk mold material is brought to higher density. The adhesive forces between the individual mold sand particles, in particular the adhesive forces of the bentonite, and the greater packing density result in the compaction and consolidation of the mold. The compaction is permanent (plastic), but may also be elastic. In particular with increasing intensity of compaction (high-pressure molding, pulsed compaction), the elastic fraction increases and the so-called elastic recovery may occur. Fig. 1 shows the development of the individual compaction methods. The compaction process is connected to a decrease in volume and height between the loose and compacted states. With a bulk weight of about 0.8g/cm3, the porosity of bulk sand has an average content of 65% by volume which is reduced to only 35% after compaction. The degree by which a bulk mold sand can be compressed is highly dependent on the moisture content. Compaction of chip briquettes (see briquetting press) In extrusion presses, compression is usually carried out in piston extrusion presses. The pressing pressure is created by the friction of the pressed strand in the press channel as counter pressure to the piston pressure. By changing the press channel diameter and the press pressure and thus the compaction can be regulated. Modern briquetting presses (Hoecker Polytechnik GmbH) have a variable compression of the chip briquettes.Additional references:Mold material compactionCompaction testingBriquetting pressChip briquet | Verdichtung | Grundlage für die Ausbildung und Verfestigung der Formkonturen (s. Formmaschine) Durch Aufbringen einer Verdichtungsarbeit wird der lose geschüttete Formstoff in den Zustand einer höheren Dichte versetzt. Die Bindekräfte zwischen den einzelnen Formsandteilchen, insbesondere die Bindekräfte des Bentonits und das Erreichen einer höheren Packungsdichte führen dabei zur Formverdichtung und -verfestigung. Die Verdichtung ist bleibend (plastisch), kann aber auch elastisch sein. Vor allem mit zunehmender Verdichtungsintensität (Hochdruckpressen, Impulsverdichtung) nehmen die elastischen Anteile zu und es kann zur sogenannten Rückfederung kommen. Bild 1 zeigt die Entwicklung der einzelnen Verdichtungsmethoden. Der Verdichtungsvorgang ist mit einer Volumen- und Höhenabnahme vom losen zum verdichteten Zustand verbunden. Bei einem Schüttgewicht um etwa 0,8 g/cm3 hat die Porosität lose geschütteten Sandes im Mittel einen Volumengehalt von etwa 65 %, nach dem Verdichten beträgt er nur noch 35 %. Der Betrag um den sich ein lose geschütteter Formsand zusammendrücken lässt, hängt stark vom Befeuchtungsgrad ab. Verdichtung von Spänebrikett (s. Brikettierpresse) Bei Strangpressen erfolgt die Verdichtung in der Regel in Kolbenstrangpressen. Der Pressdruck entsteht durch die Reibung des gepressten Stranges im Presskanal als Gegendruck zum Kolbendruck. Durch Veränderung des Presskanaldurchmessers und kann der Pressdruck und damit die Verdichtung geregelt werden. Moderne Brikettierpressen (Hoecker Polytechnik GmbH) verfügen über eine variable Verdichtung der Spänebriketts Weiterführende Stichworte:FormstoffverdichtungVerdichtbarkeitsprüfungSpänebrikettsBrikettierpresse | https://www.giessereilexikon.com/en/foundry-lexicon/Encyclopedia/show/compaction-4619/?cHash=8d1f08ba7b30f0296fd25b4b82c431bf | https://www.giessereilexikon.com/giesserei-lexikon/Encyclopedia/show/verdichtung-1008/?cHash=8d1f08ba7b30f0296fd25b4b82c431bf
Compacted graphite iron | Iron-carbon cast material with the carbon proportion being present as graphite, predominantly in vermicular (compacted) form. This structural appearance in the micrograph makes for the name Compacted graphite iron. The matrix may be formed as ferritic, pearlitic/ferritic, or mainly pearlitic structure. Classification of material grades is performed on the basis of tensile strength. Vermicular graphite or Compacted graphite iron is standardized by DIN EN 1560 and ranges between Flake graphite cast iron and Nodular graphite cast iron with regards to its mechanical and physical properties. Reference values for the most important properties are listed in Table 1 With equal metal matrix, the mechanical properties (tensile strength, solidificationmodulus, endurance strength, elongation at failure) depend on the graphite form and stress concentrations that occur due to loads acting on graphite inclusions. These stress concentrations are the highest with tapered graphite flakes (GJL), the lowest with graphite nodules (GJS) and in a medium range in compacted graphite iron (GJV). For example, with eutectic composition (around 3.6 % C and 2.1 % Si) and pearlite matrix, the tensile strength in GJL is around 200 MPa, in GJV around 500 MPa and in GJS around 700 MPa. With GJV, a eutectic composition is generally aimed for, similar to the common structure in GJL-150 to 200. However, the property comparison test is usually performed using GJL-250, which is a structure with under- or near-eutectic composition, i.e. a material that can be substituted with GJV, e.g. in crank cases. Table 2 illustrates a comparison on this basis. Similar to nodular graphite cast iron, the properties of GJV are strongly influenced by the ferrite/pearlite ratio in the matrix.In comparison with flake graphite cast iron, compacted graphite iron is characterized by the properties listed below: - Higher strength and elongation at failure - Higher fracture toughness - Properties depending on wall thickness to a lesser degree In comparison with nodular graphite cast iron, compacted graphite iron provides the benefits listed below: - Lower coefficient for thermal expansion - Higher thermal conductivity - Lower solidificationmodulus - Lower level of thermally induced internal stresses - Better resistance to temperature variation and lower tendency to deformation due to the properties stated above - Better damping capacities - Better casting properties (low tendency towards cavity formation, better mold-filling properties and fluidity) Consequently, the material is mainly suitable for components that are exposed to both thermal and mechanical loads. These include, cylinder heads, exhaust manifolds, brake components, and cylinder liners/bushings, among others. In addition to clutch housings for passenger cars, cylinder crank casings for both utility vehicles and passenger cars are increasingly produced using compacted graphite iron. Today, the previously “unsafe” material can be reliably produced due to accurate manufacturing; however, the metallurgic condition of base iron plays a major role in this scenario.There are two fundamental methods available for production of compacted graphite iron: - Molten metal treatment through addition of low quantities of nodularizers - Molten metal treatment through simultaneous addition of nodularizers and elements disturbing nodularizatio For accurate production of compacted cast iron (vermicular graphite) four main procedures have been generally established: 1. Treatment of molten iron with alloys that contain both nodularizing elements (magnesium, rare earths) and elements disturbing nodularization (titanium, aluminum) 2. Treatment of molten iron using rare earths. 3. Targeted undertreatment of the molten cast iron using magnesium or master alloys containing magnesium. 4. Balanced treatment of conventional molten cast iron with a high sulfur content using magnesium and rare earths and/or sulfur additive after treatment. Each of these four processes has its own special characteristics and provides advantages and disadvantages. One disadvantage of the processes using magnesium, is that in magnesium-treated compacted graphite iron the risk of increased nodular graphite formation is higher than in compacted graphite iron that was solely produced using Cer mixed metals since magnesium is a stronger nodularizer. Moreover, treatment using magnesium is also associated with major pyro-effects and development of smoke. Advantages of such procedures include, among others, a slightly lower tendency to white solidification (chill), better dissolving capacities of Mg in the melt, and treatment residues (oxides and sulfides) rising faster to the top in comparison with Cer procedures. If magnesium and Cer are simultaneously added, Cer has a desulfurizing effect at first, since it forms the sulfide CeS, which is thermodynamically more stable than MgS. Only upon complete consumption of Cer, magnesium is required for reaction with sulfur. By simultaneous presence (addition) of calcium, it is possible to balance out smaller variations in the sulfur content, since the efficiency of calcium as a sulfide binding element is between that of cerium and that of magnesium. In accordance with current state of the art, Mg undertreatment is generally performed during production of GJV and directly afterwards the melt is controlled by means of thermal analysis. Subsequent Mg fine adjustment is mostly performed using a Mg wire; and inoculation ensures accurate formation of vermicular graphite. Targeted undertreatment of a low-sulfur molten bath using magnesium also leads to a material with the least amount of detrimental inclusions. The so-called process window in Figure 1, in which the required exact vermicular graphite form is present, is very small so that particular care must be taken during production. Today, leading providers of accurate methods for production of GJC, are companies such as OCC GmbH, NovaCast and SinterCast S.A. As can be seen in Figures 2 to 4, the graphite phase in compacted graphite iron comprises individual vermicular (worm-shaped) particles. These graphite particles are longitudinal and display irregular orientation similar to flake graphite cast iron; however, GJV particles are shorter, have greater diameters and rounded ends (s. Vermicular graphite). The presence of nodular graphite in the structure of compacted graphite iron cannot be prevented. With increasing proportions of nodular graphite, the strength and rigidity properties are increased, with a simultaneous decrease in casting properties, machinability, and thermal conductivity. Consequently, the specifications for the structure must be adjusted to both manufacturing conditions and application of the components. Compacted graphite iron can be made with different pearlite contents to be adjusted to the respective application conditions. For exhaust manifolds more than 95 % ferrite is required to prevent expansion at high temperatures (Figure 5). In contrast to that, cylinder blocks and heads are generally produced with a predominantly pearlitic matrix to achieve highest strength and rigidity while simultaneously facilitating machinability through uniform structure formation (Figure 6Compacted graphite iron may also be required with a mixed ferritic-pearlitic matrix. In a range between 60 and 80 % of pearlite, compacted graphite iron has a brinnel hardness of 190 to 225 HB, which is approxomately the same hardness as in conventional, fully pearlitic flake graphite cast iron (see Table 1)). Additional references:Metal matrix of cast ironStructure formation of cast iron | Gusseisen mit Vermiculargrafit | Eisen-Kohlenstoff-Gusswerkstoff, dessen als Grafit vorliegender Kohlenstoffanteil vorwiegend in vermicularer (kompakter) Form vorliegt. Aus dieser Erscheinungsform im Schliffbild leitet sich die Bezeichnung Gusseisen mit Vermiculargrafit ab. Das Grundgefüge kann sich ferritisch, perlitisch/ferritisch und überwiegend perlitisch ausbilden. Die Einteilung der Werkstoffsorten erfolgt nach der Zugfestigkeit. Gusseisen mit Vermiculargrafit ist in der DIN EN 1560 standardisiert und ordnet sich hinsichtlich seiner mechanischen und physikalischen Eigenschaften zwischen Gusseisen mit Lamellengrafit und Gusseisen mit Kugelgrafit ein. Anhaltswerte über wichtige Eigenschaften sind in Tabelle 1 aufgeführt. Bei gleicher metallischer Grundmasse hängen die mechanischen Eigenschaften (Zugfestigkeit, E- Modul, Dauerfestigkeit, Bruchdehnung) von der Grafitform den Spannungskonzentrationen ab, die bei Belastung an den Grafiteinschlüssen entstehen. Diese Konzentrationen sind am größten bei den spitz zulaufenden Grafitlamellen (GJL), am niedrigsten bei Grafitkugeln (GJS) und in einer mittleren Lage beim Gusseisen mit Vermiculargrafit (GJV).So hat beispielsweise bei eutektischer Zusammensetzung (rund 3,6 % C und 2,1 % Si) und perlitischer Grundmasse GJL eine Zugfestigkeit um 200 MPa ‚ GJV um 500 MPa und GJS um 700 MPa.Beim GJV wird eine eutektische Zusammensetzung angestrebt, wie sie etwa beim GJL-150 bis 200 üblich ist, der Eigenschaftsvergleich erfolgt aber normalerweise mit dem unter- bis naheutektisch zusammengesetzten GJL-250; mit einem Werkstoff also, der durch GJV beispielsweise beim Kurbelgehäuse zu substituieren ist. Einen Eigenschaftsvergleich auf dieser Basis zeigt Tabelle 2. Ähnlich wie beim Gusseisen mit Kugelgrafit werden aber auch die Eigenschaften des GJV stark durch das Ferrit/Perlitverhältnis im Grundgefüge bestimmt.Gusseisen mit Vermiculargrafit zeichnet sich gegenüber Gusseisen mit Lamellengrafit durch folgende Eigenschaften aus: - höhere Festigkeit und Bruchdehnung - höhere Bruchzähigkeit - geringere Wanddickenabhängigkeit der EigenschaftenGegenüber Gusseisen mit Kugelgrafit bietet Gusseisen mit Vermiculargrafit folgende Vorteile: - niedrigerer thermischer Ausdehnungskoeffizient - höhere Wärmeleitfähigkeit - niedrigerer E-Modul - geringeres thermisch induziertes Eigenspannungsniveau - bessere Temperaturwechselbeständigkeit und geringere Verzugsneigung aufgrund der zuvor genannten Eigenschaften - besseres Dämpfungsvermögen - bessere gießtechnische Eigenschaften (geringere Lunkerneigung, besseres Formfüllungs- und Fließvermögen) Demzufolge eignet sich der Werkstoff vor allem für Komponenten, die sowohl thermischen als auch mechanischen Belastungen ausgesetzt sind. Hierzu gehören beispielsweise Zylinderköpfe, Auspuffkrümmer, Bremsenteile und Laufbüchsen. Neben Kupplungsgehäusen für PKW werden Zylinderkurbelgehäuse für Nutzfahrzeuge und auch für PKW in immer größeren Umfang aus Gusseisen mit Vermiculargrafit gefertigt. Der ehemals „unsichere“ Werkstoff kann heute durch eine treffsichere Herstellung mit hoher Zuverlässigkeit produziert werden, wobei allerdings dem metallurgischen Zustand des Basiseisens eine bedeutende Rolle zukommt.Es gibt zwei prinzipielle Wege, um Gusseisen mit Vermiculargrafit herzustellen: - Schmelzebehandlung durch Zusatz geringer Mengen kugelgrafitfördernder Elemente - Schmelzebehandlung durch gemeinsamen Zusatz von kugelgrafitfördernden Elementen und kugelgrafitstörenden ElementenFür eine treffsichere Herstellung von Gusseisen mit Vermiculargrafit haben sich im Wesentlichen vier Verfahren herausgebildet: 1. Behandlung des flüssigen Eisens mit Legierungen, die sowohl kugelgrafitfördernde Elemente (Magnesium, seltene Erden) als auch kugelgrafitstörende Elementen (Titan, Aluminium) enthalten. 2. Behandlung des flüssigen Eisens mit seltenen Erden. 3. Gezielte Unterbehandlung von Gusseisenschmelze mit Magnesium oder magnesiumhaltigen Vorlegierungen. 4. Ausgewogene Behandlung von gewöhnlichen, hochschwefelhaltigen Gusseisenschmelze mit Magnesium und seltenen Erden bzw. einen Schwefelzusatz nach der Behandlung. Jedes von diesen vier Verfahren hat seine Besonderheiten mit gewissen Vor- und Nachteilen. Ein Nachteil für die magnesiumhaltigen Verfahren ist, dass beim magnesiumbehandelten Gusseisen mit Vermiculargrafit die Gefahr der verstärkten Kugelgrafitbildung höher ist als bei Gusseisen mit Vermiculargrafit, das mit Cer-Mischmetall allein hergestellt wurde, weil Magnesium der stärkere Kugelbildner ist. Darüber hinaus ist die Behandlung mit Magnesium auch mit einem starken Pyroeffekt mit Rauchentwicklung verbunden. Als Vorteil wird die angeblich etwas geringere Neigung zur Weißerstarrung, die bessere Auflösung in der Schmelze und das schnellere Aufsteigen der Behandlungsrückstände (Oxide und Sulfide) gegenüber dem Cer-Verfahren angegeben. Sind Magnesium und Cer gleichzeitig vorhanden, so wirkt zunächst Cer entschwefelnd, da es gegenüber MgS das thermodynamisch stabilere Sulfid CeS bildet. Erst nach vollständigem Cer-Verbrauch wird Magnesium zur Schwefelabbildung beansprucht. Durch die gleichzeitige Anwesenheit von Kalzium können kleinere Schwankungen im Schwefelgehalt aufgefangen werden, weil Kalzium nach Cer und noch vor Magnesium als Sulfidbildner wirksam wird. Dem heutigen Stand der Technik entsprechend wird bei der Herstellung von GJV in aller Regel eine Mg-Unterbehandlung durchgeführt und sofort anschließend die Schmelze mittels Thermonalyse kontrolliert. Eine anschließende Mg-Feinkorrektur, meistens mit Mg-Draht sowie eine Impfung stellt die treffsichere Vermicularausbildung des Grafits sicher. Durch die gezielte Unterbehandlung einer schwefelarmen Schmelze mit Magnesium erhält man außerdem einen Werkstoff mit den am wenigsten störenden Einschlüssen. Das so genannte Prozessfenster in Bild 1 in dem der gewünschte exakte Vermiculargrafit vorliegt ist sehr eng, deshalb muss bei der Herstellung besondere Sorgfalt an den Tag gelegt werden. Führende Anbieter von treffsicheren Methoden zur Herstellung von GJC sind heute die Firmen OCC GmbH, NovaCast und SinterCast S.A. Wie in den Bildern 2 bis 4 zu erkennen ist, besteht die Grafitphase bei Gusseisen mit Vermiculargrafit aus einzelnen wurmähnlichen oder vermicularen Teilchen. Diese Grafitteilchen sind wie bei Gusseisen mit Lamellengrafit länglich und unregelmäßig orientiert, sind aber kürzer und dicker und haben gerundete Enden (s. Vermiculargraphit). Im Gefüge von Gusseisen mit Vermiculargrafit tritt unvermeidlich etwas Kugelgrafit auf. Mit steigendem Anteil an Kugelgrafit nehmen Festigkeit und Steifigkeit zu, was aber mit einem Verlust an Gießeigenschaften, Bearbeitbarkeit und Wärmeleitfähigkeit verbunden ist. Die Spezifikationen für das Gefüge müssen daher sowohl an die Herstellungsbedingungen als auch an die Einsatzverhältnisse des Bauteils angepasst werden.Gusseisen mit Vermiculargrafit kann mit unterschiedlichen Perlitgehalten erzeugt werden, um an die jeweilige Anwendung angepasst zu werden. Abgaskrümmer erfordern mehr als 95 % Ferrit, um ein Wachsen bei erhöhten Temperaturen zu vermeiden (Bild 5). Demgegenüber werden Zylinderblöcke und -köpfe in der Regel mit einer vorwiegend perlitischen Grundmasse hergestellt, um höchste Festigkeit und Steifigkeit zu erreichen und zugleich die Bearbeitung über eine gleichmäßige Gefügeausbildung zu erleichtern (Bild 6). Gusseisen mit Vermiculargrafit kann auch mit einer gemischten ferritisch-perlitischen Grundmasse vorgeschrieben werden. Im Bereich von 60 bis 80 % Perlit hat Gusseisen mit Vermiculargrafit mit 190 bis 225 HB etwa die gleiche Härte wie übliches vollständig perlitischesGusseisen mit Lamellengrafit (siehe Tabelle 1). Weiterführende Stichworte:Metallische Grundmasse von GusseisenGefügeausbildung von Gusseisen | https://www.giessereilexikon.com/en/foundry-lexicon/Encyclopedia/show/compacted-graphite-iron-3805/?cHash=30c7ccca23dd97cfae647fb4f88f5616 | https://www.giessereilexikon.com/giesserei-lexikon/Encyclopedia/show/gusseisen-mit-vermiculargrafit-190/?cHash=30c7ccca23dd97cfae647fb4f88f5616
Compaction testing | Molding sand examination for determining the wetting degree, especially for automated molding machines. The mold material is filled in a testing pipe (length: 100mm, diameter: 50mm) and compressed with 100 N/cm² in order to determine the compressibility. The decrease in volume compared to the starting volume represents the compressibility in percent and a direct measure for the molding mold material wettability degree.Figure 1 shows a testing device for compressibility tests, Figure 2 shows an examination model. Compressibility and bulk weight are interdependent. A mold material with a lower bulk weight can be compressed more easily so that it has a high compressibility. A mold material with a higher bulk weight achieves a higher packing density after the testing vessel has been filled so that the achievable compressibility is lower. However, compressibility and bulk weight do not only depend on the water water content but also on the sand temperature. Increasing temperatures at the same humidity content of the sand result in a lower bulk weight and a higher compressibility. There is another linear relation between sandflowability and its compressibility in a way that the higher the compressibility is, the lower flowability becomes (datec Dosier- und Automationstechnik GmbH). Setting and maintenance of a basic water content which is adjusted to suit the type and intensity of compaction is a basic requirement for a high molding material and mold quality. The state between the two maximum values of green compressive strength and gas gas permeability is suitable for hand molding and can be assigned to a compressibility of approx. 45 percent. Mold materials for modern compression processes with this parameter can also be characterized regarding the optimum water content. The knowledge and the correct interpretation of “moisture content” is also the basis for an objective comparison and a process-oriented optimization of clay-bonded mold materials. It is customary with modern mold processes to set the compressability degree to approx. 36 to 42 percent. The test procedure can also be automated and combined with a compressive strength examination and a bending strength determination of core sands (see mold sand examination, paragraph on compressibility). Another variant of the compressibility measurement is used with the compactability controller. This appliance is used for the direct control of water addition in the mixer in a way that the sand leaves the mixer with the relevant desired compaction degree. | Verdichtbarkeitsprüfung | Formsandprüfung zur Bestimmung des Befeuchtungsgrades, vor alle, bei automatischen Formmaschinen. Zur Bestimmung der Verdichtbarkeit wird ein Prüfrohr von 100 mm Länge und 50 mm Durchmesser mit dem Formstoff gefüllt und mit 100 N/cm² verdichtet. Die Höhenabnahme der Probe in Bezug auf die Ausgangshöhe ist dann die Verdichtbarkeit in Prozent und ist ein direktes Maß für den Befeuchtungsgrad des Formstoffes.Bild 1 zeigt einen Prüfapparat für die Verdichtbarkeitsprüfung, Bild 2 die Prüfung schematisch. Verdichtbarkeit und Schüttgewicht sind voneinander abhängig. Ein Formstoff geringer Schüttdichte lässt sich besser verdichten, so dass seine Verdichtbarkeit hoch ist. Ein Formstoff mit höherer Schüttdichte erreicht nach dem Füllen des Prüfbehälters eine höhere Packungsdichte, so dass die erreichbare Verdichtbarkeit geringer ist. Die Verdichtbarkeit bzw. Schüttgewicht hängen aber nicht nur vom Wassergehalt, sondern auch von der Sandtemperatur ab. Mit steigenden Temperaturen nehmen bei gleichem Feuchtigkeitsgehalt des Sandes das Schüttgewicht ab und die Verdichtbarkeit zu. Auch zwischen der Fließfähigkeit eines Sandes und der Verdichtbarkeit besteht ein linearer Zusammenhang derart, dass mit steigender Verdichtbarkeit die Fließfähigkeit abnimmt (datec Dosier- und Automationstechnik GmbH). Die Einstellung und Einhaltung eines der Verdichtungsart und -intensität angepassten Wassergehaltes ist Grundvoraussetzung für eine hohe Formstoff- und Formqualität. Der handformgerechte Zustand, der zwischen den Maxima von Gründruckfestigkeit und Gasdurchlässigkeit liegt, kann einer Verdichtbarkeit von etwa 45 % zugeordnet werden. Formstoffe für moderne Verdichtungsverfahren können mit diesem Kennwert hinsichtlich des optimalen Wassergehaltes ebenfalls charakterisiert werden. Die Kenntnis und richtige Interpretation des Begriffes "Befeuchtungsgrad" ist gleichzeitig die Basis für einen objektiven Vergleich und für eine verfahrensorientierte Optimierung von tongebundenen Formstoffen. Bei modernen Formverfahren ist es üblich, den Verdichtbarkeitsgrad bei ca. 36 bis 42 % einzustellen. Das Prüfverfahren kann auch automatisiert und mit einer Druckfestigkeitsprüfung einschließlich einer Bestimmung der Biegefestigkeit von Kernsanden kombiniert werden (s. Formsandprüfung, Abschnitt Verdichtbarkeit). Eine andere Variante der Verdichtbarkeitsmessung wird beim Compactability-Controller angewandt. Dieses Gerät dient zur direkten Steuerung der Wasserzugabe im Mischer in der Weise, dass der Sand den Mischer mit dem jeweils gewünschten Verdichtungsgrad verlässt. | https://www.giessereilexikon.com/en/foundry-lexicon/Encyclopedia/show/compaction-testing-4492/?cHash=04f6bae4af885239cfce069e313d669e | https://www.giessereilexikon.com/giesserei-lexikon/Encyclopedia/show/verdichtbarkeitspruefung-881/?cHash=04f6bae4af885239cfce069e313d669e
Combicore Casting Cores | Metal cores that are filled with a refractory material and, as with the conventional core, form cavities in the cast part. These cores are characterized by a high degree of design freedom. Combicore casting cores are extremely stable and can be used in all casting processes. For the first time cores can also be used reliably in light metal high pressure die casting with casting pressures over 1200 bar (Fig. 1, Combicore GmbH ). Combicore GmbH is the leading manufacturer of this type of cores for the HPDC industry. Combicore casting cores create cooling channels and cavities for other functions in cast parts. In the automotive sector, cooling plates, converters, and battery housings as well as (electric) motors are typical applications (Fig. 2, Combicore GmbH). Combicore is a shaped metal shell that is filled with a special molded material. After the casting process, the filling is completely removed. The metal casing remains in the component as a leak-free channel. For the implementation of efficient duct geometries, designers have a great freedom of design. In this way, innovative, near-net-shape cast parts and very light components are created. This saves material and conserves resources also in later operations. In the area of forming technologies, the company also processes empty tubes, wires and sheet metal and connects them to complex assemblies using suitable joining processes. Sophisticated automation systems can handle very high production volumes and offer them at a very competitive price. Additional referencesCoreCore printCore sand mixerCore shooting machine | Combicore-Gießkerne | Metallkerne, welche mit einem feuerfestem Stoff gefüllt sind und wie beim konventionellen Kern Hohlräume im Gussteil abbilden. Diese Kerne zeichnen sich durch eine hohe Gestaltungsfreiheit aus. Combicore-Gießkerne sind extrem stabil und in allen Gießverfahren einsetzbar. Damit können Kerne erstmals auch im Leichtmetall-Druckguss mit Gießdrücken weit über 1200 bar prozesssicher eingesetzt werden (Bild 1, Combicore GmbH). Die Combicore GmbH ist der führende Hersteller dieser Art von Kernen für die Druckgussindustrie. Mit Combicore-Gießkernen entstehen Kühlkanäle und Hohlräume für andere Funktionen in Gussteilen. Im Automotive-Bereich sind Kühlplatten, Konverter- und Batteriegehäuse sowie (Elektro-)Motoren typische Anwendungen (Bild 2, Combicore GmbH). Bei Combicore handelt es sich um eine geformte Metallhülle, die mit einem speziellen Formstoff gefüllt ist. Nach dem Gießprozess wird die Füllung vollständig entfernt. Die Metallhülle verbleibt als Leckage freier Kanal im Bauteil. Für die Realisierung effizienter Kanal Geometrien steht Konstrukteuren eine große Gestaltungsfreiheit zur Verfügung. Auf diese Weise entstehen innovative, endkonturnah gegossene und damit sehr leichte Bauteile. Das spart Material und schont Ressourcen auch im späteren Betrieb. In der zur Herstellung der Kerne notwenigen Umformtechnik werden zudem Rohre, Drähte und Bleche verarbeitet und durch geeignete Fügeverfahren zu komplexen Baugruppen verbunden, welche dann eingegossen werden. Durch ausgeklügelte Automatisierungssysteme können auch sehr hohe Produktionsmengen realisiert und somit zu einem sehr wettbewerbsfähigen Preis angeboten werden. Weiterführende StichworteKernKernmarkeKernsandmischerKernschießmaschine | https://www.giessereilexikon.com/en/foundry-lexicon/Encyclopedia/show/combicore-casting-cores-5287/?cHash=6d473d32b49159fcbaae4250b52734d7 | https://www.giessereilexikon.com/giesserei-lexikon/Encyclopedia/show/combicore-giesskerne-5286/?cHash=6d473d32b49159fcbaae4250b52734d7
Comb rupture | Compared to brittle fracture, this ductile fracture occurs only after significant plastic deformations and features slow crackgrowth. In case of uniaxial tensile stress, the cross-section of the casting is significantly reduced before fracture (necking). Since scientists found out that there is a close connection between the extent of necking until fracture and the degree of pureness of the materials, it seemed logical to assume that the formation and growing together of internal cavities and inclusions or precipitations is the decisive mechanism for crack progression in case of ductile fracture.This formation of cavities has been proven in the meantime by electron microscope analyses. Depending on the bond strength between particle and matrix, the particle will be torn open at the surface between particle and matrix, or it will break. The reason for this separation is to be found in the different elastic and plastic properties of particle and matrix.Cavities are formed due to the multiaxial stress situation at the pores, and the fracture proceeds due to the rupture of the webs separating the cavities. The enlarged cavities are visible on the fracture surface as pits or combs, and the web residues which form stretched sharp edges are visible as comb boundaries. The microfractographic figure of the rupture surface thus reflects the mechanism of crackgrowth. It does neither much depend on the crystal structure of the metal, nor does the microfractographic picture suggest any grain boundaries. Examples of comb rupture are given in figures 1 to 3 | Wabenbruch | Dieser Zähbruch tritt im Gegensatz zum Sprödbruch erst nach einer stärkeren plastischen Verformung auf und ist durch ein langsames Risswachstum gekennzeichnet. Bei einachsiger Zugbeanspruchung kommt es vor dem Bruch zu einer als Einschnürung bezeichneten starken örtlichen Querschnittsverminderung. Da ein enger Zusammenhang zwischen dem Ausmaß der Einschnürung bis zum Bruch und dem Reinheitsgrad der Werkstoffe festgestellt wurde, lag es nahe, als den entscheidenden Mechanismus für den Rissfortschritt beim Zähbruch die Bildung und das Zusammenwachsen von inneren Hohlstellen und Einschlüssen oder Ausscheidungen anzunehmen. Durch elektronenmikroskopische Untersuchungen wurde diese Hohlraumbildung inzwischen nachgewiesen, wobei je nach der Haftfestigkeit zwischen Teilchen und Matrix entweder ein Aufreißen an der Grenzfläche Teilchen-Matrix oder ein Zerbrechen des Teilchens eintreten kann. Der Anlass zu dieser Trennung ist der Unterschied der elastischen und der plastischen Eigenschaften zwischen Teilchen und Grundmasse. Infolge des an den Poren entstehenden mehrachsigen Spannungszustandes bilden sich dann Hohlräume, und der Bruch setzt sich durch Aufreißen der die Hohlräume trennenden Stege fort. Die aufgeweiteten Hohlräume sind auf der Bruchfläche als Grübchen oder Waben zu sehen, die zu scharfen Kanten ausgezogenen Reste der Stege als Wabengrenzen. Das mikrofraktografische Bild von Bruchflächen spiegelt also den Mechanismus der Rissfortpflanzung wider. Er ist sehr wenig an die Kristallstruktur des Metalls gebunden, auch findet man im Aussehen einer Mikrofraktografie keine Andeutung von Korngrenzen. Die Bilder 1 bis 3 zeigen Beispiele von Wabenbrüchen. | https://www.giessereilexikon.com/en/foundry-lexicon/Encyclopedia/show/comb-rupture-4144/?cHash=a93449a0e48c74d89cac17510400a55c | https://www.giessereilexikon.com/giesserei-lexikon/Encyclopedia/show/wabenbruch-530/?cHash=a93449a0e48c74d89cac17510400a55c
Column Press | The classical hydraulic press for deburring in manual or automatic operation is available in any version as 3- or 4-column press. It is characterized by a simple structure, stable, strong build guide columns and a proportional hydraulic control system. A large table opening ensures optimized scrap metal disposal. Our column presses use a Siemens S7 control unit with clear graphical user interface. Optionally a lift able fourth pillar is available. In Fig. 1 and the Video (Aulbach Automation GmbH abk Pressenbau) shown press has following parameters: - Type: 4-Column-Press - Press capacity: 982kN - Installation height: 1900mm - Stroke: 1300mm - Column passage: 1900x1200mm - Table size: 2500x1800mm - Table opening: 1500x700mm (customer-specification) - Table height - top: 1150mm - Total height: 5900mm | Entgratpresse | Klassische hydraulische Presse zum Entgraten im manuellen oder automatischen Betrieb; in jeder Ausführung als 4- oder 3-Säulenpresse lieferbar. Sie zeichnet sich aus durch einen einfachen Aufbau, stabile, stark dimensionierte Führungssäulen und eine proportionale Regelhydraulik. Ein großer Tischbruch sorgt für optimierte Abgratentsorgung. Die Steuerung erfolgt mittels einer übersichtlichen Siemens S7 mit grafischer Benutzeroberfläche. Optional ist eine ziehbare vierte Säule erhältlich. Die in Bild 1 und dem Video (Aulbach Automation GmbH abk Pressenbau) gezeigte Presse hat folgende Parameter: - Typ: 4-Säulenpresse - Presskraft: 982kN - Einbauhöhe: 1900mm - Pressenhub: 1300mm - Säulendurchgang: 1900x1200mm - Tischfläche: 2500x1800mm - Tischdurchbruch: 1500x700mm (kundenspezifisch) - Tischoberkante: 1150mm - Gesamthöhe: 5900mm | https://www.giessereilexikon.com/en/foundry-lexicon/Encyclopedia/show/column-press-4865/?cHash=0615dd883f252ff07f1433edcc5dc313 | https://www.giessereilexikon.com/giesserei-lexikon/Encyclopedia/show/entgratpresse-4864/?cHash=0615dd883f252ff07f1433edcc5dc313
Columnar crystal | Crystal form in the casting structure. Especially in case of cubically hardening metals, crystal (see also crystallite) predominantly grows quickly in preferred directions (vertically to the cube face), in other directions it grows more slowly. The resulting structure is described as dendrites whose crystallization conditions and solidification morphology mainly depend on cooling conditions.If a melt predominantly cools evenly, round “equiaxed” grains develop which are called globulites. Stem and/or column-shaped or prismatic crystals develop if crystals prefer to grow on one side growing more slowly but mainly evenly in the other two directions. In case of uneven (directional) heat dissipation, especially long crystallites develop in the opposite direction of the heat flow. (Fig. 1).Fig. 2 illustrates the section of a cast bar-shaped die component. A needle or stem-shaped crystal form starting at the mold can be recognized. This is directed into the opposite heat flow direction. This way, most impurities build on the the remaining melt so that it solidifies globularly with a great number of nuclei .Needle structures and columnar crystals are observed at castings with an average cooling rate. A block illustration according to S. Engler can be used for interpreting casting development which contains an outer globulite zone, columnar crystals in internal globulites (Bild 3). The classic nucleation theory is used for explaining the outer globulite area: The molding material draws heat from liquid metal when it is poured into the cold mold so that there are supercoolings at the mold wall which result in nucleation. Due to the mold wall and foreign particles floating in the melt, an increasing number of nuclei develops heterogeneously which turn into round-shaped crystals (1 in Fig. 3) whereas supercooling is removed by released solidification heat and growth is slowed down. The subsequent columnar crystalgrowth (2 in Fig. 3) can be explained by growth interpretation: Crystals which are favorably oriented to the heat flow and horizontally to the mold wall can continue to grow into the block, the remaining crystals prevent each other from growing. According to S. Engler, several theories are on offer for interior globulite zone development (3 in Fig. 3) (see Casting structure): - The constitutional supercooling and heterogenous nucleation before the solidification front and/or - Crystal and/or crystal fragment transportation from the outer casting areas to the interior. Additional references:SolidificationSolidification morphologySolidification typeDirectional solidificationMonocrystalSolid solutionInterstitial solid solutionSubstitutional solid solutionLiterature references:Fritz A., Schulze G.: Fertigungstechnik, Springer-Verlag Berlin Heidelberg, 2008. | Stängelkristall | Kristallform im Gussgefüge. Vor allem bei kubisch erstarrenden Metallen wächst der Kristall (siehe auch Kristallit) in bevorzugten Richtungen (senkrecht zur Würfelfläche) sehr schnell, in anderen Richtungen aber langsamer. Die sich daraus ergebende räumliche Anordnung wird als Dendrit bezeichnet, die Kristallisationsbedingungen bzw. die Erstarrungsmorphologie hängen dabei weitgehend von den Abkühlbedingungen ab.Kühlt eine Schmelze annähernd gleichmäßig ab, entstehen rundliche „äquiaxiale“ Körner, die als Globulite bezeichnet werden. Stängelförmige bzw. säulenförmige oder auch prismatische Kristallformen entstehen, wenn die Kristalle z. B. in einer Richtung bevorzugt wachsen, in den beiden anderen Richtungen dagegen weniger schnell, aber beide annähernd gleichmäßig. Bei einer ungleichmäßigen (gerichteten) Wärmeabfuhr bilden sich vor allem längliche Kristallite entgegen der bevorzugten Wärmeabflussrichtung aus (Bild 1).Bild 2 zeigt den Schnitt eines gegossenen stabförmigen Bauteiles in einer Kokille. Man erkennt die von der Kokillenwand ausgehende nadel- oder stängelartige Kristallform, die streng entgegen dem Wärmefluss gerichtet ist. Dabei werden meist Verunreinigungen in der Restschmelze angereichert, so dass diese mit hoher Keimzahl globular erstarrt.Nadelstrukturen und Stängelkristalle werden an Gussstücken bei mittleren Abkühlungsgeschwindigkeit beobachtet. Zur Deutung der Entstehung der Gussgefüge kann die Darstellung eines Blockes nach S. Engler herangezogen werden, der eine äußere Globulitenzone, Stängelkristalle und innere Globuliten enthält (Bild 3). Zur Erklärung der äußeren Globulitenzone wird auf die klassische Theorie der Keimbildung zurückgegriffen: Beim Eingießen des Metalls in die kalte Form wird dem Metall durch den Formstoff schnell Wärme entzogen, so dass sich an der FormwandUnterkühlungen ergeben, die zur Keimbildung führen. Unter Mitwirkung der Formwand und in der Schmelze schwebender Fremdteilchen entstehen durch heterogene Keimbildung viele kleiner Körner, die sich zu rundlichen Kristallen auswachsen (1 in Bild 3), wobei jedoch durch die freiwerdende Erstarrungswärme die Unterkühlung beseitigt und das Wachstum gebremst wird. Das anschließende Stängelkristallwachstum (2 in Bild 3) wird durch die Wachstumsauslese erklärt: Die günstig zum Wärmefluss senkrecht zur Formwand orientierten Kristalle können in das Blockinnere weiterwachsen, die übrigen Kristalle behindern sich in ihrem Wachstum. Für die Entstehung der inneren Globulitenzone (3 in Bild 3) werden nach S. Engler mehrere Theorien angeboten (nachzulesen im Stichwort Gussgefüge): - die konstitutionelle Unterkühlung und heterogene Keimbildung vor der Erstarrungsfront bzw. - der Herantransport von Kristallen bzw. Kristallfragmenten aus den äußeren Bereichen eines Gusskörpers ins Innere. Weiterführende Stichworte:ErstarrungErstarrungsmorphologieErstarrungstypgerichtete ErstarrungEinkristallMischkristallEinlagerungsmischkristallSubstitutionsmischkristallLiteratur:Fritz A., Schulze G.: Fertigungstechnik, Springer-Verlag Berlin Heidelberg, 2008. | https://www.giessereilexikon.com/en/foundry-lexicon/Encyclopedia/show/columnar-crystal-4562/?cHash=d2c9587f8161a0d8e80586a067a2d355 | https://www.giessereilexikon.com/giesserei-lexikon/Encyclopedia/show/staengelkristall-951/?cHash=d2c9587f8161a0d8e80586a067a2d355
Cold start | Melting of a cold insert in a electric furnace without liquid heel. An important factor is the penetration depth into the material to be molten in the induced current in the NF induction furnace (skin effect). For rational energy transmission, the diameter of the workpiece has to be coordinated with the penetration depth. The optimum workpiece size is approx. 4 times the value of the penetration depth. Consequently, NF furnaces require a minimum diameter of 300 mm (according to F. Neumann: 80 mm penetration depth at 50 Hz; 80 x 4 = 320 mm) and respectively large insert pieces (starter block) have to be used to achieve efficient coupling. With increasing frequency, the penetration depth is decreased so that coupling of small sizes already occurs. This also enables cold starting of MF furnaces. | Kaltanfahren | Schmelzen des kalten Einsatzes im Elektroofen ohne flüssigen Sumpf. Ein wichtiges Kriterium begründet sich beim NF-Induktionstiegelofen in der Eindringtiefe des induzierten Stromes in das zu schmelzende Material (Skineffekt). Für eine rationelle Energieübertragung muss eine Abstimmung von Stückgutdurchmesser und Eindringtiefe vorliegen. Das Optimum der Stückgröße liegt dabei beim rund 4-fachen des Wertes der Eindringtiefe. Daraus dass ein NF-Ofen mindestens einen Durchmesser von 300 mm haben muss (nach F. Neumann: 80 mm Eindringtiefe bei 50 Hz; 80 x 4 = 320 mm) und beim Kaltanfahren entsprechend große Einsatzstücke (Anfahrblock) verwendet werden müssen, um eine effiziente Ankoppelung zu erhalten. Mit steigender Frequenz verringert sich die Eindringtiefe, so dass dann die Ankopplung bereits bei kleiner Stückgröße eintritt. Dies ermöglicht auch das Kaltanfahren beim MF-Ofen. | https://www.giessereilexikon.com/en/foundry-lexicon/Encyclopedia/show/cold-start-3874/?cHash=b3aa0a624f430f4c35f0869d505d8b05 | https://www.giessereilexikon.com/giesserei-lexikon/Encyclopedia/show/kaltanfahren-259/?cHash=b3aa0a624f430f4c35f0869d505d8b05
Cold solidification | Physical phenomenon that describes the fact that strength (tensile strength) and hardness of metals are increased to different extents upon plastic deformation (cold forming) of said metals. In contrast to that, elongation and impact strength are decreased. The increase in strength depends on the rate of implementation of the reforming process and on the tendency of the workpiece material towards cold solidification. A high cold solidification rate involves fast increase in strength in proportion to the decreasing reforming rate.If additional reforming is required during the manufacturing process, cold solidification must be eliminated by means of annealing (see Heat treatment). Austempered nodular graphite cast iron (s. Bainitic cast iron) may undergo cold solidification through mechanical reforming or abrasive wear, for example. This kind of solidification takes place in the strained surface area through transformation of the mechanically instable austenite phase of the austemptered structure in martensite. This results in hardness increase and wear resistance and the service life of the respective components is enhanced. Cold solidification of non-flammable materials is defined as chemical and/or hydraulic bonding of masses and plasters without the introduction of heat. Additional references:Solidification mechanisms | Kaltverfestigung | Physikalisches Phänomen, dass wenn Metalle plastisch verformt (Kaltumformung) werden, ihre Festigkeit (Zugfestigkeit) und Härte in unterschiedlichem Maße zunimmt. Im Gegensatz dazu nehmen Dehnung und Kerbschlagzähigkeit ab. Die Zunahme an Festigkeit ist abhängig von der Schnelligkeit, mit der sich die Verformung vollzieht, und von der Veranlagung des Werkstückstoffes zum Kaltverfestigen. Eine hohe Kaltverfestigungsgeschwindigkeit bedeutet eine schnelle Erhöhung der Festigkeit im Verhältnis zur abnehmenden Verformungsgeschwindigkeit. Sollen im Fertigungsprozess weitere Verformungen vorgenommen werden, muss die Kaltverfestigung durch Glühbehandlung (siehe Wärmebehandlung) wieder abgebaut werden. ZwischenstufenvergütetesGusseisen mit Kugelgrafit (s. Bainitisches Gusseisen) kann beispielsweise durch mechanische Verformung oder abrasive Verschleißbeanspruchung kaltverfestigt werden. Diese Verfestigung geschieht im beanspruchten Oberflächenbereich durch die Umwandlung der mechanisch instabilen Austenitphase des Zwischenstufengefüges in Martensit. Damit kommt es zu einer Härtesteigerung und die Verschleißbeständigkeit und Standzeit der betreffenden Bauteile wird erhöht. Unter Kaltverfestigung bei feuerfesten Materialien versteht man das chemische bzw. hydraulische Abbinden von Massen und Mörteln ohne Wärmezufuhr. Weiterführende Stichworte:Verfestigungsmechanismen | https://www.giessereilexikon.com/en/foundry-lexicon/Encyclopedia/show/cold-solidification-3879/?cHash=0cf1428821a16e303563ee32852f1f0d | https://www.giessereilexikon.com/giesserei-lexikon/Encyclopedia/show/kaltverfestigung-264/?cHash=0cf1428821a16e303563ee32852f1f0d
Cold shuts | Casting defect (surface defect) that may occur in all casting materials, regardless of molding processes and/or casting processes. This is a defect that is visible to the unaided eye and frequently causes reject of the casting. In pressure die casting, the defect is referred to as cold lap point. It may also form inside the material as cold lap inclusion with its own casting skin so that it only becomes visible during machining.Cold shuts preferably occur at level surfaces with relatively large thicknesses. The result may be separation of coherent material so that holes, unfilled areas, as well as rounded edges and overlaps remain. In pressure die castingcold shuts (cold laps) can be identified by very fine and thin foliation cleavages (Figures 1 to 4). Cold shuts are caused by premature solidification of the melt during casting, e.g. caused by insufficient casting or mold temperatures or insufficient casting height or casting rate (see Mold filling time, Mold filling time in pressure die casting). Moreover, insufficient permeability to gas may result in overpressure within the mold retarding or decelerating the metal flow. Incorrect casting properties of the alloy may also cause cold shuts. The major causes for this defect in gravity die casting may be insufficient ingot temperatures, too slow mold filling with insufficient venting and non-metal contaminations in the melt. With pressure die casting the most frequent causes are faults in the casting piston movement or unsuitable selection of the changeover point from slow shot to fast mold filling phase as well as insufficient casting flow and gating design. Moreover, cold laps (pressure die casting) originate from situations in which individual areas of the melt solidify partially or completely during mold filling, e.g. in case of retarded mold filling, too long flow paths or insufficient diameter of gates (that partly freeze during mold filling and thus form a necking in the available flow cross section). In addition, overlaying may also take place when the solidified surface shell comes loose and molten metal flows into the gap between surface shell and mold wall. The following remedial measures have proved successful: 1. Increasing the casting temperature to prevent premature solidification of the casting flow. 2. Ensuring short flow paths through optimization of the gating system. 3. Predominantly with thin cast metal parts high casting rates and highcasting pressure must be ensured. 4. Appropriate venting of air must be ensured; cold shruts have repeatedly been experienced mainly in moist and too warm mold materials due to most casting gasses that quench the metal. 5. A generally applicable measure is to improve the permeability to gas of the mold (e.g. through coarser grain size, reduction of fines, etc.). 6. In gravity die casting it may be recommendable to increase the ingot temperature, to check the runner and gating system and to widen the cross sections, to implement additional venting channels and to check the efficiency of grain refinement and refinement of the casting metal with regard to casting defects (non-metal contaminations in the melt cause viscosity). 7. In pressure die casting, optimum casting conditions must also be ensured (increase in casting metal and mold temperature), increasing the gating, runner and overflow volume, rounding edges and corhers, increasing wall thicknesses, if required, increasing the silicon content in the casting metal, increasing the casting pressure and modifying the chronological sequence of the hydrualic phases during mold filling, checking the injection piston and casting chamber for wear to prevent the piston from getting stuck during mold filling, prevention of pressure drop during mold filling (control of the gas cushion in the hydraulic cylinder) and control of the casting device (see Casting drive). | Kaltlauf | Gussfehler (Oberflächenfehler) welcher bei allen Gusswerkstoffen, völlig unabhängig vom Formverfahren und Gießverfahren auftreten kann. Er ist mit freiem Auge sichtbar und führt sehr oft zum Ausschuß des Gussstück. Bei Druckguss wird der Fehler als Kaltfließstelle bezeichnet. Er kann sich hier auch im Inneren als Kaltschweißeinschluss mit eigener Gusshaut bilden und wird so nur bei der Bearbeitung sichtbar.Kaltlauf tritt vorzugsweise an ebenen Flächen mit relativ geringer Dicke auf. Dabei kann es zu einer Trennung des Zusammenhangs kommen, so dass Löcher, nicht ausgelaufene Bereiche, aber auch abgerundete Kanten und Überlappungen verbleiben. Bei Druckguss ist (sind) Kaltlauf (Kaltfließstellen) an sehr feinen und sehr dünnen Oberflächenschieferungen zu erkennen (Bilder 1 bis 4).Kaltlauf wird durch vorzeitige Erstarrung der Schmelze beim Gießen hervorgerufen, z. B. als Folge einer zu geringen Gieß- oder Formtemperatur oder einer zu niedrigen Gießhöhe bzw. Gießgeschwindigkeit (siehe Formfüllzeit, Formfüllzeit beim Druckgießen). Außerdem kann eine zu geringe Gasdurchlässigkeit in der Form einen Überdruck erzeugen, der den Metallstrom verzögert. Auch ungenügende Gießeigenschaften der Legierung können zu Kaltschweißen führen. Die wesentlichsten Ursachen dieses Fehlers bei Kokillenguss sind zu niedrige Kokillentemperaturen, zu langsame Formfüllung bei unzureichender Entlüftung und nichtmetallische Verunreinigungen in der Schmelze. Bei Druckguss sind die Ursachen meist in Störungen der Gießkolbenbewegung oder durch ungeeignete Wahl des Umschaltpunktes vom langsamen Vorlauf zur schnellen Formfüllphase sowie auch durch ungünstige Gießlauf- und Anschnittgestaltung bedingt. Außerdem entstehen Kaltfließstellen (Druckguss) dadurch, dass währen der Formfüllung einzelne Bereiche der Schmelze ganz oder teilweise erstarren, z. B. bei zu langsamer Formfüllung, zu langen Fließwegen oder zu dünnen Anschnitten (die während der Formfüllung teilweise einfrieren und dadurch den verfügbaren Strömungsquerschnitt verengen). Es können auch Überschichtungen auftreten, wenn sich die bei der Formfüllung erstarrte Randschale ablöst und flüssiges Metall in den Spalt zwischen Randschale und Formwand einfließt. Folgende empfohlene Abhilfemaßnahmen sind Erfolg versprechend: 1. Gießtemperatur erhöhen, damit die Gießströmung nicht vorzeitig erstarrt. 2. Gewährleistung von kurzen Fließwegen durch Optimierung des Anschnittsystems. 3. Vor allem bei dünnen Metallgussteilen ist darauf zu achten, dass schnell und unter Druck gegossen wird. 4. Hinreichende Luftabführung muss gewährleistet werden; vor allem bei zu feuchten und zu warmen Formstoffen kommt es häufig zu Kaltschweißen, weil die Gießgase feucht sind und dadurch das Metall abgeschreckt wird. 5. Generell ist die Gasdurchlässigkeit der Form zu verbessern (z. B. durch gröbere Sandkörnung, Verringerung der Feinanteile usw.). 6. Bei Kokillenguss sind evtl. die Kokillentemperatur zu erhöhen, das Lauf- und Anschnittsystem zu überprüfen und die Querschnitte zu vergrößern, zusätzliche Entlüftungskanäle anzubringen und die Wirksamkeit von Kornfeinung und Veredelung des Gießmetalls auf den Gießfehler zu überprüfen (nichtmetallische Verunreinigungen in der Schmelze bewirken Zähflüssigkeit). 7. Bei Druckguss ebenfalls optimale Gießbedingungen einhalten (Gießmetall- und Formentemperatur erhöhen), Anschnitt, Lauf und Überlaufvolumen vergrößern, Ecken und Kanten abrunden und gegebenenfalls Wandstärken vergrößern, Siliziumgehalt des Gießmetalls erhöhen, Gießdruck erhöhen und zeitlichen Ablauf der hydraulischen Phasenfolge während der Formfüllung verändern, Gießkolben und Gießkammer auf Verschleiß überprüfen und damit ein Klemmen des Kolbens während der Formfüllung vermeiden, Druckabfall im Gießaggregat während der Formfüllung vermeiden (Kontrolle des Gaspolsters im Hydraulikzylinder) und Kontrolle des Gießaggregates (siehe Gießantrieb) selbst. | https://www.giessereilexikon.com/en/foundry-lexicon/Encyclopedia/show/cold-shuts-3854/?cHash=3106c915839dbe114f489d925281b7f0 | https://www.giessereilexikon.com/giesserei-lexikon/Encyclopedia/show/kaltlauf-239/?cHash=3106c915839dbe114f489d925281b7f0
Cold forming | Reforming of metal materials at a temperature range below recrystallization temperature, i.e. reforming of a material in cold conditions. Reforming above this temperature range is referred to as hot forming.The cause for solidification of metals due to cold forming is an increase in dislocation density (see Cold solidification, Solidification mechanisms). From approx. 107 dislocations per cm2 the density can be increased to values of around 1012 per cm2. The decisive mechanism for multiplication of dislocations is the Frank-Read mechanism (Fig. 1). A straight dislocation moving through the matrix is fixed by its ends in two sites (a). If this dislocation continues to move due to shear force being exerted perpendicularly to the straight line, the line bends to a curve and subsequently to an arc that forms between the two fixing points (b); if the force continues to be applied, the arc deforms into a semicircular loop (c). Annihilation (i.e. mutual elimination) of parallel dislocation line segments with different mathematical signs eventually results in increase of the loop and finally detachment of a new dislocation ring (d). Under renewed or continued sear stress this process constantly repeats so that the source constantly generates new dislocation rings (e). These dislocation rings encounter other obstacles or rings from other sources in the matrix and react with them. In this way, entire dislocation networks are eventually established. | Kaltverformung | Verformung von metallischen Werkstoffen bei einer Temperatur unterhalb der Rekristallisationstemperatur, d. h. Verformung eines Werkstoffes im kalten Zustand. Eine Verformung oberhalb dieses Temperaturbereiches wird Warmverformung genannt.Ursache für die Verfestigung der Metalle infolge einer Kaltumformung ist eine Erhöhung der Versetzungsdichte (siehe Kaltverfestigung, Verfestigungsmechanismen). Von ca. 107 Versetzungen pro cm2 kann sie auf Werte um 1012 pro cm2 steigen. Der wesentliche Mechanismus der Versetzungsvervielfachung ist der Frank-Read-Mechanismus (Bild 1). Eine sich bewegende Versetzung trifft auf zwei Verankerungspunkte (a). Bewegt sich diese Versetzung unter der Wirkung einer angelegten Schubspannung weiter, so bildet sich zwischen den Verankerungspunkten eine Ausbauchung (b), die sich später zu einer Schleife vergrößert (c). Durch die Annihilation (gegenseitige Vernichtung) von parallelen Versetzungsliniensegmenten unterschiedlichen Vorzeichens kommt es letztlich zur Ablösung eines neuen Versetzungsringes (d). Da sich dieser Vorgang bei weiterhin anliegender Schubspannung ständig wiederholt, erzeugt eine solche Quelle ständig neue Versetzungsringe (e). Diese Versetzungsringe reagieren wiederum mit anderen Hindernissen oder Ringen, die aus anderen Quellen gebildet wurden. Letztlich bilden sich auf diese Weise ganze Versetzungsnetzwerke. | https://www.giessereilexikon.com/en/foundry-lexicon/Encyclopedia/show/cold-forming-3857/?cHash=b44af5d5182b5a9b979cd5392eaf55dd | https://www.giessereilexikon.com/giesserei-lexikon/Encyclopedia/show/kaltverformung-242/?cHash=b44af5d5182b5a9b979cd5392eaf55dd
Cold shots | Cold shots are ball-, drop- or pearl-shaped inclusions which are only loosely attached to the metal. In any casting method, cold shots can result from turbulences during the casting process or from spraying effects in the mold. Some metal parts harden prematurely and have the form of drops or balls. In many cases, such cold shots develop an oxide skin which prevents that the flowing melt can be absorbed again (Fig. 1). In case of cast iron with flake graphite, , Cu-Sn and Al-Cu alloys, there is the danger of confusion with sweat (also called phosphide pearl). However, these result from segregation emergence (see Segregation).Cold shots have the same chemical composition has as the casting, but they show different and finer structure developments (Fig. 2, example for GJL see also Spraying pearl).Remedial measures for sand and gravity die casting: Create gate and sprueing system in a way that there is a less turbulent flow. For more complex gate systems, the use of a mold filling simulation is recommended. After the initial casting, the downsprue should be retained filledCold shot development during die casting: If the gate velocities are too high and/or if the spraying effect is to strong, if the metal stream fans out or when the metal streams hits cores (also called “shotting”), small drops or cold shots may develop which are often coated by an oxide skin. These metal drops solidify much faster than the main mass of lquid metal by which they are surrounded. While the surrounding melt solidifies, included and pre-hardened cold shots are heat treated, but they do not melt again and slowly cool again. Due to the rapid solidificationcold shots show a structure consisting of fine dendrites. In combination with the “quasi” heat treatment they become much harder than the basic matrix which make it more difficult to rework castings.Remedial measures during die casting:Gate speed reduction (lower piston speed, bigger gates, slower mold filling) Place gates in a way that the metal stream does not hit immediately on exposed spots in the cavityChangeover point from the first to the second phase to be set as exactly as possible Filling clarification and interpretation through numeric mold filling simulationAdditional references:Casting defectLiterature references: IPIS-Gussfehleratlas, www.pigiron.org.uk/Gussfehleratlas/deutsch/index2.html | Spritzkugel | Bei Spritzkugeln (engl. „cold drops“) handelt es sich um kugel-, tropfen- oder perlenförmigen Einschlüssen, die nur lose mit dem Metall verbunden sind.Spritzkugeln können bei jedem Gießverfahren durch Turbulenzen beim Gießen oder durch Spritzwirkung in der Gießform entstehen. Dabei erstarren einige Metallteilchen vorzeitig in Tropfen- oder Kugelform. Diese Spritztropfen bilden vielfach eine Oxidhaut, die verhindert, dass die Spritzkugeln von der nachfließenden Schmelze wieder aufgenommen werden (Bild 1). Bei Gusseisen mit Lamellengrafit, Cu-Sn- und Al-Cu-Legierungen besteht eine Verwechslungsmöglichkeit mit Schwitzperlen (auch Phosphidperlen), deren Ursache aber mit Seigerungserscheinungen (siehe Seigerung) verbunden ist.Spritzkugeln haben die gleiche chemische Zusammensetzung wie das Gussstück, zeigen aber meistens eine unterschiedliche und feinere Gefügeausbildung (Beispiel für GJL siehe unter dem Stichwort Spritzperle).Abhilfemaßnahmen im Sand- und Kokillenguss:Anschnittsystem und Eingusssystem möglichst so gestalten, dass eine weniger turbulente Strömung entsteht. Bei komplizierten Anschnittsystemen empfiehlt sich der Einsatz einer Formfüllungssimulation Nach dem Angießen soll der Einguss voll gehalten werdenEntstehung von Spritzkugeln im Druckgießverfahren: Bei zu hohen Anschnittgeschwindigkeiten bzw. zu heftiger Sprühwirkung und dem Auffächern des Gießstrahles nach dem Anguss bzw. auch beim Auftreffen des Gießstrahles auf Kerne (das sogenannte „shotting“) können sich kleine Tröpfchen oder Spritzkugeln („cold drops“) bilden, die meist von einer Oxidhaut umgeben sind. Diese Metalltröpfchen erstarren wesentlich schneller als die sie umgebende Hauptmasse des flüssigen Metalles. Während der Erstarrung der umgebenden Schmelze werden die eingeschlossenen und vorerstarrten Spritzkugeln wärmebehandelt, aber nicht mehr auf- bzw. umgeschmolzen und kühlen erneut langsam ab. Aufgrund der raschen Erstarrung weisen die Spritzkugeln eine feindendritische Struktur auf. In Verbindung mit der „Quasi“-Wärmebehandlung ergibt sich somit eine wesentlich höhere Härte als jene der Grundmatrix, wodurch die Bearbeitbarkeit der Druckgussteile erschwert wird.Abhilfemaßnahmen beim Druckgießen: Reduktion der Anschnittgeschwindigkeit (geringere Kolbengeschwindigkeit, größere Anschnitte, langsamere Formfüllung) Anschnitte möglichst so legen, dass der Gießstrahl nicht direkt auf exponierte Stellen in der Kavität trifftUmschaltpunkt von der 1. In die 2. Phase möglichst exakt setzen Klärung und Interpretation der Füllung mittels numerischer FormfüllungssimulationWeiterführende Stichworte:GussfehlerLiteratur: IPIS-Gussfehleratlas, www.pigiron.org.uk/Gussfehleratlas/deutsch/index2.html | https://www.giessereilexikon.com/en/foundry-lexicon/Encyclopedia/show/cold-shots-4561/?cHash=dfd9530162d3773413e214fc58a06b57 | https://www.giessereilexikon.com/giesserei-lexikon/Encyclopedia/show/spritzkugel-950/?cHash=dfd9530162d3773413e214fc58a06b57
Cold crack | Casting defect that results in material separation caused by mechanical or dynamic overload. Differentiation is made between cold and hot cracks (also referred to as warm cracks or solidification cracks) depending on the temperature range at which they occurred during production or shaping of the workpiece. With cold cracking, the material compound is separated by clearly visible cleavages (Fig. 1). The sharp edges delimit a clearly visible fracture, mostly along the entire cross section. Formation of cold cracks is not exclusively limited to completely cooled conditions; but the differ from hot cracks in terms of the crack cause since hot cracks only form in the solidus range as long as residual melt is still present. In contrast to that, cold cracks occur in solid condition, are clearly visible to the human eye, and generally result in rejection of the casting. Cold cracking takes places if stresses occurring in the respective casting are greater than the strength of its material. In most cases, these types of critical stresses occur in castings through constraint of material shrinkages after solidification, e.g. due to incorrect or unsuitable designs (Fig. 2) With regard to ingotcasting, the following aspects are listed as typical causes for cold cracking: - Stripping of the core and opening of the ingot takes place too late - Improper mold cooling and consequently inconsistent cooling conditions - Transitions between cross sections are too sharp Regardless of the material, for castings produced by the method of sand casting, roughly the same root causes apply as for e.g. shrinkage constraint due to over-compaction of mold material and/or over-solidified cores, or incorrect selection of the coremolding process for the respective material. Moreover, optimum wall thickness ratios and accordingly favorable, uniform cooling conditions play a critical role with regard to prevention of sensitivity of the casting to cold cracking. Selection of the type of alloy or improper modification may have an impact on shrinkage cracking, much the same as quenching the part in unsuitable media after heat treatment( e. g. in too cold water) or uneven quenching. Inspection of constructive or design measures (even wall thicknesses, uniform cooling, low degree of shrinkage constraint, no sharp transitions) and improvement of all technical production measures for all casting processes helps prevent cold cracking. | Kaltriss | Gussfehler der eine Materialtrennung, hervorgerufen durch mechanische oder dynamische Überbeanspruchung nach sich zieht. Man unterscheidet Kalt- und Heißriss (auch Warmrisse bzw. Erstarrungsrisse genannt), je nach Temperaturbereich, in dem sie bei der Herstellung oder Formgebung des Werkstückes entstanden sind. Beim Kaltriss wird der Werkstoffverbund durch eine deutlich sichtbare Spalte getrennt (Bild 1). Die scharfen Ränder begrenzen einen gut sichtbaren Bruch, meist über den gesamten Querschnitt.Kaltrisse müssen nicht ausschließlich im kalten Zustand entstehen, doch unterscheiden sie sich ursächlich vom Heißrissen, die sich nur im Solidusbereich bilden, solange noch etwas Schmelze vorhanden ist. Kaltrisse treten also nur im festen Zustand auf, sind mit freiem Auge zu erkennen und führen in der Regel zum Ausschuß des Gussteiles.Kaltrisse entstehen dann, wenn die im betreffenden Gussstück aufgetretenen Spannungen größer sind als die Festigkeit des Werkstoffes. Diese kritischen Spannungen entstehen in Gussstücken in aller Regel durch eine Schwindungsbehinderung des Werkstoffes nach der Erstarrung, z. B. durch ungünstige Konstruktionen (Bild 2) oder ungeeignete Wanddickenübergänge. Für Kokillenguss sind folgende typischen Ursachen für Kaltrisse zu nennen: - Ziehen der Kerne und Öffnen der Kokille geschieht zu spät - unsachgemäße Formkühlung und damit ungleiche Abkühlverhältnisse - zu schroffe Querschnittsübergänge Für Gussteile welche im Sandguss hergestellt werden gelten unabhängig vom Werkstoff sinngemäß die gleichen Entstehungsursachen wie beispielsweise Schwindungsbehinderung durch zu stark verdichteten Formstoff und/oder zu feste Kerne oder falsche Wahl des Kernformverfahrens für den jeweiligen Werkstoff. Auch hier spielen optimale Wanddickenverhältnisse und demzufolge günstige, gleichmäßige Abkühlungsbedingungen eine entscheidende Rolle zur Vermeidung der Kaltrissempfindlichkeit. Auch die Wahl der Legierung sowie eine unsachgemäße Veredelung können Auswirkungen auf die Schwindungsrisse haben, genauso wie das Abschrecken nach einer Wärmebehandlung in ungeeigneten Medien (z. B. zu kaltes Wasser) oder ungleichmäßiges Abschrecken. Überprüfung von konstruktiven Maßnahmen (gleichmäßige Wanddicken, gleichmäßige Abkühlung, wenig Schwindungsbehinderung, keine schroffen Übergänge) und eine Verbesserung aller fertigungstechnischen Maßnahmen für alle Gießverfahren helfen, Kaltrisse zu vermeiden. | https://www.giessereilexikon.com/en/foundry-lexicon/Encyclopedia/show/cold-crack-3856/?cHash=350ebb13a48f0d6fe08ec703bc02f611 | https://www.giessereilexikon.com/giesserei-lexikon/Encyclopedia/show/kaltriss-241/?cHash=350ebb13a48f0d6fe08ec703bc02f611
Cold charge | All and any metal charge materials that are added to the respective smelting furnace in cold and solid stat (in some cases they may be pre-heated) for later melting. | Kalter Satz | Sämtliche metallische Einsatzmaterialien, die im kalten und festen Zustand (gegebenenfalls auch vorgewärmt) in den jeweiligen Schmelzofen zum späteren Aufschmelzen gegeben werden. | https://www.giessereilexikon.com/en/foundry-lexicon/Encyclopedia/show/cold-charge-3876/?cHash=c4f00c803910eb5a686cb6f6e0609245 | https://www.giessereilexikon.com/giesserei-lexikon/Encyclopedia/show/kalter-satz-261/?cHash=c4f00c803910eb5a686cb6f6e0609245
Cold brittleness | Cracking or cleavage breaking occurring due to prevention of elongation and impact resistance below a specific transition temperature (room temperature or lower) is referred to as cold brittleness. Non-austenitic steels and zinc alloys have a tendency to cold brittleness. | Kaltsprödigkeit | Wenn Riss oder Trennbrüche entstehen, deren Ursache die Verminderung der Dehnung und Kerbschlagzähigkeit unterhalb einer bestimmten Übergangstemperatur (Raumtemperatur oder tiefere Temperaturen) ist, spricht man von Kaltsprödigkeit. Nichtaustenitische Stähle und Zinklegierungen neigen zur Kaltsprödigkeit. | https://www.giessereilexikon.com/en/foundry-lexicon/Encyclopedia/show/cold-brittleness-3878/?cHash=b557d9bf6992d4e3ab0baa48ea8a05a5 | https://www.giessereilexikon.com/giesserei-lexikon/Encyclopedia/show/kaltsproedigkeit-263/?cHash=b557d9bf6992d4e3ab0baa48ea8a05a5
Cold box process | Process for the production of cores in which, in principle, cold, i.e. not heated or hot, core boxes are used. The popularity of this process (it has now been in existence for over 40 years) and, above all, the possibility of creating core shapes with high productivity lead to it having a market share of more than 60% (Fig. 1, ASK Chemicals). The relatively long history of success of the cold box process as a leading core production process in comparison with other industrial processes is proof that the developers have succeeded in meeting growing demands over and over again through specific modifications to the binder system. With the knowledge of the ecological and also economic challenges which the casting sector will be faced with in the coming years, the factors inFig. 2 (ASK Chemicals) are the focus. The molding material is prepared in rotary blade mixers or in continuous mixers which work continuously (see also Core sand mixer). Standard molding materials (quartz sand, zirconium sand or chromite sand) can all be solidified as long as there are no alkaline components, in particular basic metallic oxides, in the sand. The sand temperatures should not exceed 30°C; the limit of the processing time is two hours. After the core is shot (see also Core shooting machine), it is hardened in the core box using a concentrated amine fog (Hüttenes-Albertus Chemische Werke GmbH). The gassing and disposal equipment are highly significant in terms of the technology used in the cold box process. The requirements of the lowest catalyst consumption and the shortest gassing times are crucial for the economic efficiency and ecology. The gassing machinesmust ensure that the catalysts, which are usually liquid at room temperature, are mixed well with a carrier medium and brought into all areas of the core in order to ensure quick and uniform hardening. If air is used as a carrier medium, it must be largely dry. The binder consists of an organic two-component system, specifically a phenol resin (component I) and a polyisocyanate (component II). This system hardens rapidly at room temperature in the presence of a catalyst so that the core possesses enough durability for the handling which follows.Fig. 3 (ASK Chemicals) shows a typical composition of a cold box binder system. Component I is an approx. 55% solution of a phenol-formaldehyde resin. On the one hand, the solvent is necessary in order to thin the highly viscose resin down to a viscosity which can be processed; on the other hand, important properties such as reactivity, moisture resistance and sand lifetime can be influenced via the solvent. Component II consists mainly of diphenylmethane diisocyanate, or MDI for short (approx. 80%). Solvents are also used here for thinning and in order to set specific system properties. Common solvents include aromatic (naphtha) and aliphatic compounds, polar carboxylic acid esters, plasticizers, fatty acid esters and organic silicates. In the recent past, attempts have been made, above all, to influence emissions such as the smell or BTX substances which are released using the solvent combination. Solvents were the main focus and were banned from many cold box forms as potential BTX emitters. However, with regard to this, it must be considered the overwhelming majority of BTX emitters are formed out of phenol-formaldehyde resin and isocyanate which make up almost 70% of a cold box formula. The creation of BTX substances is therefore unavoidable due to the basic chemical structure of a cold box system, regardless of the solvent components. Furthermore, the relationship between the origin and the creation of BTX substances is disputed. High temperatures and a reduction effect, such as in iron casting, can lead to even apparently harmless organic substances recombining into benzene derivatives via intermediates. An effective measure for the sustainable benefit of the ecology and economic efficiency is the increasing of the efficiency of a binder system through an increase in reactivity in conjunction with a decrease in the overall binder amount. Through new types of process in resin synthesis and specially adapted solvent combinations, it is possible to design some binders which have an efficiency which is considerably higher than that of standard systems. The mechanical properties of the sand cores which are produced with these systems are comparable to those of standard products, despite the reduction in binder (of up to 25%) (Fig. 4, ASK Chemicals). Ultimately, the increase in reactivity leads to a considerable increace in immediate strength. It is exactly these initial strengths which are often the limiting factor in the production of cores. After the cores are produced they must have sufficient basic strength and be fully hardened in all parts of the core in order to be able to go through further processing steps such as handling by robots, jointing or facing coating reliably. However, it is also incredibly important that the reduction in binder also leads to a considerably potential to save amine. This is not only reflected positively in the smell, it also, in addition to the saving in material costs which is just as important, enables an optimization of the core production process (see Core shooting machine), such as through a reduction in gassing times or a reduction in the tendency to stick. Larger amounts of amine which remain in the core reduce the moisture resistance. Fig. 5(ASK Chemicals) provides a clear illustration of the advantages of a reduction in binder. The increase in reactivity can therefore be regarded as a highly efficient tool for the optimization of the entire process chain. Fig. 6 (ASK Chemicals) shows the difference in amine consumption for a standard cold box system in comparison with a highly reactive system. The illustration shows the hardened amount of coresand in grams which can be obtained for gassing with 0.1ml of catalyst with a flushing pressure of 2bar. Additional referenced:Inorganic binder systemsOrganic binder systems Hot-Box processNo-bake processDecoringCovering coreSplash coreOuter coreLocating coreHanging coreInner coreInset coreStanding coreSeparating core | Cold-Box-Verfahren | Verfahren zur Kernherstellung bei denen prinzipiell kalte, also nicht erwärmte oder heiße Kernkästen Verwendung finden. Die Beliebtheit des Verfahrens (es existiert mittlerweile seit über 40 Jahren) und vor allem die Möglichkeit, komplexe Kerngeometrien mit hoher Produktivität abzubilden, führten zu Marktanteilen von mehr als 60 % (Bild 1, ASK Chemicals). Der im Vergleich zu anderen industriellen Prozessen verhältnismäßig lange Erfolgsweg des Cold-Box-Verfahrens als führendes Kernherstellungsverfahren ist ein Beweis dafür, dass es den Entwicklern immer wieder gelungen ist, den wachsenden Ansprüchen durch spezifische Modifikationen der Bindersysteme gerecht zu werden. Mit dem Wissen um die ökologischen und auch ökonomischen Herausforderungen, die die Gießereibranche in den kommenden Jahren erwarten, stehen die im Bild 2 (ASK Chemicals) dargestellten Faktoren im Fokus. Die Aufbereitung des Formstoffes erfolgt in Flügelmischern oder in kontinuierlich arbeitenden Durchlaufmischern (siehe auch Kernsandmischer). Gängige Formgrundstoffe (Quarzsand, Zirkonsand oder Chromitsande) können problemlos verfestigt werden, solange keine alkalischen Bestandteile, vor allem basische Metalloxide im Sand vorhanden sind. Die Sandtemperaturen sollten 30 °C nicht übersteigen, die Grenze der Verarbeitungszeit liegt bei zwei Stunden. Nach dem Schießen des Kernes (siehe Kernschießmaschine) erfolgt seine Aushärtung im Kernkasten durch einen Druckluft-Aminnebel (Hüttenes-Albertus Chemische Werke GmbH). Die Begasungs- und Entsorgungseinrichtungen sind für das Cold-Box-Verfahren von wesentlicher verfahrenstechnischer Bedeutung. Entscheidend für Wirtschaftlichkeit und Ökologie der Verfahrens sind die Forderungen nach geringstem Katalysatorverbrauch und kürzesten Begasungszeiten. Die Begasungsgeräte haben zu sichern, dass die bei Raumtemperatur in der Regel flüssigen Katalysatoren gut vermischt mit einem Trägermedium in alle Bereiche des Kernes gefördert werden, um eine schnelle und gleichmäßige Härtung zu gewährleisten. Bei Verwendung von Luft als Trägermedium muss diese weitgehend trocken sein. Der Binder besteht aus einem organischen Zweikomponentensystem, nämlich aus einem Phenolharz (Komponente I) und einem Polyisocyanat (Komponente II). Dieses System härtet bei Raumtemperatur in Gegenwart eines Katalysators rasch aus, so dass der Kern die für das darauf folgende Handling genügend Festigkeit besitzt.Bild 3 (ASK Chemicals) zeigt eine typische Zusammensetzung eines Cold-Box-Bindersystem. Komponente I ist eine ca. 55 %-ige Lösung eines Phenol-Formaldehyd-Harzes. Das Lösungsmittel wird einerseits benötigt, um das hochviskose Harz auf eine verarbeitbare Viskosität abzudünnen, andererseits lassen sich über die Lösungsmittel wichtige Eigenschaften wie beispielsweise Reaktivität, Feuchtebeständigkeit und Sandlebenszeit beeinflussen. Die Komponente II besteht im Wesentlichen aus Diphenylmethandiisocyanat, oder kurz MDI genannt (ca. 80 %). Auch hier werden Lösungsmittel zur Abdünnung und zur Einstellung bestimmter Systemeigenschaften eingesetzt. Gebräuchliche Lösungsmittel sind sowohl aromatische (Naphtha) als auch aliphatische Verbindungen, polare Carbonsäureester, Weichmacher, Fettsäureester oder auch organische Silikate. In jüngster Vergangenheit wurde vor allem versucht, über die Lösungsmittelkombination Einfluss auf Emissionen wie etwa Geruch oder die beim Abguss freiwerdenden BTX-Stoffe zu nehmen. Vor allem aromatische Lösungsmittel standen lange im Fokus und wurden als potentielle BTX-Emittenten aus vielen Cold-Box-Formulierung verbannt. Dabei ist allerdings zu bedenken, dass der überwiegende Anteil der BTX-Emittenten von dem Phenol-Formaldehyd-Harz und dem Isocyanat gebildet werden, die nahezu 70 % einer Cold-Box-Formulierung ausmachen. Die Entstehung von BTX-Stoffen ist also aufgrund der chemischen Grundstruktur eines Cold-Box-Systems unvermeidlich, ganz unabhängig von den Lösungsmittelkomponenten. Zudem ist der Zusammenhang zwischen Ursprung und Entstehung von BTX-Stoffen umstritten. Hohe Temperaturen und reduzierende Bedingungen, wie etwa beim Eisenguss, können dazu führen, dass auch vermeintlich harmlose organische Stoffe über Intermediate zu Benzolderivaten rekombinieren. Eine wirksame Maßnahme zum nachhaltigen Nutzen für die Ökologie und Wirtschaftlichkeit ist die Erhöhung des Wirkungsgrades eines Bindersystems durch Reaktivitätssteigerung bei gleichzeitiger Senkung der gesamten Binderzugabe. Durch neue Verfahrensweisen bei der Harzsynthese und speziell abgestimmte Lösungsmittelkombinationen ist es möglich, Binder zu konzipieren, deren Wirkungsgrad zum Teil deutlich höher als der von Standardsystemen ist. Die mechanischen Eigenschaften der Sandkerne, die mit diesen Systemen hergestellt werden, sind trotz Binderreduzierung (um bis zu 25 %) mit denen herkömmlicher Produkte vergleichbar (Bild 4, ASK Chemicals). Letztlich bringt die Erhöhung der Reaktivität eine deutliche Steigerung der Sofortfestigkeit. Gerade diese Anfangsfestigkeiten sind in der Kernproduktion häufig der limitierende Faktor. Die Kerne müssen nach Kernherstellung über eine ausreichende Grundfestigkeit verfügen und an allen Stellen des Kerns durchgehärtet sein, um prozesssicher die weiteren Bearbeitungsschritte wie etwa das Roboterhandling, das Fügen oder auch Schlichte durchlaufen zu können. Ganz wichtig ist jedoch auch, dass die Binderabsenkung auch zu einem erheblichen Amineinsparungspotential führt. Dieses schlägt sich nur positiv im Geruch nieder, sondern ermöglicht neben der ebenso wichtigen Materialkostenersparnis eine Optimierung des Kernherstellungsprozesses (siehe Kernschießmaschine), etwa durch Reduzierung der Begasungszeiten oder durch Reduzierung der Klebeneigung. Größere im Kern verbleibende Aminmengen reduzieren die Feuchtebeständigkeit. Bild 5 (ASK Chemicals)veranschaulicht die Vorteile der Binderreduzierung deutlich. Die Reaktivitätssteigerung kann somit als ein sehr effizientes Werkzeug zur Optimierung der gesamten Prozesskette betrachtet werden. Bild 6 (ASK Chemicals) zeigt den Unterschied im Aminverbrauch eines Standard-Cold-Box-Systems im Vergleich zu dem eines hochreaktiven Systems. Dargestellt ist die ausgehärtete Kernsandmenge in Gramm, die bei Begasung mit 0,1 ml Katalysator bei einem Spüldruck von 2 bar erhalten werden kann. Weiterführende Stichworte:Anorganische BindersystemeOrganische BindersystemeHot-Box-VerfahrenKaltharzverfahrenEntkernenAbdeckkernAufschlagkernAußenkernFührungskernHängekernInnenkernKernstückStandkernTrennkern | https://www.giessereilexikon.com/en/foundry-lexicon/Encyclopedia/show/cold-box-process-4393/?cHash=21e68b6dc7f49ab340f1da2d4e91d548 | https://www.giessereilexikon.com/giesserei-lexikon/Encyclopedia/show/cold-box-verfahren-781/?cHash=21e68b6dc7f49ab340f1da2d4e91d548
Cold chamber die casting machine | Entry currently in process. | Kaltkammer-Druckgießmaschine | Beitrag derzeit in Bearbeitung. | https://www.giessereilexikon.com/en/foundry-lexicon/Encyclopedia/show/cold-chamber-die-casting-machine-4411/?cHash=346d098b3a80b806a440cb6b75ef42e2 | https://www.giessereilexikon.com/giesserei-lexikon/Encyclopedia/show/kaltkammer-druckgiessmaschine-799/?cHash=346d098b3a80b806a440cb6b75ef42e2
Cold blowing | Cold blowing is an expression for a fault in the cupola furnace, describing a condition in which solid charge material (see Charge) is present in front of the air blast nozzles caused by lowering of the bed coke column to below the nozzles. The reason for lowering of the bed coke column may be excessive supply of air blast (see Blast rate) or insufficient bed coke contents in the charge make-up. Cold blowing is noticeable beforehand due to significant increase in the smelting output and to increased weight loss on iron-accompanying elements and iron. In this process, the iron itself is “overblown”, which means that it has a high oxygen content which may result in porous castings. The slag color appears darker and the slag quantity is increaseing. Experienced foundrymen are able to identify the beginning of a cold-blowing phase by the color of the flame coming out of the open slag hole. The only effective remedial measure for cold blowing is to operate the furnace at low blast rates and to add a buffer coke charge immediately. As soon as the coke bed has reached it normal height due to the buffer coke charge, the furnace can be operated in regular conditions. | Kaltblasen | Unter Kaltblasen versteht man eine Störung im Kupolofen, bei der festes Gattierungsgut (siehe Gattierung) vor den Winddüsen liegt, was durch ein Absinken der Füllkokssäule bis unterhalb der Düsen entsteht. Der Grund für das Absinken der Füllkokssäule kann eine übermäßige Zufuhr von Wind (siehe Windmenge) sein, oder durch Gattieren von zu wenig Satzkoks auftreten. Das Kaltblasen macht sich vorher durch ein starkes Ansteigen der Schmelzleistung sowie durch einen erhöhten Abbrand an Eisenbegleitelementen und Eisen bemerkbar. Das Eisen selbst ist dabei "überblasen", d. h. es hat einen hohen Gehalt an Sauerstoff, der porösen Guss ergeben kann. Die Schlackenfarbe erscheint dabei dunkler, und die Schlackenmenge wird größer. Ein erfahrener Ofenmann kann bei offenem Schlackenloch an der Farbe der austretenden Flamme den Beginn des Kaltblasens leicht feststellen. Beim Kaltblasen hilft nur, den Ofen mit geringerer Windmenge zu betreiben und sofort Zwischenkoks nachzusetzen. Sobald das Koksbett durch den Zwischenkoks seine normale Höhe erreicht hat, kann der Ofen normal betrieben werden. | https://www.giessereilexikon.com/en/foundry-lexicon/Encyclopedia/show/cold-blowing-3875/?cHash=e04260fd93c61104d29f3b922e1d70e5 | https://www.giessereilexikon.com/giesserei-lexikon/Encyclopedia/show/kaltblasen-260/?cHash=e04260fd93c61104d29f3b922e1d70e5
Coke | High-carbon fuel and energy source with a large specific surface area used in foundries mainly for cupola operation.Coke is obtained from coal, in particular gas and bituminous coal, heated in the absence of air. During this process, the coal is stripped of its volatile components and degassed, leaving carbon in the form of coke.Foundry coke is characterized by a certain grain structure (grain size), high strength and a low fiber content.According to VDG bulletin R80, a distinction is made between normal foundry coke (grain size > 80mm) and special foundry coke (grain size > 100mm). In addition, VDG bulletin R80 lists eight different grades designated with A to H. Undersized coke is only permissible down to a maximum of 5% below the nominal grain size.The drum resistances M80 and M100 are defined differently for the individual grades; the same applies to the drum resistance M10 as a measure of abrasion. Abrasion is the percentage of the coke which is smaller than 10mm upon being subjected to 100 revolutions (see also ). The moisture content of the foundry coke may not exceed 2%, different maximum values apply for ash and sulfur contents depending on the given grade (7.6 to 8.5% for the ash content and 0.8 to 0.95 for the sulfur content).Additional references:Pitch cokeCoke splitMelting cokeBuffer coke chargeCupola furnace network diagram | Koks | Stark kohlenstoffhaltiger Brennstoff und Energieträger mit großer spezifischer Oberfläche, der in Gießereien vornehmlich für den Kupolofenbetrieb verwendet wird.Koks wird aus Steinkohle, insbesondere aus Gas- und Fettkohle, durch Erhitzen unter Luftabschluss hergestellt. Dabei werden die flüchtigen Bestandteile der Kohle ausgetrieben, die Kohle wird entgast und der Kohlenstoff bleibt als Koks zurück.Gießereikoks zeichnet sich durch einen bestimmten Körnungsaufbau (Körnung), hohe Festigkeit und geringen Anteil an Ballaststoffen aus.Nach VDG-Merkblatt R80 unterscheidet man normalen Gießereikoks (Stückgröße > 80 mm) und Spezial-Gießereikoks (Stückgröße > 100 mm). Desweiteren führt das VDG Merkblatt R80 acht unterschiedliche Sorten mit der Bezeichnung A bis H an. Als Unterkorn sind maximal 5 % unter Nennkorn zugelassen.Die Trommelfestigkeiten M80 und M100 sind für die einzelnen Sorten unterschiedlich festgelegt, desgleichen die Trommelfestigkeit M10 als Maß für den Abrieb. Als Abrieb ist der Prozentsatz des Kokses unter 10 mm nach einer Beanspruchung von 100 Umdrehungen definiert (siehe auch ). Die Feuchtigkeit des Gießereikokses darf 2 % nicht überschreiten für Asche- und Schwefelgehalte gelten je nach Sorte unterschiedliche Höchstwerte (7,6 bis 8,5 % für den Aschegehalt sowie 0,8 bis 0,95 % für den Schwefelgehalt).Weiterführende Stichworte:PechkoksSatzkoksSchmelzkoksZwischenkoksKupolofen-Netzdiagramm | https://www.giessereilexikon.com/en/foundry-lexicon/Encyclopedia/show/coke-4577/?cHash=a95426e9980eefe5710538bf08b404e9 | https://www.giessereilexikon.com/giesserei-lexikon/Encyclopedia/show/koks-966/?cHash=a95426e9980eefe5710538bf08b404e9
Coke split | Is used for melting metal charge and flux. It is also used to maintain the required coke bed level in the cupola furnace. Coke split burns in the combustion zone and is replaced with each charge. The amount of coke split depends on the furnace design, the iron charge to be molten, the type of furnace control, coke quality, the blast rate and temperature. The amount e.g. in case of the same composition and channel temperature of the iron is lower for hot blast cupola furnaces than for cold blast cupola furnaces, for high steel contents in the composition higher than for no or low steel contents, for oxidizing furnace processes lower than for reducing furnace processes. Additional references:Bed cokeCupola furnace network diagramBuffer coke charge | Satzkoks | Dient zum Schmelzen des metallischen Einsatzes und der Zuschläge. Er soll außerdem die im Kupolofen erforderliche Höhe des Koksbettes aufrecht erhalten. Der Satzkoks verbrennt in der Verbrennungszone und wird mit jedem Satz ersetzt. Die Menge des Satzkokses hängt von der Ofenkonstruktion, dem zu schmelzenden Eisensatz, der Art der Führung des Ofens, der Koksgüte, der Windmenge und der Temperatur ab. Die Menge ist z. B. bei gleicher Gattierung und Rinnentemperatur des Eisens bei einem Heißwindkupolofen niedriger als bei einem Kaltwindkupolofen, bei einem hohen Stahlanteil in der Gattierung höher als bei keinem oder geringem Stahlanteil, bei oxidierender Ofenführung geringer als bei reduzierender Ofenführung. Weiterführende Stichworte:FüllkoksKupolofen-NetzdiagrammZwischenkoks | https://www.giessereilexikon.com/en/foundry-lexicon/Encyclopedia/show/coke-split-4051/?cHash=75e6217cddb1c5a66c1e6d63c10db466 | https://www.giessereilexikon.com/giesserei-lexikon/Encyclopedia/show/satzkoks-437/?cHash=75e6217cddb1c5a66c1e6d63c10db466
Cod breakage | Cod breakage may occur in all bentonite-bonded sand molds, regardless of their basic mold material, the casting material and the casting method. These defects are observed mainly with very large cods, unfavorable depth-width ratios, and in over-compacted mold materials. The influence of the molding process and/or the molding machinery is critical in this context. Often complete inclusions of a broken mold part are found in the casting in form of a solid, flash-like metal hump of irregular and uneven appearance. The intended opening that was pre-molded by the cod, is completely filled and closed by the metal (Figures 1 and 2). Naturally, this is a defect that is visible to the unaided eye and causes reject of the casting. Cod breakage occurs in situations where the mold-pattern adhesion of the cod is higher than its tensile strength. Moreover, in case of insufficient plasticity of the mold material, cod breakage may occur during molding, closing of the mold and when inserting the core. Particularly when lifting the mold off the pattern equipment, cod breakage that is not visible to the eye may occur in case of inappropriate plastic properties of the mold material and/or in case of defective, e.g. uneven lift-off of the mold part and consequently excessive tilting moments in the cod. The cracked or broken area cannot withstand the casting pressure and casting temperature and is flushed into the mold cavity. Another influence originates from the flowability of the mold material during filling of the box parts. Poor flowability, which in this scenario is considered equal to poor filling of the mold box, and the inevitably resulting unevenness in compaction may have an extremely negative effect on the defect. In this way, sand deficiency may occur as a consequence of poor flowability (Fig. 3). Due to the sand deficiency, flow movement of the sand is initiated during the last phase of compaction (illustrated by the schematic diagram in Fig. 3, see flow lines) and this flow movement causes shear stresses and shear failure in cross section S parallel to the pattern surface. The sand cod will break off during demolding. Increasing compaction of the mold material also causes problems during separation of the pattern from the mold. The more or less embedded mold parts are tightly encased in the patterns or between the pattern and the boss wall. These separating forces are substantial and present particularly high demands with regard to mechanical properties of the mold material during separation; the sand ought to have particularly high tensile strength to allow for drawing of the encased mold cod. Moreover, if the pattern is not separated from the mold by pulling in a parallel movement (Fig. 4), this process also represents a challenge for the plasticity of the mold material. In practice, the risk of tilting during separation of the pattern from the mold may occur as a consequence of guide clearance of the mold box bushes / mold box pins, incorrect machine settings, and mold box modifications. Improvement of the tilt angle (at a specified density) is achieved by measures that increase plasticity of the sand, e.g. through increase of the bentonite and moisture contents. Notwithstanding that, it must always be taken into account that increasing moisture impairs flowability of the mold material. Hence, increase in bentonite is preferred over increase in moisture for improvement of separating properties. This also is one of the reasons for the trend during recent years and predominantly since the application of molding plants with higher compaction intensities, of using mold sands with higher bentonite contents. Another major advantage of higher bentonite contents is sufficient plasticity of the sand at relatively low water contents. However, optimum conditioning of the mold material is an absolute prerequisite. Drawing of relatively high sand cods is possible due to the comparatively higher tensile strength as seen in relation to the adhesion forces developed. With increasing compaction, adhesion force undergoes greater rise than tensile strength, so that the tendency for mold breakage becomes greater with increasing compaction pressure. Since applied pressure is mostly adjusted to mold parts with low density, ensuring optimum sand distribution within the mold is essential in order to avoid excessive pressure. Utilization of separating agents must be ensured in any case; the types of separating agents used must contain lubricants for limiting friction forces at the pattern-mold separating surface to a minimum. Hot sand increases adhesion tendency an thus occurrence of mold breakage. Measures for prevention: 1. Aim at optimum mold material conditioning, i.e. best possible dispersion (decomposition) of bentonite with as low a water content as possible. 2. Improve flowability of the mold material, and 3. Optimize plasticity properties of the mold material. 4. Use bentonite with as high a montmorillonite content as possible. 5. With cast iron materials, increase the addition of carbonaceous products as necessary. 6. Use separating agents for minimization of pattern-mold adhesion. 7. Ensure even distribution of mold material in the mold box. 8. Check the applied pressure of the molding plant and reduce as necessary; above all, avoid excessive locally applied pressure. 9. Check the mold for lift-off behavior and correct if required (lift off in a parallel movement). 10. In single-piece production of large, hanging cods, use lifters. | Ballenabrisse | Ballenabrisse können bei allen bentonitgebundenenSandformen, unabhängig vom Formgrundstoff, vom Werkstoff und vom Gießverfahren auftreten. Vor allem bei zu tiefen Ballen und ungünstigen Tiefen/Breiten-Verhältnissen sowie an zu hoch verdichteten Formstoffen werden diese Fehler beobachtet. Der Einfluss des Formverfahrens bzw. der Formanlage ist hierbei erheblich. Häufig wird ein ganzer Einschluss des abgerissenen Formenteiles im Gussstück in Form eines massiven gratartigen metallischen Auswuchses von unregelmäßiger Gestalt wieder gefunden. Die eigentlich durch den Ballen vorgeformte Öffnung wird dabei von dem Metall völlig verschlossen (Bilder 1 und 2). Der Fehler ist natürlich mit freiem Auge sichtbar und führt zum Ausschuss des Gussstückes. Ballenabrisse treten dann auf, wenn der Trennwiderstand des Ballens größer als seine Grünzugfestigkeit ist. Auch wenn die Plastizität des Formstoffes nicht ausreichend ist, entstehen Ballenabrisse beim Formen, beim Zulegen der Form und beim Kerneinlegen. Besonders beim Abheben der Form von der Modelleinrichtung können bei ungenügenden plastischen Eigenschaften des Formstoffes und/oder bei fehlerhaftem, z. B. ungleichmäßigem Abheben des Formteiles und damit als Folge durch ein zu großes Kippmoment im Ballen, Ballenanrisse entstehen, die visuell nicht erkennbar sind. Dieser angerissene Bereich hält dem Gießdruck und der Gießtemperatur nicht mehr stand und wird in den Formhohlraum gespült. Einen weiteren Einfluss übt die Fließfähigkeit des Formstoffes beim Füllen der Kastenteile aus. Schlechte Fließfähigkeit, die hier gleichbedeutend mit schlechter Formkastenfüllung behandelt wird, und die zwangsläufig darauf folgenden Verdichtungsungleichmäßigkeiten können sich auf den Fehler äußerst negativ auswirken. So kann infolge schlechter Fließfähigkeit ein Sandunterschuss entstehen (Bild 3). Wegen dieses Sandunterschusses entsteht in der letzten Phase der Verdichtung eine Fließbewegung des Sandes (schematisch in Bild 3 durch Fließlinien dargestellt) und parallel zur Modellfläche werden durch diese Fließbewegungen im Querschnitt S Schubspannungen oder Scherbrüche erzeugt. Beim Entformen bricht der Sandballen ab. Zunehmende Verdichtung des Formstoffes führt aber ebenfalls zu Problemen beim Trennen des Modells von der Form. Die mehr oder weniger eingeschlossenen Formteile werden stärker in den Modellen oder zwischen Modell und Kastenwand eingeklemmt. Diese Trennkräfte sind sehr erheblich und stellen während des Trennens hohe Anforderungen an die mechanischen Eigenschaften des Formstoffes, besonders sollte der Sand eine hohe Grünzugfestigkeit aufweisen, um das Ziehen des eingeklemmten Formballens zu ermöglichen. Wird das Modell außerdem nicht parallel von der Form getrennt (Bild 4), stellt dieser Vorgang ebenfalls hohe Anforderungen an die Plastizität des Formstoffes. Die Möglichkeit des Kippens während der Trennung von Modell und Form kann in der Praxis als Folge von Führungsspiel der Formkastenbuchsen/Formkastenstifte, falscher Maschineneinstellung und Formkastenveränderungen vorkommen. Eine Verbesserung des Kippwinkels – bei gegebener Dichte – wird durch Maßnahmen erreicht, welche die Plastizität des Sandes verbessern, z. B. durch eine Erhöhung der Bentonit- und Feuchtigkeitsgehalte. Es ist aber immer darauf zu achten, dass vor allem höhere Feuchtigkeit die Fließfähigkeit des Formstoffes verschlechtert. Demzufolge ist zur Verbesserung der Trenneigenschaften eine Bentoniterhöhung besser geeignet. Dies ist auch einer der Gründe für die Tendenz der letzten Jahre, vor allem aber seit dem Einsatz von Formanlagen mit höheren Verdichtungsintensitäten, Formsande mit höheren Bentonitgehalten einzusetzen. Ein wichtiger Vorteil des höheren Bentonitgehaltes ist die ausreichende Plastizität des Sandes bei verhältnismäßig geringen Wassergehalten. Voraussetzung ist hierbei jedoch eine optimale Aufbereitung des Formstoffes. Eine im Verhältnis zur entwickelten Klemmkraft höhere Grünzugfestigkeit ermöglicht es, verhältnismäßig hohe Sandballen zu ziehen. Bei zunehmender Verdichtung wächst die Klemmkraft stärker an als die Grünzugfestigkeit, deshalb steigt die Neigung zu Formenbruch mit steigendem Verdichtungsdruck. Weil Pressdrücke meist auf die Formteile mit niedriger Dichte abgestimmt werden, ist es notwendig, eine optimale Sandverteilung im Formkasten zu gewährleisten, damit zu hohe Pressdrücke vermieden werden. Auf eine Verwendung von Trennmitteln ist in jedem Fall zu achten, wobei möglichst solche eingesetzt werden sollten, welche Gleitstoffe enthalten, damit die Reibung an der Trennfläche Modell/Form auf ein Minimum beschränkt wird. Warmer Sand verstärkt die Klebeneigung und damit das Auftreten von Formenbruch. Maßnahmen zur Vermeidung: 1. Optimale Formstoffaufbereitung, d. h. bestmögliche Dispergierung (Aufschließung) des Bentonits bei möglichst geringem Wassergehalt anstreben, dadurch 2. Fließfähigkeit des Formstoffes verbessern und 3. Plastizitätseigenschaften des Formstoffes optimieren. 4. Bentonite mit möglichst hohem Montmorillonitgehalt einsetzen. 5. Bei Eisengusswerkstoffen gegebenenfalls den Zusatz kohlenstoffhaltiger Produkte erhöhen. 6. Trennmittel zur Verminderung der Klemmkräfte zwischen Modell/Form einsetzen. 7. Auf gleichmäßige Formstoffverteilung im Formkasten achten. 8. Pressdruck der Formanlage überprüfen und möglicherweise reduzieren, vor allem aber zu hohe örtliche Pressdrücke vermeiden. 9. Abheben der Form überprüfen und gegebenenfalls verbessern (parallel abheben). 10. In der Einzelfertigung, bei großen hängenden Ballen, Sandhaken setzen. | https://www.giessereilexikon.com/en/foundry-lexicon/Encyclopedia/show/cod-breakage-3660/?cHash=a955b346dbf97667b61c1d60b4fb3d8a | https://www.giessereilexikon.com/giesserei-lexikon/Encyclopedia/show/ballenabrisse-43/?cHash=a955b346dbf97667b61c1d60b4fb3d8a
Cobaltite | Reddish and silvery white, sulphidic ore containing cobalt and arsenic, with a metallic luster (main component CoAsS, Fig. 1). Cobaltite has a hardness of 5.5 (Mohs) and a density of 6.0 - 6.4 g/cm3. In an experiment for proof, using a blowpipe the mineral is melted to form a gray lump; on the charred material arsenic(III) oxide bloom is formed, in nitric acid the material dissolves to a pink solution and precipitates of sulfur and arsenic(III) oxide. | Cobaltglanz | Rötlich-silberweißes, stark metallglänzendes sulfidisches, kobalt- und arsenhaltiges Erz (Hauptbestandteil CoAsS, Bild 1). Kobaltglanz hat eine Härte von 5,5 (Mohs) und eine Dichte von 6,0 - 6,4 g/cm3. Zum Nachweis schmilzt es vor dem Lötrohr zu einem grauen Kügelchen, auf Kohle bildet sich ein weißer Beschlag von Arsen(III)-oxid, in Salpetersäure löst es sich zu einer rosaroten Lösung unter Ausfällung von Schwefel und Arsen(III)-oxid. | https://www.giessereilexikon.com/en/foundry-lexicon/Encyclopedia/show/cobaltite-3705/?cHash=b3c1ed61daa9243043f4219826d94a29 | https://www.giessereilexikon.com/giesserei-lexikon/Encyclopedia/show/cobaltglanz-88/?cHash=b3c1ed61daa9243043f4219826d94a29
Cobalt casting alloy | Casting material containing cobalt as the main alloying element. There is a large number of varieties of this type of alloy used for special purposes, such as turbine blades or combustion chambers. These include the hot-strength and heat-resistant alloy UMCo 50 with 50 % Co, 27 % Cr and 23 % Fe. It is characterized by excellent resistance properties against wear at high temperatures, against temperature variation loads and against oxidation and corrosion. Typical cobaltcasting alloys are, among others, an alloy with great high-temperature strength containing 62 % Co, 27 % Cr, 5,5 % Mo, 2,5 % Ni and 2 % Fe or the wear-resistant alloys, containing 37 % Co, 30 % Cr, 18 % W, 4 % V, 3 % Ni, rest Fe, which are used for cutting tools. | Cobalt-Gusslegierung | Gusswerkstoff mit Kobalt als Hauptlegierungsbestandteil. Es gibt eine Vielzahl solcher Legierungen, die für spezielle Zwecke wie beispielsweise Triebwerksschaufeln oder Brennkammern verwendet werden. Hierzu gehört die warmfeste und verschleißbeständige Legierung UMCo 50 mit 50 % Co, 27 % Cr und 23 % Fe. Sie zeichnet sich durch hervorragende Beständigkeit gegen Verschleiß bei hohen Temperaturen, gegen Temperaturwechselbeanspruchung sowie gegen Oxidation und Korrosion aus. Typische Kobalt-Gusslegierungen sind auch die hochwarmfeste Legierung mit 62 % Co, 27 % Cr, 5,5 % Mo, 2,5 % Ni und 2 % Fe bzw. die verschleißbeständigen Legierungen mit 37 % Co, 30 % Cr, 18 % W, 4 % V, 3 % Ni, Rest Fe, welche für Schneidwerkzeuge genutzt wird. | https://www.giessereilexikon.com/en/foundry-lexicon/Encyclopedia/show/cobalt-casting-alloy-3752/?cHash=473a71782b9c8b85a775356506055bf8 | https://www.giessereilexikon.com/giesserei-lexikon/Encyclopedia/show/cobalt-gusslegierung-136/?cHash=473a71782b9c8b85a775356506055bf8
Coating Station | Plant system for coating large molds and cores but also for coatingcore series and smaller molds consisting of - processing station with fully automatic viscosity adjustment (indirectly heated), - automatic feed of the size and the carrier liquid, - flood or plunge pool, - coating pump with prefilter and pulsation damper - as well as complete electrical control and visualization for the even application of alcohol-based and water-based coatings by means of flooding or dipping A coating is made up of the following components: - refractories - liquid carrier - binders - regulating substances (suspending substances, additives) The refractory material is the most important part of the coating, it covers the mold and / or core surface and closes the sand pores against the penetration of the liquid material. Today, only water or alcohol is used as the liquid carrier. The binders must develop sufficient binding forces both at room temperatures and at high temperatures. The suspension substances should stabilize the viscosity of the liquid carrier or, ideally, increase it, so that the refractories are kept in suspension. In addition to the correct selection of refractory materials for the coating, the setting of the layer thickness has a decisive influence on the casting result. With the thin layer thicknesses that are common today and are also necessary, casting defects can be effectively avoided despite metallostatic pressures of several meters and casting temperatures of 1600 ° C. Coatings are applied in liquid or paste form. This can be done by painting, spraying, flooding, or dipping. For larger molds, the most economical way is to flood the molds. This shows the following advantages: - constant layer thickness - high productivity - A relatively large number of molds can be coated in a short time - economic consumption values - depressions in the mold are easy to reach AAGM now offers an automated solution (Fig. 1, AAGM Aalener Gießereimaschinen GmbH) in order to avoid the manual viscosity determination of the size, which is still carried out and the subsequent manual correction of the viscosity. In the case of the flooding and dipping station newly developed in cooperation with the company Mezger / Kallnach (Switzerland), an agitator is installed in the delivery container for the coating, thus keeping the base size homogeneous. A control doses the required amount of coating into the mixing tank of the station and calculates how much liquid carrier or paste-like coating has to be added in order to achieve the desired viscosity. An integrated stirrer reliably mixes the components without having a negative impact on the properties of the size due to intensive shear forces. A smart pump system (Fig. 2, AAGM Aalener Gießereimaschinen GmbH) conveys the finished coating to the flood basin, is adapted to the respective customer requirements and has an integrated plunge pool (Fig. 3, AAGM Aalener Gießereimaschinen GmbH). The flood lance is activated via a push button to coat the molds. The draining size is collected in the collecting basin, the coarse parts being retained by a freely accessible sieve ring before the size is pumped back into the mixing tank. To protect the membrane pump, a generously dimensioned prefilter is built in, which holds back grains larger than 1mm. The control of the system monitors the viscosity of the coating at adjustable intervals. In the first step, the supply quantity is checked and corrected depending on the temperature. In the second step, the viscosity is adjusted by adding liquid carrier. After stirring, the coating is available again in the set quality. In order to keep the temperature in the mixing container at a constant temperature, it can optionally be equipped with a heating jacket. The system thus offers continuous, user-independent monitoring of the coating quality. Additional references:No-bake molding lineNo-bake processNo-bake molding plantCoating | Schlichtestation | Anlagensystem zum Schlichten von Großgussformen und Kernen aber ebenso zum Schlichten von Kernserien und kleineren Formen bestehend aus - Aufbereitungsstation mit vollautomatischer Viskositätseinstellung (indirekt beheizt), - automatischer Zulauf der Schlichte und der Trägerflüssigkeit, - Flut- bzw. Tauchbecken, - Schlichtepumpe mit Vorfilter und Pulsationsdämpfer - sowie kompletter elektrischer Steuerung und Visualisierung zum gleichmäßigen Auftragen von alkohol- und wasserbasierte Schlichten mittels Fluten oder Tauchen. Eine Schlichte setzt sich ausfolgenden Komponenten zusammen: - Feuerfeststoffe - Trägerflüssigkeit - Bindemittel - Regulierstoffe (Suspensionsstoffe, Additive) Der Feuerfeststoff ist der wichtigste Anteil des Überzuges, er überdeckt die Form- und/oder Kernoberfläche und schließt die Sandporen gegen das Eindringen des flüssigen Werkstoffes. Als Trägerflüssigkeit wird heute ausschließlich Wasser oder Alkohol verwendet. Die Bindemittel müssen sowohl bei Raumtemperaturen als auch bei hoher Temperatur ausreichende Bindekräfte entwickeln. Die Suspensionsstoffe sollen die Viskosität der Trägerflüssigkeiten stabilisieren oder im Idealfall erhöhen, so dass dadurch die Feuerfeststoffe in der Schwebe gehalten werden. Neben der richtigen Auswahl der Feuerfeststoffe für die Schlichte hat die Einstellung der Schichtdicke einen entscheidenden Einfluss auf das Gussergebnis. Mit den heute üblichen und auch notwendigen geringen Schichtdicken können Gussfehler trotz metallostatischer Drücke von mehreren Metern und Gießtemperaturen von 1600 °C wirkungsvoll vermieden werden. Schlichten werden in flüssiger oder pastöser Form aufgetragen. Dies kann durch Anstreichen, Sprühen und durch Fluten oder Tauchen geschehen. Für größere Formen ist die wirtschaftlichste Art das Fluten der Formen. Dabei zeigen sich folgende Vorteile: - konstante Schichtdicke - hohe Produktivität - es können relativ viele Formen in kurzer Zeit geschlichtet werden - ökonomische Verbrauchswerte - Vertiefungen in der Form sind gut zu erreichen Um die nach wie vor durchgeführte manuelle Viskositätsbestimmung der Schlichte und die darauffolgende ebenfalls manuelle Korrektur der Viskosität zu vermeiden, bietetAAGM nunmehr eine automatisierte Lösung an (Bild 1, AAGM Aalener Gießereimaschinen GmbH). Bei der in Zusammenarbeit mit der Fa. Mezger / Kallnach (Schweiz) neu entwickelte Flut- und Tauchstation wird in den Lieferbehälter der Schlichte ein Rührwerk eingebaut und somit Grundschlichte homogen gehalten. Eine Steuerung dosiert in den Mischbehälter der Station die erforderliche Menge an Schlichte und berechnet wieviel Trägerflüssigkeit oder auch pastöse Schlichte hinzugegeben werden muss, um die gewünschte Viskosität zu erreichen. Ein integrierter Rührer vermengt die Komponenten zuverlässig, ohne durch intensive Scherkräfte die Eigenschaften der Schlichte negativ zu beeinflussen. Ein smartes Pumpsystem (Bild 2, AAGM Aalener Gießereimaschinen GmbH) fördert die fertig eingestellte Schlichte zum Flutbecken, ist an die jeweiligen Kundenwünsche angepasst und besitzt ein integriertes Tauchbecken (Bild 3, AAGM Aalener Gießereimaschinen GmbH). Zum Schlichten der Formen wird die Flutlanze wird über einen Drucktaster aktiviert. Die ablaufende Schlichte wird im Auffangbecken gesammelt, wobei die Grobanteile von einem frei zugänglichen Siebring zurückgehalten werden bevor die Schlichte in den Mischbehälter zurück gepumpt wird. Zum Schutz der Membranpumpe ist ein großzügig dimensionierter Vorfilter eingebaut, der Körnungen größer 1mm zurückhält. Die Steuerung der Anlage überwacht in einstellbaren Intervallen die Viskosität der Schlichte. In Abhängigkeit der Temperatur wird im ersten Schritt die Vorratsmenge geprüft und korrigiert. Im zweiten Schritt erfolgt die Einstellung der Viskosität durch Zugabe von Trägerflüssigkeit. Nach erfolgtem Aufrühren steht dann die Schlichte wieder in der eingestellten Qualität zur Verfügung. Um die Temperatur im Mischbehälter auf konstanter Temperatur zu halten lässt sich dieser optional mit einer Heizmanschette ausstatten. Das System bietet damit eine durchgängige, benutzerunabhängige Überwachung der Schlichtequalität. Weiterführende Stichworte:KaltharzformlinieKaltharz-FormanlageKaltharzverfahrenSchlichte | https://www.giessereilexikon.com/en/foundry-lexicon/Encyclopedia/show/coating-station-5221/?cHash=9e2a1716c30a9239585f2b489b123d89 | https://www.giessereilexikon.com/giesserei-lexikon/Encyclopedia/show/schlichtestation-5220/?cHash=9e2a1716c30a9239585f2b489b123d89
Cobalt | High-melting, steel gray lustre heavy metal that provides similar properties as nickel in many aspects. SymbolCoAtomic number27Atomic weight58.94Specific weight at 20 °C8.7 g/cm3Melting point1492 °CBoiling point2900 °CMelting heat268 kJ/kgSpecific thermal capacity at 20 °C0.43 kJ/(kg·K)Thermal conductivity100 kJ/(m·K)Therm. coefficient for linear expansion Coefficient for linear expansion12·10-6/K Materials for permanent magnets, high-speed steels and hot-work steels are alloyed using cobalt. Moreover, cobalt is an alloying element in martensite hardenable die steels, heating conductor materials and creep-resistant high-temperature materials. Cobalt is the main component for special cobalt alloys, that are partly used for investment casting products. Cobalt in steelCobalt is available in two modification variants, one of which is the hexagonal close sphere packing and is resistant below 450 °C. The other, the cubic face-centered type, exists above this temperature. γ iron and cobalt are soluble within each other under any conditions and in any ratios; solubility of cobalt in α iron is up to 75 %.Addition of cobalt increases the solidus temperature of steel, lowers the A point and extends the region of the γ phase. Cobalt increases the resistance of austenite in high-alloy steels during quenching from high temperatures. In contrast to most other alloying elements, cobalt reduces the hardnesspenetration depth (s.a. Hardness penetration capacity) during quenching. For this reason, steels with poor hardnesspenetration capacities contain up to 1 % Co. Cobalt hardens ferrite and significantly adds to its hot hardness. It imparts corrosion and wear resistance to steel and leads to increase of tensile strength and yield strength but reduces toughness.Cobalt displays a tendency towards carbide formation, similar to iron (s. Carbide, Carbide former) and is predomiantly present in steel in the form of non-resistant carbide Co3C. Cobalt-containing steel is often stabilized by addition of chromium, which forms complex carbides. Stabilization prevents decarburization during hot forming and eliminates problems during machining of steel with more than 5 % Co. Cobalt is an important constituent in tungsten-containing tool steel since it imparts the required hot hardness to those kinds of steels and thus increases their cutting performance at high temperatures. Two frequently used types of tungsten-containing high-speed steels contain between 5 and 10 %, sometimes even 15 % Co. These kinds of steels are used for production of tools for machining of hard materials. Since cobalt increases the melt temperature and therefore allows for utilization of higher solution heat treatment temperatures, a large proportion of carbides is dissolved during annealing and diffused during tempering. In tungsten-containing tool steel, addition of cobalt also promotes martensite formation. Cobalt in cast ironCobalt is generally not added to cast iron. If added in small amounts, it only has little impact. Cobalt is assumed to have a slightly graphitizing effect, similar to that of nickel (s. Graphitization). | Cobalt | Hochschmelzendes, stahlgrau glänzendes Schwermetall, das sich in vieler Hinsicht ähnlich wie Nickel verhält. SymbolCoOrdnungszahl27Atomgewicht58,94spezifisches Gewicht bei 20 °C8,7 g/cm3Schmelzpunkt1492 °CSiedepunkt2900 °CSchmelzwärme268 kJ/kgspezifische Wärmekapazität bei 20 °C0,43 kJ/(kg·K)Wärmeleitfähigkeit100 kJ/(m·K)therm. Längenausdehnungskoeffizient12·10-6/K Werkstoffe für Dauermagnete, Schnellarbeits- und Warmarbeitsstähle werden mit Kobalt legiert. Außerdem ist Kobalt ein Legierungsbestandteil in Martensit-aushärtbaren Formstählen, Heizleiterwerkstoffen und kriechbeständige Hochtemperaturwerkstoffen. Kobalt gilt als Hauptkomponente für spezielle Kobaltlegierungen, die zum Teil auch als Feingusserzeugnisse verwendet werden.Kobalt im StahlKobalt kommt in zwei Modifikationen vor, deren eine, die hexagonal-dichteste Kugelpackung, unterhalb 450 °C beständig ist. Die andere, die kubischflächenzentrierte Form, hat ihren Existenzbereich oberhalb dieser Temperatur. γ-Eisen und Kobalt sind in allen Verhältnissen ineinander löslich; die Löslichkeit von Kobalt in α-Eisen beträgt bis zu 75 %.Durch Zugabe von Kobalt wird die Solidustemperatur von Stahl erhöht, der A3-Punkt erniedrigt und das Gebiet der γ-Phase erweitert. Kobalt erhöht die Beständigkeit des Austenits in hoch legierten Stählen beim Abschrecken von hohen Temperaturen. Im Gegensatz zu den meisten anderen Legierungselementen verringert Kobalt die Einhärtungstiefe (s. Einhärtbarkeit) beim Abschrecken. Aus diesem Grunde enthalten schwach einhärtende Stähle bis zu 1 % Co. Kobalt härtet den Ferrit und trägt wesentlich zur Warmhärte bei. Es verleiht dem Stahl Korrosions- und Verschleißbeständigkeit und führt zu einer Erhöhung der Zugfestigkeit und der Streckgrenze, allerdings auf Kosten der Zähigkeit.Kobalt zeigt ähnliche Neigung zur Karbidbildung wie Eisen (s. Karbid, Karbidbildner) und liegt im Stahl hauptsächlich als das nichtbeständige Karbid Co3C vor. Kobalthaltige Stähle werden oft durch Zusatz von Chrom stabilisiert, welches komplexe Karbide bildet. Die Stabilisierung verhindert eine Entkohlung bei der Warmverformung und beseitigt auch Schwierigkeiten bei der spanabhebenden Bearbeitung von Stählen mit mehr als 5 % Co. Kobalt ist ein wichtiger Bestandteil in wolframhaltigen Werkzeugstählen, da es jenen Stählen die nötige Warmhärte verleiht und damit die Schneidleistung bei hohen Temperaturen steigert. Zwei häufig eingesetzte wolframhaltige Schnellarbeitsstähle enthalten 5 und 10 %, mitunter auch 15 % Co. Diese Stähle werden für die Herstellung von Werkzeugen zur Bearbeitung harter Werkstoffe verwendet. Da Kobalt die Schmelztemperatur erhöht und daher die Anwendung höherer Lösungsglühtemperaturen ermöglicht, geht ein größerer Anteil von Karbiden beim Glühen in Lösung, die dann beim Anlassen wieder ausgeschieden werden. Bei wolframhaltigen Werkzeugstählen fördert ein Kobaltzusatz auch die Martensitbildung.Kobalt im GusseisenKobalt wird dem Gusseisen in der Regel nicht zugesetzt. In kleinen Mengen hat es nur sehr geringen Einfluss. Wahrscheinlich wirkt Kobalt ähnlich wie Nickel schwach grafitisierend (s. Grafitisierung). | https://www.giessereilexikon.com/en/foundry-lexicon/Encyclopedia/show/cobalt-3751/?cHash=c25518c8c515aa84aa5341bb6add6c74 | https://www.giessereilexikon.com/giesserei-lexikon/Encyclopedia/show/cobalt-135/?cHash=c25518c8c515aa84aa5341bb6add6c74
CO2 snow blasting | CO2 snow blasting is a process for the purpose of cleaning and pretreating surfaces. It uses the supply media liquid CO2 and compressed air. The abrasives are CO2 snow particles of dry ice which are produced from liquid CO2 in CO2 snow blasting units. Such a unit has a relatively simple design. For the liquid CO2 supply, it is possible to either use a low-pressure CO2 tank or a CO2 cylinder or bundle of cylinders with a riser tube. Compressed air is supplied by the on-site network or a screw compressor. Electricity supply is not required. The cleaning or pretreatment is carried out in a dry, residue-free and environmentally sound manner.Application The CO2 snow blasting method is used for the cleaning and pretreatment of solid surfaces. In addition, it can also be used for separation, deburring and cooling. CO2 snow blasting offers high flexibility in application and is used, amongst others, for the following impurities: particles, dusts, greases, oils, fingerprints, separating agents, face coatings, product residues, adhesive and glue deposits, polishing agent residues, anti-corrosive agents and cooling lubricants, bitumen, waxes, varnish particles and thin paint layers, gunpowder residues, fluxing agent deposits, carbon black, lime as well as germs and fungi.System principle In CO2 snow blasting, liquid CO2 is converted into compacted solid CO2 snow particles with a diameter of 1 to 100µm by means of thermodynamic and physical processes. These CO2 snow particles from dry ice have a temperature of -78.5°C. The CO2 snow particles are dosed into the compressed air stream and accelerated by the compressed air flow inside a nozzle. It is possible to generate a homogenous open jet when taking into account the flow, temperature and pressure conditions. Depending on the nozzle used, different jets can be generated. For example, a round nozzle generates a round jet of high accuracy and cleaning power, whereas a flat nozzle generates a wide (up to 100mm) and constant jet with an even cleaning efficiency This open jet can be used to clean and pretreat surfaces. Upon impact of the CO2 snow particles onto the surface, they sublimate abruptly.Cleaning mechanismCO2 snow blasting can be used to gently treat solid surfaces. The cleaning by means of CO2 snow blasting is based on a complex process mechanism involving temperature, blasting and solvent effects. The CO2 snow particles cool the impurity abruptly, leading to its separation from the substrate. The sudden sublimation of the CO2 snow particles creates pressure surges which are able to remove micron impurities from the surface, even in pores. The impurity is removed from the surface by sliding, oblique and impinging jets. Moreover, the physical solubility of organic materials in CO2 promotes ultra-fine cleaning, especially for oils and greases. The compressed air flow aids the removal of detached impurities.DisposalCO2 snow blasting is free of residues. Following the blasting process, the blown-off impurities are contained in the exhaust air as particles or aerosols. Depending on the application, exhaust air extraction and filtering can improve the quality of the surface to be cleaned. Without extraction, the dry impurities accumulate in the area of the cleaning site and can be vacuumed or swept away. The abrasive itself transitioned to the gaseous state, meaning that only the impurities need to be disposed of.UseCO2 snow blasting can be used for manual and automated operation. The control unit itself is suitable for both mobile application and stationary installation. When applied manually, an employee operates the CO2 snow blasting unit directly at the blasting gun, guiding it over the component surface to be treated by hand. With an automated solution, this motion is performed by a robot and the overall process is also controlled by a robot control. The system design should include a sufficient extraction system and sound-proof enclosure or personal protective equipment for the operator.Manual operation The system layout is illustrated in Fig. 1. The control unit contains all safety, display and control elements. It also includes the connections for the liquid CO2 and compressed air. The compressed air supply hose is fitted to both the control unit and the supply connection vie a safety coupling (sample design in Fig. 2, technical data in Table 1). The length of the hose is variable as individual hoses can be connected to each other and can be up to several 100m without any loss in capacity. The liquid CO2 supply hose is equally flexible in length and can be extended as required. Thanks to the high supply pressure of individual CO2 cylinders or bundles (50 to 60 bar), the unit can be implemented without any loss even if long distances or height differences between the unit and the control unit have to be overcome. The hose package connects the control unit to the blasting gun. It comprises of a high-pressure tube for liquid CO2, a special compressed air hose, pneumatic control lines, a grounding cable, flexible sheathing and connectors for both the control unit and the blasting gun. The hose package can be produced in almost any length without any loss in capacity and can be subsequently extended. The blasting gun is the technological heart of the CO2 snow blasting unit. This is where CO2 snow particles are produced and dosed into the compressed air flow. The CO2 volume can also be adjusted with the blasting gun. In addition, the blasting gun is equipped with an ergonomic handle and a safety lever. The blasting gun is thermally insulated, so that contact with cold surfaces and condensation water are avoided. Nozzles are available in round, flat or customized shapes. They have optimized fluidic properties and are made of a special impact-resistant, thermally insulated synthetic material. Moreover, the nozzles are resistant to wear. Flat nozzles can be used to achieve blasting widths of more than 100mm.Automation Automated CO2 snow blasting units (system layout in Fig. 3) have already been used widely and reliably in continuous operation. Using a control cabinet, it is possible to control and monitor one or even more CO2 snow blasting nozzles. The units are designed and manufactured according to customer requirements. The liquid CO2 is supplied by means of a low-pressure tank, a booster pump and an insulated CO2 ring line. The CO2 snow blasting nozzle is fitted with a robotic adapter which can be used to either fix the machine to a unit or flexibly adapt it to a gantry or axis robot. When a low-pressure tank is used, the liquid CO2 has a temperature of approx. -20°C. Therefore, all pipes and hoses are thermally insulated. The booster pump and the insulation ensure that the CO2 is always liquid even with long supply lines. The tank content is monitored fully automatically and, if required, will be refilled from a gas supplier's fuelling vehicle. This supply concept helps keep operating costs low. If the amount of liquid CO2 consumed is low, it may generally also be supplied via either single CO2 cylinders or bundles of CO2 cylinders with a riser tube. Typical applications in foundry technology - Cleaning of die casting tools (see Die casting mold, Fig. 4), gravity dies, core boxes (Fig. 5) (separating agents, die casting release agents, face coatings, product residues) - Cleaning of die casting machines (Fig. 6) - Cleaning of switch cabinets (Fig. 7) - Cleaning of castings prior to painting (Fig. 8) Additional references:Dry ice blastingDry ice blasting unitDry ice pelletizerLiterature references: Website of CrySnow Gmbh, www.cryosnow.com Fraunhofer IPK, Institute for Production Systems and Design Technology, Product and Project Leaflet, www.strahlverfahren.de/Images/IAK_CO2-Strahlen_tcm885-54178.pdf Wikipedia, entry on CO2 snow blasting, de.wikipedia.org/wiki/Schneestrahlen | CO2-Schneestrahlen | Das CO2-Schneestrahlen ist ein Verfahren zum Reinigen und Vorbehandeln von Oberflächen. Die Versorgungsmedien sind dabei flüssiges CO2 und Druckluft. Das Strahlmittel sind CO2-Schneepartikel aus Trockeneis, die in den CO2-Schneestrahlgeräten aus Flüssig-CO2 produziert werden. Der Anlagenaufbau gestaltet sich relativ einfach. Für die Flüssig-CO2-Versorgung kann entweder ein CO2-Niederdrucktank oder eine CO2-Flasche bzw. Flaschenbündel mit Steigrohr genutzt werden. Die Druckluftversorgung erfolgt über das Betriebsnetz oder einen Schraubenkompressor. Ein Stromanschluss ist nicht notwendig. Die Reinigung bzw. Vorbehandlung erfolgt trocken, rückstandsfrei und umweltfreundlich.Anwendung Anwendung findet das CO2-Schneestrahlen bei der Reinigung und Vorbehandlung von festen Oberflächen. Darüber hinaus gibt es auch Applikationen zum Trennen, Entgraten und Kühlen. Das CO2-Schneestrahlen bietet eine große Anwendungsflexibilität und wird unter anderem für folgende Verunreinigungen eingesetzt: Partikel, Stäube, Fette, Öle, Fingerabdrücke, Trennmittel, Schlichten, Produktrückstände, Kleber- und Leimablagerungen, Poliermittelrückstände, Korrosionsschutz- und Kühlschmiermittel, Bitumen, Wachse, Lackpartikel und dünne Farbschichten, Schmauchspuren, Flussmittelablagerungen, Ruß, Kalk sowie Keime und Pilze.Anlagenprinzip Beim CO2-Schneestrahlen wird Flüssig-CO2 durch thermodynamische und physikalische Vorgänge in verdichtete, feste CO2-Schneepartikel mit einem Durchmesser von 1 bis 100 µm umgewandelt. Diese CO2-Schneepartikel aus Trockeneis haben eine Temperatur von -78,5 °C. Die CO2-Schneepartikel werden der Druckluft zu dosiert. Die Beschleunigung der Partikel erfolgt durch die Druckluftströmung in einer Düse. Unter Beachtung der Strömungs-, Temperatur- und Druckverhältnisse ist es möglich, einen homogenen Freistrahl zu erzeugen. Abhängig von der Düse et sich ein Rundstrahl mit hoher punktueller Reinigungskraft (Runddüse) oder ein Flachstrahl mit bis zu 100 mm breiter, gleichmäßiger Reinigungsleistung (Flachdüse) aus. Mit diesem Freistrahl lassen sich Oberflächen reinigen und vorbehandeln. Beim Auftreffen der CO2-Schneepartikel auf die Oberfläche sublimieren diese schlagartig.Reinigungsmechanismus Mit dem CO2-Schneestrahlen lassen sich feste Oberflächen schonend bearbeiten. Das Reinigen mit CO2-Schneestrahlen beruht auf einem komplexen Prozessmechanismus mit Temperatur-, Strahl- und Lösungsmitteleffekten. Die CO2-Schneepartikel kühlen die Verunreinigung schlagartig ab, was zu einem Abtrennen dieser vom Substrat führt. Durch die plötzliche Sublimation der CO2-Schneepartikel entstehen Druckstöße, die im Mikrobereich der Oberfläche und somit sogar in Poren Verunreinigungen ablösen. Durch Gleit-, Schräg- und Prallstrahlvorgänge wird die Verunreinigung von der Oberfläche entfernt und abtransportiert. Eine Feinstreinigung, insbesondere für Öle und Fette, erfolgt zusätzlich durch die physikalische Löslichkeit dieser organischen Stoffe im CO2. Die Druckluftströmung unterstützt den Abtransport der abgereinigten Verunreinigung.Entsorgung Das CO2-Schneestrahlen ist rückstandsfrei. Nach der Anwendung des Verfahrens liegt die abgereinigte Verunreinigung als Partikel bzw. Aerosol in der Abluft vor. Abhängig von der Anwendung kann eine Abluftabsaugung und -filterung die Qualität der zu reinigenden Oberfläche verbessern. Ohne Absaugung lagern sich die trockenen Verunreinigungen im Bereich des Reinigungsortes ab und können aufgesaugt oder -gefegt werden. Das Strahlmittel selbst ist in den gasförmigen Zustand übergegangen, so dass lediglich die Verunreinigung zur Entsorgung anfällt.Einsatz Das CO2-Schneestrahlen kann manuell und automatisiert eingesetzt werden. Das Steuergerät selbst eignet sich sowohl für die mobile Anwendung als auch für die Installation an einem stationären Ort. Bei der manuellen Applikation bedient ein Mitarbeiter das CO2-Schneestrahlgerät direkt an der Strahlpistole und führt diese von Hand über die zu bearbeitende Bauteiloberfläche. Bei einer Automatisierungslösung wird die Bewegung durch einen Roboter durchgeführt und die Prozessbedienung ebenfalls über die Robotersteuerung geschaltet. Bei der Anlagenprojektierung sind ein ausreichendes Abluftsystem und eine Schallschutzumhausung bzw. persönliche Schutzausrüstung für den Bediener einzuplanen.Manueller Einsatz Das Anlagenprinzip ist in Bild 1 dargestellt. Das Steuergerät beinhaltet alle Sicherheits-, Anzeige- und Bedienelemente. Es verfügt über Anschlüsse für Flüssig-CO2 und Druckluft. Der Druckluft-Versorgungsschlauch wird über Sicherheitskupplungen sowohl am Steuergerät als auch am Versorgungsanschluss installiert (Ausführungsbeispiel in Bild 2, Technische Daten in Tabelle 1). Die Länge dieses Schlauches ist durch das Verbinden mehrerer Einzelschläuche flexibel und kann ohne Leistungsverluste bis zu mehrere 100 m betragen. Der Flüssig-CO2-Versorgungsschlauch ist ebenso in der Länge flexibel und jederzeit erweiterbar. Durch den hohen Versorgungsdruck in CO2-Einzelflaschen oder CO2-Flaschenbündeln (50 bis 60 bar) können lange Strecken bzw. große Höhenunterschiede bis zum Steuergerät ohne Verluste realisiert werden. Das Schlauchpaket verbindet das Steuergerät mit der Strahlpistole. Es besteht aus einer Hochdruckleitung für Flüssig-CO2, einem speziellen Druckluftschlauch, pneumatischen Steuerleitungen, einem Erdungskabel, einer flexiblen Ummantelung sowie den Anschlüssen an das Steuergerät und die Strahlpistole. Das Schlauchpaket kann ohne Leistungsverluste in fast jeder Länge gefertigt bzw. nachträglich verlängert werden. Die Strahlpistole ist das technologische Herzstück des CO2-Schneestrahlgeräts. Hier finden die Erzeugung der CO2-Schneepartikel und die Dosierung in die Druckluftströmung statt. Die CO2-Mengeneinstellung ist ebenso an der Strahlpistole möglich. Zusätzlich befindet sich an der Strahlpistole ein ergonomischer Handgriff mit einem Sicherheitsbetätigungshebel. Die Strahlpistole ist thermisch isoliert, so dass ein Kontakt mit kalten Oberflächen und eine Kondenswasserbildung vermieden werden. Die Düse kann als Rund-, Flach- oder Sonderdüse ausgeführt sein. Die Düsen sind strömungstechnisch optimiert und aus einem schlagzähen, thermisch isolierenden Spezialkunststoff gefertigt. Ein Verschleiß der Düse tritt nicht auf. Mit Flachdüsen lassen sich Strahlbreiten von mehr als 100 mm realisieren.Automatisierung Automatisierte CO2-Schneestrahlanlagen (Anlagenprinzip in Bild 3) werden bereits vielfach prozesssicher im Dauerbetrieb eingesetzt. Mit einem Steuerschrank können sowohl eine als auch mehrere CO2-Schneestrahldüsen angesteuert und überwacht werden. Die Anlagen werden kundenspezifisch ausgelegt und gefertigt. Die Flüssig-CO2-Versorgung erfolgt mit einem Niederdrucktank, einer Druckerhöhungsstation und einer isolierten CO2-Ringleitung. Die CO2-Schneestrahldüse ist mit einem Roboteradapter ausgeführt und kann über diese Schnittstelle entweder fest an einer Anlage oder flexibel an einen Portal- oder Achsroboter adaptiert werden. Bei Verwendung eines Niederdrucktanks hat das Flüssig-CO2 eine Temperatur von ca. -20 °C. Aus diesem Grund sind sämtliche Rohrleitungen und Schläuche thermisch isoliert. Die Druckerhöhungsstation und die Isolation gewährleisten, dass das CO2 auch bei langen Versorgungsleitungen immer flüssig zur Verfügung steht. Der Tankinhalt wird vollautomatisch überwacht und bei Bedarf vom Gaslieferanten mit einem Tankwagen aufgefüllt. Durch dieses Versorgungskonzept sind die Betriebskosten sehr gering. Bei geringen Flüssig-CO2-Verbräuchen kann die Versorgung prinzipiell auch mit CO2-Einzelflaschen oder CO2-Flaschenbündeln jeweils mit Steigrohr erfolgen. Anwendungsbeispiele in der Gießereitechnik - Reinigung von Druckgusswerkzeugen (s. Druckgießform, Bild 4), Kokillen, Kernkästen (Bild 5) (Trennmittel, Druckguss-Trennstoffe, Schlichten, Produktrückstände) - Reinigung von Druckgießmaschinen (Bild 6) - Reinigung von Schaltschränken (Bild 7) - Reinigung von Gussteilen vor dem Lackieren (Bild 8) Weiterführende Lexikoneinträge:TrockeneisstrahlenTrockeneisstrahlgerätTrockeneis-PelletizerLiteratur: Homepage der CrySnow Gmbh, www.cryosnow.com Fraunhofer Institut für Produktionsanlagen und Konstruktionsanlagen, Themenblatt, www.strahlverfahren.de/Images/IAK_CO2-Strahlen_tcm885-54178.pdf Wikipedia, Stichwort CO2-Schneestrahlen, de.wikipedia.org/wiki/Schneestrahlen Literatur: Homepage der CrySnow Gmbh, www.cryosnow.com Fraunhofer Institut für Produktionsanlagen und Konstruktionsanlagen, Themenblatt, www.strahlverfahren.de/Images/IAK_CO2-Strahlen_tcm885-54178.pdf Wikipedia, Stichwort CO2-Schneestrahlen, de.wikipedia.org/wiki/Schneestrahlen | https://www.giessereilexikon.com/en/foundry-lexicon/Encyclopedia/show/co2-snow-blasting-4600/?cHash=4b9fac156cd534030961e85aec8d911f | https://www.giessereilexikon.com/giesserei-lexikon/Encyclopedia/show/co2-schneestrahlen-989/?cHash=4b9fac156cd534030961e85aec8d911f
Coating | Forms a boundary or barrier layer between sand and metal in order to suppress failure mechanisms in a targeted way in these place or in order to use metallurgical effects. A coating is made up of the following components: Fire-resistant materials, carrier liquid, binding materials and regulating materials (suspension materials, additives). The selection of the right fire-resistant materials is incredibly significant and can be subdivided into granular and flaky groups. Granular minerals usually have a high density and are highly fire-resistant. Flaky minerals, on the other hand, have a low density and may either be fire-resistant or less fire-resistant. Only the optimum combination and selection of these materials leads to correspondingly good casting results (Hüttenes-Albertus Chemische Werke GmbH). The fire-resistant material is the most important part of the coating; it covers the mold and/or core surface and closes the sand pores so that casting metal does not penetrate them. Examples of such fire-resistant materials are coke, graphite, quartz, zirconium silicate, mica, magnesite, aluminum silicate, chamotte, as well as metallurgically effective and other components. Combinations of these basic materials are also common.Fig. 1 (ASK Chemicals GmbH) gives an overview of the most important materials.Today, the only carrier liquids used are water or alcohol. The binding materials must develop sufficient binding power both at room temperature and at higher temperatures. The suspension materials should stabilize the viscosity of the carrier liquids or, ideally, increase them so that the fire-resistant materials therefore remain suspended. Common binding materials are synthetic resins and solluble and swellable silicates. During drying, these binding materials then harden on the surface of the mold material. They therefore have an effect on the abrasion resistance, adhesion (the adhesion of the face coating to the mold/core surface), cohesion (bond between the pigment particles) and, if applicable, the bubble formation which can occur during intense drying. Additives are an important part of modern face coatings. Even low amounts influence the sedimentation of the fire-resistant materials, the flow properties and the viscosity. Furthermore, they are largely responsible for the avoidance of defects such as veining and rat tails. In addition to the right selection of the fire-resistant materials for the face coating, the setting of the thickness of the face coating has a crucial influence on the casting result and the gas permeability of the sand core. With the low layer thicknesses which are common and also necessary today, casting defects can be avoided effectively, despite metallostatic pressures of several meters and casting temperatures of 1600°C. If you look at such a coating layer under the microscope, you can see that a layer which is only two to three grains of sand thick leads to an appropriate protective function (Fig. 2, ASK Chemicals GmbH). While the coarse components of the minerals are deposited on the surface of the sand and provide an insulating and fire-proofing function, part of the fine material penetrates into the subsurface of the sand and can create special effects by doing so. Face coatings are applied in liquid or paste form. This can be done by painting, injecting, spraying and by flooding or dipping. According to their carrier liquid, the coated molds, cores and similar objects must be dried appropriately. Table 1 (ASK Chemicals GmbH) shows the properties and compositions of various face coatings.Fig. 3 shows coating principle flood and Fig. 4 shows a new developed "Intelligent Coating Unit" (Foseco Foundry Division Vesuvius GmbH) In addition, Fig.5 (AAGM Aalener Gießereimaschinen GmbH) shows a coating station with fully automatic viscosity monitoring Depending on the specific requirements, a distinction is made between core and mold face coatings, ingot face coatings and full mold face coatings. In addition, we also speak of face coatings for cast iron or steel crucibles and for melting tools, casting ladles and similar. Movie 1 shows the determination of coating properties.Additional references:Burn-off coatingBurnt-on sandMold sand-based casting defect More videos on Foundry-Skills | Schlichte | Bildet eine Grenz- oder Sperrschicht zwischen Sand und Metall zur gezielten Unterdrückung von Fehlermechanismen an diesen Stellen oder zur Nutzung metallurgischer Effekte. Eine Schlichte setzt sich aus folgenden Komponenten zusammen: Feuerfeststoffe, Trägerflüssigkeit, Bindemittel und Regulierstoffe (Suspensionsstoffe, Additive). Die Auswahl der richtigen Feuerfeststoffe ist von größter Bedeutung, welche man in körnige und plättchenförmige Gruppen unterteilen kann. Körnige Mineralien haben üblicherweise eine hohe Dichte und eine hohe Feuerfestigkeit. Plättchenförmige Mineralien hingegen haben eine geringere Dichte und können sowohl feuerfest als auch weniger feuerfest sein. Nur die optimale Kombination bzw. Auswahl dieser Mineralien führt zu entsprechend guten Gussergebnissen (Hüttenes-Albertus Chemische Werke GmbH). Der Feuerfeststoff ist der wichtigste Anteil des Überzuges, er überdeckt die Form- und/oder Kernoberfläche und schließt die Sandporen gegen das Eindringen des Gießmetalls. Beispiele solcher Feuerfeststoffe sind Koks, Grafit, Quarz, Zirkonsilikat, Glimmer, Talkum, Magnesit, Aluminiumsilikat, Schamotte sowie metallurgisch wirksame und sonstige Bestandteile. Kombinationen dieser Grundstoffe sind ebenfalls gebräuchlich. Bild 1 (ASK Chemicals GmbH) gibt einen Überblick über die wichtigsten Materialien. Als Trägerflüssigkeit wird heute ausschließlich Wasser oder Alkohol verwendet. Die Bindemittel müssen sowohl bei Raumtemperaturen als auch bei hoher Temperatur ausreichende Bindekräfte entwickeln. Die Suspensionsstoffe sollen die Viskosität der Trägerflüssigkeiten stabilisieren oder im Idealfall erhöhen, so dass dadurch die Feuerfeststoffe in der Schwebe gehalten werden. Übliche Bindemittel sind synthetische Harze sowie lösliche und quellbare Silikate. Beim Trocknen härten dann diese Bindemittel an der Formstoffoberfläche aus. Somit wirken sie sich auf die Abriebfestigkeit, Adhäsion (Haftung der Schlichte auf der Form-/Kernoberfläche), Kohäsion (Bindung zwischen den Pigmentteilchen) und gegebenenfalls auf die Bläschenbildung, welche bei starker Trocknung erfolgen kann, aus. Wesentlich für moderne Schlichten sind die Additive. Geringe Mengen beeinflussen bereits das Absetzverhalten der Feuerfeststoffe, die Fließ- und Verlaufeigenschaften sowie die Viskosität. Des Weiteren sind sie maßgeblich für die Vermeidung von Fehlern wie beispielsweise Blattrippen und Rattenschwänze verantwortlich. Neben der richtigen Auswahl der Feuerfeststoffe für die Schlichte hat die Einstellung der Schichtdicke einen entscheidenden Einfluss auf das Gussergebnis und die Gasdurchlässigkeit des Sandkerns. Mit den heute üblichen und auch notwendigen geringen Schichtdicken können Gussfehler trotz metallostatischer Drücke von mehreren Metern und Gießtemperaturen von 1600 °C wirkungsvoll vermieden werden. Sieht man sich eine solche Schlichteschicht unter dem Mikroskop an, so erkennt man, dass eine Schichtdicke von nur zwei bis drei Sandkörner zu einer entsprechenden Schutzwirkung führen (Bild 2, ASK Chemicals GmbH). Während sich die Grobbestandteile der Mineralien auf der Sandoberfläche ablagern und eine isolierende und feuerfeste Funktion ausüben, penetriert ein Teil des Feingutes in den Untergrund des Sandes und kann dadurch spezielle Effekte bewirken. Schlichten werden in flüssiger oder pastöser Form aufgetragen. Dies kann durch Anstreichen, Spritzen, Sprühen und durch Fluten oder Tauchen geschehen. Entsprechend ihrer Trägerflüssigkeit müssen die geschlichteten Formen, Kerne und dergleichen entsprechend getrocknet werden.Die Tabelle 1 (ASK Chemicals GmbH) zeigt Eigenschaften und Zusammensetzung verschiedener Schlichten.Bild 3 zeigt das Schlichteprinzip "Fluten" und Bild 4 zeigt die neu entwickelte "Intelligent Coating Unit", beide (Foseco Foundry Division Vesuvius GmbH) Außerdem zeigt Bild 5 (AAGM Aalener Gießereimaschinen GmbH) eine Schlichtestation mit vollautomatischer Viskositätsüberwachung. Je nach den spezifischen Erfordernissen werden Kern- und Formschlichten, Kokillenschlichten sowie Vollformmodellschlichten unterschieden. Außerdem spricht man auch von Schlichten für Gusseisen- oder Stahltiegel sowie für Schmelzwerkzeuge, Gießlöffel und Ähnliches. Der Film 1 zeigt die Bestimmung von Schlichteeigenschaften (ASK Chemicals GmbH).Weiterführende Stichworte:AbbrennschlichteAngebrannter SandFormsandbedingte Gussfehler Videos auf Foundry-Skills hier | https://www.giessereilexikon.com/en/foundry-lexicon/Encyclopedia/show/coating-4394/?cHash=eb80d8518cb97fcbaf655b55adf38e62 | https://www.giessereilexikon.com/giesserei-lexikon/Encyclopedia/show/schlichte-782/?cHash=eb80d8518cb97fcbaf655b55adf38e62
Closing force regulator | Device for measuring and regulating the closing force in a die casting machine. The die locking force created with a toggle lever system (see Die locking) depends on the corresponding straight position, but the dead center position must not be reached. To prevent this, the locking force is measured and also regulated. The measurable quantity here is the tiebar stretch caused by the locking force.In addition to simple stretch measuring devices which are attached to the surface of the tiebars, there is also the possibility of using built-in mechanical or electric stretch measuring devices which are built in at the back end of the tiebar. A bore hole is made on the tiebar, into which a measuring device case is placed. This case concentrically surrounds a measuring rod which is plunged into a blind hold with a defined depth and is pressed into the bore hole by a Woodruff key (Figure 1). The measuring rod transfers the stretch in the blind hole area to a measurement transducer which determines the linear stretch in the area of the reference length and transforms it into an electrical signal. Changes in length in the area of 10µm can be recorded using this system. The electrical measurement, in addition to being highly accurate, has the advantage that the measurement values can be displayed directly in the dimension of the locking force. At the same time, the measurement values are also transformed into the electrical signals required for automatic correction of the locking force.Another method for measuring the locking force is the determination of the hydraulic pressure required to stretch out the toggle lever hinges: here the measured value of the closing pressure is related to the effective locking force.Automatic locking force regulation is carried out according to the measured tiebar stretches and the locking force. Unlike with the mold height adjustment, in which all four tiebar nuts are operated at the same time, to correct the locking force and achieve the same tiebar tension, it must be possible to adjust each of the four tiebar nuts individually. For this purpose, the drive for the mold height adjustment is uncoupled and each of the four tiebar nuts is set separately. For a mold height adjustment using a sprocket, this is done by disengaging a slide wheel on the affected tiebar nut from the sprocket. For drives using a worm screw, the connecting worm shaft is uncoupled. The drive itself is provided by a hydraulic motor with low power consumption.The automatic regulation of the locking force is usually done with a step-by-step adjustment. Corrective steps are carried out until the chosen tolerance zone is reached. Devices of this kind usually work with the mold height adjustment and require the tiebar tensions to have already been corrected individually and compared with one another. It is therefore important to check the tiebar tension after fixing a die casting mold and, if necessary, to make the tiebar nuts the same by adjusting them individually.If desired, most machines can be fitted with a device for the automatic control and correction of the tension in all four tiebars. By determining the limit values, a tolerance zone for the tiebar load can be set and if this is exceeded the automatic mold height adjustment is triggered. In this way, it is ensured that the optimum locking force is maintained and the fluctuations in the locking force which occur due to different thermal loads in the casting operation are compensated for automatically. | Schließkraftregulierung | Einrichtung zur Messung und Regelung der Schließkraft an einer Druckgießmaschine. Die mit einem Kniehebelsystem (siehe Formzuhaltung) erzeugte Formzuhaltekraft hängt von der jeweiligen Strecklage ab, doch darf keinesfalls die Totpunktlage erreicht werden. Um das zu verhindern, wird die Zuhaltekraft gemessen und auch reguliert. Als Messgröße dient dabei die durch die Zuhaltekraft bewirkte Säulendehnung. Neben einfachen Dehnungsmessern, die an der Oberfläche der Säulen befestigt werden, besteht auch die Möglichkeit eingebaute mechanische oder elektrische Dehnungsmesseinrichtungen zur Regelung zur verwenden, die an das hintere Ende der Säule eingebaut werden. Die Säule wird dazu mit einer Bohrung versehen, in der ein Messgerätegehäuse eingesetzt wird. Dieses Gehäuse umschließt konzentrisch einen starren Messstab, der in eine Sacklochbohrung mit definierter Tiefe eintaucht und durch Scheibenfedern in die Bohrung gedrückt wird (Bild 1). Die Messstange überträgt die Dehnung im Sacklochbereich auf einen Messwertumformer, der die lineare Dehnung im Bereich der Bezugslänge bestimmt und in elektrische Signale umwandelt. Nach diesem System können Längenänderungen im Bereich von 10 µm erfasst werden. Die elektrische Messung hat neben der hohen Genauigkeit den Vorteil, dass die Messwerte direkt in der Dimension der Zuhaltekraft angezeigt werden können. Zugleich werden die Messwerte auch in die für eine automatische Korrektur der Zuhaltekraft erforderlichen elektrischen Signale umgewandelt. Eine weitere Möglichkeit der Zuhaltekraftmessung besteht in der Bestimmung des zum Strecken der Kniehebelgelenke notwendigen Hydraulikdruckes: hierbei wird der gemessene Wert des Schließdruckes in Beziehung zur effektiven Zuhaltekraft gebracht. Die automatische Zuhaltekraftregulierung erfolgt nach Maßgabe der gemessenen Säulendehnungen bzw. der Schließkraft. Anders als bei der Formhöhenverstellung, bei der alle vier Säulenmuttern gleichzeitig betätigt werden, muss zur Korrektur der Zuhaltekraft und zur Erzielung gleicher Säulenspannungen jede der vier Säulenmuttern einzeln verstellbar sein. Zu diesem Zweck wird der Antrieb zur Formhöhenverstellung ausgekuppelt und jede der vier Säulenmuttern separat eingestellt. Bei der Formhöhenverstellung mittels Zahnkranz geschieht dies dadurch, dass ein Verschieberad an der betreffenden Säulenmutter aus dem Eingriff mit dem Zahnkranz gezogen wird. Beim Antrieb mittels Schnecke werden die verbindenden Schneckenwellen ausgekuppelt. Der Antrieb selbst erfolgt durch einen Hydraulikmotor mit geringem Leistungsbedarf. Die automatische Regulierung der Zuhaltekraft geschieht meist durch eine Schrittverstellung. Es erfolgen solange Korrekturschritte, bis das vorgewählte Toleranzfeld erreicht ist. Einrichtungen dieser Art arbeiten in der Regel mit der Formhöhenverstellung und setzen also voraus, dass die Säulenspannungen bereits einzeln korrigiert und einander angeglichen worden sind. Deshalb ist es wichtig nach dem Aufspannen einer Druckgießform die Säulenspannungen zu prüfen und gegebenenfalls mit Hilfe der Einzelverstellung an den Säulenmuttern abzugleichen. Optional können die meisten Maschinen mit einem Gerät zur automatischen Kontrolle und Korrektur der Spannung in allen vier Säulen ausgerüstet werden. Durch Festlegung der Grenzwerte kann ein Toleranzbereich für die Säulenbeanspruchung eingestellt werden, und bei Überschreitung wird die automatische Formhöhenverstellung angesteuert. Auf diese Weise wird die Einhaltung der optimalen Zuhaltekraft gewährleistet, und die durch unterschiedliche thermische Beanspruchungen im Gießbetrieb auftretenden Schwankungen der Zuhaltekraft werden automatisch kompensiert. | https://www.giessereilexikon.com/en/foundry-lexicon/Encyclopedia/show/closing-force-regulator-4307/?cHash=ffedb70362f35fbc2c8fea7967ac2619 | https://www.giessereilexikon.com/giesserei-lexikon/Encyclopedia/show/schliesskraftregulierung-695/?cHash=ffedb70362f35fbc2c8fea7967ac2619
Closing cylinder | Hydraulic cylinder that generates the complete closing force with force-closed locking (see die locking) and ensures opening and closing of the die with form-closed locking while only a low degree of closing force must be maintained. The locking cylinder is an integral part of the die locking unit of a die casting machine (Fig. 1).Except for two-platen machines, force-closed clamping is only common for relatively small machines or for thixomolding machinery (Fig. 2). With two-platen machines, hydraulic closing cylinders at the columns ensure force-closed locking as well as generation and maintenance of the die locking force (Fig. 3).For conventional cold chamber or hot chamber machines with form-closed blamping (e.g. using a double toggle lever system) the closing cylinder is positioned at the rear cross bar (Fig. 4). | Schließzylinder | Hydraulischer Zylinder, der bei kraftschlüssiger Zuhaltung (siehe Formzuhaltung) die gesamte Schließkraft erzeugt bzw. bei formschlüssiger Zuhaltung (siehe Formzuhaltung) das Öffnen und Schließen der Form bewerkstelligt, aber dabei nur eine geringe Schließkraft aufrecht erhalten muss. Der Schließzylinder ist Bestandteil der Formschließeinheit einer Druckgießmaschine (Bild 1). Die kraftschlüssige Zuhaltung ist mit Ausnahme der 2-Platten-Maschinen nur bei relativ kleinen Maschinen üblich, bzw. wird diese Ausführung auch für Thixomolding-Maschinen verwendet (Bild 2). Bei 2-Platten-Maschinen übernehmen hydraulische Schließzylinder an den Säulen die kraftschlüssige Zuhaltung und die Aufgabe des Aufbaus und Haltens der Formzuhaltekraft (Bild 3). Bei konventionellen Kalt- oder Warmkammermaschinen mit formschlüssiger Zuhaltung (z. B. mit Doppelkniehebel-Gelenksystem) ist der Schließzylinder an der hinteren Traverse positioniert (Bild 4). | https://www.giessereilexikon.com/en/foundry-lexicon/Encyclopedia/show/closing-cylinder-4347/?cHash=65c1905e82c46af4e9f41ca9ec559cf8 | https://www.giessereilexikon.com/giesserei-lexikon/Encyclopedia/show/schliesszylinder-735/?cHash=65c1905e82c46af4e9f41ca9ec559cf8
Cleavage strength | For testing of the cleavage strength, the standardized test specimen according to Fig. 1 with its cylindrical surface is placed between the shear plates of the strength testing device. The cleavage strength can be read directly from the shear strength scale. The average value of three tests is authoritative for all strength tests, if the separate values do not deviate by more than ± 5% from the average value. With bentonite-bonded molding materials, it can be converted to the green tensile strength (Fig. 2). The relation is linear and the multiplier is 0.637. The quotient of cleavage strength/pressure can be used to represent the bonding capacity. Additional references:Mold sand testing | Spaltfestigkeit | Für die Prüfung der Spaltfestigkeit wird der Normprobekörper gemäß Bild 1 mit seiner zylindrischen Oberfläche zwischen die Bruchplatten des Festigkeitsapparates gespannt. Die Spaltfestigkeit kann auf der Scherfestigkeitsskala direkt abgelesen werden. Maßgebend ist jeweils der Mittelwert von 3 Prüfungen, sofern die Einzelwerte um nicht mehr als ± 5 % vom Mittelwert abweichen. Sie kann bei bentonitgebundenenFormstoffen in die Grünzugfestigkeit umgerechnet werden (Bild 2). Die Beziehung ist linear und der Multiplikator beträgt 0,637. Mit dem Quotienten aus Spaltfestigkeit/Gründruckfestigkeit lässt sich das Bindevermögen darstellen. Weiterführende Stichworte:Formsandprüfung | https://www.giessereilexikon.com/en/foundry-lexicon/Encyclopedia/show/cleavage-strength-4016/?cHash=742f4159ef6a616ad91043d8bc13b0ff | https://www.giessereilexikon.com/giesserei-lexikon/Encyclopedia/show/spaltfestigkeit-402/?cHash=742f4159ef6a616ad91043d8bc13b0ff
Clamping | Due to high specific casting pressures, die casting requires special devices and precautions to keep the mold halves locked during the process and to prevent that they open or spring back and that liquid metal squirts out. Depending on the die casting machine construction, there are several ways for locking mold halved during die casting. A differentiation is made between the direct pressure locking system (direct hydraulic pressure on a movable fixing plate) and mold locking through a preload combined with mechanical locking.Positive-mode locking systems A positive-mode locking system describes hydraulic closing cylinders creating also the entire die locking force. This task can be performed by a single closing cylinder as illustrated in Fig. 1. This, the die locking force exerted on the movable fixing plate by the closing piston in the closing cylinder exclusively depends on the piston diameter and the hydraulic pressure so that it is clearly determined. If the opening force during casting exceeds the die locking force, the closing piston retracts the the mold is pressed open. In case of such excessive stress, liquid metal rapidly squirts out of the mold parting plane. This conditions requires an immediate operating conditions change. A machine disposing of positive-mode locking systems for this reason is not able to cope with overload. A positive-mode locking system including a single closing cylinder is rarely used and predominantly for smaller or special die casting machines. The mold locking unit drive is simple and safe since there are basically no wear stress. If higher locking forces are required, bigger closing pistons have to be used accordingly. Large closing piston diameters have the disadvantage of larger closing cylinder filling volumes, higher energy consumption and increased closing times. There is numerous efforts to improve the positive-mode locking systems for die casting machines and to develop them further. There are versions where relatively small closing cylinders provide for die casting mold opening and closing and where a central short piston provides for the locking force. Such machines types were developed further combining positive-mode and positive-fit locking systems, such as short pistons and locks in the form of wedge locks. Generally, positive-fit locking systems with a single closing cylinder are exclusively used for machines with low locking forces.Positive-fit locking system for two-plate die casting machines: A modern structure of positive-fit locking systems consists in the two-plate construction (two-plate die casting machine in Fig. 2, Bühler AG). In this case, separate closing cylinders mounted on columns provide for the closing force (Fig. 3, Bühler AG). The columns show a characteristic fluting geometry into which tie bar nuts gear (Fig. 4, Bühler AG). Protected column threads and lutes prevent that flakes invade into thread and flute areas and this way increase the service life of nuts, locks and columns. The two-plate technology has several advantages. The necessary space is much smaller thanks to a smaller overall length requiring a smaller floor space compared to positive-mode machines whereas the casting performance remains the same. Older machines can be replaced by higher performing two-plate machines using the same space. Two-plate machines distinguish themselves by a low number of movable parts and fewer greasing points reducing wear and maintenance costs. Thanks to the two-plate technology, precisely tailored components can be created by compensating the different locking force distribution in case of non-parallel molds. This means a lower scrap amount. Due to the new clamping cylinders and the higher locking system and movable fixing plate strength, there is less flaking. New machine options enable movements parallel to a cycle time reduction. Columns can be completely retracted from the tool area and this way improve the accessibility for changing molds. Individual locking force pre-selection ‑ adapted to castings and mold size ‑ increases the tool and locking system service life.Positive-fit locking systems: In this locking type, high preloads are created through relevant construction elements to exert a relatively low exterior force. These remain as interior tensions also if the exterior exertion of force is reduced. If this interior force is transferred to the die casting mold by using adequate measures, a constant locking force may be maintained. About in 1955, machines with wedge locks were developed which had so-called vertical columns on the movable fixing plate backside into or behind which locking wedges laterally engaged once the mold was closed. The locking force in this system is generated by hydraulic locking cylinders and/or diagonal wedge surfaces. The most common form of positive-mode locking systems is the double toggle joint system (Fig. 5). A hydraulic closing cylinder provides for opening and closing. The preload is generated when the toggles are pressed into a straight position whereas the end position is not the dead center position. This way, very high preloads can be generated using a short closing cylinder distance. The closing piston pressurization remains also once the mold is closed to prevent that toggles rebound from their end position. The force which has to be maintained in the closing cylinder by be relatively low. In case of high opening forces, the system behaves in an elastic way whereas the columns have the effect of pre-stressed springs. Most machines with horizontal mold parting dispose of a double toggle joint system which has proved itself in practice. Compared to positive-fit locking systems, wear stress is probably higher, however, it can be minimized in modern machines by using hardened joint pins and special bearing bushes. An overview on construction elements of a modern locking unit with a double toggle joint system is illustrated in Fig. 6 (Bühler AG) and Fig. 7 shows a mold closing unit with a set of levers. | Formzuhaltung | Die Formzuhaltung beim Druckgießen erfordert aufgrund der hohen spezifischen Gießdrücke besondere Einrichtungen und Vorkehrungen, um die Formhälften während des Gießvorganges geschlossen zu halten und deren Aufdrücken oder Auffedern mit nachfolgendem Herausspritzen des flüssigen Metalls zu verhindern. Abhängig von der Konstruktion der Druckgießmaschine kann dabei das Zuhalten der beiden Formhälften während des Druckgießens in unterschiedlicher Weise erfolgen. Man unterscheidet zwischen dem Kraftschluss, der ausschließlich durch eine direkte hydraulische Kraftwirkung auf die bewegliche Aufspannplatte zustande kommt, und dem Formschluss mittels einer Vorspannkraft in Verbindung mit mechanischen Verriegelungen oder Sperren.Kraftschlüssige Zuhaltesysteme: Von einer kraftschlüssigen Zuhaltung wird dann gesprochen, wenn hydraulische Schließzylinder auch die gesamte Formzuhaltekraft erzeugen. Dabei kann ein einziger Schließzylinder, wie in Bild 1 gezeigt, diese Aufgabe übernehmen. Somit hängt die vom Schließkolben im Schließzylinder auf die bewegliche Aufspannplatte ausgeübte Formzuhaltekraft nur vom Kolbendurchmesser und dem Hydraulikdruck ab, und ist dadurch eindeutig festgelegt. Übersteigt die beim Gießen auftretende Sprengkraft die Formzuhaltekraft, so weicht der Schließkolben zurück und die Form wird aufgedrückt. Im Falle einer solchen Überbeanspruchung spritzt das flüssige Metall aus der Formteilungsebene mit hoher Geschwindigkeit heraus, ein Umstand der unmittelbar zu einer Änderung der Betriebsbedingungen zwingt. Eine Maschine mit kraftschlüssiger Zuhaltung ist daher nicht überlastfähig. Die kraftschlüssige Zuhaltung mit einem einzigen Schließzylinder wird relativ selten und dann vorwiegend bei kleineren Druckgießmaschinen oder Sonderbauarten abgewandt. Der Antrieb der Formschließeinheit gestaltet sich relativ einfach und sicher, da kaum Verschleißbeanspruchungen auftreten. Bei Notwendigkeit von größeren Zuhaltekräften, müssen dementsprechend größer dimensionierte Schießkolben verwendet werden. Die Nachteile großer Schießkolbendurchmesser liegen dann in größeren Füllvolumina der Schließzylinder und höherem Energieaufwand bei gleichzeitig zunehmender Schließzeit. Es gibt zahlreiche Anstrengungen, die kraftschlüssige Zuhaltung für Druckgießmaschinen zu verbessern und weiter zu entwickeln. So existieren Ausführungen, bei denen verhältnismäßig kleine Schließzylinder das Schließen und Öffnen der Druckgießform übernehmen, während die Zuhaltekraft von einem zentralen Kurzhubkolben aufgebracht wird. Diese Maschinentypen wurden weiter entwickelt, wobei kraft- und formschlüssige Konstruktionsausführungen kombiniert wurden, z. B. Kurzhubkolben und Sperren in Form von Keilverriegelungen. Im Allgemeinen werden jedoch kraftschlüssige Zuhaltesysteme mit einem einzigen Schließzylinder ausschließlich bei Maschinen mit kleinen Zuhaltekräften angewendet.Kraftschlüssige Zuhaltung bei 2-Platten-Druckgießmaschinen: Die moderne Bauart eines kraftschlüssigen Zuhaltesystems stellt die 2-Platten-Bauweise dar (2-Platten-Druckgießmaschine in Bild 2, Bühler AG). Hierbei übernehmen einzelne auf den Säulen angebrachte Schließzylinder das Aufbringen der Schließkraft (Bild 3, Bühler AG). Die Säulen weisen dabei eine charakteristische Rillengeometrie auf, in die geteilte Säulenmuttern eingreifen (Bild 4, Bühler AG). Geschützte Säulengewinde und -rillen verhindern dabei das Eindringen von Flitter in die Gewinde- und Rillenzonen und erhöhen dadurch die Lebensdauer von Muttern, Verriegelungen und Säulen. Die Vorteile der 2-Platten-Technologie sind vielfältig. So ist ein geringerer Platzbedarf durch die Bauraumverkürzung notwendig, bei gleicher Gießleistung wird somit eine geringere Aufstellfläche gegenüber formschlüssigen Maschinen benötigt. Eine ältere Maschine kann bei gleichen Platzverhältnissen somit durch eine leistungsfähigere neue 2-Platten-Maschine ersetzt werden. Die 2-Platten-Maschinen zeichnen sich durch eine geringere Anzahl an bewegten Teilen und damit weniger Schmierstellen aus, was den Verschleiß verringert und geringere Unterhaltskosten bedeutet. Mittels der 2-Platten-Technologie können auch maßgenaue Bauteile bei nicht parallelen Formen durch Kompensation der unterschiedlichen Schließkraftverteilung erzeugt werden, was geringeren Ausschuss bedeutet. Durch die neuen Spannzylinder und die höhere Steifigkeit des Schließsystems und der beweglichen Aufspannplatte tritt weniger Flitterbildung auf. Neue Maschinenoptionen lassen Parallelbewegungen zur Zykluszeitreduktion zu. Die Säulen lassen sich vollständige aus der Werkzeugzone zurückziehen und verbessern somit die Zugänglichkeit beim Formwechsel. Eine individuelle Schließkraftvorwahl, dem Gussteil und der Formgröße angepasst, erhöht die Lebensdauer des Werkzeuges und des Schließsystems.Formschlüssige Zuhaltesysteme: Bei dieser Form der Zuhaltung werden mit verhältnismäßig geringerem äußeren Kraftaufwand durch entsprechende Bauelemente hohe Vorspannkräfte erzeugt. Diese blieben als innere Spannung auch bei Verringerung der äußeren Krafteinwirkung bestehen. Wird diese innere Spannung durch geeignete Mittel auf die Druckgießform übertragen, so kann eine konstante Zuhaltekraft aufrecht erhalten werden. Um 1955 wurden Maschinen mit Keilverriegelungen entwickelt, die an der Rückseite der beweglichen Aufspannplatte mit sog. Vertikalsäulen ausgeführt wurden, in die bzw. hinter die bei geschlossener Form Verriegelungskeile seitlich einfuhren. Die Zuhaltekraft wird bei diesem System über die hydraulischen Verriegelungszylinder bzw. die schrägen Keilflächen erzeugt. Die gebräuchlichste Form der formschlüssigen Zuhaltung ist als Doppelkniehebel-Gelenksystem ausgeführt (Bild 5). Dabei wird das Öffnen und Schließen über einen hydraulischen Schließzylinder bewirkt. Die Vorspannung wird beim Durchdrücken der Kniehebel in die Strecklage erzeugt, wobei die Endlage nicht die Totpunktlage ist. Somit können mit kurzem Schließzylinderweg sehr hohe Vorspannkräfte realisiert werden. Die Druckbeaufschlagung des Schließkolbens bleibt auch bei geschlossener Form aufrecht erhalten, um ein Zurückschnellen der Kniehebel aus ihrer Endlage zu verhindern. Die dabei im Schließzylinder aufrecht zu erhaltende Kraft kann dabei relativ gering sein. Bei Einwirken von hohen Sprengkräften verhält sich das System somit elastisch, wobei die Säulen wie vorgespannte Federn wirken. Die meisten Maschinen mit horizontaler Formteilung sind mit dem Doppelkniehebel-Gelenksystem ausgestattet, das sich im Praxis-Einsatz bestens bewährt hat. Gegenüber der kraftschlüssigen Zuhaltung ist zwar mit einer höheren Verschleißbeanspruchung zu rechnen, die jedoch bei modernen Maschinen durch den Einsatz gehärteter Gelenkbolzen und spezieller Lagerbüchsen minimiert wird. Eine Übersicht über die Bauelemente einer modernen Schließeinheit mit Doppelkniehebel-Gelenksystem gibt Bild 6 (Bühler AG)wieder bzw. zeigt Bild 7 die Formschließeinheit mit Hebelsystem. | https://www.giessereilexikon.com/en/foundry-lexicon/Encyclopedia/show/clamping-4251/?cHash=4061eab872b7a57fdb74c8bfd57b1462 | https://www.giessereilexikon.com/giesserei-lexikon/Encyclopedia/show/formzuhaltung-638/?cHash=4061eab872b7a57fdb74c8bfd57b1462
Chvorinov’s rule | The amount of heat which has to be emitted by a casting to the mold during solidification is directly proportional to the weight of the casting and the chosen superheat. In 1940, the idea that heat can only be emitted via the contact surfaces touching the mold led Nicolas Chvorinov to conclude that this influences the solidification time (or solidification rate) in a direct and proportional manner. Chvorinov’s rule illustrates the relationship between the solidification time of a casting in the mold and its volume or surface dimensions and is as laid down in eq. 1: Eq. 1: tE Solidification time in sk Metal-, mold-material- und temperature-dependent coefficient (s/cm2)V Casting volume in cm3A Surface area of the casting in cm2n Exponent with n = 1.5 to 2.0 Coefficient k can be calculated according to eq. 2: Eq. 2: TL Liquidus temperature of the casting materialTA Temperature of the mold material at the beginning of castingΔTs Tcasting temperature – TL = melt superheatL Heat of fusion or heat of solidificationK Thermal conductivity of the mold materialλ Density of the mold materialc Specific thermal capacity of the mold materialρM Density of the casting materialcM Specific thermal capacity of the casting material The V/A ratio is also referred to as the solidificationmodulus M (unit cm, see also Modulus, Casting modulus). This designation and a typical exponent of n = 2 gives the solidification time according to eq. 3 with: Eq. 3: Therefore, Chvorinov’s rule can be used to verify that the risers solidify at a later time than the casting (or that the casting solidifies prior to the risers) in order to ensure sufficient post-feeding and thus compensation of the solidification shrinkage by the risers. For this, the solidification time of the risers should, for example, be 25% longer than that of the casting, which results in the following condition according to eq. 4: Eq. 4: Additional references:Design of castingsFavorable casting designFavorable casting engineeringHeuvers’ circle method | Chvorinovsche Regel | Die Wärmemenge, die ein Gussteil während der Erstarrung an die Form abgeben muss ist direkt proportional mit dem Gussstückgewicht und der gewählten Überhitzung. Die Überlegung, dass die Wärmeabgabe nur über die Kontaktflächen mit der Form erfolgen kann, führten Nicolas Chvorinov im Jahr 1940 zum Schluss, dass dadurch direkt und proportional die Erstarrungszeit (bzw. Erstarrungsgeschwindigkeit) beeinflusst wird.Die Regel von Chvorinov gibt den Zusammenhang zwischen der Erstarrungszeit eines Gussstückes in der Form und dessen Volums- bzw. Oberflächenabmessungen wieder und lautet nach Glg. 1:Glg. 1: tE Erstarrungszeit in sk metall-, formstoff- und temperaturabhängiger Koeffizient (s/cm2)V Gussstückvolumen in cm3O Gussstückoberfläche in cm2n Exponent mit n = 1,5 bis 2,0 Der Koeffizient k lässt sich berechnen nach Glg. 2:Glg. 2: TL Liquidustemperatur des GusswerkstoffesTo Temperatur des Formwerkstoffes zu GießbeginnΔTü TGießtemperatur – TL = Überhitzung der SchmelzeL Schmelzwärme bzw. ErstarrungswärmeK Wärmeleitfähigkeit des Formwerkstoffesλ Dichte des Formwerkstoffesc Spezifische Wärmekapazität des FormwerkstoffesρM Dichte des GusswerkstoffescM Spezifische Wärmekapazität des Gusswerkstoffes Das Verhältnis V/O wird auch als Erstarrungsmodul M bezeichnet (Einheit cm, s. auch Modul, Gussstückmodul). Mit dieser Bezeichnung und einem üblichen Exponenten von n = 2 ergibt sich die Erstarrungszeit nach Glg. 3 nun zu:Glg. 3:Die Chvorinovsche Regel kann daher zur Überprüfung dienen, dass die Speiser zeitlich später als das Gussstückerstarren (bzw. das Gussstück vor den Speisern erstarrt), um eine ausreichende Nachspeisung und damit Kompensation der Erstarrungsschrumpfung durch die Speiser zu gewährleisten.Um dies zu gewährleisten sollte z. B. die Erstarrungszeit des Speisers um 25 % größer sein, als jene des Gussstückes, was nach Glg. 4 zu folgender Bedingung führt:Glg. 4:Weiterführende Stichworte:Gestaltung von GussteilenGießgerechte GestaltungGießgerechtes KonstruierenHeuverssche Kreismethode | https://www.giessereilexikon.com/en/foundry-lexicon/Encyclopedia/show/chvorinovs-rule-4627/?cHash=2d0751fb7828d4549443fd324577ef4f | https://www.giessereilexikon.com/giesserei-lexikon/Encyclopedia/show/chvorinovsche-regel-1016/?cHash=2d0751fb7828d4549443fd324577ef4f
Circulating sand | Bentonite-bonded molding material that is recycled by conditioning after every use (s. Conditioning) and is then applied in a new molding process. | Betriebssand | Bentonitgebundener Formstoff, der im Kreislauf nach jedem Umlauf wieder aufbereitet (s. Aufbereitung) wird und erneut dem Formprozess zugeführt wird. | https://www.giessereilexikon.com/en/foundry-lexicon/Encyclopedia/show/circulating-sand-3686/?cHash=223305f3361c11f52ac053cdf2ed7864 | https://www.giessereilexikon.com/giesserei-lexikon/Encyclopedia/show/betriebssand-69/?cHash=223305f3361c11f52ac053cdf2ed7864
Chromium in cast iron | Chromium is a powerful carbide stabilizing element, which can be achieved just by proportionally small concentrations a carbide formation within the ductile iron which is only difficult to remove by heat treatment. The pearlite formation is strongly promoted by chromium, so even by slow cooling (thick section castings) the ferrite formation can be inhibited. To avoid the carbide formation in the cast iron with certainty the chromium concentration should not exceed 0.05%. If carbides do appear, the annealing times for carbide decomposition are outside of efficiency. Chromium additions to ductile iron favorably affect the hardness in any case; however, toughness, elongation and tensile strength all decrease. Additional references:Cast ironGJSGJLPearliteFerriteCementitePhase diagramWhite solidificationCarbide formerFerro-alloy | Chrom im Gusseisen | Chrom ist ein stark karbidstabilisierendes Element, das im Gusseisen mit Kugelgraphit schon in verhältnismäßig kleinen Gehalten eine Karbidbildung verursachen kann, welche durch eine Wärmebehandlung nur schwer zu beseitigen ist. Die Perlitbildung wird durch Chrom stark begünstigt, so dass selbst bei langsamer Abkühlung (große Wanddicken) die Ferritbildung unterdrückt wird. Um mit Sicherheit die Karbidbildung im Gusseisen zu vermeiden, sollte der Chromgehalt 0,05% nicht überschreiten. Treten einmal Karbide auf, liegen die zur Auflösung dieser Karbide notwendigen Glühzeiten nicht mehr in einem wirtschaftlich vertretbaren Rahmen. Günstig wirken sich Chromzusätze zum Gusseisen mit Kugelgraphit in jedem Fall auf die Härte aus, Zähigkeit, Dehnung und Zugfestigkeit nehmen aber deutlich ab. Weiterführende Stichworte:GusseisenGJSGJLPerlitFerritZementitZustandsschaubildWeißerstarrungKarbidbildnerFerrolegierung | https://www.giessereilexikon.com/en/foundry-lexicon/Encyclopedia/show/chromium-in-cast-iron-4925/?cHash=a43d03fbf2603b30029427fe243d25e1 | https://www.giessereilexikon.com/giesserei-lexikon/Encyclopedia/show/chrom-im-gusseisen-4924/?cHash=a43d03fbf2603b30029427fe243d25e1
Chunky graphite | This defect mainly occurs in thick-walled castings made of nodular graphite cast iron, and there predominantly in slowly cooling zones (e.g. underneath exothermic feed devices, s. exothermic risers, or in riser necks). This defect may occur regardless of the molding and/or casting process. The mechanical properties, particularly ductility of the material are significantly affected by chunky graphite. The defect is characterized by local, cellular arrangement of very finely distributed graphite with short, rounded flake, i.e. with a very high particle count that could be referred to as compact. The main part of the rest of the structure is roughly spheroid with regular occurrence of clusters of this local material degeneration in the thermal center of the cast parts. In cutting or fracture surfaces, the zones containing chunky graphite are visible as dark spots (not to be mistaken for dross). Another method to make this defect visible is metallographic grinding. Equal to vermicular graphite, this graphite formation must be classified in the range between flake and nodular graphite. The coral-shaped composition that can only be distinguished in a micrograph as isolated individual graphite particles, can be made visible by means of deep etching (Fig. 1 to 3). Formation of chunky graphite is promoted with increasing silicon, copper, nickel, calcium, and Cer contents; elements such as lead, antimony, arsenic, bismuth, tin, and boron have a contrary effect.Chunky graphite was predominantly found in parts where the raw material had very low contents of trace elements and Cer mix metals (Cer-MM) were used nonetheless. The influence of nickel is so extensive that with austenitic nodular graphite cast ironchunky graphite occurs even in thin cross sections. Increased contents of carbon equivalents, such as CE > 4.1 %, seems to promote formation of chunky graphite, even without the addition of Cer-MM. With silicon contents of less than 2.0 %, less chunky graphite was found. Calcium promotes formation of chunky graphite if it is added to the melting process at a later stage in the form of calcium-containing ferro-silicon. Therefore, addition of silicon for adjustment of the silicon content ought to be made in the solid charge before melting. The spherulite counts in zones with chunky graphite is always rather low, obviously as a consequence of the low cooling rate in thick-walled parts despite effective inoculation treatment (s. Inoculation). With regard to formation conditions, various mechanisms, some contradicting each other, are discussed: - Local disturbance or destruction of the austenite layer encasing the primarily formed spherulites through thermal turbulences in the residual melt; - Bursting of large, coarse spherulites as a consequence of massive internal stresses; - Extensive branching of the graphite caused by segregation-related decrease of the boundary surface energy (mainly through calcium) The encasing austenite layer is ascribed great importance in the formation of chunky graphite, with the layer being comprised of broken spherulites. If the austenite shell is to weak, it is possible for the spherulites to be destroyed and subsequently enter the inter-dendritic cavities. Metallographic examination has revealed that both larger areas of very fine chunky graphite and smaller zones with coarser structures are present in the same casting. The major proportion of chunky graphite is present around the dendrite branches (s. Dendrite), i.e. in the inter-dendritic cavities. It is particularly interesting to see that from a specific size the graphite spheres are broken up into spherical sectors, particularly in casting areas with very low solidification (Fig. 4). It is easily conceivable that such spheres disintegrate or brake if they are moved during solidification of the melt. If such spheres are present in the residual melt, they may be crushed to small pieces depending on the flow distances and the solidification duration. REM images confirm the thesis that chunky graphite particle are neither small spheres nor flakes but spherical sectors (Fig. 5) There is no doubt that chunky graphite is generate through partly coupled growth of graphite and austenite and with regard to its morphology it is similar to vermicular graphite so that the two graphite states can be mistaken for one another. The main difference is that chunky graphite is much finer and only occurs in restricted zones. Measures for prevention (acc. to S. Hasse, FT&E): 1. Chemical composition - In thick-walled castings, the carbon equivalent (CE = % C + 1/3 % Si) ought to be < 4.1 %; - If possible, silicon contents must be reduced (2.0 to max. 2.2 %); if nickel is used in the casting, silicon must be further reduced by 0.2 to 0.4 %; - In Cer-free austenitic nodular graphite cast iron, chunky graphite may be avoided if the iron complies with the following conditions: % C + 0.2 % Si + 0.06 % Ni < 4.4 % 2. Addition of specific elements - With pure charge materials, do not use Cer (Ce-MM); - The only one of the elements to suppress formation of chunky graphite (Pb, Cu, As, Te, Bi, Sb, Sn, B etc.) that is suitable without limitations is antimony. Additions of antimony in a range between 0.002 to 0.005 % hardly have any influence on the mechanical properties, i.e. change in structure. 3. Allow for directed solidification - Use cooling ingots and/or molding materials with great heat wetting capacities (zirconium sand or chromite sands). 4. Inoculation - Use Sb- or Bi-containing inoculation agents; - Add maximum 0.2 % of the inoculum; - Perform inoculation as late as possible in the process (mold inoculation or late stream inoculation); this helps prevent reduction of nodule counts with increasing wall thickness and resulting graphite degeneracy; - If possible, use calcium-free ferro-silicon. | Chunky-Graphit | Dieser Fehler tritt vor allem in dickwandigen Gussstücken aus Gusseisen mit Kugelgrafit oder dort in sehr langsam abkühlenden Bereichen (z. B. unter exothermen Speisehilfen, s. exothermeSpeiser, oder im Speiserhals) auf und wird gelegentlich auch als "Graupelgrafit" bezeichnet. Dieser Fehler tritt unabhängig vom Formverfahren und Gießverfahren auf. Die mechanischen Eigenschaften, insbesondere die Duktilität des Werkstoffes, werden durch Chunky-Grafit erheblich beeinflusst. Kennzeichnend ist die lokale, zellenförmige Anordnung von sehr fein verteiltem Grafit, mit kurzen, abgerundeten Lamellen, also mit sehr hoher Partikelzahl, die man dann schon wieder als kompakt bezeichnen kann. Das übrige Gefüge ist meist grobsphärolithisch, wobei stets eine Häufung dieser lokalen Entartung im thermischen Zentrum der Gussteile gefunden wird. In der Schnitt- oder Bruchfläche werden Bereiche mit Chunky-Grafit als dunkle Flecken sichtbar (nicht mit Dross verwechseln), ansonsten wird dieser Fehler im metallografischen Schliff sichtbar. Diese Grafitausbildung ist ebenso wie der Vermiculargrafit in einen Übergangsbereich zwischen Lamellen- und Kugelgrafit einzuordnen. Der korallenförmige Verbund, der im Schliffbild nur als isoliert erscheinende einzelne Grafitteilchen erkennbar ist, kann durch Tiefenätzung (Bilder 1 bis 3) sichtbar gemacht werden. Die Bildung von Chunky-Grafit wird durch zunehmende Gehalte an Silizium, Kupfer, Nickel, Kalzium und Cer gefördert; entgegengesetzt wirken Blei, Antimon, Arsen, Wismut, Zinn und Bor. Vor allem wenn das Rohmaterial sehr geringe Gehalte an Spurenelementen aufweist und trotzdem mit Cer-Mischmetall (Cer-MM) gearbeitet wurde, ist in den Zentren dickwandiger Gussteile Chunky-Grafit gefunden worden. Der Einfluss von Nickel ist so groß, dass bei austenitischem Gusseisen mit Kugelgrafit bereits in dünnen Querschnitten Chunky-Grafit auftritt. Ein erhöhtes Kohlenstoffäquivalent, etwa CE > 4,1 %, scheint die Bildung von Chunky-Grafit zu fördern, auch dann, wenn kein Cer-MM zugesetzt wird. Wenn der Siliziumgehalt unter 2,0 % liegt, wird generell weniger Chunky-Grafit festgestellt. Kalzium fördert die Bildung von Chunky-Grafit, wenn es erst spät im Schmelzprozess durch kalziumhaltiges Ferrosilizium in das Eisen gelangt. Siliziumzusätze zur Einstellung des Siliziumgehaltes sollten deshalb schon in der festen Charge vor dem Schmelzen erfolgen. Die Sphärolithendichte in Zonen mit Chunky-Grafit ist stets gering, offensichtlich als Folge der geringen Abkühlungsgeschwindigkeit in dickwandigen Teilen trotz einer effektiven Impfbehandlung (s. Impfen). Bezüglich der Bildungsbedingungen werden verschiedene, einander teilweise widersprechende Mechanismen diskutiert, vor allem: - Lokale Störung oder Zerstörung der die primär gebildeten Sphärolithen umgebende Austenithülle durch thermische Turbulenzen der Restschmelze, - Bersten großer, grober Sphärolithen infolge starker innerer Spannungen, - extensive Verzweigung des Grafits infolge seigerungsbedingter Verminderung der Grenzflächenenergien (vor allem durch Kalzium). Der Austenithülle wird bei der Entstehung von Chunky-Grafit große Bedeutung beigemessen, wobei es sich dabei um gebrochene Sphärolithen handeln soll. Bei zu schwacher Austenitschale ist es möglich, dass Sphärolithen zerstört werden und die Bruchstücke anschließend in die interdendritischen Hohlräume gelangen. Metallografische Untersuchungen ergaben bei ein und demselben Gussstück, dass sowohl größere Bereiche mit sehr feinem Chunky-Grafit als auch kleinere Gebiete mit einer gröberen Ausbildung auftreten. Der Chunky-Grafit liegt zu einem großen Teil um Dendritenäste (s. Dendrit), also in den interdendritischen Räumen. Es ist von besonderem Interesse, wie sich die Grafitkugeln ab einer bestimmten Größe, vorwiegend in sehr langsam erstarrenden Gussstückbereichen, in Kugelsektoren auflösen (Bild 4). Es ist leicht vorstellbar, dass solche Kugeln, wenn sie bei der Erstarrung der Schmelze bewegt werden, zerfallen oder auch zerbrechen können. Befinden sich solche Kugeln in der Restschmelze, so können sie je nach Länge der Fließwege und Erstarrungsdauer weiter zerkleinert werden. REM-Aufnahmen bestätigen, dass es sich bei den Chunky-Grafit-Teilchen nicht um kleine Kugeln oder Lamellen handelt, sondern um Kugelsektoren (Bild 5). Chunky-Grafit entsteht unzweifelhaft durch ein teilweise gekoppeltes Wachstum von Grafit und Austenit und ist bezüglich seiner Morphologie dem Vermiculargrafit ähnlich, so dass Verwechslungen möglich sind. Er unterscheidet sich vor allem in seiner größeren Feinheit und dem nur lokalen Auftreten.Maßnahmen zur Vermeidung (nach S. Hasse, FT&E): 1. Chemische Zusammensetzung - Das Kohlenstoffäquivalent (CE = % C + 1/3 % Si) sollte bei dickwandigen Gussstücken < 4,1 % liegen, - Siliziumgehalte sollten möglichst verringert werden (2,0 bis max. 2,2 %); bei Anwesenheit von Nickel sind diese nochmals um 0,2 bis 0,4 % zu vermindern, - in Cer-freiem austenitischem Gusseisen mit Kugelgrafit kann Chunky-Grafit vermieden werden, wenn das Eisen folgender Bedingung entspricht: % C + 0,2 % Si + 0,06 % Ni < 4,4 % 2. Zugabe bestimmter Elemente - Bei reinen Einsatzstoffen ohne Cer (Ce-MM) arbeiten, - von den vielen Elementen, welche die Chunky-Grafitbildung unterdrücken (Pb, Cu, As, Te, Bi, Sb, Sn, B usw.) ist ohne Einschränkungen nur Antimon geeignet. Die mechanischen Eigenschaften, d. h. auch Gefügeänderungen werden, durch Antimonzugaben von 0,002 bis 0,005 % kaum beeinflusst. 3. Gelenkte Erstarrung ermöglichen - Kühlkokillen und/oder Formstoffe mit großem Wärmeentzugsvermögen (Zirkonsand oder Chromitsande als Anlegesande) verwenden. 4. Impfung - Sb- oder Bi-haltige einsetzen, - maximal 0,2 % Impfmittel zusetzen, - möglichst spät impfen (Formimpfung oder Gießstrahlimpfung), die mit steigender Wanddicke abnehmende Kugelzahl und die dabei auftretende Grafitentartung kann dadurch vermieden werden, - möglichst kalziumfreies Ferrosilizium verwenden. | https://www.giessereilexikon.com/en/foundry-lexicon/Encyclopedia/show/chunky-graphite-3704/?cHash=41c131a72d8b01393152cb61282ce7f0 | https://www.giessereilexikon.com/giesserei-lexikon/Encyclopedia/show/chunky-graphit-87/?cHash=41c131a72d8b01393152cb61282ce7f0
Chromite sand separation | Separation of quartz sand and chromite sand into different material groups during used sand reclamation (see Sand regeneration). In comparison with quartz sand, chromite sand has a higher temperature resistance and better thermal conductivity. These attributes make this mold material especially suitable for mold areas with high material accumulation and for materials with high casting temperatures, for example in steelcasting. On the one hand, chromite sand guarantees high quality for certain casting products, on the other hand, this kind of sand increases the cost of molding material, if there is no internal circulation system. Chromite sand is considerably more expensive than quartz sand. The mixture of chromite sand and quartz sand which arises inevitably at the shake-out grid usually leads to problems with the quality of the casting, as well as increased costs, when reused. For this reason, these sand varieties must be separated and put back into the mold material cycle separately. As chromite sand is slightly magnetic, modern systems separate chromite sand from quartz sand in a way that results in very pure materials, so that it can flow back into the mold and core production process as a replacement for new sand. In the system shown in Fig. 1 (GUT GmbH, Freudenberg), the flowable and dust-free sand is separated in four steps using a combined technology of two magnetic stages, a density separation and the corresponding sieving technique. In the first separation step (I) quartz sand is separated from the magnetic particles by a high power magnetic drum. The quartz sand can be reused directly in the sand cycle. The so-called magnetic fraction passes through the next three steps of the plant (II-IV), where the chromite sand is refined. During this process, undesired materials, such as exothermic risers, are largely eliminated from the sand. Chromite sand is sometimes used as facing sand, whereby quartz sand is used as filler sand but also as a mold material for core production. Consequently, in addition to quartz sand and binder residues, the accumulating used sand also contains valuable chromite sand which is to be reclaimed during used sand conditioning. The separation is carried out using a magnetic separator as the chromite sand can be weakly magnetized. Permanently magnetic, high intensity separators are used in combination with cleaning and dust-removal devices. The magnetic separator has two consecutive separation steps. In the first step, magnetic metal parts are removed, while in the second step, the chromite sand is separated from the quartz sand with a stronger magnet. If necessary, a third step with a magnet with an even stronger magnetic field can be included in order to reclaim almost 100 % pure quartz sand. Each magnetic roller has a magnetic disk, whereby the magnetic field strength is adapted to suit the material which is to be separated. The use of permanent magnets requires only a low amount of electricity compared with electromagnets. A vibrating trough allows the sand to flow over the whole width of the first conveyor belt. The conveyor belts are made of thin but highly strong material. When the sand on the belt runs over the magnetic roller, the magnetic components stay stuck to the belt. As the sand does not come into contact with the magnetic roller, it does not experience any wear. A positive air pressure between the conveyor belt and the magnetic rollers prevents dust from getting in. | Chromitsandtrennung | Sortenreine Separierung von Quarzsand und Chromerzsand bei der Altsandrückgewinnung (siehe Sandregenerierung). Chromitsand weist gegenüber Quarzsand eine höhere Temperaturbeständigkeit auf und verfügt über eine bessere Wärmeleitfähigkeit. Diese Eigenschaften prädestinieren diesen Formgrundstoff vor allem für Formbereiche mit großer Materialanhäufung und für Werkstoffe mit hoher Gießtemperatur wie sie etwa im Stahlguss vorliegen. Einerseits sichert der Chromitsand für bestimmte Gussprodukte die Qualität andererseits erhöht diese Sandart erheblich die Formstoffkosten, falls nicht ein innerbetrieblicher Kreislauf vorhanden ist. Chromitsand ist gegenüber Quarzsand um ein Vielfaches teurer. Eine sich zwangsläufig ergebende Vermischung von Chromitsand und Quarzsand am Auspackrost führt neben erhöhten Kosten auch unweigerlich zu Qualitätsproblemen bei der Wiederverwendung. Deshalb ist es notwendig diese Sandsorten zu trennen und separat dem Formstoffkreislauf wieder zu zuführen. Da Chromerzsand leicht magnetisch ist, trennen moderne Anlagen Chromitsand sehr sortenrein von Quarzsand, so dass er als Ersatz für Neusand wieder in die Form- und Kernherstellung einfließen kann. Bei der im Bild 1(GUT GmbH, Freudenberg) gezeigten Anlage erfolgt die Separierung der rieselfähigen und staubfreien Sande vierstufig in einer kombinierten Technologie aus zwei Magnetstufen einer Dichtescheidung sowie der entsprechenden Siebtechnik. In der ersten Trennstufe (I) wird der Quarzsand durch eine Hochleistungsmagnettrommel von den magnetischen Stoffen separiert. Der Quarzsand kann direkt zur Wiederverwertung dem Sandkreislauf zugeführt werden. Die so genannte magnetische Fraktion durchläuft die drei weiteren Stufen der Anlage (II-IV), wo dann der Chromitsand nachgereinigt wird. In dem Prozess werden auch Störstoffe, beispielsweise exothermeSpeiser, weitgehend aus den Sanden ausgeschieden. Chromerzsand wird gelegentlich als Modellsand verwendet, wobei Quarzsand als Füllsand dient, aber auch als Formstoff zur Kernherstellung. Mithin enthält der anfallende Altsand neben Quarzsand und Binderresten auch wertvollen Chromerzsand, den es bei der Altsandaufbereitung rück zu gewinnen gilt. Die Trennung geschieht mittels Magnetscheider, da der Chromerzsand schwach magnetisierbar ist. Verwendet werden permanentmagnetische Hochintensitätsscheider in Kombination mit Reinigungs- und Entstaubungseinrichtungen. Der Magnetscheider weist zwei aufeinander folgende Trennstufen auf. In der ersten Stufe werden magnetische Metallteile ausgeschieden, während in der zweiten Stufe mit einem stärkeren Magneten der Chromit vom Quarzsand separiert wird. Im Bedarfsfall kann noch eine dritte Stufe mit einem Magneten von noch höherer Feldstärke eingebaut werden, um einen nahezu 100 % reinen Quarzsand zurück zu gewinnen. Jede Magnetrolle ist mit Magnetscheiben bestückt, wobei die Feldstärke genau auf das zu trennende Material abgestimmt ist. Die Verwendung von Permanentmagneten bedingt einen nur sehr geringen Strombedarf gegenüber Elektromagneten. Eine Vibrationsrinne lässt den Sand über die ganze Breite des ersten Förderbandes fließen. Die Förderbänder sind aus einem dünnen, aber hochfesten Werkstoff gefertigt. Wenn der Sand auf dem Band über die Magnetrolle läuft, bleiben die magnetischen Bestandteile am Band haften. Da der Sand mit der Magnetrolle nicht in Berührung kommt, unterliegt sie keinem Verschleiß. Ein Luftüberdruck zwischen Förderband und Magnetrollen verhindert das Eindringen von Staub. | https://www.giessereilexikon.com/en/foundry-lexicon/Encyclopedia/show/chromite-sand-separation-4468/?cHash=ffc250b3c5724ab7653d9b94186b456b | https://www.giessereilexikon.com/giesserei-lexikon/Encyclopedia/show/chromitsandtrennung-856/?cHash=ffc250b3c5724ab7653d9b94186b456b
Chipping | Chippings, also referred to as disruptions, mainly occur at the mold surface of die casting molds after several thousand fillings if the crack propagation of stress cracks and or firing cracks leads to breakage of small and grainy sections on the surface.Chipping always occurs if several interleaving cracks or breaks meet under the surface and cause complete breakage of small grainy sections. Respectively, branched or interleaved stress cracks may lead to chippings as illustrated in Fig. 1.Particularly in an advanced network of firing cracks, secondary cracks in parallel to the surface occur at the position with maximum radial tension. These often origin from the primary firing cracks running vertically to the surface. These secondary cracks cause entire meshes to fall out of the primary network of cracks forming inadmissible deviations in shape at the die cast part (Fig. 2).Chipping also occurs in gas-nitrified maraging steels. In these steels, grain boundary precipitations occur at the nitrided layer impairing the plasticity of the material. As a result of this, the increasing number of temperature load cycles leads to precipitations at approx. 50,000 fillings (Fig. 3).Additional references:Mold erosionLiterature references:Berns H., Examples for damage at hot-forming tools, Druckgusspraxis 2/2005, page 66-72. | Ausbröckelung | Ausbröckelungen, oder auch Zerrüttungen genannt, treten überwiegend an der Formoberfläche von Druckgießformen nach einigen tausend Schuss auf, wenn als Folge der Rissfortschritts von Spannungsrissen und/oder Brandrissen kleine und kornähnliche Oberflächenbereiche ausbrechen.Ausbröckelungen entstehen immer dann, wenn sich mehrere gegeneinander gerichtete Riss bzw. Brüche unter der Oberfläche treffen und dadurch eine vollständige Abtrennung kleiner kornähnlicher Bereiche bewirken. So können verzweigende oder ineinander verlaufende Spannungsrisse zu Ausbröckelungen führen, wie aus Bild 1 hervor geht.Insbesondere bei einem fortgeschrittenen Brandrissnetzwerk entstehen im Maximum der Radialspannungen sekundäre Risse parallel zur Oberfläche, die häufig von den primären Brandrissen, die senkrecht zur Oberfläche verlaufen, ausgehen. Diese sekundären Risse bewirken, dass ganze Maschen aus dem primären Rissnetz herausfallen und sich dann als nicht tolerierbare Formabweichungen am Druckgussteil abzeichnen (Bild 2).Ausbröckelungen werden auch in Formen aus gasnitrierten, martensitaushärtbaren Stählen beobachtet. Bei diesen Stählen entstehen in der Nitrierschicht Korngrenzenausscheidungen, die die Verformungsfähigkeit des Werkstoffs beeinträchtigen. Infolge dessen kommt es mit steigender Anzahl der Temperaturwechselbeanspruchungen ab etwa 50.000 Schuss zu interkristallinen Ausbrüchen (Bild 3).Weiterführende Stichworte:FormerosionLiteratur:Berns H., Beispiele zur Schädigung von Warmarbeitswerkzeugen, Druckgusspraxis 2/2005, S. 66-72. | https://www.giessereilexikon.com/en/foundry-lexicon/Encyclopedia/show/chipping-4797/?cHash=15e2119752080bebcf78b5df2b8ce15a | https://www.giessereilexikon.com/giesserei-lexikon/Encyclopedia/show/ausbroeckelung-1186/?cHash=15e2119752080bebcf78b5df2b8ce15a
Chips | Ceramic- or plastic-bonded articles which are available in various sizes and shapes (Figure 1) and are used for slide grinding. The metal removal, finish and surface roughness depend on the composition and size of the chip, while the mechanical factors determine the specific grinding pressure on the workpiece. The chips vary in terms of their specific weight, hardness and structural characteristics. Depending on their physical properties, they are used for grinding, smoothing or polishing. Large chips (20 - 35mm) remove a large amount of material and are therefore used for rough treatments such as to remove rust or destale. Chips in the size of 10 - 20mm are used for deburring, fine grinding and smoothing, while a very small grain (3 - 10mm) is required for proper polishing. | Schleifkörper | Keramische- oder kunststoffgebundene Formkörper, die in den unterschiedlichsten Dimensionen und Geometrien erhältlich sind (Bild 1) und für das Gleitschleifen Verwendung finden. Von der Zusammensetzung und Größe der Chips hängen Metallabtrag, Schleifbild und Oberflächenrauheit ab, während maschinentechnische Faktoren den spezifischen Schleifdruck auf das Werkstück bestimmen. Die Chips unterscheiden sich im spezifischen Gewicht, in der Härte und in ihrem Gefügeaufbau. Je nach ihren physikalischen Eigenschaften werden sie für das Schleifen, Glätten oder für die Glanzbildung eingesetzt. Große Chips (20 - 35 mm) bewirken einen starken Materialabtrag und werden folglich für Grobbehandlungen wie Entrosten oder Entzundern eingesetzt. Für das Entgraten, Feinschleifen und Glätten werden Chips in der Größe von 10 - 20 mm verwendet, während man für ausgesprochene Glanz- und Polierarbeiten eine sehr kleine Körnung (3 - 10 mm) benötigt. | https://www.giessereilexikon.com/en/foundry-lexicon/Encyclopedia/show/chips-4306/?cHash=8b49a3ae24619a4b85e57c025c4c7822 | https://www.giessereilexikon.com/giesserei-lexikon/Encyclopedia/show/schleifkoerper-694/?cHash=8b49a3ae24619a4b85e57c025c4c7822
Chip furnace | Melting furnace or installation of melting furnaces for melting back metal chips(Fig. 1, ZPF GmbH)In the past, foundries made large investments in chipping castings reworking. This was and still is a reaction especially to car manufacturer requirements that castings ought to be delivered as much elaborated as possible. For this reason, the chip amount in some foundries reached levels where in-house recycling is the more economic alternative to selling the chips to external recycling companies and/or secondary smelters.In general, the aggregate is for melting chips is regarded by foundries mainly under the aspect of metal yield since the financial bonus of an increased metal yield drastically reduces the amortisation period of the machine. Main factors for metal yield are alloys as well as form and characteristics of the chips. The more fines in the chip charge and the smaller the chip thickness, the lower the chip yield. A sophisticated system of melting chips comprises the analysis of these critical chip characteristics. For melting chip back in the melting furnace, a chip conditioning machine has to be integrated which provide for chips as dry as possible. Humid chips do not only reduce the metal yield, the also case a heavy smoke emission and soot formation so the developing exhaust gasses have to be cleaned. The gas-fired ovens are holding ovens, which are equipped with a chip bag (Fig. 2 and 3, ZPF GmbH). The aluminumchips are transported by a chip processing plant into the chip bag, immediately drawn under the bath surface and conveyed with an agitator into the holdingbath. These furnaces are designed exactly for the process of chip melting and have the advantage that they build small, relative to the power density. A large shaft construction, as in the case of combined smelting furnaces, is eliminated. A visualization shows Fig. 4 (ZPF GmbH). The ZPF chip melting furnaces are emptied by tilting the entire furnace. In the aluminum foundries, ZPF chip melting furnaces with a melting capacity of 0.5 to / h and 1 to / h have proven successful. | Späneofen | Schmelzofen oder Einrichtung eines Schmelzofens zum Rückschmelzen von Metallspänen (Bild 1, ZPF GmbH). Die Gießereien haben in den zurückliegenden Jahren umfangreiche Investitionen zur spanenden Gussteil-Nachbearbeitung getätigt. Dies war und ist eine Reaktion insbesondere auf die Forderung der Automobilhersteller, dass Gussteile möglichst komplett bearbeitet geliefert werden sollen. Damit hat der Späneanfall in einigen Gießereien eine Größenordnung erreicht, dass ein In-House-Recycling eine wirtschaftlichere Alternative als ein Verkauf der Späne an externe Recycling-Unter-nehmen bzw. an Sekundärhütten darstellt. Generell wird das Aggregat zum Späne-Schmelzen von den Gießereien schwerpunktmäßig unter dem Aspekt der Metall-Ausbeute begutachtet, weil der finanzielle Bonus einer gesteigerten Metallausbeute die Amortisationszeit der Anlage drastisch verkürzt. Hauptfaktoren der Metallausbeute sind die Legierung sowie die Form und Beschaffenheit der Späne. Je höher der Feinanteil in der Spänefracht und je kleiner die Spandicke, umso geringer ergibt sich die Metallausbeute. Ein technisch ausgereiftes System des Späne-Einschmelzens umfasst die Analyse dieser kritischen Merkmale des Spans. Für das Rückschmelzen der Späne im Schmelzofen muss eine Späneaufbereitungsanlage integriert werden, welche einen möglichst trockenen Span bereitstellt. Feuchte Späne reduzieren nicht nur die Metallausbeute, sondern führen auch zu einer starken Rauchentwicklung und Rußbildung, so dass die entstehenden Abgase gereinigt werden müssen. Bei den gasbeheizten Öfen handelt es sich um Warmhalteöfen, die mit einer Spänetasche ausgestattet sind (Bilder 2 und 3),ZPF GmbH). Die Aluminiumspäne werden von einer Späneaufbereitungsanlage in die Spänetasche transportiert, sofort unter die Badoberfläche gezogen und mit einem Rührwerk in das Warmhaltebad gefördert. Diese Öfen sind exakt für den Prozess des Späneschmelzen ausgelegt und haben den Vorteil, dass sie, relativ zur Leistungsdichte, klein bauen. Ein großer Schachtaufbau, wie bei den Kombischachtschmelzöfen entfällt. Eine Visualisierung des Prozesses zeigt Bild 4 (ZPF GmbH). Die ZPF-Späneschmelzöfen werden durch das Kippen des gesamten Ofens entleert. In den Aluminium-Gießereien haben sich ZPF-Späneschmelzenöfen mit einer Schmelzleistung von 0,5to/h und 1to/h bewährt. | https://www.giessereilexikon.com/en/foundry-lexicon/Encyclopedia/show/chip-furnace-4494/?cHash=9a73abe87faea3b3e7bf508fb4939474 | https://www.giessereilexikon.com/giesserei-lexikon/Encyclopedia/show/spaeneofen-883/?cHash=9a73abe87faea3b3e7bf508fb4939474
Chilled cast iron | Iron-carbon alloy with low graphitization factor so that chill occurs forming a graphite-free structure. The carbon is present bonded in the form of iron carbide, which is why the break surface of the material appears whitish instead of gray. The carbides of the unalloyed types are ledeburite and cementite (Fe3C) or austenite with eutectoid decay (perlite). High-alloyed materials form carbides of chrome, molybdenum, vanadium or niobium (see Niobium carbide). In order to achieve chilling, the silicon content is set to a low level depending on the wall thickness of the casting; the carbon content is approx. 2.5 to 3.8%. Carbide-stabilizing additives such as chrome, in particular, increase chill. Depending on the chemical composition, the metal matrix, the basic structure, comprises ferrite, pearlite, bainite, martensite, or austenite. Additional references:Metal matrix of cast ironStructure formation of cast ironCarbidic cast iron | Hartguss | Eisen-Kohlenstoff-Legierung mit niedrigem Grafitisierungsfaktor, damit Weißerstarrung eintritt und ein grafitfreies Gefüge vorliegt. Der Kohlenstoff liegt also gebunden als Eisenkarbid vor, so dass der Bruch dieses Werkstoffes weiß statt grau aussieht. Bei den Karbiden der unlegierten Sorten handelt es sich um Ledeburit und Zementit (Fe3C) oder eutektoid zerfallenem Austenit (Perlit). Bei den hochlegierten Werkstoffen entstehen Karbide des Chroms, Molybdäns, Vanadiums oder Niobs (siehe Niobkarbid). Um Weißerstarrung zu erreichen, wird der Siliziumgehalt in Abhängigkeit von der Gussstückwanddicke niedrig eingestellt; der Kohlenstoffgehalt beträgt etwa 2,5 bis 3,8 %. Karbidstabilisierende Zusätze, wie vor allem Chrom, fördern die Weißerstarrung. Die metallische Grundmasse, das Grundgefüge, besteht je nach chemischer Zusammensetzung aus Ferrit, Perlit, Bainit, Martensit oder Austenit. Weiterführende Stichworte:Metallische Grundmasse von GusseisenGefügeausbildung von GusseisenKarbidisches Gusseisen | https://www.giessereilexikon.com/en/foundry-lexicon/Encyclopedia/show/chilled-cast-iron-3925/?cHash=d21863eceff0a6dbcc88cb2e4d38a5a9 | https://www.giessereilexikon.com/giesserei-lexikon/Encyclopedia/show/hartguss-310/?cHash=d21863eceff0a6dbcc88cb2e4d38a5a9
Chill wedge test piece | Wedge-shaped cast test specimen used for assessment of chill depth, particularly for inspection of cast iron. The test mold is made of green sand or coresand; the melt to be assessed is cast and subsequently broken. With unalloyed gray cast iron, the degree of saturation can be indirectly and approximately determined from the appearance of the break surface and from the depth of chill (Figures 1 and 2 acc. to Sipp-Roll).Figure 3 shows examples of broken chill wedges. A wedge test piece cast in a coresand mold (acc. to K. Wagner and W. Friedrich) is shown in Figure 4. Additional references:Flake graphite cast ironStructure formation of cast ironMetal matrix of cast ironInverse chill Chill | Gießkeilprobe | Zur Überprüfung der Weißeinstrahlungstiefe keilförmiges gegossenes Probestück, speziell zur Kontrolle bei Gusseisen. Die Probeform wird in Grünsand oder Kernsand gefertigt, mit der zu prüfenden Schmelze gegossen und danach gebrochen. Beim unlegierten grauen Gusseisen lässt sich aus dem Bruchaussehen bzw. aus der Tiefe der Weißeinstrahlung indirekt und näherungsweise der Sättigungsgrad bestimmen (Bilder 1 und 2 nach Sipp-Roll).Bild 3 zeigt Beispiele gebrochener Gießkeile. Eine in Kernsand geformte Keilprobe (nach K. Wagner und W. Friedrich) zeigt Bild 4. Weiterführende Stichwörter:Gusseisen mit LamellengrafitGefügeausbildung von GusseisenMetallische Grundmasse von Gusseisen Umgekehrte WeißeinstrahlungWeißerstarrung | https://www.giessereilexikon.com/en/foundry-lexicon/Encyclopedia/show/chill-wedge-test-piece-3794/?cHash=67a9441603ce8fc97526f4b623629871 | https://www.giessereilexikon.com/giesserei-lexikon/Encyclopedia/show/giesskeilprobe-179/?cHash=67a9441603ce8fc97526f4b623629871
Charge | Batch of required metal charge materials weighed and weighted for the intended chemical composition. For cast iron alloys the charge commonly comprises pig iron, recirculation material and scrap steel. The more precise and accurately the charge is calculated and composed, the lower is the requirement for subsequent melt corrections. The Figure shows a fully automatic charging plant (Küttner GmbH & Co. KG). | Gattierung | Entsprechend der gewünschten chemischen Zusammensetzung abgewogene Charge der erforderlichen metallischen Einsatzstoffe. Für Eisengusslegierungen besteht die Gattierung üblicherweise aus Roheisen, Kreislaufmaterial und Stahlschrott. Je genauer die Gattierung berechnet und zusammengestellt wird, umso geringer fallen spätere Schmelzekorrekturen aus. Das Bild zeigt eine vollautomatische Gattierungsanlage (Küttner GmbH & Co. KG). | https://www.giessereilexikon.com/en/foundry-lexicon/Encyclopedia/show/charge-3807/?cHash=b6a2405940f00cf2795cbc0421b1d02d | https://www.giessereilexikon.com/giesserei-lexikon/Encyclopedia/show/gattierung-192/?cHash=b6a2405940f00cf2795cbc0421b1d02d
Chi phase | Metallic phase that may occur at temperatures between 400 and 550 °C in non-corroding steels (fig. 1). The χ phase is undesired and promotes embrittlement. Additionally, the ductility and the corrosion resistance of the steel is reduced. The metallographic designation for this phase is Fe36Cr12Mo10. It features a body-centered cubic (bbc) lattice with 58 atoms per elementary cell. The molybdenum atoms with the largest volume per atom are on the lattice positions.The Chi phase occurs at steels with a chromium content of more than 15 %. With 0.26 %, the carbon solubility of the χ phase is considerably larger than in the Sigma phase. Proper heat treatment prevents the diffusion of such phases. | Chi-Phase | Metallische Phase, die sich bei Temperaturen um von 400 bis 550 °C aus nichtrostenden Stählen ausscheiden kann (Bild 1). Die χ-Phase ist unerwünscht und wirkt versprödend. Weiterhin wird Duktilität und die Korrosionsbeständigkeit der Stähle reduziert. Die metallografische Bezeichnung für diese Phase lautet Fe36Cr12Mo10. Sie weist ein kubisch raumzentriertes (krz)-Gitter mit 58 Atomen pro Elementarzelle auf. Dabei sitzen die Molybdän-Atome auf den Gitterplätzen, die das größte Volumen je Atom besitzen.Die Chi-Phase tritt bei Stählen mit einem Chromgehalt von über 15 % auf. Die Kohlenstofflöslichkeit der χ-Phase ist mit 0,26 % wesentlich größer als die der Sigma-Phase. Geeignete Wärmebehandlungen verhindern die Ausscheidung solcher Phasen. | https://www.giessereilexikon.com/en/foundry-lexicon/Encyclopedia/show/chi-phase-4781/?cHash=48c503bd6b097ed3af9b2a4c994c2122 | https://www.giessereilexikon.com/giesserei-lexikon/Encyclopedia/show/chi-phase-1170/?cHash=48c503bd6b097ed3af9b2a4c994c2122
Charcoal | Coal obtained through dry distillation or incomplete combustion of wood with a C content of more than 80%. In foundries, charcoal is used both as a reducing covering agent, especially for melting copper and copper alloys, and as a powdered mold material additive and carburizing agent for case hardening.When burnt under air, charcoal converts to CO and CO2. These two oxides are present in a temperature-dependent equilibrium (see Boudouard equilibrium). As a covering agent for the melting of copper and copper alloys, charcoal has an absolutely reducing effect since only carbon monoxide is produced by combustion at temperatures of over 1000°C. The melting and superheating under charcoal is also referred to as non-oxidizing melting and results in minimum weight loss due to oxidation. | Holzkohle | Durch trockene Destillation oder unvollkommene Verbrennung des Holzes gewonnene Kohle mit über 80 % C. In der Gießerei wird Holzkohle sowohl als reduzierendes Abdeckmittel, vor allem beim Schmelzen von Kupfer und Kupferlegierungen, als auch als staubförmiger Formstoffzusatz und als Kohlungsmittel beim Einsatzhärten verwendet.Holzkohle verbrennt an der Luft zu CO bzw. CO2. Zwischen beiden Oxiden besteht ein temperaturabhängiges Gleichgewicht (s. Boudouard-Gleichgewicht). Als Abdeckmittel bei Kupfer- und Kupferlegierungsschmelzen wirkt Holzkohle absolut reduzierend da als Verbrennungsprodukt bei Temperaturen über 1000 °C nur noch Kohlenmonoxid existent ist. Das Schmelzen und Überhitzen unter Holzkohle wird auch als nichtoxidierendes Schmelzen bezeichnet, hier tritt der geringste Abbrand auf. | https://www.giessereilexikon.com/en/foundry-lexicon/Encyclopedia/show/charcoal-4704/?cHash=0ccf6ebdc66e7ca0125339dfd0873c4a | https://www.giessereilexikon.com/giesserei-lexikon/Encyclopedia/show/holzkohle-1093/?cHash=0ccf6ebdc66e7ca0125339dfd0873c4a
Chaplet | Metallic parts of different shapes the function of which is to retain the core in the sand mold by supporting it and to secure it in its position against the buoyancy forces during casting. Fig. 1 shows different chaplet designs. | Kernstütze | Unterschiedlich geformte metallische Teile, die die Aufgabe haben den Kern in der Sandform durch Abstützung festzuhalten und ihn in seiner Lage gegen die Auftriebskräfte beim Gießen zu fixieren.Bild 1 zeigt verschiedene Ausführungen von Kernstützen. | https://www.giessereilexikon.com/en/foundry-lexicon/Encyclopedia/show/chaplet-3904/?cHash=cb430e27d4e460f7e1aba90a271e785c | https://www.giessereilexikon.com/giesserei-lexikon/Encyclopedia/show/kernstuetze-289/?cHash=cb430e27d4e460f7e1aba90a271e785c
Chapel process | Process for direct determination of hydrogen in aluminum melts. The partial hydrogen pressure in the melt is directly measured by means of a porous graphite punch that is connected to a pressure gauge via a gas-tight ceramic tube. The immerged and temporarily evacuated graphite punch acts like an artificial “bubble” in which the hydrogen of the melt is diffusing until the pressure in the probe and the partial hydrogen pressure in the melt are identical. If the balance is achieved, the hydrogen content of the melt - at constant temperature measurement and by applying Sievers' law for partial vapor pressure - can be determined according to Eq. 1: Eq. 1: CH = Concentration of the hydrogen dissolved in the aluminum in ml/100 gpH2 = Partial vapor pressure of the diffused hydrogen in mbarT = Temperature in KA, B = Sieverts’ constants depending on the alloy compositionAs hydrogen is the only gas which dissolves in the aluminum melt on a large scale, the measured total pressure in the measuring probe corresponds to the partial hydrogen pressure. Diffusion of the hydrogen from the melt into the probe is very slow. By means of specific doping of the measuring probe with hydrogen, the setting times of the balance can be reduced to a few minutes.As no sample needs to be taken in general if the hydrogen content in the melt is directly determined, this reliable process is perfectly suited for precise control of the hydrogen content of all melted aluminum alloys. The Chapel process is suited for individual measurements as well as for continuous long-term monitoring of the hydrogen content in the melt.Thanks to its small dimensions and low weight, portable Chapel devices (Fig. 1, for technical data, refer to Table 1) are very handy, space-saving and perfectly portable. Handling is very simple at the press of a start button. No additional settings need to be carried out for alloy measurements. Thanks to its material, the long life probe features outstanding temperature shock resistance so that preheating the probe is not required (Fig. 2). Furthermore, the service life of the probe is extended to several months. The integrated printer records the measuring values either individually or continuously (one measuring value per second). The device can be operated via a menu: On the “Settings” screen, parameters can be defined and optimized or special alloy settings and printer functions can be selected. In the “Measuring” menu, operators can carry out individual measurements or display tendencies at the press of a button. | Chapel-Verfahren | Verfahren zur direkten Wasserstoffbestimmung in Aluminiumschmelzen. Über einen porösen Grafitstempel, der durch ein gasdichtes Keramikrohr mit einem Druckmessgerät verbunden ist, findet eine direkte Messung des Wasserstoffpartialdruckes in der Schmelze statt. Der eingetauchte und kurzzeitig evakuierte Grafitstempel verhält sich wie eine künstliche "Blase", in die der Wasserstoff der Schmelze hinein diffundiert, bis der Druck in der Sonde und der Wasserstoffpartialdruck in der Schmelze gleich groß sind. Ist der Gleichgewichtszustand erreicht, so kann der Wasserstoffgehalt der Schmelze bei gleichbleibender Temperaturmessung mit Hilfe des Sievertschen Partialdampfdruckgesetzes nach Glg. 1 berechnet werden:Glg. 1:CH = Konzentration des in Aluminium gelösten Wasserstoffs in ml/100 gpH2 = Partialdampfdruck des ausgeschiedenen Wasserstoffs in mbarT = Temperatur in KA, B = Sieverts Konstanten, abhängig von der LegierungszusammensetzungDa sich der Wasserstoff als einziges Gas in hohen Größenordnungen in Aluminiumschmelzen löst, ist der gemessene Gesamtdruck in der Messsonde gleich dem Wasserstoffpartialdruck. Die Diffusion des Wasserstoffs aus der Schmelze in die Sonde verläuft sehr langsam. Durch gezielte Dotierungen der Messsonde mit Wasserstoff lassen sich die Einstellzeiten des Gleichgewichtes auf wenige Minuten verkürzen.Da bei dieser direkten Bestimmung des Wasserstoffgehaltes in der Schmelze generell eine Probenahme entfällt, eignen sich diese zuverlässigen Verfahren bestens zur genauen Wasserstoffkontrolle aller Aluminiumlegierungen im Schmelzezustand. Das Chapel-Verfahren eignet sich sowohl zur individuellen Messung als auch zur kontinuierlichen Langzeitüberwachung des Wasserstoffgehaltes der Schmelze.Mit seinen geringen Abmessungen einem geringen Gewicht ist ein Chapel-portable-Gerät (Bild 1, Technische Daten siehe Tabelle 1) sehr handlich, findet überall Platz und ist problemlos tragbar. Die Handhabung ist denkbar einfach, da sie nur über die Start-Taste erfolgt. Für eine Legierungsmessung sind keine weiteren Einstellungen erforderlich. Die Longlife-Sonde hat aufgrund ihres Materials eine ausgezeichnete Temperaturschockbeständigkeit, wodurch kein Vorwärmen der Sonde erforderlich wird (Bild 2). Zudem erhöht sich damit die Lebensdauer der Sonde auf mehrere Monate. Der eingebaute Drucker protokolliert die Messwerte entweder einzeln oder auch kontinuierlich (pro Sekunde ein Messwert). Das Gerät kann menügesteuert betrieben werden: Mit der Auswahl der Oberfläche "Einstellungen" können Parameter vorgegeben und optimiert werden bzw. spezielle Legierungseinstellungen und die Druckerfunktionen angewählt werden. Im Menü "Messen" erfolgt die Bedienung mittels nur einer Taste durch den Anwender und die Durchführung von Einzelmessungen sowie die Darstellung von Tendenzanzeigen. | https://www.giessereilexikon.com/en/foundry-lexicon/Encyclopedia/show/chapel-process-4229/?cHash=aa25b6a99eeb010b676b5ea4742a68b2 | https://www.giessereilexikon.com/giesserei-lexikon/Encyclopedia/show/chapel-verfahren-615/?cHash=aa25b6a99eeb010b676b5ea4742a68b2
Changeover point | The point at die casting at which the plunger is accelerated from slow shot velocity v1 (velocity of the 1st phase) to high velocity v2 (mold filling velocity, velocity of the 2nd phase) (see fig. 1).In cold chamber as well as hot chamber machines, the metal in the shot sleeve (cold chamber die casting machines) or casting basin (hot chamber machines) has to be accumulated first on startup of the plunger. This accumulation of the metal (the 1st phase or forward phase) is carried out at low plunger velocities to - displace the enclosed air during accumulation of the metal and - to prevent air swirling with the casting metal. However, the mold cavity has to be filled quickly at high velocities to - achieve complete filling of the mold, - prevent premature partly solidification, - achieve a high casting quality and contour reproduction. The required mold filling times for die casting may be very short so that high flow and plunger velocities are required in the mold filling phase (2nd phase). For this reason, die casting requires at least a two-phase control for the casting drive.In summary, the following can be noted: In the first phase, the casting metal is accumulated to the changeover point at low velocity. On reaching the changeover point, the plunger is accelerated to the velocity required for mold filling. The high velocity range is referred to as 2nd phase or mold filling phase. In this phase, the actual mold cavity is filled with the liquid metal (fig. 2). A two-phase control includes the slow shot phase and quick mold filling (with changeover from v1 to v2 at the changeover point) and with subsequent influence of the resulting end pressure (only the available accumulator pressure acts for final compression of the casting, see Casting pressure) on the filled mold cavity. A three-phase control includes an intensifier at the end of mold filling (see the range of the 3rd phase in fig. 1) to increase the available end pressure for final compression over the accumulator pressure. The velocity control, however, is two-phase in both cases (slow shot phase and quick mold filling).Generally, the changeover takes place over the path, i.e. by entering the path point on programming of the casting curve (for electronic path measurement) or mechanically by actuation of a control cam running on the plunger rod. In both cases, a control pulse opens the shot valve at the pressure accumulator or activates the proportional valve and releases the “shot” (video 1).Video 1: Injection process with changeover to the 2nd phase at the changeover point, with the kind permission of Les Fondeurs de France Depending on the required conditions of the respective casting, the changeover point can be adjusted and is a significant quality criterion that is to be monitored.The correct position of the changeover point Particularly for horizontal cold chamber machines, the changeover point has to be first coordinated with the filling level as the shot sleeve is only partly filled before startup. The lower the filling level the more air has to be discharged via the joints and mold parting plane during the slow shot phase. For this reason, it is generally useful to aim for a maximum initial filling level that cannot always be achieved in practice. Depending on the machine model and shape (construction height of the fixed plate, casting stroke, mold height, sprue pin, required clearances for metal feed etc.), restrictions in length of the shot sleeve occur. In practice, high initial filling levels cannot always be achieved by shortening the shot sleeve and/or by using a smaller plunger diameter. This kind of measures may not always be useful. In general, the possibility of using a higher dosing exists. However, it also results in thicker casting residues with subsequent reduction of the cycle time (longer casting residuecooling time) or unnecessarily high thermal stress (see Thermal balance) and increases the costs of the casting as the material costs increase. Generally, a defined air volume is enclosed when the plunger passes over the filling opening of the shot sleeve. Due to complete accumulation of the casting metal in the shot sleeve, the air – if possible, without swirling – is guided in front of the metal and respectively discharged. Fig. 2 illustrates this state and Video 2 illustrates a proper slow shot phase on a water model.Video 2: Accumulation of the metal in the slow shot phase, video of the water model with the kind permission of Bühler AG At this time, it is usually changed over to the high plunger speed and the liquid metal is then accelerated in the runner and pressed into the mold cavity at the gate with the now selected and correct gate speed (see Flow speed during die casting). It has to be considered here that the air volume that is partly also present in the runner is swirled with the metal which may have a negative impact on the casting quality (see Video 3).Video 3: Swirling and enclosed air in the runner after initiation of the 2nd phase at the changeover point, video of the water model with the kind permission of Bühler AG One method to prevent air swirling in the runner and to define the changeover point is to calculate the path point at which the metal is accumulated directly up to the gate. Due to dosing fluctuations at standard dosing furnaces or dosing devices, the exact path point is difficult to determine in practice. A possible remedy for this is the use of metal front contact sensors which are directly installed in the runner in front of the gate to ensure exact changeover independent of dosing fluctuations, if they are coupled with the control of the machine. Often, however, multiple gates are available that are not always installed at the same height. Respectively, the best changeover point to ensure the casting quality is to be defined by non-destructive testing. Due to inertia, the acceleration the driven mass - melt, plunger, plunger rod, etc. - cannot be directly applied by the casting drive and requires time. For this reason, it may be favorable to select the changeover point shortly after the metal accumulation, i.e. shortly after reaching a filling level of 100 %. At this time, the flow peak should not yet have reached the mold cavity. In initial approximations, the path point at accumulation of 100 % filling level in the shot sleeve is a suitable selection for the changeover point. The path point is calculated according to Eq. 1:Eq. 1: sFilling level100% Path point of the plunger in mm at accumulation to 100 % filling level = initial approximation to determine the position of the changeover pointlKG Active shot sleeve length in mmmCasting Total casting weight in gρl Density of the casting metal in g/cm3 in liquid state (l=liquid)AK Plunger surface in cm2, calculated from AK = dK2*π/4, where dK is to be assigned the plunger diameter in cm For thick-walled and high-volume parts, priming at slow velocities may also support the casting quality, i.e. the changeover point is already set when the mold cavity is partly filled. This process is very common as it reduces the required final compression volume. In any case, interpretation of the results of a mold filling simulation (see Solidification simulation) is recommended as it returns the conditions at time of changeover very accurate and realistic.Summary: The changeover point defines the duration of the 1st phase. On changeover, all moveable parts have to be accelerated. This requires a defined stroke as well as time and force. For this reason, the changeover point lies within the range of the runner filling. Correct changeover requires high dosing accuracy!Too late changeover point (fig. 3): The melt partly fills the mold cavity with the velocity of the 1st phase. There is a risk of cold flow and the mold filling time is extended. The melt that is already in the mold is no longer properly accelerated and the filling changes.Too early changeover point (fig. 3): A roll over wave may occur in the shot sleeve and there is a risk of increased air pockets. | Umschaltpunkt | Jener Punkt beim Druckgießen, bei dem der Kolben von der langsamen Vorlaufgeschwindigkeit v1 (Geschwindigkeit der 1. Phase) auf hohe Geschwindigkeit v2 (Formfüllgeschwindigkeit, Geschwindigkeit der 2. Phase) beschleunigt wird (siehe Bild 1). Sowohl bei Kaltkammer- als auch Warmkammermaschinen muss das in der Gießkammer (bei Kaltkammer-Druckgießmaschinen) bzw. Gießbehälter (bei Warmkammermaschinen) befindliche Metall beim Anfahren des Gießkolbens erst aufgestaut werden. Dieses Aufstauen des Metalls (die 1. Phase bzw. Vorlaufphase) erfolgt mit langsamer Gießkolbengeschwindigkeit um - die eingeschlossene Luft während des Aufstauens des Metalls zu verdrängen und - Verwirbelungen der Luft mit dem Gießmetall zu vermeiden. Die Füllung des Formhohlraumes muss dagegen mit hoher Geschwindigkeit und in kurzer Zeit ablaufen, um - eine vollständige Formfüllung zu erreichen, - vorzeitige Teilerstarrungen zu verhindern, - eine gute Gussqualität und Konturwiedergabe zu erzielen. Die dafür notwendigen Formfüllzeit beim Druckgießen können sehr kurz sein, so dass also hohe Strömungs- und Gießkolbengeschwindigkeiten in der Formfüllphase (2. Phase) erforderlich sind. Man benötigt für das Druckgießen daher zumindest eine zweiphasige Steuerung des Gießantriebs. Zusammengefasst kann festgehalten werden: In der ersten Phase wird das Gießmetall mit langsamer Geschwindigkeit bis zum Umschaltpunkt aufgestaut. Bei Erreichen des Umschaltpunktes wird der Kolben auf die zur Formfüllung notwendige hohe Geschwindigkeit beschleunigt. Der Hochgeschwindigkeitsbereich wird als 2. Phase oder Fomfüllphase bezeichnet, hier erfolgt die Füllung des eigentlichen Formhohlraumes mit dem flüssigen Metall (Bild 2). Eine zweiphasige Steuerung umfasst daher den langsamen Vorlauf und die schnelle Formfüllung (mit dem Umschalten von v1 auf v2 am Umschaltpunkt) und mit dem anschließendem Einwirken des sich ergebenden Enddruckes (es wirkt nur der verfügbare Speicherdruck zur Gussstück- Nachverdichtung, siehe Gießdruck) auf den gefüllten Formhohlraum. Von einer dreiphasigen Steuerung spricht man, wenn am Ende der Formfüllung ein Multiplikator zugeschaltet wird (siehe Bereich 3. Phase in Bild 1), wodurch sich der zur Nachverdichtung nutzbare Enddruck über den Speicherdruck hinaus erhöht. Die Geschwindigkeitssteuerung ist jedoch in beiden Fällen zweiphasig (langsamer Vorlauf und rasche Formfüllung). In der Regel erfolgt die Umschaltung über den Weg und zwar über die Eingabe des Wegpunktes bei der Programmierung der Gießkurve (bei elektronischer Wegmessung) oder mechanisch über Betätigung eines auf der Gießkolbenstange mitlaufenden Steuernockens. In beiden Fällen öffnet ein Steuerimpuls das Schussventil am Druckspeicher bzw. steuert das Stetigventil an und gibt den „Schuss“ frei (Film 1).Film 1: Einpressvorgang mit Umschalten in die 2. Phase am Umschaltpunkt, mit freundlicher Genehmigung von Les Fondeurs de France Je nach den erforderlichen Bedingungen des betreffenden Gussstückes ist der Umschaltpunkt einstellbar und dieser ist jedenfalls ein signifikantes Qualitätskriterium, das es zu überwachen gilt.Die richtige Lage des Umschaltpunktes Insbesondere bei horizontalen Kaltkammermaschinen muss der Umschaltpunkt in erster Linie mit dem Füllgrad koordiniert werden, da ja die Gießkammer vor dem Anfahren nur zum Teil befüllt ist. Je niedriger der Füllgrad, umso mehr Luft muss beim Vorlauf über die Trennfugen und die Formteilungsebene ausgetrieben werden. Aus diesem Grund ist es grundsätzlich zweckmäßig, einen möglichst hohen Anfangsfüllgrad anzustreben, der aber in der Praxis nicht immer zu erreichen ist. Je nach Bauart der Maschine und Form (Bauhöhe des festen Schildes, Gießhub, Formhöhe, Verteilerzapfen, den notwendigen Abständen für die Metallzuführung etc.) ergeben sich zwangsweise Restriktionen in der Länge der Gießkammer. Nicht immer kann in der Praxis ein hoher Anfangsfüllgrad durch Verkürzung der Gießkammer-Baulänge und/oder durch einen kleineren Kolbendurchmesser realisiert werden bzw. sind diese Maßnahmen auch nicht immer zweckmäßig. Die Möglichkeit der Verwendung einer höheren Dosiermenge besteht zwar grundsätzlich, verursacht aber auch einen dickeren Gießrest mit nachfolgender Reduktion der Zykluszeit (längere Gießrestkühldauer) bzw. eine unnötig hohe Wärmebeanspruchung (s. Wärmebilanz) und verteuert das Druckgussteil, da die Kosten für den Metallaufwand steigen. Prinzipiell wird nach dem Überfahren der Gießkammer-Einfüllöffnung durch den Gießkolben ein gewisses Luftvolumen eingeschlossen und durch das vollständige Aufstauen des Gießmetalls in der Gießkammer sollte die Luft – möglichst ohne Verwirbelung – vor dem Metall geführt und damit ausgetrieben werden. Bild 2 zeigt diesen Zustand bzw. zeigt Film 2 einen korrekten Vorlauf anhand eines Wassermodells.Film 2: Aufstauen des Metalls in der Vorlaufphase, Film des Wassermodells mit freundlicher Genehmigung von Bühler AG In der Regel erfolgt zu diesem Zeitpunkt die Umschaltung auf die hohe Kolbengeschwindigkeit und das flüssige Metall wird dann im Gießlauf beschleunigt und im Anschnitt mit der nun gewählten und korrekten Anschnittgeschwindigkeit (siehe Strömungsgeschwindigkeit beim Druckgießen) in den Formhohlraum gepresst. Zu beachten ist dabei, dass zum Teil dabei auch das im Gießlauf befindliche Luftvolumen mit dem Metall verwirbelt wird, was sich nachteilig auf die Gussqualität auswirken kann (siehe Film 3).Film 3: Verwirbelungen und Lufteinschlüsse im Lauf nach Auslösen der 2. Phase am Umschaltpunkt, Film des Wassermodells mit freundlicher Genehmigung von Bühler AG Eine Methode zur Verhinderung der Luftverwirbelung im Lauf und zur Festlegung des Umschaltpunktes besteht darin, jenen Wegpunkt zu berechnen, an dem das Metall bis unmittelbar vor dem Anschnitt aufgestaut ist. Aufgrund der Dosierschwankungen der gängigen Dosieröfen bzw. Dosieraggregate ist jedoch der exakte Wegpunkt praktisch schwierig festzulegen. Eine mögliche Abhilfe dafür bietet der Einsatz von Metallfront-Kontaktsensoren, die unmittelbar im Lauf vor dem Anschnitt verbaut werden und damit eine exakte Umschaltung unabhängig von Dosierschwankungen garantieren, wenn diese mit der Steuerung der Maschine gekoppelt werden. In vielen Fällen liegen jedoch mehrere Anschnitte vor, die nicht zwangsweise in gleicher Höhe angeordnet sind, so dass auch hier über zerstörungsfreie Prüfungen der für die Gussteilqualität günstigste Umschaltpunkt eruiert werden sollte. Aufgrund der Trägheit kann auch die Beschleunigung der angetriebenen Massen – Schmelze, Kolben, Kolbenstange etc. – durch den Gießantrieb nicht unmittelbar erfolgen und benötigt Zeit, weshalb es aber durchaus günstig sein kann, den Umschaltpunkt kurz nach dem Aufstauen des Metalls, d. h. ein kurzes Stück nach Erreichen eines Füllgrades von 100 %, zu wählen. Zu diesem Zeitpunkt sollte die Strömungsspitze noch nicht in den Formhohlraum vorgedrungen sein. In einer ersten Näherung ist daher der Wegpunkt bei Aufstauen auf 100 % Füllgrad in der Gießkammer eine geeignete Wahl für den Umschaltpunkt. Die Berechnung dieses Wegpunktes erfolgt nachGlg. 1:sFüllgrad100% Wegpunkt des Kolbens in mm bei Aufstauen auf 100 % Füllgrad = erste Näherung für die Lage des UmschaltpunkteslKG Aktive Gießkammerlänge in mmmAbguss Gesamtes Abgussgewicht in gρlDichte des Gießmetalls in g/cm3 im flüssigen Zustand (l=liquid)AK Kolbenfläche in cm2, berechnet aus AK = dK2*π/4, worin mit dK der Kolbendurchmesser in cm einzusetzen ist Bei dickwandigen und großvolumigen Teilen kann aber auch ein Vorfüllen mit langsamer Geschwindigkeit hilfreich für die Gussqualität, d. h. der Umschaltpunkt wird bereits bei Teilfüllung des Formhohlraumes gesetzt. Dies ist ein oft praktiziertes Vorgehen, da dadurch das erforderliche Nachverdichtungsvolumen verringert wird. In jedem Fall ist eine Interpretation der Ergebnisse einer Formfüllungssimulation (s. Erstarrungssimulation) hilfreich, da diese sehr gut und realitätsnah die Verhältnisse zum Zeitpunkt des Umschaltens wieder gibt.Zusammenfassung: Der Umschaltpunkt bestimmt die Dauer der 1. Phase. Beim Umschalten müssen alle bewegten Teile beschleunigt werden. Ein gewisser Hub sowie Zeit und Kraft sind dazu erforderlich. Der Umschaltpunkt liegt daher üblicherweise im Bereich der Gießlauffüllung. Eine korrekte Umschaltung erfordert eine hohe Dosiergenauigkeit!Lage des Umschaltpunktes zu spät (Bild 3): Die Schmelze füllt den Formhohlraum teilweise mit der Geschwindigkeit der 1. Phase, es besteht die Gefahr von Kaltfluss, die Formfüllzeit verlängert sich. Die bereits in der Form befindliche Schmelze wird nicht mehr korrekt beschleunigt, die Füllung verändert sich damit.Lage des Umschaltpunktes zu früh (Bild 3): Es kann sich eine Überschlagswelle in der Gießkammer ausbilden, es besteht die Gefahr des vermehrten Auftretens von Lufteinschlüssen. | https://www.giessereilexikon.com/en/foundry-lexicon/Encyclopedia/show/changeover-point-4741/?cHash=59b2bd1563517c5ff022b5722c6e44cf | https://www.giessereilexikon.com/giesserei-lexikon/Encyclopedia/show/umschaltpunkt-1130/?cHash=59b2bd1563517c5ff022b5722c6e44cf
Cermets | Highly refractory composite material made of a ceramic (highly refractory oxide) and a metallic component. They are characterized by particularly great hardness and wear resistance.Cermets are produced by soaking the ceramic material in liquid metal or by sintering the two component with the metal being in a solid state for this process. Sintering is performed similar to homogenous powders with the only difference that the metal undergoes greater compaction than the ceramic material at equal pressure. The greatly differing density of metal and ceramic sintering components easily cause disintegration so that stabilizing additives are required. The most frequent phases of cermets are aluminum oxide (Al2O3) and zircon oxide (ZrO2). The metal phases used for cerments mainly are niobium, molybdenum, titanium, cobalt, zircon, and chromium (see Cargonitride). Any composition ratio between almost pure metal to almost 100% ceramics is referred to as cermet. This results in the differentiation between infracermets (metal phase 85 vol.-%) and ultracermets (ceramic phase 85 vol.-%). The principal fields of application range from implementation as high-temperature heating elements to protective tubes for thermoelectric couples, turbine materials, corrosion-resistant friction bearings, through to cutting materials for metal-processing industries. | Cermets | Hochfeuerfeste Verbundwerkstoff aus einem keramischen (hochfeuerfesten Oxid) und einer metallischen Komponente. Sie zeichnen sich durch eine besonders hohe Härte und Verschleißfestigkeit aus.Bei der Herstellung von Cermets wird der keramische Stoff mit dem flüssigen Metall getränkt oder mit dem betreffenden Metall im festen Zustand zusammengesintert. Der Sinterprozess läuft wie bei homogenen Pulvern ab, nur dass bei gleicher Presskraft das Metall stärker verdichtet wird als die Keramik. Die stark unterschiedliche Dichte zwischen den metallischen und keramischen Sinterkomponenten führen leicht zur Entmischung, so dass stabilisierende Zusätze nötig sind. Häufigste keramische Phasen von Cermets sind Aluminiumoxid (Al2O3) und Zirkonoxid (ZrO2). Metallische Phasen für Cermets sind in erster Linie Niob, Molybdän, Titan, Kobalt, Zirkon und Chrom (siehe Carbonitrid). Ein Cermet erstreckt sich vom nahezu reinen Metall bis zu fast 100 % Keramik. Daher kommt auch die Unterteilung zwischen Infracermets (metallische Phase 85 Vol.-%) und Ultracermets (keramische Phase 85 Vol.-%). Die wichtigsten Anwendungsgebiete sind der Einsatz als Hochtemperaturheizelemente, Thermoelementschutzrohre, für Turbinenwerkstoffe, korrosionsbeständige Gleitlager bis zu Schneidstoffen für die metallbearbeitende Industrie. | https://www.giessereilexikon.com/en/foundry-lexicon/Encyclopedia/show/cermets-3749/?cHash=b547f30113919cd6957112d8cd4a3152 | https://www.giessereilexikon.com/giesserei-lexikon/Encyclopedia/show/cermets-133/?cHash=b547f30113919cd6957112d8cd4a3152
Ceramic foam | Solid drainage material for the emergency collection pit. The ceramic foam removes the water and steam and melts in connection with expanded silicic acid when it comes into contact with liquid metal on the surface in order to prevent the metal penetrating it. The ceramic foam separates water from liquid metal and therefore rules out the danger of a physical explosion. The animation shows a real water test in the cell of an emergency collection pit with ceramic foam.Fig. 1, Ceramic foam, (Foseco Foundry Division Vesuvius GmbH)Animation: Real water test in the cell of an emergency collection pit with ceramic foam (Silmeta Systems GmbH) | Schaumkeramik | Fester Drainagebaustoff für die Notauffanggrube. Die Schaumkeramik dient zur Wasser- und Dampfabfuhr und schmilzt in Verbindung mit expandierender Kieselsäure bei Kontakt mit Flüssigmetall an der Oberfläche auf, um ein Eindringen des Metalls zu verhindern. Die Schaumkeramik trennt Wasser vom Flüssigmetall und schließt so die Gefahr einer physikalischen Explosion aus. Die Animation zeigt einen realen Wassertest bei einer Zelle einer Notauffanggrube mit Schaumkeramik.Bild 1, Schaumkeramik, (Foseco Foundry Division Vesuvius GmbH)Animation: Realer Wassertest bei einer Zelle einer Notauffanggrube mit Schaumkeramik (Silmeta Systems GmbH) | https://www.giessereilexikon.com/en/foundry-lexicon/Encyclopedia/show/ceramic-foam-4431/?cHash=1cf686031a99b990371223cd4afad646 | https://www.giessereilexikon.com/giesserei-lexikon/Encyclopedia/show/schaumkeramik-819/?cHash=1cf686031a99b990371223cd4afad646
Ceramcast process | Special precision-casting process that provides economic benefits over conventional precision casting processes, particularly with high surface finish quality, contour accurateness and precise dimensions required. The flexible patterns are immersed into a ceramic slurry carrying ethyl silicate binder, subsequently they are dried and fired. Then, the formed shell molds can be separated from the elastic pattern. Additional references:Casting processes | Ceramcast-Verfahren | Genaugießverfahren, das bei kleinen Stückzahlen wirtschaftliche Vorteile gegenüber dem Feingussverfahren hat, wenn hohe Oberflächenqualität, Konturenschärfe und exakte Maße erforderlich sind.Die flexiblen Modelle werden in einen mit Athylsilikatbinder versetzten keramischen Schlicker getaucht, getrocknet und gebrannt. Die daraus entstandenen Formschalen können nun vom elastischen Modell abgetrennt werden. Weiterführende Stichworte:Gießverfahren | https://www.giessereilexikon.com/en/foundry-lexicon/Encyclopedia/show/ceramcast-process-3748/?cHash=69abce7d2eb9fa9e2214cf858391b58d | https://www.giessereilexikon.com/giesserei-lexikon/Encyclopedia/show/ceramcast-verfahren-132/?cHash=69abce7d2eb9fa9e2214cf858391b58d
Cerium | Chemical element from the group of rare earths. SymbolCeAtomic number58Atomic weight140.13Specific weight at 20 °C6.9 g/cm3Melting point775 °CBoiling point2900 °CMelting heat63 kJ/kgSpecific thermal capacity at 20 °C0.20 kJ/(kg·K)Thermal conductivity11 kJ/(m·K)Therm. coefficient for linear expansion Coefficient for linear expansion8.5·10-6/K Cerium in steelCerium displays strong affinity to oxygen, hydrogen, nitrogen, and sulfur. Therefore, it is very difficult to introduce cerium into steel without losses or segregations. Silicates present in the steel are readily broken down by cerium to form CeO oxides and CeSi silicides. Cerium is the main component of what is referred to as rare earths. They can be used in steel production either as mischmetal, which is obtained through alumino-thermal reduction of rare earth oxides, or as intimate mixture of such oxides with an appropriate reducing agent. In the same way as manganese, cerium can combine with sulfur and prevent occurrence of iron sulfide. Part of this sulfur can then be removed but cerium-treated steel always contains some quantity of cerium sulfide and oxide compounds of cerium. It is possible for part of the cerium present in steel being available in the form of carbide.Cerium and other rare earth elements, such as lanthanum and Neodymium function as nucleants for the primary grain if introduced in high-alloy steels (s. Balance of nuclei, Nucleation conditions) and as such they prevent formation of transcrystalline solidification structures which otherwise usually occurs in the blocks. Killed, unalloyed steels with low carbon content only have a low high-temperature tensile strength and thus have a strong tendency for crack formation during rolling. This cracking tendency can be reduced by the addition of rare earths. Addition of onyl 1 kg of rare earth oxides per ton of steel is sufficient to significantly increase the output in the rolling mill.Cerium-containing fluorides of rare earths are added to unkilled steel with higher carbon contents to facilitate degassing. When using such additives, it is possible to produce unkilled steel with up to 0.35 % C and 1 % Mn, even in shapes of large blocks. Cerium-containing fluorides of rare earths are also believed to improve the distribution of sulfur in blocks of unkilled steel. Additives in the amount of approx. 1 to 2 kg of rare earth oxides per ton of steel are added to low-alloy nickel-chromium-molybdenum structural steels to prevent formation of dendritic structures and thus improve deformability and output. Moreover, more favorable low temperature impact properties can be achieved. Cerium in cast ironCerium is a main constituent of what is known as mischmetal and in this form it is normally also used for production of nodular graphite cast iron and Compacted graphite iron. In particular in production of nodular graphite cast iron, the addition of 0.01 % to 0,06 % of cerium to the molten bath largely eliminates the effect of detrimental elements, which may otherwise significantly contribute to graphite degeneration. Therefore, a great number of commercially available master alloys contain 0.6 to 0.1 % cerium for prophylactic purposes. Other rare earths:Neodymium Cerium in steelCerium displays strong affinity to oxygen, hydrogen, nitrogen, and sulfur. Therefore, it is very difficult to introduce cerium into steel without losses or segregations. Silicates present in the steel are readily broken down by cerium to form CeO oxides and CeSi silicides. Cerium is the main component of what is referred to as rare earths. They can be used in steel production either as mischmetal, which is obtained through alumino-thermal reduction of rare earth oxides, or as intimate mixture of such oxides with an appropriate reducing agent. In the same way as manganese, cerium can combine with sulfur and prevent occurrence of iron sulfide. Part of this sulfur can then be removed but cerium-treated steel always contains some quantity of cerium sulfide and oxide compounds of cerium. It is possible for part of the cerium present in steel being available in the form of carbide.Cerium and other rare earth elements, such as lanthanum and Neodymium function as nucleants for the primary grain if introduced in high-alloy steels (s. Balance of nuclei, Nucleation conditions) and as such they prevent formation of transcrystalline solidification structures which otherwise usually occurs in the blocks. Killed, unalloyed steels with low carbon content only have a low high-temperature tensile strength and thus have a strong tendency for crack formation during rolling. This cracking tendency can be reduced by the addition of rare earths. Addition of onyl 1 kg of rare earth oxides per ton of steel is sufficient to significantly increase the output in the rolling mill.Cerium-containing fluorides of rare earths are added to unkilled steel with higher carbon contents to facilitate degassing. When using such additives, it is possible to produce unkilled steel with up to 0.35 % C and 1 % Mn, even in shapes of large blocks. Cerium-containing fluorides of rare earths are also believed to improve the distribution of sulfur in blocks of unkilled steel. Additives in the amount of approx. 1 to 2 kg of rare earth oxides per ton of steel are added to low-alloy nickel-chromium-molybdenum structural steels to prevent formation of dendritic structures and thus improve deformability and output. Moreover, more favorable low temperature impact properties can be achieved. Cerium in cast ironCerium is a main constituent of what is known as mischmetal and in this form it is normally also used for production of nodular graphite cast iron and compacted graphite iron. In particular in production of nodular graphite cast iron, the addition of 0.01 % to 0,06 % of cerium to the molten bath largely eliminates the effect of detrimental elements, which may otherwise significantly contribute to graphite degeneration. Therefore, a great number of commercially available master alloys contain 0.6 to 0.1 % cerium for prophylactic purposes. Other rare earths:Neodymium | Cer | Chemisches Element aus der Gruppe der Seltenen Erden. SymbolCeOrdnungszahl58Atomgewicht140,13spezifisches Gewicht bei 20 °C6,9 g/cm3Schmelzpunkt775 °CSiedepunkt2900 °CSchmelzwärme63 kJ/kgspezifische Wärmekapazität bei 20 °C0,20 kJ/(kg·K)Wärmeleitfähigkeit11 kJ/(m·K)therm. Längenausdehnungskoeffizient8,5·10-6/K Cer im StahlCer hat starke Affinität zu Sauerstoff, Wasserstoff, Stickstoff und Schwefel. Es ist daher schwierig, Cer ohne Verluste oder Seigerungen in den Stahl einzuführen. Im Stahl vorhandene Silikate werden leicht durch Cer unter Bildung des Oxides CeO und des Silizides CeSi zersetzt. Cer ist der Hauptbestandteil der so genannten Seltenen Erden. Diese können bei der Stahlherstellung entweder als Mischmetall, das man durch aluminothermische Reduktion von Oxiden der Seltenen Erden gewinnt, oder als innige Mischung solcher Oxide mit einem passenden Reduktionsmittel angewendet werden. Ebenso wie Mangan kann Cer sich mit Schwefel verbinden und die Entstehung von Eisensulfid verhindern. Ein Teil des Schwefels kann zwar entfernt werden, aber cerbehandelte Stähle enthalten stets etwas Cersulfid wie auch Oxidverbindungen des Cers. Es ist möglich, dass ein Teil des im Stahl vorhandenen Cers auch als Karbid vorliegt.Cer und andere Elemente der Seltenen Erden, wie z. B. Lanthan und Neodym dienen, wenn sie in hochlegierten Stähle eingeführt werden, als Keimbildner für das Primärkorn (s. Keimhaushalt, Keimbildungsbedingung) und verhindern als solche das üblicherweise in den Blöcken vorhandene transkristalline Erstarrungsgefüge. Beruhigte unlegierte Stähle mit niedrigem Kohlenstoffgehalt haben nur geringe Warmfestigkeit und neigen daher stark zur Rissbildung während des Walzens. Diese Rissneigung kann durch Zugabe von Seltenen Erden stark verringert werden. Ein Zusatz von nur 1 kg Oxiden der Seltenen Erden je Tonne Stahl soll ausreichen, um das Ausbringen im Walzwerk beträchtlich zu erhöhen. Cerhaltige Fluoride der Seltenen Erden werden unberuhigten Stählen mit höherem Kohlenstoffgehalt zugesetzt, um die Entgasung zu erleichtern. Bei Verwendung solcher Zusätze können unberuhigte Stähle mit bis 0,35 % C und 1 % Mn auch in Form von größeren Blöcken hergestellt werden. Cerhaltige Fluoride der Seltenen Erden sollen auch die Verteilung des Schwefels in Blöcken aus unberuhigtem Stahl verbessern.Zusätze von etwa 1 bis 2 kg Oxide der Seltenen Erden je Tonne Stahl werden niedriglegierten Nickel-Chrom-Molybdän-Baustählen zugegeben, um die Ausbildung dendritischen Gefüges zu verhindern und somit die Verformbarkeit und das Ausbringen zu verbessern; außerdem lassen sich bessere Tieftemperatur-Schlagzähigkeitswerte erreichen. Cer im GusseisenCer ist Hauptbestandteil des so genannten Mischmetalls und wird in dieser Form in der Regel auch bei der Erzeugung von Gusseisen mit Kugelgrafit und Gusseisen mit Vermiculargrafit verwendet. Insbesondere bei der Herstellung von Gusseisen mit Kugelgrafit wird durch Zugabe von 0,01 bis 0,06 % Cer zur Schmelze die Wirkung von Störelementen, welche wiederum maßgeblich zu einer Grafitentartung beitragen können, weitgehend aufgehoben. Zahlreiche handelsübliche Vorlegierungen enthalten daher vorbeugend 0,6 bis 0,1 % Cer. Weitere Seltene Erden:Neodym | https://www.giessereilexikon.com/en/foundry-lexicon/Encyclopedia/show/cerium-3747/?cHash=59d5c820b0c2bb421437262043af06ba | https://www.giessereilexikon.com/giesserei-lexikon/Encyclopedia/show/cer-131/?cHash=59d5c820b0c2bb421437262043af06ba
Centrifuge | Also referred to as a drainer or centrifuge unit in the impregnation process. This functional unit is concerned with the recovery of the excess impregnating agent from the surface or from bores and other collection points. This adhering impregnating agent is still in the same (original) state as in the autoclave during the impregnation process and requires no further processing. Therefore, the goal should be to recover as much of the impregnating agent as possible. In the simplest systems, there is pure dripping, and the impregnated, wet batch is not subjected to any further movements. Although a lot of the adhering impregnating agent drips off, this is not very effective. A better alternative here is rotating dripping, with the batch experiencing a clocked or continuous rotation about the Z axis during the dripping process. As a result, spots can then run out which are unfavorable in the case of pure dripping. The most effective method is the centrifuge. In this case, the impregnated workpieces are subjected to high speeds in their batch container, which drastically reduces the amount of resin adhering to them. The batch size and shape have a very large impact on effectiveness. Large, round baskets with many small parts can often only be exposed to lower speeds around the x-axis, otherwise the workpieces may be damaged by changes in position. Workpieces that are fixed in special holders can also be exposed to higher speeds (up to 250 rpm). A further increase in effectiveness is achieved if you do not rotate around the X but around the Z axis, as this also allows the upward-facing impregnation agent collection points to be emptied. Additional references:Washing stationCuring stationImpregnation chamberImpregnating agent | Zentrifuge | Auch als Abtropf- oder Zentrifugen-Einheit bei Imprägnierprozess bezeichnet. In dieser Funktionseinheit geht es um die Rückgewinnung des überschüssigen Imprägniermittels von der Oberfläche bzw. aus Bohrungen und anderen Sammelstellen. Dieses anhaftende Imprägniermittel befindet sich zu diesem Zeitpunkt noch in dem gleichen (Original-)Zustand wie im Autoklaven während des Imprägniervorganges und erfordert keine weitere Aufarbeitung. Daher sollte es das Ziel sein hier so viel des Imprägniermittels wie möglich wieder zurückzugewinnen. In einfachsten Anlagen erfolgt ein reines Abtropfen, wobei die imprägnierte, nasse Charge keinen weiteren Bewegungen ausgesetzt wird. Hierbei tropft zwar viel des anhaftenden Imprägniermittels ab, wobei dieses jedoch nicht sehr effektiv ist. Eine bessere Alternative ist hier das rotierende Abtropfen, wobei die Charge eine getaktete oder durchgehende Rotation um die Z-Achse während des Abtropfvorganges erfährt. Hierdurch können dann auch Stellen auslaufen, die bei dem reinen Abtropfen ungünstig liegen. Die effektivste Methode ist die Zentrifuge. Bei dieser werden die imprägnierten Werkstücke in ihrem Chargenbehältnis mit hohen Drehzahlen beaufschlagt, wodurch die anhaftende Harzmenge drastisch reduziert wird. Hierbei hat die Chargengröße und –form einen sehr großen Einfluss auf die Effektivität. Große, runde Körbe mit vielen kleinen Teilen kann man oft nur niedrigeren Drehzahlen rund um die x-Achse aussetzen, da es sonst zu Beschädigungen der Werkstücke durch Lageveränderungen kommen kann. Werkstücke, die jedoch in speziellen Halterungen fixiert werden, können auch höheren Drehzahlen (bis 250 U/min) ausgesetzt werden. Eine nochmalige Effektivitätssteigerung wird erreicht, wenn man nicht um die X- sondern um die Z-Achse dreht, da hierdurch auch die nach oben gerichteten Imprägniermittel Sammelstellen entleert werden können. Weiterführende Stichworte:WaschstationAushärtestationImprägnierkammerImprägniermittel | https://www.giessereilexikon.com/en/foundry-lexicon/Encyclopedia/show/centrifuge-5108/?cHash=bba6ce9ac31068642d15388a46f5fe01 | https://www.giessereilexikon.com/giesserei-lexikon/Encyclopedia/show/zentrifuge-5095/?cHash=bba6ce9ac31068642d15388a46f5fe01
Central porosity | Elongate shrinkage cavity occurring along the thermal central axis of a casting. Central porosity is difficult to identify and thus dangerous. | Fadenlunker | Langgezogener Schwindungshohlraum (Lunker) entlang der thermischen Mittelachse eines Gussstückes. Fadenlunker sind schwer erkennbar, deshalb gefährlich. | https://www.giessereilexikon.com/en/foundry-lexicon/Encyclopedia/show/central-porosity-3761/?cHash=5ac27324de088cda1633f2ee000357e2 | https://www.giessereilexikon.com/giesserei-lexikon/Encyclopedia/show/fadenlunker-145/?cHash=5ac27324de088cda1633f2ee000357e2
Cementite | Designation for the most stable iron-carbon compound Fe3C which forms orthorhombic crystals and contains 6.67% of carbon. The phase is ferromagnetic up to a temperature of 215 °C. The designations primary, secondary and tertiary cementite refer to the formation during primary crystallization as well as to the precipitation from the ɣ and α mixed crystal.Primary cementite is the cementite formed already during the solidification of the molten metal (figure 1). The eutectic of the meta-stable system in the iron-carbon phase diagram which contains 4.3% of bound carbon in the form of 64% cementite is referred to as ledeburite and consists of cementite and austenite (Bild 2). Secondary cementite is released from the austenite with further cooling and can accumulate at the already available primary cementite. It is difficult to distinguish both types of cementite on the basis of metallographic specimens.Tertiary cementite (figure 3)is formed as a result of the eutectic decay of austenite (in connection with perlite) in the hypoeutectic range ().Additional references:Metal matrix of cast ironStructure formation of cast ironGrowth | Zementit | Bezeichnung für die stabilste Eisen-Kohlenstoff-Verbindung Fe3C die orthorhombisch kristallisiert und 6,67 % Kohlenstoff enthält. Die Phase ist bis zu einer Temperatur von 215 °C ferromagnetisch. Die Bezeichnungen Primär-, Sekundär- und Tertiär-Zementit nehmen Bezug auf die Bildung bei der Primärkristallisation sowie auf die Ausscheidung aus dem γ- und dem α-Mischkristall. Primär-Zementit ist der schon bei der Erstarrung aus der Schmelze gebildete Zementit (Bild 1). Das Eutektikum des metastabilen Systems im Eisen-Kohlenstoff-Zustandsschaubild, das 4,3 % gebundenen Kohlenstoff in Form von 64 % Zementit enthält, wird Ledeburit genannt und besteht aus Zementit und Austenit (Bild 2). Sekundär-Zementit scheidet sich dann bei weiterer Abkühlung aus dem Austenit aus und kann sich an den bereits vorhandenen Primär-Zementit anlagern. Im metallographischen Schliff sind beide Arten des Zementits kaum zu unterscheiden ist. Tertiär-Zementit (Bild 3) bildet sich beim eutektoiden Zerfall des Austenits (in Verbindung mit Perlit) im untereutektischen Bereich (C < 0,8 %). Bei einer Wärmebehandlung kann auch globularer (kugeliger oder körniger) Zementit entstehen (Bild 4). Weiterführende Stichworte:Metallische Grundmasse von GusseisenGefügeausbildung von GusseisenWachsen | https://www.giessereilexikon.com/en/foundry-lexicon/Encyclopedia/show/cementite-4206/?cHash=f327a43cf9a2f9d5942030c0875a8007 | https://www.giessereilexikon.com/giesserei-lexikon/Encyclopedia/show/zementit-592/?cHash=f327a43cf9a2f9d5942030c0875a8007
Chip briquet | Compression molding produced by (cold or hot) molding of metal chips for use in refineries or directly in the melting furnace of the foundry. The primary purpose of briquetting is a reduction in volume. The pressed light metal takes up significantly less space. Another advantage arises during wet treatment of aluminum. In addition to the reduction in volume, the user can also recover the cooling lubricant bonded in the chip volume. Wet aluminumchips can contain up to 25 weight percent of cooling lubricant. A chip mass of 100 tons aluminum with a liquid content of 15%, for example, contains 15,000 liters of cooling lubricant. Gray cast ironchips are also suitable for briquetting. These compression moldings achieve a density of 5.6 to 6.5g/cm3 and can be melted in cupola furnaces. | Spänebrikett | Durch Verpressen (kalt oder warm) von Metallspänen erzeugter Pressling zum Einsatz in Schmelzwerken oder direkt im Schmelzofen der Gießerei. Die Brikettierung dient in erster Linie der Volumenreduzierung. Das gepresste Leichtmetall braucht erheblich weniger Platz. Ein anderer Vorteil entsteht bei der Nassbearbeitung von Aluminium. Neben der Volumenreduzierung kann der Anwender auch das im Spanvolumen gebundene Kühlschmiermittel zurückgewinnen. Nasse Aluspäne können bis zu 25 Gewichtsprozente Kühlschmierstoff enthalten. So sind beispielsweise in einer Spanmasse von 100 Tonnen Aluminium bei einem Flüssigkeitsanteil von 15 % rund 15.000 Liter Kühlschmiermittel enthalten. Auch Graugussspäne sind brikettierbar. Diese Presslinge erreichen eine Dichte von 5,6 bis 6,5 g/cm3 und können im Kupolofen eingeschmolzen werden. Die Bilder 1 und 2 (Hoecker Polytechnik GmbH) zeigen Beispiele von Brikettierpressen, Bild 3 (Hoecker Polytechnik GmbH) brikettierte Metallspäne und das Video die iSwarf Brikettierpresse (Hoecker Polytechnik GmbH) im Praxiseinsatz. | https://www.giessereilexikon.com/en/foundry-lexicon/Encyclopedia/show/chip-briquet-4017/?cHash=3a59c4b253c2f1297b3e5972bebf8e31 | https://www.giessereilexikon.com/giesserei-lexikon/Encyclopedia/show/spaenebrikett-403/?cHash=3a59c4b253c2f1297b3e5972bebf8e31
CE | Designation for carbon equivalents. | CE (Kohlenstoffäquivalent) | Bezeichnung für Kohlenstoffäquivalent. | https://www.giessereilexikon.com/en/foundry-lexicon/Encyclopedia/show/ce-3746/?cHash=6dd1bb2fdce5c4ae6d3108ca6ee216d3 | https://www.giessereilexikon.com/giesserei-lexikon/Encyclopedia/show/ce-kohlenstoffaequivalent-130/?cHash=6dd1bb2fdce5c4ae6d3108ca6ee216d3
Cavity sensor | A sensor is a sensing element (or Transducer) which qualitatively or quantitatively determines certain physical properties (temperature, pressure, length, speed, acceleration...) of the surroundings and turns them into electrical signals to elaborate them further. In measuring engineering, the term transducer is used according to DIN 1319-1 which is defined as a part of the measuring equipment immediately reacting to a measuring value. For this reason, the transducer and the sensor accordingly are the first measuring chain element.In foundry, sensors have an increasingly important role in automated casting processes as signal transdurcers (especially for continuous mold casting and die casting). Determined values or states are electrically-electronically amplified, elaborated in the relevant control and further steps are initiated. For a couple of years, the subsequent signal processing has been performed in the sensor. Such sensor contain microprocessors or a microsystem and dispose of what might be called “intelligence”.The term cavity sensor system comprises all sensors which determine and elaborate precess-relevant parameeters during the casting process from the cavity, i.e. immediately from a permanent mold and especially from a die casting mold (Fig. 1).New measures on the filling behavior of die casting molds by using real-time sensors showed that slight process changes can result in extensive filling behavior changes. Theses process changes partially result from mold or melt temperature oscillations, on the other hand, the mold ventilation behavior is authoritative and/or totally new conditions can arise during the mold filling due to deviations from the casting speed and the filling amount. For complying with quality requirements it is necessary to obtain as many direct information as possible from the die casting mold during the casting process by using cavity sensors. With die casting, today the following cavity sensors are used: - Mold cavity pressure sensor - Metal front temperature sensor - Metal fron contact sensor - Mold filling control sensor - Acoustic sensor - Air flow sensor - Multi airpipe sensor system - Humidity sensor - Residual gas sensor - Vacuum sensor In addition to cavity sensors, several other measuring systems can be used for process data collection during die casting (see die casting process data collection) which can also contain sensors (Digital position measuring system, column bending measuring...) | Kavitätssensor | Ein Sensor ist ein Messfühler (o. a. Messwertfühler, Messgrößenaufnehmer), der bestimmte physikalische Eigenschaften (Temperatur, Druck, Weg, Geschwindigkeit, Beschleunigung…) seiner Umgebung qualitativ oder quantitativ erfasst und in ein elektrisches Signal zur Weiterverarbeitung umwandelt. In der Messtechnik wird nach DIN 1319-1 statt des Begriffes Sensor der Begriff Aufnehmer (Messgrößen-Aufnehmer) verwendet und ist definiert als der Teil einer Messeinrichtung, der auf eine Messgröße unmittelbar anspricht. Damit ist der Aufnehmer bzw. Sensor das erste Element einer Messkette.In der Gießereitechnik spielen Sensoren in automatisierten Gießprozessen (insbesondere im Dauerformguss und dabei vor allem im Druckguss) als Signalgeber eine zunehmende und wichtige Rolle. Die von ihnen erfassten Werte oder Zustände werden, meistens elektrisch-elektronisch verstärkt, in der zugehörigen Steuerung verarbeitet, die entsprechende weitere Schritte auslöst. In den letzten Jahren wird diese nachfolgende Signalverarbeitung auch zunehmend im Sensor selbst vorgenommen. Solche Sensoren beinhalten einen Mikroprozessor oder ein Mikrosystem und besitzen sozusagen eine „Intelligenz“.Unter dem Begriff Kavitätssensorik sind nun alle jene Sensoren gemeint und zusammengefasst, die prozessrelevante Parameter beim Gießen aus der Kavität, d. h. direkt aus der Dauerform und vor allem aus der Druckgießform, erfassen und verarbeiten (Bild 1).Neueste Messungen über das Füllverhalten einer Druckgießform, die mittels Echtzeitsensoren gewonnen wurden, haben ergeben, dass schon bei den kleinsten Veränderungen im Prozess gravierende Änderungen des Füllverhaltens auftreten. Diese Veränderungen im Prozess ergeben sich zum einen durch die Schwankungen der Formtemperatur oder der Temperatur der Schmelze, zum anderen ist das Entlüftungsverhalten der Form ausschlaggebend bzw. ergeben sich durch Abweichungen der Gießgeschwindigkeit und der Füllmenge völlig neue Verhältnisse während der Formfüllung. Um die Qualitätsanforderungen einzuhalten ist es daher notwendig, möglichst viele und direkte Informationen während eines Gießprozesses mittels Kavitätssensoren aus einer Druckgießform zu bekommen. Im Druckguss werden heute folgende Kavitätssensoren eingesetzt: - Forminnendruck-Sensor - Metallfront-Temperatursensor - Metallfront-Kontaktsensor - Form-Füll-Control-Sensor - Schallsensor - Luftmengensensor - Multi-Airpipe-Sensor-System - Luftfeuchtesensor - Restgassensor - Vakuumsensor Neben den Kavitätssensoren können zur Prozessdatenerfassung beim Druckgießen (siehe Druckguss-Prozessdatenerfassung) eine Reihe weiterer Messsysteme eingesetzt werden, die ebenfalls Sensoren enthalten können (Digitale Wegmesssysteme, Säulendehnungsmessung…) | https://www.giessereilexikon.com/en/foundry-lexicon/Encyclopedia/show/cavity-sensor-4539/?cHash=b59dddef37635be9b6e409263eb64a04 | https://www.giessereilexikon.com/giesserei-lexikon/Encyclopedia/show/kavitaetssensor-928/?cHash=b59dddef37635be9b6e409263eb64a04
Catalyst | Substance that causes acceleration of a chemical reaction without being consumed. Consequently, catalysts change the kinetics of chemical reactions without changing their thermal dynamics. They do not modify the equilibrium of a reaction, since they equally accelerate both the direct and reverse reaction. | Katalysator | Stoff, der eine Beschleunigung einer chemischen Reaktion bewirkt, ohne selbst verbraucht zu werden. Katalysatoren ändern somit die Kinetik chemischer Reaktionen, ohne deren Thermodynamik zu verändern. Sie ändern nichts am Gleichgewicht einer Reaktion da sie Hin- und Rückreaktion gleichermaßen beschleunigen. | https://www.giessereilexikon.com/en/foundry-lexicon/Encyclopedia/show/catalyst-3886/?cHash=217df97576ca722a202bf823d265e24c | https://www.giessereilexikon.com/giesserei-lexikon/Encyclopedia/show/katalysator-271/?cHash=217df97576ca722a202bf823d265e24c
Cavities | Closed cavities (interior cavities), open cavities (surface cavities), and shrink marks (Figures 1 to 5) are formations of macro cavities. Accordingly, the position of the cavities is logically such that surface cavities usually occur in the upper casting areas, which solidify last, in thick-walled casting areas, and near the downsprue and the gate. Interior cavities occur in particular in areas with greater wall thicknesses and at considerable wall thickness transitions, shrink marks preferably at cross-sectional transitions and at the outer surfaces of relatively thick-walled castings, often in connection with microporosity. Cavity formation occurs in all technical casting materials independent of the molding or casting process. However, pressure die casting offers possibilities to prevent or minimize cavity formation by building up a high final pressure immediately following mold filling. This does not prevent gas porosity. Materials having a low solidification interval and solidifying with a smooth surface, such as pure metals and eutectic or peritectic alloys, are particularly prone to macro cavities. Macro cavities (surface cavities) are deep, symmetrical voids, usually creating a funnel-shaped opening to the outside and extending into the inside as partly closed voids. The walls of these voids are generally rough and often dendritic. Surface cavities are clearly visible to the naked eye. Internal cavities have no connection to the outside and are therefore present on the inside of the casting with an irregular shape having rough walls which are often occupied by dendrites. They become visible to the naked eye through non-destructive testing or during machining at the latest. Shrink marks are trough-like depressions in the casting surface forming in the area of large material accumulations, the surface of the shrink mark not being different from the rest of the casting. Shrink marks are also visible to the naked eye.If it is not possible to shift cavity formation to areas outside the casting by means of casting techniques (directional solidification, risering), this casting defect results in rejection. The specific volume of the common casting metals is higher in liquid state than in solid state. Therefore, these metals undergo contraction during solidification and cooling. This results in a volume deficit leading to defects such as cavities, shrink marks, microporosity, etc. (Fig. 6). Accordingly, cavity formation is the result of the interaction between the physical volume deficit created during solidification and the possibility of achieving compensation by means of post-feeding. The extent of the technical volume deficit in terms of specific volume primarily depends on the casting material. In relation to the overall volume deficit, its distribution within the casting and among the various types of volume defects mentioned is dependent on the solidification process. Specific influencing factors include the gas content of the alloy, mold wall movements during sand casting and graphite expansion during solification of cast iron alloys. Cavity formation in cast iron alloys The volume deficit in gray iron is characterized by differences in the specific volumes of individual structural components as listed in Table 1 below. During eutecticsolidification, the expansion of the diffused graphite diffused counteracts the solidification shrinkage of the austenite. For a specific graphite content, it is possible for the contraction caused during solidification to be compensated during formation of the austenite. This means that, depending on the chemical composition, the cooling conditions, and the balance of nuclei, “self-feeding” occurs. If large eutectic graphite quantities are diffused, the volume expansion caused by the formation of graphite may be even greater than the solidification contraction of the metallic phase so that on the whole an expansion occurs.Flake graphite cast iron shows a decrease in the tendency for cavities with an increasing degree of saturation up to the eutectic point. At the eutectic point, the volume deficit is the smallest. This applies to both the size of the surface cavities and the proportion of micro cavities. The tendency for cavities increases in the hypereutectic range (Fig. 7). For the same degree of saturation, the cavity volume to be expected decreases as the carbon content increases. Phosphor increases the tendency for formation of microporosity, mainly for P contents > 0.3% due to the formation of a phosphor-rich residual melt. Provided that non-inoculated iron would also have solidified gray, inoculation of flake graphite cast iron leads to an increase of the tendency for cavity porosity and shrink marks. The “swelling” of the casting increases due to the increased expansion following strong eutectic graphite precipitation and the solidification type changes towards “mushy” solidification which results in the casting contour following the mold material-related mold cavity expansion more closely. Nodular graphite cast iron has a greater tendency for cavities than flake graphite cast iron. If a gray cast iron melt is treated with magnesium, the cavitiy volume increases from 0.5 to 5cm3. In contrast to the endogenic shell-forming solidification of flake graphite cast iron, the solidification of nodular graphite cast iron is endogenic mushy. In addition to the liquid contraction, which can be controlled by the riser and gating system, and a secondary shrinkage, an expansion occurs during the solidfication process. In view of the different solidification stages, the graphite may become active in the marginal shell during its precipitation and cause it to bulge or to expand if the shell and the mold material give in to this pressure from the inside. If the liquid metal subsiding in the casting body is not replenished, this alone may cause cavities. At a later point of solidification, the graphite diffuses in a larger area of the casting body. As the marginal shell may already be disappearing, the conditions for self-feeding become more favorable. If also the marginal shell still undergoes eutecticsolidification an increased expansion is to be expected. Subject to a strong mold, the utilization of this expansion phase results in a compensation of the secondary shrinkage and thus in cavity-free castings with high yields. Highly hypoeutectic and hypereutectic compositions, poor inoculation, excessively long casting times at excessively high temperatures as well as excessive magnesium contents promote the tendency for cavities in nodular graphite cast iron. Alloyed cast iron grades usually also show an increased tendency for cavities as is also the case with increased pig iron additions in the charge. However, the latter influence must always be considered in connection with the melting process. Cavity formation in aluminum alloys Here, too, the total volume deficit primarily depends on the alloy composition and the reference temperatures (cooling conditions) and its formation is controlled by the solidification process to a major extent. Decisive factors are the load capacity of the formed marginal shell and the feeding capacity, i.e. the conditions for the melt transport in the solidifying casting body. Depending on the alloy element content, the cavity behavior can be generally described as follows: Departing from the pure substance, the surface cavity volume decreases to approximately the alloy with the greatest solidification temperature interval and then increases again as it approaches the eutectic. The volumes of shrink marks and microporosity are just the opposite. This fact corresponds to the change of the solidification process. With increasing copper, magnesium, and silicone additions the total cavity volume decreases compared to the aluminum itself, with the influence of silicone being the strongest The solidification shrinkage of Al-Cu and Al-Si alloys decreases as the Cu and Si contents increase. Cavity formation, however, significantly increases in the presence of contaminations such as iron(see iron needles). Surface cavities and shrink marks in aluminum alloys can also be caused by an incorrectly compacted sand mold or an excessively high die temperature in gravity die casting. As the total volume deficit can be between 2 and 7%, depending on the composition, measures for directional solidification and sufficient risering must always be implemented on the casting. Sodium and strontium modification results in a significant increase of the surface cavity proportion in both sand and gravity die casting, whereas shrink marks and internal cavities (microporosity) decrease. In real castings, the solidification process may change from exogenous to endogenous in certain cross-sectional areas. In this case, the effects overlap, the volume percentages of surface cavities and porosities are in the mid range. During modification it must be taken into account that the aluminum-silicone eutectic can occur in lamellar or in granular form, depending on the phosphor content. In gravity die casting, both modifications have approximately the same total volume deficit, whereas in sand casting the granular material is slightly below the lamellar. In both cases, the distribution of the volume deficit already changes when 0.02% of sodium are added. In the granular and lamellar material, the surface cavity volume increases and the shrink marks are reduced. After this, further sodium additions will have no considerable impact on the surface cavity volume. In gravity die casting, nearly no influence of the sodium can be found for the lamellar type. The granular alloy shows a significantly lower tendency for surface cavities. As the sodium addition increases, the surface cavity volume increases, and the shrink mark volume decreases. Moreover, the branching of the macro surface cavity increases in sand casting with increasing sodium addition. Measures for prevention: - Ensuring directional solidifcation from the casting section farthest from the downsprue to the place of last solidification, so that cavity formation is shifted to areas outside the casting or in the gate and riser system. - For casting materials with a low solidification interval, in particular eutectic alloys, consistent use of riser technology. - Calculation of risers (e.g. Heuver’s circle method) and use of methods for mold filling and solidification simulation. - Use of insulating and exothermic riser sleeves. - Increase of local heat dissipation by inserting internal chills or including cooling ribs or cooling coils (internal cooling). - Avoiding high differences in wall thickness and abrupt transitions from thick to thin cross-sectional areas. Radii, in particular, should be sufficiently large. Solidification control should already be taken into account during casting design. - Reduction of the total volume deficit by reducing the casting temperature. - Changing the cooling rate by using mold materials with a good heat diffusion capacity. - If possible, the alloy composition must be changed in the direction of a lower total volume deficit. For cast iron, saturation degree 1 should be aimed at. - Use of sufficiently compacted molds; with nodular graphite cast iron, this could even mean that risering is not needed at all (pressure regulation method). - Optimum inoculation - Observing the superheating temperature and time of the melt as they change the nucleation state and, thereby, solidification morphology. - Correct positioning and dimensioning of gates; they should be located where the hottest material is to flow through, i.e. where the mold cross section needs to be heated up. - Choosing large gates, so that melt can escape during expansion and then flow back into the casting during volume contraction. If possible, gates should be located at the top, ensuring short distances to the gates. - Aiming to obtain a high pressure head for post-feeding. - For aluminum alloys, the effectiveness of grain refinement and modification needs to be verified; the use of another alloy, e.g. AlCu alloys, can also be helpful. - Reducig the gravity die temperature, the same applies to the mold temperature in pressure die casting. | Lunker | Geschlossene Lunker (Innenlunker), offene Lunker (Außenlunker) und Einfallstellen (Bilder 1 bis 5) sind Ausbildungsformen von Makrolunkern. Daraus ergibt sich die Lage der Lunker logischerweise derart, dass Außenlunker in der Regel in oberen Gussstückbereichen, die zuletzt erstarren, in dickwandigen Gussstückbereichen sowie in Einguss- und Anschnittnähe auftreten. Innenlunker kommen besonders in größeren Wanddickenbereichen und an starken Wanddickenübergängen vor, Einfallstellen vorzugsweise an Querschnittsübergängen und den Außenflächen relativ dickwandiger Gussteile oft in Verbindung mit Mikroporosität. Die Lunkerbildung tritt bei allen technischen Gusswerkstoffen unabhängig vom Form- bzw. Gießverfahren auf. Allerdings verfügt die Druckgießtechnik über Möglichkeiten zur Vermeidung bzw. Minimierung der Lunkerbildung, nämlich durch den Aufbau eines hohen Enddruckes unmittelbar im Anschluss an die Formfüllung. Gasporosität wird dadurch nicht vermieden. Besonders anfällig für Makrolunker sind Werkstoffe mit geringem Erstarrungsintervall, die glattwandig erstarren, wie Reinmetalle und eutektische oder peritektische Legierungen. Makrolunker (Außenlunker) sind tiefe, symmetrisch gestaltete Hohlräume, die in der Regel nach außen trichterförmig offen sind und sich teilweise nach innen als geschlossene Hohlräume fortsetzen. Die Wände der Hohlräume sind meist rauh, häufig dendritisch. Außenlunker sind deutlich mit freiem Auge sichtbar.Innenlunker haben keine Verbindung nach außen, sind demzufolge im Inneren des Gussstückes in unregelmäßiger Gestalt mit rauen Wänden, die häufig mit Dendriten besetzt sind, vorhanden und werden bei einer zerstörungsfreien Prüfung oder spätestens bei der Bearbeitung mit freiem Auge sichtbar. Einfallstellen sind muldenförmige Vertiefungen der Gussstückoberfläche im Bereich größerer Materialanhäufungen, wobei sich die Oberfläche der Einfallstelle nicht von der des übrigen Gussstückes unterscheidet. Auch Einfallstellen sind mit freiem Auge erkennbar. Wenn es durch gießtechnische Maßnahmen (gerichtete Erstarrung, Speisung) nicht gelingt, die Lunkerung in Bereiche außerhalb des Gussstückes zu verlagern, führt dieser Gussfehler zum Ausschuss. Das spezifische Volumen der gebräuchlichen Gussmetalle ist im flüssigen Zustand größer als im festen Zustand. Beim Erstarren und Abkühlen unterliegen diese Metalle daher einer Kontraktion. Dabei tritt ein Volumendefizit auf, das sich in Form von Fehlern, wie Lunker, Einfallstellen, Mikroporosität usw., äußert (Bild 6). Lunkerung ergibt sich demzufolge aus der Wechselwirkung zwischen dem physikalischen Volumendefizit während des Erstarrungsablaufes und der Möglichkeit seines Ausgleiches durch Nachspeisung. Die Größe des technologischen Volumendefizits in Zusammenhang mit dem spezifischen Volumen ist in erster Linie eine Funktion des Gusswerkstoffes. Gegenüber dem Gesamtvolumendefizit ist seine Aufteilung im Gusskörper und auf die genannten Volumenfehlerarten vom Erstarrungsverlauf abhängig. Bestimmte Einflussgrößen stellen dabei der Gasgehalt der Legierung, die Formwandbewegung bei Sandguss und die Grafitexpansion während der Erstarrung bei Gusseisenlegierungen dar.Lunkerung von Gusseisenlegierungen Kennzeichnend für das Volumendefizit des grauen Gusseisens sind die Unterschiede der spezifischen Volumina der einzelnen Gefügebestandteile in der folgenden Tabelle 1. Bei der eutektischen Erstarrung wirkt die Ausdehnung des sich ausscheidenden Grafits der Erstarrungsschrumpfung des Austenits entgegen. Bei einem bestimmten Grafitanteil ist es möglich, dass die während der Erstarrung bedingte Kontraktion bei der Bildung des Austenits ausgeglichen wird. Das bedeutet, dass in Abhängigkeit von der chemischen Zusammensetzung, den Abkühlungsbedingungen und dem Keimhaushalt eine „Eigenspeisung“ eintritt. Bei großer eutektisch ausgeschiedener Grafitmenge kann sogar die durch die Bildung des Grafits verursachte Volumenausdehnung größer sein als die Erstarrungskontraktion der metallischen Phase, so dass es, insgesamt gesehen, zu einer Expansion kommt.Gusseisen mit Lamellengrafit zeigt eine Abnahme der Lunkerneigung mit steigendem Sättigungsgrad bis zum eutektischen Punkt. Dort ist das Volumendefizit am geringsten. Das trifft sowohl auf die Größe des Außenlunkers als auch auf den Anteil an Mikrolunker zu. Im übereutektischen Bereich steigt die Lunkerneigung wieder an (Bild 7). Bei gleichem Sättigungsgrad nimmt das zu erwartende Lunkervolumen mit steigendem Kohlenstoffgehalt ab. Phosphor erhöht die Neigung zur Bildung von Mikroporosität, vor allem bei P-Gehalten > 0,3 % infolge Bildung einer phosphorreichen Restschmelze. Unter der Voraussetzung, dass auch das ungeimpfte Eisen grau erstarrt wäre, bewirkt die Impfung bei Gusseisen mit Lamellengrafit eine Verstärkung der Lunker- Porositäts- und Einfallsneigung. Es kommt zu einem stärkeren „Treiben“ des Gussstückes durch eine stärkere Expansion infolge kräftiger eutektischer Grafitausscheidung und zu einer Veränderung des Erstarrungstypes in Richtung „breiartiger“ Erstarrung und dadurch zu einem stärkeren Folgen der Gussstückkontur an die formstoffbedingte Formhohlraumaufweitung.Gusseisen mit Kugelgrafit zeigt eine größere Lunkerneigung als Gusseisen mit Lamellengrafit. Wird eine Grauguss-Schmelze mit Magnesium behandelt, steigt das Lunkervolumen von 0,5 auf 5 cm3. Die Erstarrung von Gusseisen mit Kugelgrafit verläuft im Gegensatz zum endogen schalenbildenden Erstarren von Gusseisen mit Lamellengrafit, endogen breiartig. Neben der Flüssigkontraktion, die durch Speise- und Anschnittsytem beherrschbar ist, und einer Sekundärschwindung tritt eine Expansion während des Erstarrungsvorganges auf. Ausgehend von den verschiedenen zeitlichen Stadien der Erstarrung kann der Grafit während seiner Ausscheidung in der Randschale wirksam werden und diese ausbeulen oder ausdehnen, wenn sie und der Formstoff diesem Druck von innen nachgeben. Wird das im Gusskörper nachsinkende flüssige Metall nicht nachgespeist, können allein dadurch Lunker entstehen. Zum späteren Zeitpunkt der Erstarrung scheidet sich der Grafit in einem größeren Bereich des Gusskörpers aus. Da die Randschale bereits schwinden kann, werden die Bedingungen für eine Selbstspeisung günstiger. Befindet sich die Randschale ebenfalls noch in der eutektischen Erstarrung, ist mit einer verstärkten Ausdehnung zu rechnen. Die Ausnutzung dieser Expansionsphase führt unter der Voraussetzung einer festen Form zu einer Kompensation der sekundären Schwindung und damit zu lunkerfreien Gussstücken mit einem hohen Ausbringen. Stark unter- und übereutektische Zusammensetzungen, mangelhafte Impfung, zu lange Gießzeiten bei zu hohen Temperaturen sowie zu hohe Magnesiumgehalte fördern die Lunkeranfälligkeit von Gusseisen mit Kugelgrafit. Legierte Gusseisensorten zeigen in der Regel auch eine höhere Lunkerneigung, ebenfalls wie höhere Roheisenzusätze in der Gattierung. Dieser letztgenannte Einfluss ist aber immer in Zusammenhang mit der Schmelzführung zu sehen.Lunkerung von Aluminium-Legierungen Das Gesamtvolumendfizit ist auch hier in erster Linie von der Legierungszusammensetzung und den Bezugstemperaturen (Abkühlungsbedingungen) abhängig, wobei seine Ausbildung in starkem Maße vom Erstarrungsablauf gesteuert wird. Eine wesentliche Rolle spielen die Tragfähigkeit der gebildeten Randschale und das Speisungsvermögen, d. h. die Bedingungen für den Schmelzetransport im erstarrenden Gusskörper. Im Allgemeinen lässt sich in Abhängigkeit vom Legierungselementegehalt folgender Verlauf des Lunkerverhaltens angeben: Das Außenlunkervolumen fällt, ausgehend vom reinen Stoff, etwa bis zur Legierung mit dem größten Temperaturintervall der Erstarrung, um dann zum Eutektikum hin wieder anzusteigen. Gegenläufig dazu sind die Volumina der Einfallstellen und der Mikroporosität. Dieser Tatbestand entspricht der Änderung des Erstarrungsablaufes. Mit steigendem Zusatz an Kupfer, Magnesium und Silizium fällt das Gesamtlunkervolumen gegenüber dem des Aluminiums selbst, der Einfluss des Siliziums ist am stärksten. Die Erstarrungsschrumpfung von Al-Cu- und Al-Si-Legierungen nimmt mit steigenden Cu- bzw. Si-Gehalten ab. Die Lunkerbildung nimmt dagegen bei Vorhandensein von Verunreinigungen, beispielsweise von Eisen (siehe Eisennadeln), wesentlich zu. Außenlunker und Einfallstellen bei Aluminiumlegierungen können außerdem ihre Ursachen in einer falsch verdichteten Sandform oder einer zu hohen Kokillentemperatur bei Kokillenguss haben. Da das Gesamtvolumendefizit je nach Zusammensetzung zwischen 2 und 7 % liegen kann, sind stets Maßnahmen zur gerichteten Erstarrung und ausreichenden Speisung am Gussstück notwendig. Durch Natrium- oder Strontiumveredelung steigt sowohl bei Sand- als auch bei Kokillenguss der Außenlunkeranteil erheblich, Einfallstellen und Innenlunker (Mikroporosität) nehmen ab. Bei realen Gussteilen kann es zu einem Wechsel des Erstarrungsablaufes von exogen nach endogen in bestimmten Querschnittsbereichen kommen. In diesem Fall überlagern sich die Auswirkungen, die Volumenanteile von Außenlunker und Porositäten liegen in mittleren Bereichen. Bei der Veredelung ist zu beachten, dass sich das Aluminium-Silizium-Eutektikumlamellar oder körnig, in Abhängigkeit vom Phosphorgehalt, einstellen kann. Beide Modifikationen zeigen bei Kokillenguss etwa das gleiche Gesamtvolumendefizit, bei Sandguss liegt der körnige Werkstoff geringfügig unter dem lamellaren. Die Aufteilung des Volumendefizits ändert sich bereits bei Zugaben von 0,02 % Natrium in beiden Fällen. Beim körnigen und lamellaren Werkstoff steigt das Außenlunkervolumen, und Einfallstellen vermindern sich. Danach ändert sich durch weitere Natriumzugaben am Außenlunkervolumen wenig. Beim Kokillenguss kann für den lamellaren Typ nahezu kein Einfluss des Natriums festgestellt werden. Die körnige Legierung zeigt spürbar niedrigere Neigung zu Außenlunkern. Mit steigendem Natriumzusatz nimmt das Außenlunkervolumen zu, das Einfallvolumen ab. Außerdem wächst bei Sandguss mit steigendem Natriumzusatz die Verzweigung des Makroaußenlunkers.Maßnahmen zur Vermeidung: 1. Gewährleistung einer gerichteten Erstarrung von der dem Einguss entferntesten Gussstückpartie bis zum Ort der letzten Erstarrung, so dass die Lunkerung in Bereiche außerhalb des Gussstückes bzw. in das Anschnitt- und Speisungssystem verlagert wird. 2. Bei Gusswerkstoffen mit geringem Erstarrungsintervall, insbesondere bei eutektischen Legierungen, konsequenter Einsatz der Speisetechnik. 3. Berechnung der Speiser (z.B. Heuversche Kreismethode) und Anwendung der Methoden der Formfüllungs- und Erstarrungssimulation. 4. Einsatz von isolierenden und exothermen Speisereinsätzen. 5. Erhöhung der örtlichen Wärmeabfuhr durch Anlegen von Kühlkokillen bzw. Anbringen von Kühlrippen oder Einlegen von Kühlspiralen (innere Kühlung). 6. Starke Wanddickenunterschiede und abrupte Übergänge von dicken zu dünnen Querschnitten vermeiden. Besonders Radien sollten ausreichen groß gehalten werden. Die Erstarrungslenkung sollte schon bei der Konstruktion der Gussstücke beachtet werden. 7. Verringerung des Gesamtvolumendefizits durch Verringerung der Gießtemperatur. 8. Änderung der Abkühlungsgeschwindigkeit durch Verwendung von Formstoffen mit gutem Wärmediffusionsvermögen. 9. Falls möglich, die Zusammensetzung der Legierung in Richtung auf geringeres Gesamtvolumendefizit verändern. Bei Gusseisen sollte beispielsweise der Sättigungsgrad 1 angestrebt werden. 10. Ausreichend fest verdichtete Formen verwenden; bei Gusseisen mit Kugelgrafit kann dadurch gegebenenfalls gänzlich auf die Speisung verzichten werden (Druckregulierungsmethode). 11. Optimale Impfung. 12. Beachtung der Überhitzungstemperatur und -dauer der Schmelze, da sich dadurch der Keimzustand und damit die Erstarrungsmorphologie verändert. 13. Richtige Platzierung und Bemessung der Anschnitte; dort setzen, wo heißestes Material durchfließen soll, d. h. wo der Formenquerschnitt aufgeheizt werden muss. 14. Große Anschnitte wählen, damit während des Ausdehnens Schmelze zurückfließen kann, die bei der Volumenkontraktion wieder in den Gusskörper fließt. Ansetzen der Anschnitte möglichst oben und kurze Wege zum Anschnitt gewährleisten. 15. Hohe Druckhöhe für die Nachspeisung anstreben. 16. Bei Aluminium-Legierungen ist die Wirksamkeit von Kornfeinung und Veredelung zu überprüfen, auch der Einsatz einer anderen Legierung, z. B. AlCu-Legierungen, kann Abhilfe bringen. 17. Kokillentemperatur verringern, das gleiche gilt auch für die Formtemperatur beim Druckguss. | https://www.giessereilexikon.com/en/foundry-lexicon/Encyclopedia/show/cavities-3918/?cHash=50d93a92228e8d59ce93cd72e9ee42df | https://www.giessereilexikon.com/giesserei-lexikon/Encyclopedia/show/lunker-303/?cHash=50d93a92228e8d59ce93cd72e9ee42df
Casting structure | Final result of alloys solidification processes. Exogenously growing crystals can be found in the first solidified cast body as grains with preferred longitudinal stretching (columnar crystals, column-shaped crystals); endogenously growing crystals turn into globulites (equi-axed crystals).As illustrated in Fig. 1, the casting body macro-structures can also be attributed to a couple of types.As shown in Fig. 1, in case A the casting body properties are basically isotropic, the structure exclusively consists of globulites. In case B, only columnar crystals can be found, all properties are anisotropic.The easiest way to show the casting structure development is using the illustration of a block. As shown in Fig. 2, which also comes closer to reality than what is shown in Fig. 1, it contains columnar crystals and globulites.Three zones can clearly be differentiated: the outer globulite area 1, the column-shaped crystal area 2 and the interior globulite area 3. The classic nucleation theory is used for explaining the outer globulite area. According to the theory, the molding material draws heat from liquid metal when is it poured into the cold mold so that there are supercoolings at the mold wall which result in nucleation. Due to the mold wall and floating foreign particles in the melt (see Incolution), an increasing number of nuclei develops heterogeneously which turn into round-shaped crystals. Due to released solidification heat, supercooling is removed and the growth is slowed down. The subsequent columnar crystalgrowth is explained as follows: Crystals, which are favorably oriented to the heat flow and horizontally to the mold wall can continue to grow into the block, the remaining crystals “grown until they die” (quotation by S. Engler).The interior globulite area development occurs through constitutional supercooling, i.e. nucleation of interior globulites occurs heterogeneously in front of growing columnar crystals. This idea was qualitatively formulated in 1929 by G. Tammann and G. Masing. A second possiblity consists of a transportation of the casting from outer areas to the interior. | Gussgefüge | Endresultat der Vorgänge während der Erstarrung von Legierungen. Exogen wachsende Kristalle finden sich im erstarrten Gusskörper als Körner mit bevorzugter Streckung in Längsrichtung (Stängelkristalle, Säulenkristalle, columnar crystals) wieder; endogen wachsende Kristalle werden zu Globuliten (equi-axed crystals).Wie im Bild 1 gezeigt können auch die Makrostrukturen von Gusskörpern auf wenige Typen zurückgeführt werden. Im Fall A in Bild 1 sind die Eigenschaften des Gusskörpers im Wesentlichen isotrop, das Gefüge besteht ausschließlich aus Globuliten. Im Fall B sind ausschließlich Stängelkristalle ersichtlich; die Eigenschaften sind anisotrop.Am einfachsten kann zur Deutung der Entstehung der Gussgefüge die Darstellung eines Blockes herangezogen werden. So wie aus Bild 2 ersichtlich, was im Übrigen auch der Realität näher kommt als C in Bild 1, enthält er Stängelkristalle und Globuliten. Deutlich sind drei Zonen zu unterscheiden, die äußere Globulitenzone 1, die Stängelkristallzone 2 und die innere Globulitenzone 3. Zur Erklärung der äußeren Globulitenzone wird auf die klassische Theorie der Keimbildung zurückgegriffen. Danach wird dem flüssigen Metall beim Eingießen in die kalte Form durch den Formstoff schnell Wärme entzogen, so dass sich an der FormwandUnterkühlungen ergeben, die zur Keimbildung führen. Unter Mitwirkung der Formwand und in der Schmelze schwebender Fremdteilchen (s. Impfen) entstehen heterogen immer mehr Keime, die sich zu rundlichen Kristallen auswachsen. Durch die freiwerdende Erstarrungswärme wird dann die Unterkühlung beseitigt und das Wachstum gebremst. Das anschließende Stängelkristallwachstum wird wie folgt erklärt: Die günstig zum Wärmefluss und somit senkrecht zur Formwand orientierten Kristalle können in das Blockinnere weiterwachsen, die übrigen Kristalle, Zitat nach S. Engler "wachsen sich tot".Die Entstehung der inneren Globulitzone erfolgt nach heutiger Ansicht durch konstitutionelle Unterkühlung, d. h. die Keimbildung der inneren Globuliten erfolgt heterogen vor der Front der wachsenden Stängelkristalle. Diese Vorstellung ist bereits im Jahre 1929 von G. Tammann und G. Masing qualitativ formuliert worden. Eine zweite Möglichkeit besteht im Herantransport von Kristallen bzw. Kristallfragmenten aus den äußeren Bereichen eines Gusskörpers in das Innere. | https://www.giessereilexikon.com/en/foundry-lexicon/Encyclopedia/show/casting-structure-4538/?cHash=435ceec661488a85bac513b1941624bf | https://www.giessereilexikon.com/giesserei-lexikon/Encyclopedia/show/gussgefuege-927/?cHash=435ceec661488a85bac513b1941624bf
Casting residue | Metal residue remaining in the shot sleeve during cold-chamber pressure die casting which is ejected upon solidification.The casting residue thickness or the spread in casting residue thickness is a relevant and important quality criterion in pressure die casting. Therefore, the thickness of the casting residue should be monitored as it can be used to readily detect defects due to uneven or insufficient final compression (porosity), incomplete mold filling as well as springing of the mold (so-called spraying leads to poor dimensional accuracy) and dosage variations which should generally be as low as possible. | Gießrest | Beim Druckgießen im Kaltkammerverfahren in der Gießkammer verbleibender Metallrest, der nach dem Erstarren ausgestoßen wird.Die Gießrestdicke respektive die Streuung der Gießrestdicke ist ein relevantes und wichtiges Qualitätskriterium beim Druckgießen. Die Stärke des Gießrestes sollte überwacht werden, insbesondere lassen sich dadurch Fehler durch eine ungleichmäßige oder ungenügende Nachverdichtung (Porosität), unvollständige Formfüllung sowie ein Auffedern der Form (sog. Spritzen führt zu mangelnder Maßhaltigkeit) und Dosierschwankungen, die im Allgemeinen möglichst gering sein sollten, gut erkennen. | https://www.giessereilexikon.com/en/foundry-lexicon/Encyclopedia/show/casting-residue-4363/?cHash=f75573b778a9e06d9a3ed1162c4280be | https://www.giessereilexikon.com/giesserei-lexikon/Encyclopedia/show/giessrest-751/?cHash=f75573b778a9e06d9a3ed1162c4280be
Casting time diagram | Casting time diagrams and tables for aluminum, magnesium and zinc die casting alloysA casting time diagram established by F. C. Bennett – or H. H. Pokorny who slightly modified the casting time values determined by F. C. Bennett – is considered as particularly reliable. This casting time diagram is shown in Fig. 1.Many authors determined the optimum casting time as a fraction of the solidification time and indicate a quadratic dependence between the medium casting wall thickness sm and a casting time constant kt according to eq. 1.Eq. 1:Theoretically, the casting time is calculated by considering a volume element of the casting, taking into account its wall thickness, and calculating the casting time from the solidification time until this volume element of the stationary liquid metal released its melting heat to the mold wall by stationary thermal conduction. F. C. Bennett and H. H. Pokorny applied this method and based their calculation of the heat exchange and casting time on Fourier’s thermal conduction equation which can be applied to stationary thermal conduction. The heat transfer coefficient is as follows according to Fourier’s approach and eq. 2:Eq. 2: However, the heat transfer coefficient is in fact considerably higher in the presence of convection than according to Fourier’s approach. In moving flows, heat transfer is influenced in that more heat is transferred from the moving metal to the mold wall upon an increase in flow rate than with stationary metal. Therefore, the casting time constant is dependent on the heat transfer, the physical properties of the alloy and the mold temperature prior to casting. For comparison, B. Nogowizin determined the casting time constants from casting time diagrams and tables in literature and entered them into Table 1 on the basis of this analysis.Here, the casting time constants lie within a relative wide tolerance zone which particularly applies to the zinc alloy ZnAl4Cu1. The more or less large differences between the data provided by the various authors illustrate that the casting time can show great variation which is why there is only limited consistency between the mold filling times. Therefore, it stands to reason to take a look at the casting times used in casting practice. J. Kopf compared casting times for a large number of die-cast parts made of aluminum alloys. From a total of 267 castings, he determined an empirical dependence of the casting time from the mean casting wall thickness and found a linear correlation between the casting time and the mean casting wall thickness for practical needs according to eq. 3:Eq. 3: (casting time according to J. Kopf for aluminum alloys)In eq. 3, the casting time is indicated in ms and the mean casting wall thickness in mm. Here, the casting time values lie within a close range of 12.5 to 75ms at a mean casting wall thickness of 1 to 6mm. If the casting time is increased further, this can lead to cold shuts and, according to J. Kopf, to a considerably higher risk of rejection.In a detailed study on the determination of casting times and flow lengths, B. Nogowizin proposes to determine the optimum or maximum casting time based on the condition that the critical volume of the solid phase is formed when the alloy reaches the critical or admissible stagnation temperature T = Tkr. According to his statements, it can be assumed that, due to the high rates of inflow and pressures, movement of the melt within the mold cavity during pressure die casting is possible at the anterior flow front up to a solid-phase volume fraction of approx. 70 to 80% (nkr = 0.7–0.8). These values have also been confirmed by Q. Han et al. who attributed the long flow paths in pressure die casting at a relatively high proportion of solidified phase also to the melt movements and the influence of pressure. Moreover, it is assumed that the non-stationary mold surface temperature will suddenly rise from its initial temperature up to a constant mold surface temperature when heated due to the thermal radiation of the flowing metal front and the extremely short time of contact between the moving volume element and the mold wall. Therefore, the mold surface temperature needs to be determined using a mold temperature rise coefficient based on the comparison of the flowing metal volume element and the mold temperature. As this is a complex calculation and the thermophysical data for the relevant alloy must be known, the results for the alloy AlSi9Cu3(Fe) are shown in a casting time diagram in Fig. 2.Comparing the calculations carried out by B. Nogowizin to the actual casting times of castings determined by W. Venus and indicated in Table 2 reveals a relatively good correspondence.Under the same conditions for casting time and casting pressure and a uniform superheating to above the liquidus temperature, aluminum alloys with a low solidification interval or eutectic alloys such as AlSi12(Fe) show the best mold filling properties. This is consistent with experiences gathered in practice where eutectic alloys are primarily used for thin-walled, complex castings having long flow paths.For castings made of magnesium alloys, A. Schuster provided a casting time diagram (Fig. 3). In a chosen mean casting wall thickness range of 1 to 6mm, a casting time of 15 to 80ms can be derived from this diagram. This casting time interval for magnesium alloys complies with the casting times for aluminum alloys determined according to J. Kopf. This means that castings made of magnesium alloys can be produced using a similarly short casting time as that employed for those made of aluminum alloys. However, due to the lower heat content (thermal capacity) and the associated more rapid solidification, they require higher gate speeds and lower mold filling times in practice. Therefore, the casting times in Fig. 3 only apply at sufficiently high mold temperatures. In addition, when using magnesium alloys with a low aluminum content (M20, S21, AE44, etc.), shorter casting times should generally be aimed at than for alloys with a higher Al content (AZ91, AM 60, AJ62, etc.).For zinc alloys, J. M. Birch und S. E. Booth introduced the empirically determined correlation between the casting time t, the mold temperature TF and the mean casting wall thickness sm for the manufacture of die-cast zinc alloy parts which are required to have a surface suitable for galvanization. The maximum admissible casting time as a function of casting wall thickness and mold temperature was linked by a correlation established empirically:Eq. 4: (casting time according to J. M. Birch and S. E. Booth for Zn)In eq. 4, the casting time is yielded in ms if the mold temperature is inserted in °C and the mean casting wall thickness in mm. This empirical equation has proven to be reliable for zinc alloys. The admissible casting time is shown in Fig. 4 which also includes the casting times recommended according to H. H. Pokorny for comparison.The casting time values of J. M. Birch and S. E. Booth lie within a very close range of 12– 18 to 35–53ms for a mean casting wall thickness of 1 to 6mm. According to this data, zinc alloy castings should be produced using a shorter casting time than applied to those made of magnesium and aluminum alloys. Neither in eq. 3 or eq. 4 nor in the casting time diagrams, casting time is defined as a quadratic function of the mean casting wall thickness. As the casting wall thickness increases, the casting time does not rise any more than with a quadratic relation. Therefore, thick-walled castings subject to high structural demands can be expected to provide better results if the castings are made using a very short casting time.Additional references:Mold filling time in pressure die castingMold filling timeFlow rate in pressure die castingLiterature references:W. Venus: Anschnitttechnik für Druckguss, VDG-Taschenbuch 3, Düsseldorf, 1975.F. C. Bennett: Fachgerechtes Konstruieren von Druckgießformen zur Vermeidung von Anlaufschwierigkeiten, Giesserei-Praxis (1968), no. 3, p. 46-51.H. H. Pokorny: Fachgerechte Druckguss-Anschnitttechnik - Mit 80 % Wahrscheinlichkeit fehlehrfreie Gussstücke vom ersten Schuss an, Giesserei-Praxis (1969), no. 24, p. 421-429.B. Nogowizin: Wahl der Hauptparameter von Druckgießmaschinen mit einer horizontalen Kaltkammer, Giesserei-Praxis (2000), no. 7, p. 281-286.J. Kopf: Beitrag zur Theorie und Praxis des Druckgießvorganges, Giesserei (1970), no. 20, p. 633-641.N. Nogowizin: Gießzeit und Fließlänge der Schmelze im Formhohlraum beim Druckgießen, Druckguss-Praxis (2005), no. 6, p. 213-221.Q. Han, H. Xu: Fluidity of lloya under high pressure die casting conditions, Scripta Materialia (2005) 53, S. 7-10.J. M. Birch, S. E. Booth: Beziehung zwischen Gießparametern und der Oberflächenbeschaffenheit von Zinkdruckguss, Giesserei-Praxis (1991), no. 11/12, p. 196-199. | Gießzeitdiagramm | Gießzeitdiagramme und –tabellen für Aluminium-, Magnesium- und Zink-Druckgusslegierungen Als besonders zuverlässig gilt ein Gießzeitdiagramm von F. C. Bennett , bzw. von H. H. Pokorny, der die von F. C. Bennett ermittelten Gießzeitwerte noch geringfügig abänderte. Dieses Gießzeitdiagramm ist in Bild 1 dargestellt. Viele Autoren bestimmten die optimale Gießzeit als einen Teil der Erstarrungszeit und geben eine quadratische Abhängigkeit von der mittleren Gussstückwanddicke sm mit einer Gießzeitkonstante kt nach Glg. 1 an. Glg. 1:Theoretisch wird die Gießzeit berechnet, indem man ein Volumenelement des Gussstückes unter Berücksichtigung seiner Wanddicke betrachtet und die Gießzeit aus der Erstarrungszeit berechnet, bis dieses Volumenelement des ruhenden flüssigen Metalls durch stationäre Wärmeleitung seine Schmelzwärme an die Formwand abgegeben hat. So haben F. C. Bennett und H. H. Pokorny diese Methode angewendet und zur Berechnung des Wärmeaustausches und der Gießzeit die Fouriersche Wärmeleitgleichung zugrunde gelegt, die bei stationären Wärmeleitung verwendet werden kann. Der Wärmeübergangskoeffizient ist nach dem Fourierschen Ansatz und Glg. 2:Glg. 2:Tatsächlich ist der Wärmeübergangskoeffizient bei Vorliegen von Konvektion aber wesentlich größer als nach dem Fourierschen Ansatz. Bei bewegten Strömungen wird der Wärmeübergang dahin beeinflusst, dass mit einer Erhöhung der Strömungsgeschwindigkeit mehr Wärme vom bewegten Metall zur Formwand übergeht als beim ruhenden Metall. Die Gießzeitkonstante hängt demnach vom Wärmeübergang, den physikalischen Eigenschaften der Legierung und der Formtemperatur vor dem Gießen ab. Zum Vergleich wurden von B. Nogowizin die Gießzeitkonstanten nach Gießzeitdiagrammen und Tabellen im Schrifttum bestimmt und in Anlehnung an diese Auswertung in Tabelle 1 eingetragen. Die Gießzeitkonstanten liegen dabei in relativ breiten Toleranzfeldern, insbesondere gilt das für die Zinklegierung ZnAl4Cu1. Die mehr oder minder großen Differenzen in den Angaben der Autoren verdeutlichen, dass eine große Streuung der Gießzeit vorliegen kann, es besteht daher nur eine bedingte Übereinstimmung bei den Formfüllzeiten. Daher empfiehlt es sich, die Gießzeiten von Gussteilen aus der Praxis zu betrachten. Ein Vergleich der Gießzeiten für eine große Anzahl von Druckgussbauteilen aus Aluminiumlegierungen hat J. Kopf durchgeführt. Aus insgesamt 267 Gussteilen hat er eine empirische Abhängigkeit der Gießzeit von der mittleren Gussstückwanddicke ermittelt und für den praktischen Bedarf einen linearen Zusammenhang zwischen der Gießzeit und der mittleren Gussstückwanddicke nach Glg. 3 festgestellt: Glg. 3:(Gießzeit nach J. Kopf für Aluminiumlegierungen)In Glg. 3 werden die Gießzeit in ms und die mittlere Gussstückwanddicke in mm angegeben. Die Gießzeitwerte liegen dabei in einem engen Bereich von 12,5 bis 75 ms bei einer mittleren Gussstückwanddicke von 1 bis 6 mm. Wird die Gießzeit weiter verlängert, so kann das zum Kaltfluss führen und nach J. Kopf steigt dann die Gefahr von Ausschuss deutlich an. B. Nogowizin schlägt in einer ausführlichen Untersuchung der Gießzeit- und Fließlängenbestimmung vor, die optimale oder maximale Gießzeit aufgrund einer Bedingung zu bestimmen, dass sich das kritische Volumen der festen Phase dann bildet, wenn die Legierung die kritische oder zulässige Stocktemperatur T = Tkr erreicht. Nach seinen Aussagen kann angenommen werden, dass die Schmelzbewegung im Formhohlraum beim Druckgießen durch die hohen Einströmgeschwindigkeiten und Drücke bis zu einem Volumenanteil von ca. 70 bis 80 % der festen Phase (nkr = 0,7 - 0,8) in der vorderen Strömungsfront möglich ist. Diese Werte wurden auch von Q. Han et al. bestätigt, der die langen Fließwege im Druckguss bei relativ hohem Anteil an erstarrter Phase auch auf die Schmelzebewegung und den Einfluss des Druckes zurück. Zusätzlich wird angenommen, dass die instationäre Formoberflächentemperatur von der Anfangstemperatur durch die Wärmestrahlung der strömenden Metallfront und durch die sehr kurze Kontaktzeit des bewegten Volumenelements mit der Formwand bei ihrer Erwärmung plötzlich bis zu einer konstanten Formoberflächentemperatur zunehmen wird. Damit muss die Formoberflächentemperatur unter dem strömenden Metallvolumenelementvergleich mit der Formtemperatur in der Innenwand mit einem Formtemperaturanstiegskoeffizienten bestimmt werden. Da die Berechnung aufwendig ist und die Kenntnis der thermophysikalischen Daten der jeweiligen Legierung erfordern sind die Ergebnisse für die Legierung Al Si9Cu3(Fe)in einem Gießzeitdiagramm in Bild 2 dargestellt. Vergleicht man die Berechnungen von B. Nogowizin mit den tatsächlichen Gießzeiten von Gussstücken, die von W. Venus ermittelt wurden und in Tabelle 2 angeführt sind, so ergibt sich eine relativ gute Übereinstimmung. Bei gleichen Bedingungen für Gießzeit und Gießdruck sowie einheitlicher Überhitzung über Liquidustemperatur zeigen Aluminiumlegierungen mit geringem Erstarrungsintervall bzw. eutektische Legierungen wie Al Si12(Fe) die besten Formfüllungseigenschaften. Dies kann auch aus den Erfahrungen der Praxis nachvollzogen werden, wo eutektische Legierungen vor allem für dünnwandige, verwickelte Gussteile mit langen Fließwegen verwendet werden.Für Gussstücke aus den Magnesiumlegierungen hat A. Schuster ein Gießzeitdiagramm angegeben (Bild 3). In einem gewählten Bereich von 1 bis 6 mm mittlerer Gussstückwanddicke lässt sich eine Gießzeit von 15 bis 80 ms in diesem Diagramm ablesen. Dieses Gießzeitintervall für Magnesiumlegierungen deckt sich mit der Ermittlung der Gießzeiten nach J. Kopf für Aluminiumlegierungen. Das bedeutet, dass die Gussstücke aus Magnesiumlegierungen mit einer in etwa gleich kurzen Gießzeit wie solche aus Aluminiumlegierungen hergestellt werden könnten. Aufgrund des geringeren Wärmeinhaltes (Wärmekapazität) und der damit einhergehenden rascheren Erstarrung sind jedoch höhere Anschnittgeschwindigkeiten und geringere Formfüllzeiten praktisch notwendig. In Bild 3 gelten daher die Gießzeiten nur dann, wenn ausreichend hohe Formtemperaturen vorliegen. Grundsätzlich gilt auch, dass bei Verwendung von Magnesiumlegierungen mit geringerem Aluminium-Gehalt (AM20, S21, AE44…) kürzere Gießzeiten anzustreben sind als bei Legierungen mit höherem Al-Gehalt (AZ91, AM 60, AJ62 etc.). Für Zinklegierungen haben J. M. Birch und S. E. Booth die empirisch ermittelten Beziehungen zwischen der Gießzeit t, der Formtemperatur TF und der mittleren Gussstückwanddicke sm bei der Herstellung von Druckgussteilen aus Zinklegierungen, die eine für die Galvanisierung geeignete Oberfläche haben müssen, vorgestellt. Die maximal zulässige Gießzeit in Abhängigkeit von der Gussstückwanddicke und der Formtemperatur wurde durch eine empirisch ermittelte Beziehung verknüpft:Glg. 4:(Gießzeit nach J. M. Birch und S.E. Booth für Zn) In Glg. 4 ergibt sich die Gießzeit in ms, wenn die Formtemperatur in °C und mittlere Gussstückwanddicke in mm eingesetzt werden. Diese empirische Gleichung hat sich bei Zinklegierungen als zuverlässig heraus gestellt. Die zulässige Gießzeit ist in Bild 4 dargestellt, in der zum Vergleich auch die empfohlenen Gießzeiten nach H. H. Pokorny zu entnehmen sind. Die Gießzeitwerte von J. M. Birch und S. E. Booth liegen in einem sehr engen Bereich von 12 bis 18 bis 35 bis 53 ms für mittlere Gussstückwanddicke von 1 bis 6 mm. Die Gussstücke aus Zinklegierungen sollten nach diesen Daten mit einer kürzeren Gießzeit als aus Magnesium und Aluminiumlegierungen hergestellt werden. Sowohl in Glg. 3 als auch Glg. 4 sowie in den Gießzeitdiagrammen ist die Gießzeit nicht als quadratische Funktion von der mittleren Gussstückwanddicke definiert. Mit zunehmender Gussstückwanddicke steigt die Gießzeit nicht stärker als bei einem quadratischen Zusammenhang. Bei dickwandigen Gussstücken, an deren Gefüge hohe Anforderungen gestellt werden, können demzufolge bessere Ergebnisse erwartet werden, wenn Gussstücke mit einer sehr kurzen Gießzeit hergestellt werden.Weiterführende Stichworte:Formfüllzeit beim DruckgießenFormfüllzeitStrömungsgeschwindigkeit beim DruckgießenLiteratur:W. Venus: Anschnitttechnik für Druckguss, VDG-Taschenbuch 3, Düsseldorf, 1975.F. C. Bennett: Fachgerechtes Konstruieren von Druckgießformen zur Vermeidung von Anlaufschwierigkeiten, Giesserei-Praxis (1968), Nr. 3, S 46–51.H. H. Pokorny: Fachgerechte Druckguss-Anschnitttechnik - Mit 80 % Wahrscheinlichkeit fehlehrfreie Gussstücke vom ersten Schuss an, Giesserei-Praxis (1969), Nr. 24, S. 421–429.B. Nogowizin: Wahl der Hauptparameter von Druckgießmaschinen mit einer horizontalen Kaltkammer, Giesserei-Praxis (2000) Nr. 7, S. 281–286.J. Kopf: Beitrag zur Theorie und Praxis des Druckgießvorganges, Giesserei (1970) Nr. 20, S. 633–641.N. Nogowizin: Gießzeit und Fließlänge der Schmelze im Formhohlraum beim Druckgießen, Druckguss-Praxis (2005) Nr. 6, S. 213-221.Q. Han, H. Xu: Fluidity of lloya under high pressure die casting conditions, Scripta Materialia (2005) 53, S. 7-10.J. M. Birch, S. E. Booth: Beziehung zwischen Gießparametern und der Oberflächenbeschaffenheit von Zinkdruckguss, Giesserei-Praxis (1991) Nr. 11/12, S. 196-199. | https://www.giessereilexikon.com/en/foundry-lexicon/Encyclopedia/show/casting-time-diagram-4682/?cHash=59269494fe38fb9f115fc7b91ae6f678 | https://www.giessereilexikon.com/giesserei-lexikon/Encyclopedia/show/giesszeitdiagramm-1071/?cHash=59269494fe38fb9f115fc7b91ae6f678
Casting processes | Casting processes are manufacturing processes of the primary shaping type. Primary shaping is a generic term comprising all manufacturing processes according to DIN 8580 where a solid body is from an amorphous material. Primary shaping is used to produce the initial shape of a geometrically distinct, solid body and create material adhesion. Starting materials used for primary shaping can be in a liquid, gaseous, plastic, granular or powdery state, i.e. they can have different rheological behaviors. Based on different combinations of individual types of behavior, a distinction is made between electrotyping, powder metallurgy and casting technology, with casting being defined as follows:Casting produces a solid body of a particular shape from a liquid material upon solidification. Primary shaping by casting therefore means:Melt (amorphous material) → Primary forming in the casting mold → Workpiece (unmachined part) Workpieces are cast if their production by other manufacturing processes is uneconomical or impossible or if special properties of the casting material are to be utilized. Casting processes are of particular advantage for use in the mass production of any kind of components, both of simple and complex shapes. It is even possible to produce cavities inside the casting by means of cores. Generally speaking, the costs of pattern and mold making are high compared to other manufacturing processes, whereas the costs relating to the manufacture of the castings themselves are low depending on the casting process and quantities. According to DIN 8580, the casting manufacturing processes (casting processes) are differentiated by pattern equipment, mold materials, mold manufacturing (molding process) and the casting method. Here, casting is divided into two groups: - Casting in consumable molds - Casting in permanent molds (Italpresse Industrie S.r.l) An overview of the classification of casting processes can be found in Fig. 1. Gravity casting uses gravity in order to fill the mold. The feed rate of the melt depends on the pouring height (see Downsprue) and the design of the gating system or the pouring method and baffles. Together with the used gate area, this results in a volume flow (see Nominal volume flow) and thus the casting time for the casting. Pressure casting can provide high melting rates and short mold filling times depending on the specific process. In some instances, a vacuum may be applied (see Vacural process, Vacuum-assisted pressure casting, Multi-stage vacuum process) in order to improve mold filling and, in particular, venting. Consumable molds are casting molds made of a mold material (quartz sand, ceramic, etc.) that has to be destroyed in order to release the cast part and is therefore “consumed”. Permanent molds are casting molds made for medium to high numbers of metal components (Hot-forming steel, Cast iron, etc., see, e.g., Die casting mold). The service life of a permanent mold depends on the permanent mold material used and the material to be cast, wherein the service life is principally the higher, the lower the casting temperature. The damage mechanisms related to permanent metal molds are discussed under the references Chipping, Firing cracks, Stress cracks and Mold erosion.Additional references:Sand castingCosworth sand casting process Precision casting processGravity die casting process (Gauss Automazione srl.)Tilting gravity die casting processLow pressure gravity die casting process (Gauss Automazione srl.)Counterpressure casting process Pressure die casting process (Italpresse Industrie S.p.A.)Literature references: DIN 8580, Manufacturing processes. Böge A. (ed.), Vieweg Handbuch Maschinenbau, Vieweg-Verlag, Wiesbaden, 2007. Spur G., Stöferle T., Handbuch der Fertigungstechnik, Band 1: Urformen, Carl Hanser Verlag, Munich, Vienna, 1981. | Gießverfahren | Die Gießverfahren sind Fertigungsverfahren des Urformens. Das Urformen ist ein Oberbegriff und vereint nach DIN 8580 alle Fertigungsverfahren, bei denen aus einem formlosen Stoff ein fester Körper hergestellt wird. Das Urformen wird genutzt, um die Erstform eines geometrisch bestimmten, festen Körpers herzustellen und den Stoffzusammenhalt zu schaffen. Zum Urformen können Ausgangsstoffe im flüssigen, gasförmigen, plastischen, körnigen oder pulverförmigen Zustand, d. h. mit unterschiedlichem rheologischen Verhalten, genutzt werden. Man unterscheidet auf Grund unterschiedlicher Kombinationen einzelner Verfahrensweisen zwischen Galvanoplastik, Pulvermetallurgie und Gießereitechnik, wobei lt. Definition für das Gießen gilt:Beim Gießen entsteht aus flüssigem Werkstoff nach dem Erstarren ein fester Körper bestimmter Form. Urformen durch Gießen bedeutet daher:Schmelze (formloser Stoff) → Urformen in der Gießform → Werkstück (Rohteil) Werkstücke werden gegossen, wenn ihre Herstellung durch andere Fertigungsverfahren unwirtschaftlich bzw. nicht möglich ist oder besondere Eigenschaften des Gusswerkstoffs genutzt werden sollen. Gießverfahren sind besonders vorteilhaft einsetzbar für die Massenproduktion von Bauteilen aller Art, sowohl einfacher als auch komplizierter Gestalt. Auch Hohlräume im Inneren der Gussteile können mit Hilfe von Kernen hergestellt werden. Ganz allgemein gilt, dass die Kosten für den Modell- und Formenbau im Vergleich zu anderen Fertigungsverfahren hoch sind, die Kosten für die Herstellung der Gussstücke dagegen, abhängig von Gießverfahren und Stückzahlen, jedoch niedrig. Nach DIN 8580 werden die Fertigungsverfahren des Gießens (die Gießverfahren) unterschieden nach der Modelleinrichtung, den Formstoffen, der Formherstellung (Formverfahren) und der Gießmethode. Hier wird das Gießen in zwei Gruppen unterteilt: - Guss in verlorener Form - Gießen in Dauerformen (Italpresse Industrie S.r.l) Eine Übersicht über die Einteilung der Gießverfahren gibt Bild 1. Beim Schwerkraftgießen wird die Schwerkraft zum Füllen der Form genutzt. Die Einströmgeschwindigkeit der Schmelze ist abhängig von der Gießhöhe (siehe Einguss) und von der Ausführung des Einguss-Lauf-Anschnittsystems bzw. der Gießweise und den Umlenkungen. Zusammen mit dem ausgeführten Anschnittquerschnitt ergibt sich ein Volumenstrom (siehe Nominal-Volumenstrom) und damit die Gießzeit für das Gussstück. Beim Gießen unter Verwendung von Druck werden je nach dem Verfahren hohe Schmelzegeschwindigkeiten und kurze Formfüllzeiten erreicht. Teilweise wird auch mit Vakuumunterstützung (siehe Vacural-Verfahren, Vakuumunterstütztes Druckgießen, Mehrstufen-Vakuumverfahren, ) gearbeitet, um die Formfüllung und vor allem die Entlüftung zu verbessern. Verlorene Formen sind Gießformen aus einem Formstoff (Quarzsand, Keramik..), die zum Freilegen des Gussteils zerstört werden müssen und damit "verloren" sind.Dauerformen sind Gießformen, die für mittlere bis hohe Stückzahlen aus Metall (Warmarbeitsstahl, Gusseisen u.a., siehe z. B. Druckgießform) hergestellt werden. Die Standzeit einer Dauerform ist vom verwendeten Dauerformwerkstoff und dem zu vergießenden Werkstoff abhängig, wobei grundsätzlich gilt, dass die Standzeit umso höher ausfällt, je niedriger die Gießtemperatur ist. Die schädigungsmechanismen an metallischen Dauerformen sind in den Stichworten Ausbröckelung, Brandrisse, Spannungsrisse und Formerosion zu entnehmen.Weiterführende Stichworte:SandgussCosworth-SandgießverfahrenKokillengießverfahren (Gauss Automazione srl.)KippkokillengießverfahrenNiederdruck-Kokillengießverfahren (Gauss Automazione srl.)Gegendruck-GießverfahrenDruckgießverfahren (Italpresse Industrie S.p.A.)Literatur: DIN 8580, Fertigungsverfahren. Böge A. (Hrsg.), Vieweg Handbuch Maschinenbau, Vieweg-Verlag, Wiesbaden, 2007. Spur G., Stöferle T., Handbuch der Fertigungstechnik, Band 1: Urformen, Carl Hanser Verlag, München, Wien, 1981. | https://www.giessereilexikon.com/en/foundry-lexicon/Encyclopedia/show/casting-processes-4630/?cHash=ead95e596b0af3dbaedacd90fe57fbfd | https://www.giessereilexikon.com/giesserei-lexikon/Encyclopedia/show/giessverfahren-1019/?cHash=ead95e596b0af3dbaedacd90fe57fbfd
Casting robot | Robot with a mounted casting ladle for automated ladling and pouring of melts, especially used in gravity die casting and pressure die casting(Fig. 1, Fill GmbH). During ladling, the desired melt quantity is measured precisely by accurate tilt-positioning of the casting ladle using a position sensing system. This results in high dosing accuracy (see Table 1, Fill GmbH)). Even at high traversing speeds, a robot control with programmable acceleration and deceleration ramps ensures rapid but smooth conveyance of the melt to the casting position. Following low-turbulence pouring of the liquid metal into the gravity die or shot sleeve (Fig. 2, Fill GmbH), the casting ladle is turned over (if necessary, by up to 360°) at a programmable position to discharge any adhering oxide film. The casting cycle of the casting robot is freely programmable and can be adjusted to the casting location and the casting process. A dual casting robot (Fig. 3, Fill GmbH), used in conjunction with an industrial robot, increases the cost-effectiveness of foundry operation with its two casting axes. On ladling, the desired quantity of aluminum is measured precisely by accurate tilt-positioning of the ladles using a position sensing system.Both ladles are filled with molten metal. Even at high traversing speeds, the robot control system with ist specially developed acceleration and deceleration ramps ensures rapid but smooth conveyance of the molten metal to the casting position. Following low-turbulence pouring of the molten aluminum into the dies, the casting ladles are turned over (if necessary, through 360°) ata programmable position to discharge the remaining oxide film. The casting cycle of the “robocast duplex” (Fill GmbH) is freely programmable and can vary from one casting position to another. The use of a casting robot provides high flexibility and cycle times can be reduced and optimized. Simple changing of robot positions with a full range of auxiliary drives (casting axis, external traversing axis, etc.) is possible using the PLC main control unit. In addition, state-of-the-art designs of castingrobots enable simple and quick replacement of the casting gear thanks to pluggable spline shafts. The technical data for selected castingrobots are given in Table 1 (Fill GmbH).Additional references:Casting manipulator | Gießroboter | Roboter mit montiertem Gießlöffel zum automatisierten Schöpfen und Gießen von Schmelzen, der vor allem für den Kokillenguss und Druckguss eingesetzt wird (Bild 1, Fill GmbH). Beim Schöpfen mittels eines Gießroboters wird die gewünschte Schmelzemenge durch positionsgenaues Schrägstellen des Gießlöffels über eine Wegmessung exakt bemessen. Die sich dabei ergebenden Dosiergenauigkeit ist hoch (siehe Tabelle 1, Fill GmbH). Auch bei hohen Verfahrgeschwindigkeiten gewährleistet eine Robotersteuerung mit ihren programmierbaren Beschleunigungs- und Verzögerungsrampen einen schnellen und gleichzeitig ruhigen Transport der Schmelze zum Gießplatz. Nach dem turbulenzarmen Eingießen des flüssigen Metalls in die Kokille oder Gießkammer (Bild 2, Fill GmbH) wird der Gießlöffel an einer programmierbaren Position bei Bedarf um 360° überschlagen, um eine eventuell darin anhaftende Oxidhaut zu entleeren. Der Gießzyklus des Gießroboters ist frei programmierbar und kann damit dem Gießplatz und dem Gießprozess angepasst werden. Ein Doppelgießroboter (Bild 3, Fill GmbH) steigert durch seine zwei Gießachsen in Verbindung mit einem Industrieroboter die Wirtschaftlichkeit im Gießereibetrieb. Beim Schöpfen wird die gewünschte Aluminiummenge durch positionsgenaues Schrägstellen der Löffel über Wegmessung exakt bemessen. Beide Löffel füllen sich mit der Schmelze. Auch bei hohen Verfahrgeschwindigkeiten gewährleistet die Robotersteuerung mit speziell entwickelten Beschleunigungs- und Verzögerungsrampen einen schnellen und gleichzeitig ruhigen Transport der Schmelze zum Gießplatz. Nach dem turbulenzarmen Eingießen des flüssigen Aluminiums in die Kokillen werden die Gießlöffel an einer programmierbaren Position bei Bedarf um 360° überschlagen, um die restliche Oxydhaut zu entleeren. Der Gießzyklus des „robocast duplex“ (Fill GmbH) ist frei programmierbar und kann sich von Gießplatz zu Gießplatz unterscheiden. Durch die Verwendung eines Gießroboters ist eine hohe Flexibilität möglich und die Taktzeiten lassen sich verkürzen und optimieren. Über das Hauptbediengerät der SPS ist eine einfache Änderung der Roboterpositionen mit sämtlichen Zusatzantrieben (Gießachse, externe Verfahrachse, etc.) möglich. Moderne Ausführungen von Gießrobotern erlauben zudem das einfache und schnelle Wechseln des Gießgetriebes durch eine steckbare Keilwelle. Die technischen Daten ausgewählter Gießroboter sind in Tabelle 1 (Fill GmbH) angeführt.Weiterführende Stichworte:Gießmanipulator | https://www.giessereilexikon.com/en/foundry-lexicon/Encyclopedia/show/casting-robot-4364/?cHash=4e2c531583c531624c745b67f07ba247 | https://www.giessereilexikon.com/giesserei-lexikon/Encyclopedia/show/giessroboter-752/?cHash=4e2c531583c531624c745b67f07ba247
Casting modulus | Casting modulus Mc according to eq. 1 is defined as the ratio between volume and the heat-emitting surface (overall effective cooling surface) and is used for the approximate determination of the solidification time in a single casting section. Eq. 1: MG = V/OQab Mc Casting modulus in cmV Casting volume in cm3AQoff Surface emitting heat to the mold (effective cooling surface) in cm2 The casting weight and wall thickness are not enough to be able to determine the cooling rate (see Chvorinov’s rule, Shape factor). Although simple molds of the same dimensions such as cubes, plates, rods and ingots may have the same thickness, e.g. 15mm, they cool at different rates due to the size of the heat-emitting surfaces. Complex castings need to be broken down into sections of simple geometry for which the modulus is calculated separately. Figs. 1 and 2 provide an overview of the modulus calculation for simple geometries. Example: For calculating a complex casting (Fig. 3), a casting is divided in several sections. The simplified calculation of the casting moduli for the individual sections according to eq. 2 is as follows: Eq. 2: a Cooled surfaceb Cooled surfacec Non-cooled surface The significant modulus is M2=2.08 based on the dimensions derived from Fig. 3 In this section, a high rejection rate due to the formation of cavities (see Cavitiy) has to be expected if risering is insufficient (e.g. if risers are undersized). Another simpler way of detecting critical casting sections is to apply Heuvers’ circle method. Additional references:Modulus Literature references:Gusseisen mit Kugelgrafit - Das Wichtigste über Anschnitt- und Speisertechnik, published by Rio Tinto Iron and Titatnium Inc., source: http://www.sorelmetal.com/de/publi/Gating-risering-de.pdf. | Gussstückmodul | Der Gussstückmodul MG ist nach Glg. 1 als Verhältnis des Volumens zur wärmeabgebenden Oberfläche (gesamte wirkende Kühlfläche) definiert und dient zur näherungsweisen Bestimmung der Erstarrungszeit in einem einzelnen Gussstückbereich. Glg. 1: MG = V/OQab MG Gussstückmodul in cmV Gussstückvolumen in cm3OQab Oberfläche, die Wärme an die Form abgibt (wirkende Kühlfläche) in cm2 Das Gussstückgewicht und die Wanddicke reichen nicht aus, um die Abkühlgeschwindigkeit bestimmen zu können (siehe Chvorinovsche Regel, Gestaltfaktor). Einfache Formen mit den gleichen Abmessungen wie Würfeln, Platten, Stangen und Barren haben zwar unter Umständen die gleiche Dicke, z. B. 15 mm, kühlen aber aufgrund der Größe der wärmeabgebenden Oberflächen unterschiedlich schnell ab. Komplexere Gussteile müssen in einfache geometrische Teile aufgegliedert werden, deren Module dann gesondert berechnet werden. Die Bilder 1 und 2 geben eine Übersicht über die Modulberechnung für einfache Geometrien. Beispiel:Für die Berechnung eines komplexeren Gussteiles (Bild 3) wird das Gussstück in Teilbereiche aufgeteilt. Die Gussstückmodule der einzelnen Bereiche berechnen sich vereinfacht und nach Glg. 2 wie folgt: Glg. 2: a gekühlte Flächeb gekühlte Flächec nichtgekühlte Fläche Der signifikante Gussstückmodul beträgt entsprechend den aus Bild 3 entnommenen Abmessungen M2=2,08. Ein hoher Ausschuss durch Lunkerbildung (s. Lunker) ist in diesem Bereich bei ungenügender Speisung (z. B. bei zu gering dimensionierten Speisern) zu erwarten. Eine weitere und einfache Möglichkeit zur Bestimmung der kritischen Gussteilbereiche besteht in der Anwendung der Heuversschen Kreismethode. Weiterführende Stichworte:ModulLiteratur:Gusseisen mit Kugelgrafit - Das Wichtigste über Anschnitt- und Speisertechnik, herausgegebenen von Rio Tinto Iron and Titatnium Inc., Quelle: http://www.sorelmetal.com/de/publi/Gating-risering-de.pdf. | https://www.giessereilexikon.com/en/foundry-lexicon/Encyclopedia/show/casting-modulus-4656/?cHash=d5d97affa25ed4a267754d9a73e9e535 | https://www.giessereilexikon.com/giesserei-lexikon/Encyclopedia/show/gussstueckmodul-1045/?cHash=d5d97affa25ed4a267754d9a73e9e535
Casting method | The casting method determines main casting metal filling and/or flow direction resulting from the entire casting system structure (see Downsprue system, downsprue) and from the casting method. Depending on the metal flow direction, in sand casting, mask mold casting and gravity die casting a distinction can be made between top or bottom pouring (Fig. 1). In case of top pouring, the melt flows directly from the top into the mold cavity whereas with bottom pouring the melt flows into the lowest mold cavity area filling it from the bottom to the top.Flat pouring describes casting in a vertical flat mold whereas the castings themselves are also relatively flat. The gates then lie in the horizontal parting plane. However, if castings with an identical application of molds show relatively large heights and if their gate is also in the parting plane, the melt will flow into the lower mold cavity part rather according to the top pouring principle, whereas in the following the parting plane section lying above the mold cavity gate is increasingly filled. This structure is referred to aslateral pouring.In addition, there is also a lying or a standing pouring, depending on whether the parting plance ia horizontal or vertical during casting (Fig. 2). In case of lying pouring, molds are often inclined to one side to achieve a calmer and slightly increasing mold filling. This process is called lying casting in inclined molds and/or inclined pouring. | Gießweise | Die Gießweise bestimmt die - sich durch die Gesamtanordnung des Gießsystems (siehe Eingusssystem, Einguss) und nach Gießverfahren ergebende - hauptsächliche Füll- bzw. Fließrichtung des Gießmetalls. Je nach Fließrichtung des Metalls unterscheidet man beispielsweise bei Sandguss, Maskenformguss und Kokillenguss eine fallende oder eine steigende Gießweise (Bild 1). Bei fallendem Gießen fließt die Schmelze direkt von oben in den Formhohlraum, während beim steigenden Gießen die Schmelze in den untersten Bereich des Formhohlraumes einströmt und diesen steigend von unten nach oben befüllt. Unter flacher Gießweise versteht man das Gießen in liegende, flache Formen, wobei die Gussstücke selbst ebenfalls relativ flächig ausgeführt sind. Die Anschnitte liegen dann in der waagerechten Teilungsebene. Weisen dagegen die Gussstücke bei gleicher Formanlegung relativ große Höhenabmessungen auf und sind ebenfalls in der Teilungsfläche angeschnitten, so wird die Schmelze in den unteren Bereich des Formhohlraumes eher nach dem Prinzip der fallenden Gießweise einfließen, während er nachfolgend der über der Teilungsfläche liegende Abschnitt des Formhohlraumes steigend gefüllt wird. Diese Anordnung bezeichnet man als seitliche Gießweise. Zudem wird auch in eine liegende oder eine stehende Gießweise unterschieden, je nachdem, ob die Teilungsfläche beim Gießen waagerecht oder senkrecht verläuft (Bild 2). Bei liegender Gießweise werden die Formkästen oft auch nach einer Seite hin etwas geneigt, um eine ruhigere und leicht steigende Formfüllung zu erzielen. Man bezeichnet dies als liegendes Gießen in schräg geneigten Formen bzw. geneigte Gießweise. | https://www.giessereilexikon.com/en/foundry-lexicon/Encyclopedia/show/casting-method-4259/?cHash=5d14667680d6ab2548e123b3896a07d4 | https://www.giessereilexikon.com/giesserei-lexikon/Encyclopedia/show/giessweise-646/?cHash=5d14667680d6ab2548e123b3896a07d4
Casting pressure | Filling pressure which occurs in the mold cavity during casting, i.e. the end pressure in the die casting mold.The higher the casting pressure, the higher the gate speed. However, when calculating the casting pressure, it must be considered that flow resistances occur in areas where the size of the cross section and direction change, on corners and edges and where the walls are rough, which must be overcome. If the sum of these resistances are described by a dimensionless value, the coefficient of resistance ξ, the metal pressure can be calculated using Eq. 1:Eq. 1 : Here the letters signify the following: pG = metal pressure in N/m² (1 bar = 105 N/m2); ρL = density of the liquid metal in kg/m3;va = gate speed in m/s; ξ = coefficient of resistance (dimensionless)If the coefficient of resistance is known, the casting pressure which is required to reach a desired gate speed can be calculated. If another value is included, the volume flow Q of the liquid metal which gives the flow amount per unit of time in m³/s and represents the product of the gate speed and the flow cross sectional area in the gate Q = va · Aa, from Eq. 1 we get Eq. 2:Eq. 2: Here the letters signify: pG = metal pressure in N/m² (1 bar = 105 N/m2); ρL = density of the liquid metal in kg/m3; Q = volume flow of the liquid metal in m³/s; ξ = coefficient of resistance (dimensionless); Aa = gate cross section in m2 This relationship between the metal pressure and volume flow can be shown in a graph. As shown from Eq. 2, the required casting pressure for the chosen alloy and a given gate cross section is proportional to the square of the volume flow. Therefore, if, to represent the pressure as a function of the volume flow, a linear y-axis scale is chosen for p and a square scale for Q for the x-axis (p-Q2 diagram, see Figure 1), depending on the coefficient of resistance (usually between 0.6 and 0.8), this results in a straight line based on the origin of coordinates. This is the resistance line in the p-Q2 diagram. | Gießdruck | Fülldruck der beim Gießen im Formhohlraum entsteht, beispielsweise der Enddruck in der Druckgießform. Je höher der Gießdruck ist, umso höher ist die Anschnittgeschwindigkeit. Zu berücksichtigen bei der Berechnung des Gießdruckes ist jedoch, dass Strömungswiderstände an Querschnitts- und Richtungsänderungen, Ecken, Kanten und der Wandrauigkeit auftreten, die überwunden werden müssen. Beschreibt man die Summe dieser Widerstände durch eine dimensionslose Kennzahl, den Widerstandskoeffizienten ξ, so lässt sich der Metalldruck nach folgender Glg. 1 berechnen:Glg. 1 : Darin bedeuten: pG = Metalldruck in N/m² (1 bar = 105 N/m2); ρL = Dichte des flüssigen Metalls in kg/m3; va = Anschnittgeschwindigkeit in m/s; ξ = Widerstandskoeffizient (dimensionslos)Ist der Widerstandskoeffizient bekannt, lässt sich der Gießdruck berechnen, der zur Erzielung einer gewünschten Anschnittgeschwindigkeit erforderlich ist. Führt man eine weiter Größe, den Volumenstrom Q des flüssigen Metalls ein, der die Durchströmmenge pro Zeiteinheit in m³/s angibt und das Produkt aus Anschnittgeschwindigkeit und Strömungsquerschnitt im Anschnitt Q = va · Aa darstellt, so erhält man aus Glg. 1 die Glg. 2:Glg. 2: Darin bedeuten: pG = Metalldruck in N/m² (1 bar = 105 N/m2); ρL = Dichte des flüssigen Metalls in kg/m3; Q = Volumenstrom des flüssigen Metalls in m³/s; ξ = Widerstandskoeffizient (dimensionlos); Aa = Anschnittquerschnitt in m2 Dieser Zusammenhang zwischen Metalldruck und Volumenstrom kann grafisch dargestellt werden. Wie aus Glg. 2 hervorgeht, ist der geforderte Gießdruck bei gewählter Legierung und einem gegebenem Anschnittquerschnitt proportional dem Quadrat des Volumenstromes. Wählt man daher für die Darstellung des Drucks als Funktion des Volumenstroms einen linearen Ordinatenmaßstab für p und einen quadratischen Maßstab für Q für die Abszisse (p-Q2-Diagramm, siehe Bild 1), so erhält man je nach Widerstandskoeffizient (üblicherweise zwischen 0,6 bis 0,8) eine vom Koordinatenursprung ausgehende Gerade. Das ist die Widerstandsgerade im p-Q2-Diagramm. | https://www.giessereilexikon.com/en/foundry-lexicon/Encyclopedia/show/casting-pressure-4476/?cHash=f8679e49a5b5cf70a74673ca15e66cd7 | https://www.giessereilexikon.com/giesserei-lexikon/Encyclopedia/show/giessdruck-865/?cHash=f8679e49a5b5cf70a74673ca15e66cd7
Casting manipulator | Manipulator with freely moving axes and a mounted casting ladle for automated ladling and pouring of melts, especially used in gravity die casting and pressure die casting (Fig. 1, Fill GmbH).During ladling, the desired melt quantity is measured precisely by accurate tilt-positioning of the casting ladle using a position sensing system. This results in high dosing accuracy (see Table 1, Fill GmbH). Even at high traversing speeds, the control unit with its freely programmable acceleration and deceleration ramps ensures rapid but smooth conveyance of the melt to the casting position. Following low-turbulence pouring of the liquid metal into the gravity die or shot sleeve (Fig. 2, Fill GmbH ), the casting ladle is turned over (if necessary, by up to 360°) at a programmable position to discharge any adhering oxide film. The casting cycle of the casting manipulator is freely programmable and can be adjusted to the casting location and the casting process.The use of a casting manipulator provides high flexibility, cycle times can be reduced and optimized and a large operating range can be covered thanks to X-, Y- and Z-axes with an integrated casting axis. Servo drives in conjunction with stable guide rails ensure low-turbulence pouring and high traversing speeds. In addition, state-of-the-art designs of casting manipulators enable simple and quick replacement of the casting gear thanks to pluggable spline shafts. The technical data for selected casting manipulators are given in Table 1.Additional references:Casting robot | Gießmanipulator | Manipulator mit frei beweglichen Achsen und montiertem Gießlöffel zum automatisierten Schöpfen und Gießen von Schmelzen, der vor allem für den Kokillenguss und Druckguss eingesetzt wird (Bild 1, Fill GmbH).Beim Schöpfen mittels eines Gießmanipulators wird die gewünschte Schmelzemenge durch positionsgenaues Schrägstellen des Gießlöffels über eine Wegmessung exakt bemessen. Die sich dabei ergebenden Dosiergenauigkeit ist hoch (siehe Tabelle 1, Fill GmbH).Auch bei hohen Verfahrgeschwindigkeiten gewährleistet die Steuerung mit ihren frei programmierbaren Beschleunigungs- und Verzögerungsrampen einen schnellen und gleichzeitig ruhigen Transport der Schmelze zum Gießplatz. Nach dem turbulenzarmen Eingießen des flüssigen Metalls in die Kokille oder Gießkammer (Bild 2, Fill GmbH) wird der Gießlöffel an einer programmierbaren Position bei Bedarf um 360° überschlagen, um eine eventuell darin anhaftende Oxidhaut zu entleeren. Der Gießzyklus des Gießmanipulators ist frei programmierbar und kann damit dem Gießplatz und dem Gießprozess angepasst werden.Durch die Verwendung eines Gießmanipulators ist eine hohe Flexibilität möglich und die Taktzeiten lassen sich verkürzen und optimieren und es kann ein großer Aktionsraum durch X-, Y- und Z- Achse mit integrierter Gießachse befahren werden. Servoantriebe in Verbindung mit stabilen Schienenführungen sorgen für turbulenzarmes Eingießen und hohe Verfahrgeschwindigkeiten.Moderne Ausführungen von Gießmanipulatoren erlauben zudem das einfache und schnelle Wechseln des Gießgetriebes durch eine steckbare Keilwelle. Die technischen Daten ausgewählter Gießmanipulatoren sind in Tabelle 1 angeführt.Weiterführende Stichworte:Gießroboter | https://www.giessereilexikon.com/en/foundry-lexicon/Encyclopedia/show/casting-manipulator-4362/?cHash=aa2e9ad7a2de24f824ee5e7ce4955283 | https://www.giessereilexikon.com/giesserei-lexikon/Encyclopedia/show/giessmanipulator-750/?cHash=aa2e9ad7a2de24f824ee5e7ce4955283
Casting ladle | Spoon-shaped vessel for ladling and pouring liquid metals.Casting ladles are used both for casting small sand castings or gravity die castings and in automated sand casting, gravity die casting and pressure die casting. In automated casting, the casting ladle is fitted to castingrobots and casting manipulators. Materials used for ladles are:Ladles made of heat-resistantsteel, cast steel or cast iron (Fig. 1)These ladles need to be provided with a ladle coating in order to largely prevent soldering, attacks and high temperature losses of the melt. Prior to pouring, the ladles must be warmed up well and their coating renewed during operation since erosion and ferrous impurities could occur otherwise. The benefits of metallic ladles are their relatively low price compared to ceramic ladles, their high strength, robustness and insensitivity to mechanical impacts (e.g. blows) and the fact that they are easy to fasten to robots or casting manipulators.Ladles made of ceramic composite materials (refractory composite, Fig. 2)Despite the lower resistance to mechanical impacts when compared to metallic ladles, ladles made of ceramic composite materials continue to gain importance as they provide the following benefits: - Low own weight - No preheating necessary - Low temperature losses - Excellent corrosion resistance - Low wettability by aluminum alloys (easy removal of ladle residues, the ladles usually come with a boron nitride coating) - No ferrous impurities (see Iron needles) Sample designs of ceramic ladles can be found in Fig. 2, examples of technical data for a ceramic composite material are shown in Table 1. | Gießlöffel | Löffelförmiger Behälter zum Schöpfen und Gießen von flüssigen Metallen.Gießlöffel werden sowohl beim Gießen kleinerer Sandgussstücke oder Kokillengusstücke verwendet als auch im automatisierten Sandguss, Kokillenguss und Druckguss. Beim automatisierten Guss werden die Gießlöffel an Gießrobotern und Gießmanipulatoren angebracht. Als Materialen für die Schöpflöffel werden verwendet:Löffel aus hitzebeständigem Stahl, Stahlguss oder Gusseisen (Bild 1)Diese müssen mit einer isolierenden Gießlöffelschlichte versehen werden, um ein Ankleben, einen Angriff und einen zu hohen Temperaturverlust der Schmelze weitestgehend zu verhindern. Die Löffel müssen vor dem Gießen gut angewärmt werden und im Betrieb nachgeschlichtet werden, da sonst Erosion und Eisenverunreinigungen auftreten können. Die Vorteile der metallischen Schöpflöffel liegen in ihrem vergleichsweise günstigen Preis ggü. keramischen Löffeln und der hohen Festigkeit, der Robustheit bzw. Unempfindlichkeit gegenüber mechanischer Einwirkung (wie z. B. Schlägen) bzw. der einfachen Befestigung an Robotern oder Gießmanipulatoren.Löffel aus keramischem Verbundwerkstoff (feuerfestem Verbundmaterial, Bild 2)Schöpflöffel aus keramischem Verbundmaterial gewinnen zunehmend an Bedeutung, da diese, trotz der ggü. metallischen Gießlöffeln geringeren Robustheit bei mechanischen Einwirkungen, folgende Vorteile bieten: - Niedriges Eigengewicht - Kein Vorwärmen erforderlich - Geringer Temperaturverlust - Ausgezeichnete Erosionsbeständigkeit - Geringe Benetzbarkeit durch Aluminium-Legierungen (ausgezeichnete Freigabe des Kellenrückstandes, die Löffel werden meist werkseitig mit Bornitrid-Beschichtung geliefert) - Keine Eisenverunreinigungen (siehe Eisennadeln) Ausführungsbeispiele für keramische Löffel sind in Bild 2 ersichtlich, beispielhaft sind die technischen Daten eines keramischen Verbundmaterials in Tabelle 1 angeführt. | https://www.giessereilexikon.com/en/foundry-lexicon/Encyclopedia/show/casting-ladle-4361/?cHash=e4b13c5951134ab4301c6fa5513d617a | https://www.giessereilexikon.com/giesserei-lexikon/Encyclopedia/show/giessloeffel-749/?cHash=e4b13c5951134ab4301c6fa5513d617a
Casting line | Section of a mechanical molding system (see Molding machine) in which the mold is filled.Additional references:Casting manipulatorCasting robot | Gießstrecke | Abschnitt einer mechanischen Formanlage (siehe Formmaschine), an der das Abgießen der Formen erfolgt.Weiterführende Stichworte:GießmanipulatorGießroboter | https://www.giessereilexikon.com/en/foundry-lexicon/Encyclopedia/show/casting-line-4365/?cHash=c1c3fa21aa48663171e86d8135dadac2 | https://www.giessereilexikon.com/giesserei-lexikon/Encyclopedia/show/giessstrecke-753/?cHash=c1c3fa21aa48663171e86d8135dadac2
Casting filter | Filter installed in the gate system to retain exogenous and/or endogenous inclusions such as slag, foam or oxodic impurities (see Oxide inclusion) from the melt flow. In general, ceramic filters are used, whereas a differentiation has to be made between ceramic foam (pore structure is generated by foaming) and cellular ceramics (pore structure is generated by pressing) (Fig. 1, Foseco Foundry Division Vesuvius GmbH). Another significant feature is the homogeneous pore size with cellular ceramics filters (extruded filters). Due to the production, an identical ceramic foamfilter pore size is impossible. Pore density is indicated as pore quantity per cm of filter length or ‑ commonly ‑ in ppi (pores per inch).Casting filters may also enable a metal flow homogenization and deceleration, i.e. turbulent flows are turned into laminar flows. This results in significantly less re-oxidation within the mold and in a minimzation of the sanderosion risk (Fig. 2, Foseco Foundry Division Vesuvius GmbH). Depending on the purpose, zirconium silicate, zirconium oxide, silicon carbide and mullite are used as filter materials. The most common filter positions are vertical or horizontal in the gate system runner, in the upper sprue part or at them bottom of the sprue (see bottom of the sprue). Since the filter stress is relatively high for the positions mentioned before, not all filter sizes and porosities are suitable. Ideally, foam structure filters should be placed as close to the casting as possible. In any way, the casting system should be constructed without pressures and the narrowest cross section should be in front of the filter to avoid a “jet effect” (increase in flow velocity). With all filters inserted in the gate system, it can be seen that the thicker they are, the higher is the flow resistence. This has a delaying effect on the mold filling time and on the casting quality. For this reason, filter flow sections need to be expanded. In addition, the relevant casting temperature, the filter pore size and the amount of filterable impurities in molten metal have to be considered when selecting the required filter size. Filtered impurities continuously increase the filter flow resistance and they can cause a stall. For this reason it is an advantage in case of larger castings to prepare several casting processes with a filter. On a regular basis, the manufacturer should check their products for durability and effectiveness and to certify durability guarantees relating to casting temperature, height and time for the client. This can be done by using a testing device to measure the flow per time unit and to evaluat the filter state after the casting process (Fig. 3).Additional references:FilteringMold erosionCasting method | Gießfilter | In das Anschnittsystem eingebauter Filter zum Zurückhalten von exogenen und/oder endogenen Einschlüssen wie Schlacke, Schaum oder oxidischer Verunreinigungen (s. Oxideinschluss) aus der Gießströmung. Prinzipiell werden keramische Filter verwendet, wobei zwischen Schaumkeramik (Porenstruktur wird durch Schäumen erzeugt) und Zellkeramik (Porenstruktur wird durch Pressen erzeugt) zu unterscheiden ist (Bild 1, Foseco Foundry Division Vesuvius GmbH). Ein weiteres wesentliches Merkmal ist die einheitliche Porengröße bei den Zellkeramikfiltern (extrudierte Filter). Die Porengröße kann bei Schaumkeramikfiltern herstellungsbedingt nicht gleich sein, die Porendichte wird durch die Anzahl der Poren pro cm Filterlänge oder üblicherweise in ppi (pores per inch) angegeben. Gießfilter können zusätzlich eine Vergleichmäßigung und Abbremsung der Metallströmung ermöglichen, d. h. turbulente Strömung wird in laminare Strömung umgewandelt. Dadurch kommt es zu wesentlich weniger Reoxidation innerhalb der Form und einer Minimierung des Risikos von Sanderosionen (Bild 2, Foseco Foundry Division Vesuvius GmbH). Als Filtermaterial dient in Abhängigkeit von der Einsatzart Zirkonsilikat, Zirkondioxid, Siliziumkarbid und Mullit. Die gängigsten Filterpositionen sind vertikal oder horizontal im Lauf des Anschnittsystems, im oberen Teil des Eingusses oder am Fuß des Eingusses (s. Eingussfuß) platziert. Da bei den beiden letztgenannten Positionen die Belastung für den Filter relativ hoch ist, eignen sich hier nicht alle Filtergrößen und Porositäten. Idealerweise sollen Schaumstrukturfilter so nahe wie möglich am Gussteil platziert werden. Das Gießsystem sollte auf jeden Fall drucklos gestaltet werden und der engste Querschnitt sollte vor dem Filter liegen um einen "Düseneffekt" (Erhöhung der Fließgeschwindigkeit) zu vermeiden. Bei allen Filtern, die in das Anschnittsystem eingelegt werden ist zu beachten, dass sie mit zunehmender Dicke einen beträchtlichen Strömungswiderstand haben, der sich verzögernd auf die Formfüllzeit und demzufolge auf die Gussstückqualität auswirkt. Deshalb müssen die Durchströmquerschnitte der Filter entsprechend größer dimensioniert werden. Außerdem ist bei der Auswahl der erforderlichen Filtergröße auch auf die jeweilige Gießtemperatur, die Porengröße des Filters und der Menge an filterbaren Verunreinigungen im flüssigen Metall zu achten. Die gefilterten Verunreinigungen vergrößern allmählich den Durchströmwiderstand des Filters und es kann zum Abreißen der Strömung kommen. Deshalb ist es vor allem bei größeren Gussstücken vorteilhaft, mehrere Gießläufe mit Filter vorzusehen. Der Hersteller sollte regelmäßig die Qualität seiner Produkte hinsichtlich Haltbarkeit und Wirksamkeit prüfen und dem Kunden Haltbarkeitsgarantien für Gießtemperatur, Gießhöhe und Gießzeit bescheinigen. Dazu steht eine Prüfeinrichtung zur Messung der Durchflussmenge pro Zeiteinheit und zur Beurteilung des Filterzustandes nach dem Guss zur Verfügung (Bild 3). Weiterführende Stichworte:FilternFormerosionGießweise | https://www.giessereilexikon.com/en/foundry-lexicon/Encyclopedia/show/casting-filter-4258/?cHash=ae8b7a4aa02e865e17a7404c9f5a1c9f | https://www.giessereilexikon.com/giesserei-lexikon/Encyclopedia/show/giessfilter-645/?cHash=ae8b7a4aa02e865e17a7404c9f5a1c9f
Casting drive | The casting drive is a casting unit component of a die casting machine.Casting unit describes the total of all devices which provide for casting piston movement and for casting metal pressurization (Fig. 1). Today, casting pistons are driven mainly hydraulically. Therefore, the casting drive comprises the hydraulic casting cylinder with a movable piston (drive cylinder and drive piston), the shot valve and the pressure accumulator. Casting and drive pistons are connected via a plunger rod. The entire casting unit is based on the casting base with an integrated hydraulic tank. The casting unit hydraulic tank has several connections to the main tank via a return pipe at the locking unit. The guide frame is based on the casting base plate and is rigidly connected to the fixing plate via the tie rods. This way, the entire casting force is taken up through these tie rods (Fig. 2, Bühler AG). | Gießantrieb | Der Gießantrieb ist Bestandteil der Gießeinheit einer Druckgießmaschine. Als Gießeinheit wird die Gesamtheit aller Einrichtungen bezeichnet, die für die Bewegung des Gießkolbens und für die Druckbeaufschlagung des Gießmetalls sorgen (Bild 1). Überwiegend erfolgt heute der Antrieb des Gießkolbens hydraulisch. Der Gießantrieb umfasst daher den hydraulischen Gießzylinder mit beweglichem Kolben (Antriebszylinder mit Antriebskolben), das Schussventil und die Druckspeicher. Der Gießkolben ist mit dem Antriebskolben über die Kolbenstange verbunden. Die komplette Gießeinheit ist auf der Gießgrundplatte mit integriertem Hydrauliktank aufgebaut. Der Hydrauliktank der Gießeinheit ist vielfach über ein Rücklaufrohr mit dem Haupttank an der Schließeinheit verbunden. Der Führungsrahmen liegt auf der Gießgrundplatte auf und ist über die Zuganker mit der festen Aufspannplatte starr verbunden, somit wird die gesamte Gießkraft über diese Zuganker aufgenommen (Bild 2, Bühler AG). | https://www.giessereilexikon.com/en/foundry-lexicon/Encyclopedia/show/casting-drive-4256/?cHash=46e71d529f1770e46aa9016fd81e8630 | https://www.giessereilexikon.com/giesserei-lexikon/Encyclopedia/show/giessantrieb-643/?cHash=46e71d529f1770e46aa9016fd81e8630
Casting defect | Defect in the casting which may result in rejection and may have material-, production- or processing-related causes. The properties of the castings are not in line with the standards or delivery conditions agreed with the customer. The fact that casting defects are always characterized by multiple influence factors with respect to their root causes renders the safe detection and prevention of rejection causes difficult. Therefore, a clear record of all relevant production processes is important in order to prevent rejects. Detailed and reliable information helps improve the detection and analysis of defects and avoid further defect assessments. Due to their diversity, casting defects are combined in individual groups such as cavities, faulty casting surface, incomplete casting, inclusions, inaccurate dimensions, etc.Additional references:Design of castingsFavorable casting designMold sand-based casting defect More videos on Foundry-Skills | Gussfehler | Fehler im Gussstück, die zu Ausschuss führen können und sowohl material-, fertigungs- oder bearbeitungsbedingte Ursachen haben können. Sie entsprechen in ihren Eigenschaften nicht den Normen bzw. nicht den mit dem Kunden vereinbarten Lieferbedingungen. Das Gussfehler immer mehrere Einflussfaktoren hinsichtlich ihrer Entstehungsursachen haben, erschwert die sichere Erkennung und Bekämpfung der Ausschussursachen. Wichtig zur vorbeugenden Ausschussvermeidung ist deshalb immer eine nachvollziehbare Erfassung aller relevanten Fertigungsprozesse. Ausführliche und zuverlässige Informationen verbessern die Fehlererkennung bzw. -untersuchung und verhindern weitgehende Fehlbeurteilungen.Gussfehler werden, wegen ihrer Vielfalt, in einzelne Gruppen, wie beispielsweise Hohlräume, fehlerhafte Gussoberfläche, unvollständiger Guss, Einschlüsse, Maßungenauigkeit usw., zusammengefasst.Weiterführende Stichworte:Gestaltung von GussteilenGießgerechte GestaltungFormsandbedingte Gussfehler Weitere Videos auf Foundry-Skills | https://www.giessereilexikon.com/en/foundry-lexicon/Encyclopedia/show/casting-defect-4612/?cHash=bf0f9eb0850c9d45da3056af17e70a68 | https://www.giessereilexikon.com/giesserei-lexikon/Encyclopedia/show/gussfehler-1001/?cHash=bf0f9eb0850c9d45da3056af17e70a68
Casting cooler | It is a cooling tunnel for castingcooling between shakeout station or separating channeling and fettling shop. Casting coolers are particularly robust built special vibratory conveyors in which it is mass-compensated resonance type conveyors (Fig. 1, Jöst GmbH & Co.KG).Basically, these machines are mass-compensated resonance type conveyors. Active mass compensation blocks are installed under the trough in a regular distance to compensate the dynamic forces within the machine; this avoids transmission of excessive dynamic forces in the foundation. The conveying trough vibrates at very low frequencies and a moderate stroke. The vibrating parameters are built that the castings do not jump but slide smoothly and slowly.The vibrating trough is closed with a hood and designed to be air proof. A high velocity counter-current cooling air flow is forced towards the flow channel of the casting conveyors against the flow direction of the castings to cool them down from approx. 600°C to 80°C. If demanded, the cooling process could be supported by a temperature probe controlled, pulse width regulated water injection system. Additional references:Cooling lineFluid bed cooling separatorSand coolerUsed sand coolingExtraction equipmentDedusting | Gusskühler | Kühltunnel zur Gussstückabkühlung zwischen Ausschlagrost oder Trennrinne und Putzerei. Gusskühler sind besonders robust aufgebaute spezielle Schwingförderrinnen bei denen es sich um massenkompensierte Resonanzrinnen handelt (Bild 1, Jöst GmbH & Co.KG).Unterhalb des Troges befinden sich in regelmäßigen Abständen sogenannte aktive Schwingungstilger. Diese kompensieren die innerhalb der Maschine erzeugten dynamischen Kräfte. Der Fördertrog schwingt mit besonders niedriger Frequenz. Die Schwingparameter werden so gewählt, dass das Gussteil beim Fördervorgang nicht springt, sondern sanft und langsam vorwärts gleitet.Der kanalförmige Aufbau der Resonanzrinne dient der Luftführung. Durch den Strömungskanal wird ein entgegen der Gussteilförderrichtung gerichteter kräftiger Kühlluftstrom geführt, der die Gussteile nach dem Prinzip der Gegenstromkühlung von ca. 600°C auf ca. 80°C herunterkühlt. Der Kühlvorgang kann je nach Anwendungsfall von einer Temperatur geregelten Wasserbedüsung unterstützt werden. Weiterführende Stichworte:KühlstreckeFluidbettkühl-SichterSandkühlerAltsandkühlungAbsaugeinrichtungEntstaubung | https://www.giessereilexikon.com/en/foundry-lexicon/Encyclopedia/show/casting-cooler-4896/?cHash=147632812b1980f704ce61d295f3292b | https://www.giessereilexikon.com/giesserei-lexikon/Encyclopedia/show/gusskuehler-4895/?cHash=147632812b1980f704ce61d295f3292b
Casting | According to the general definition, casting refers to a workpiece that has been given its shape in a mold by solidification of liquid metal or an alloy (EN 1559-1, Founding, Technical conditions of delivery, General information)Additional references: Strain-related design of castingsRough die cast partDie cast part (Italpresse Industrie S.p.A.)Design of castingsFavorable casting design of castingsSand casting More videos on Foundry-Skills | Gussstück | Nach allgemeiner Definition ist ein Gussstück ein Werkstück, das seine Gestalt durch Erstarren von flüssigem Metall oder einer Legierung in einer Form erhalten hat (EN 1559-1, Gießereiwesen, Technische Lieferbedingungen, Allgemeines).Weiterführende Stichworte:Beanspruchungsgerechte Gestaltung von GussteilenDruckgussrohteilDruckgussteil (Italpresse Industrie S.p.A.)Gestaltung von Gussteilen Gießgerechte Gestaltung von GussteilenSandgussstück Videos auf Foundry-Skills | https://www.giessereilexikon.com/en/foundry-lexicon/Encyclopedia/show/casting-4228/?cHash=7a0d83c1a56044ddbb361dea36193220 | https://www.giessereilexikon.com/giesserei-lexikon/Encyclopedia/show/gussstueck-614/?cHash=7a0d83c1a56044ddbb361dea36193220
Castability | Suitability of a liquid casting material for production of cast parts with the assessment of castability being generally based on the fluidity and mold-filling property, solidification and shrinkage behavior (s. Solidification shrinkage, Shrinkage) of the material, as well as its tendency for metal/molding material reactions. For non-ferrous materials, parameters such as tendency for oxidation and foam development, as well as warm cracking (hot cracking) may be used for assessment. In any case, castability largely depends on the respective alloy (hypoeutectic or hypereutectic), the casting temperature, the molding process and casting process, wall thickness and the like.Eutectic alloys (see Eutectic) and pure metals provide the best castability properties since these materials undergo solidification at consistent temperatures and do not provide solidification intervals. Additional references:Mold filling timeMold filling time in pressure die casting | Gießbarkeit | Eignung eines flüssigen Gießwerkstoffes zur Herstellung von Gussteilen, wobei die Beurteilung der Gießbarkeit im Allgemeinen nach seinem Fließvermögen und Formfüllungsvermögen, seinem Erstarrungsverhalten und Schwindungsverhalten (s. Erstarrungsschrumpfung, Schwindung) sowie seiner Neigung zu Metall-Formstoff-Reaktionen beurteilt wird. Für Nichteisen-Werkstoffe können außerdem noch die Neigung zur Oxidation und Schaumbildung sowie die Warmrissbildung (Heißrissbildung)beurteilt werden. In jedem Fall ist die Gießbarkeit stark von der jeweiligen Legierung (unter- oder übereutektisch), der Gießtemperatur, des Formverfahrens und Gießverfahrens, der Wanddicken und dergleichen abhängig. Eutektische Legierungen (siehe Eutektikum) und reine Metalle haben die beste Gießbarkeit, da hier die Erstarrung bei konstanter Temperatur erfolgt und kein Erstarrungsintervall vorliegt.Weiterführende Stichworte:FormfüllzeitFormfüllzeit beim Druckgießen | https://www.giessereilexikon.com/en/foundry-lexicon/Encyclopedia/show/castability-3809/?cHash=9721d411efdd231004a2050e0eb7bfcf | https://www.giessereilexikon.com/giesserei-lexikon/Encyclopedia/show/giessbarkeit-194/?cHash=9721d411efdd231004a2050e0eb7bfcf
Cast steel shot | see blasting abrasives | Stahlgussschrot | siehe Strahlmittel | https://www.giessereilexikon.com/en/foundry-lexicon/Encyclopedia/show/cast-steel-shot-5151/?cHash=e36e1c5c8824586ee3f0a59448f95093 | https://www.giessereilexikon.com/giesserei-lexikon/Encyclopedia/show/stahlgussschrot-5150/?cHash=e36e1c5c8824586ee3f0a59448f95093
Cast steel | Castings in which molten steel was poured into sand molds. In the broadest sense, continuous casting is one of them. Other molding processes are croning process (croning shell mold), investment casting process, ceramcast process and lost foam steelcasting. Due to the low carbon content in the respective types of cast steel, furnaces with high energy consumption are required to melt cast steel. Electric furnaces, i.e. the electric arc furnace (EAF) and induction furnaces, are therefore used in principle. The electric arc furnace is used when intensive metallurgical work (refining ) is necessary in the melting process. A distinction is made here between the single slagging process and the double slagging process. The induction crucible furnace is ideal for remelting, although it can also be refined to some extent. This is usually done by adding oxygen carriers to unalloyed or low-alloy steels. It is also common to combine different melting processes, e.g. electric arc furnace for the unalloyed basic melt and induction furnace for alloyed melts. Like steel, steelcasting materials are formed according to the rules of the designation system of the European standard DIN EN 10 027 part 1 (short name) or by DIN EN 10 027 part 2 (material numbers)), with their short name preceded by the letter G. The short names consist of a sequence of letters and numbers, which are strung together without spaces, but if necessary, separated by a hyphen. They can be divided into short names according to their use and properties, and short names according to their chemical composition. Table 1 provides an overview of the currently standardized and non-standardized cast steel grades. Cast steel grades are generally classified according to their intended use (properties) and their structure in a usable state (e.g. after heat treatment). Selected cast steel materials include: Cast steel for general purposes These cast steel grades include the unalloyed and low-alloy grades that are characterized by their mechanical properties at room temperature, and the low-alloy grades that have increased toughness and improved weldability with the same strength properties (DIN EN 10293). Cast steel for general use (Fig.1) is mainly used in the temperature range between -10 and 300 ° C for components that are exposed to medium dynamic and shock-like loads. Tempered cast steel Low-alloy steel grades in tempered condition are referred to as tempered steel castings (Fig. 2). It is used at temperatures up to around 300 ° C. The yield strength for this tough material serves as the basis for the calculation in constructions. The casting wall thickness has a major influence on the temperability of a material, since a minimum cooling rate is also required for the core zone. In the case of unalloyed steel castings, the limit of through-hardening is a wall thickness of approximately 20 mm. Appropriate alloying elements shift this limit to larger wall thicknesses. However, it must be taken into account that the achievable strength values sometimes decrease somewhat with increasing wall thickness, which is why the mechanical properties of tempered steel castings for different wall thicknesses are specified in standards. Cast steel resistant to elevated temperatures Unalloyed and alloyed cast steel grades that retain their characteristic material properties in the high-temperature range under long-term stress are considered to be resistant to elevated temperatures. In addition, fatigue at a low number of cycles (LCF) is an important material parameter for components that are subject to high thermal loads, such as gas turbines. The properties of the resistant to elevated temperature materials are standardized in DIN EN 10213. The standard also contains information on heat treatment (tempering), long-term strength (1% proof stress limit and creep strength) depending on the temperature and the duration of the stress. Heat-resistantcast steelCast steel is considered to be heat-resistant if it has a particularly high resistance to the scaling effect of gases above 600 ° C. These materials are recorded in DIN EN 10295 (Fig. 3). The heat-resistant materials can be divided into the groups of ferritic and austenitic cast steel grades as well as nickel and cobalt-based alloys. It should be emphasized as a special feature for all groups that most of these materials have clear carbide inclusions in the structure, which are an important criterion for their good creep resistance. The oxidation resistance that is primarily required for general use is achieved by the alloying elements silicon and chromium nickel. Cast stainless steelCast steel is considered rustproof if it has a special resistance to chemical stress. The resistance is when the respective steel has a chromium content of at least 10.5% that is matched to the carbon content. Stainless steel grades (Fig. 4) are standardized in DIN EN 10213 and DIN EN10283 ("Corrosion-resistant cast steel"). The individual grades are subdivided into martensitic, ferritic-carbide, ferritic-austenitic and austenitic cast steel according to the structure. Low-temperature cast steel Low-temperature cast steel grades are those that have good toughness properties with sufficiently high tensile strength even at lower temperatures below -10 ° C. A characteristic of sufficiently good ductile values is a minimum notched impact energy (ISO-V sample) of 27 J. The lowest application temperature is between -45 and -253 ° C, depending on the type of cast steel. DIN EN 10216-3 contains more information. Austenitic cast steel A feature of this group of materials (Fig. 5) is a delta ferrite content that is specifically set via the chromium-nickel ratio, which is usually 5 to 20%. This allows the relatively low yield strength of austenitic cast steel to be raised. The yield strength can, however, just as well be raised by increasing the nitrogen content. The chromium content in all alloy variants of this cast steel is approx. 19%. We also alloyed 2 to 3% molybdenum to improve corrosion resistance. The nickel content is about 10%. To improve the corrosion properties, the carbon content can be limited to a maximum of 0.03%. | Stahlguss | Gussteile, bei denen flüssiger Stahl in Sandformen gegossen wurde. Im weitesten Sinne gehört auch der Strangguss dazu. Weitere Formgebungsverfahren sind der Maskenformguss (s. Maskenform, Maskenformverfahren) der Feinguss, das Ceramcast- Verfahren und der Lost Foam Stahlguss. Bedingt durch den niedrigen Kohlenstoffgehalt in den jeweiligen Stahlgusssorten sind Öfen mit hoher Energieaufnahme zum Schmelzen von Stahlguss notwendig. Somit werden grundsätzlich Elektroöfen, also der Lichtbogenofen und Induktionsöfen verwendet. Der Lichtbogenofen findet dann Anwendung, wenn beim Schmelzprozess intensive metallurgische Arbeiten (Frischen und/oder Raffinieren) notwendig werden. Hier unterscheidet man zwischen dem Einschlackenverfahren und dem Zweischlackenverfahren. Der Induktionstiegelofen eignet sich ausgezeichnet für das Umschmelzen, wobei auch in gewisser Weise gefrischt werden kann. Dies geschieht durch Zusatz von Sauerstoffträgern in der Regel bei unlegierten oder niedrig legierten Stählen. Üblich ist auch die Kombination verschiedener Schmelzverfahren, z. B. Lichtbogenofen für die unlegierte Ausgangsschmelze und Induktionsofen für legierte Schmelzen. Wie der Stahl werden auch Stahlgußwerkstoffe nach den Regeln des Bezeichnungssystems der Europäischen Norm DIN EN 10 027 Teil 1 (Kurznamen) oder durch DIN EN 10 027 Teil 2 (Werkstoffnummern)) gebildet, wobei ihrem Kurznamen der Kennbuchstabe G vorangestellt wird. Die Kurznamen bestehen aus einer Folge von Buchstaben und Ziffern, die ohne Zwischenräume und Leerstellen, aber gegebenenfalls durch Bindestrich getrennt, aneinandergereiht werden. Sie lassen sich in Kurznamen nach Verwendung und Eigenschaften sowie in Kurznamen nach der chemischen Zusammensetzung einteilen. Einen Überblick über die derzeit genormten und nicht genormten Stahlguss-Sorten gibt Tabelle 1. Stahlgusssorten werden in der Regel nach ihrem Verwendungszweck (Gebrauchseigenschaften) sowie ihrer Gefügestruktur im gebrauchsfähigem Zustand (z.B. nach einer Wärmebehandlung) eingeteilt. Ausgewählte Stahlgusswerkstoffe sind z.B.: Stahlguss für allgemeine Verwendungszwecke Diese Stahlgusssorten umfassen die unlegierten und niedriglegierten Sorten die durch ihre mechanischen Eigenschaften bei Raumtemperatur gekennzeichnet sind, und die niedriglegierten Sorten die bei gleichen Festigkeitseigenschaften erhöhte Zähigkeit und verbesserte Schweißbarkeit haben (DIN EN 10293).Stahlguss für allgemeine Verwendung (Bild 1) wird vorwiegend im Temperaturbereich zwischen -10 und 300 °C für Bauteile verwendet, die mittleren dynamischen und stoßartigen Beanspruchungen ausgesetzt sind. Vergütungsstahlguss Als Vergütungsstahlguss werden niedriglegierte Stahlgusssorten im vergüteten Zustand bezeichnet (Bild 2). Er wird bei Temperaturen bis etwa 300 °C verwendet. Als Grundlage für die Berechnung bei Konstruktionen dient bei diesem zähen Werkstoff die Streckgrenze. Von großem Einfluss auf die Vergütbarkeit eines Werkstoffs ist die Bauteilwanddicke, da auch für die Kernzone eine Mindestabkühlgeschwindigkeit erforderlich ist. Bei unlegiertem Stahlguss liegt die Grenze der Durchvergütbarkeit bei einer Wanddicke von etwa 20 mm. Durch geeignete Legierungselemente wird dieser Grenzwert zu größeren Wanddicken verschoben. Dabei muss allerdings berücksichtigt werden, dass die erreichbaren Festigkeitswerte teilweise mit steigender Wanddicke etwas abnehmen, deshalb sind in Normen die mechanischen Eigenschaften von Vergütungsstahlguss für unterschiedliche Wanddicken angegeben. Warmfester Stahlguss Als warmfest gelten unlegierte und legierte Stahlgusssorten, die im Hochtemperaturbereich unter Langzeitbeanspruchung ihre charakteristischen Werkstoffeigenschaften beibehalten. Darüber hinaus ist bei instationär thermisch hochbelasteten Komponenten, wie beispielsweise Gasturbinen, die Ermüdung bei niedriger Lastspielzahl (LCF) eine wichtige Werkstoffkenngröße. Die Eigenschaften der warmfesten Stahlgusswerkstoffe sind in DIN EN 10213 genormt. Die Norm enthält auch Angaben zum Wärmebehandeln (vergüten), zur Langzeitfestigkeit (1-%-Zeitdehngrenze und Zeitstandfestigkeit)in Abhängigkeit von der Temperatur und der Beanspruchungsdauer. Hitzebeständiger Stahlguss Als hitzebeständig gilt Stahlguss dann, wenn er eine besonders hohe Beständigkeit gegenüber der verzundernden Wirkung von Gasen oberhalb von 600 °C hat. Diese Werkstoffe sind in DIN EN 10295 erfasst (Bild 3). Die hitzebeständigen Werkstoffe können in die Gruppen ferritische und austenitische Stahlgusssorten sowie Nickel- und Cobalt-Basis Legierungen unterteilt werden. Dabei ist als besonderes Merkmal für alle Gruppen herauszustellen, dass die meisten dieser Werkstoffe im Gefüge deutliche Karbidausscheidungen aufweisen, die ein wesentliches Kriterium für deren gute Zeitstandfestigkeit sind. Die für den allgemeinen Einsatzzweck in erster Linie geforderte Oxidationsbeständigkeit wird durch die Legierungselemente Silicium und Chrom Nickel erzielt. Nichtrostender Stahlguss Stahlguss gilt als nichtrostend, wenn er eine besondere Beständigkeit gegenüber chemischer Beanspruchung aufweist. Diese Beständigkeit liegt vor, wenn der jeweilige Stahl einen auf den Kohlenstoffgehalt abgestimmten Chromgehalt von mindestens 10,5% aufweist. Nichtrostende Stahlgusssorten (Bild 4) sind in DIN EN 10213 und in DIN EN10283 („Korrosionsbeständiger Stahlguss“) genormt. Die einzelnen Sorten werden entsprechend der Gefügeausbildung in martensitischen, ferritisch-karbidischen, ferritisch-austenitischen und austenitischen Stahlguss unterteilt. Kaltzäher Stahlguss Als kaltzäh gelten diejenigen Stahlgusssorten, die auch bei tieferen Temperaturen unterhalb -10 °C gute Zähigkeitseigenschaften bei ausreichend hoher Zugfestigkeit besitzen. Als Merkmal ausreichend guter Zähigkeit gilt ein Mindestwert der Kerbschlagarbeit (ISO-V-Probe) von 27 J. Die niedrigste Anwendungstemperatur liegt je nach Stahlgusssorte zwischen -45 und-253 °C. Nähere Angaben enthält DIN EN 10216-3. Austenitischer Stahlguss Merkmal dieser Werkstoffgruppe (Bild 5) ist ein über das Chrom-Nickel-Verhältnis gezielt eingestellter Delta-Ferritgehalt, der üblicherweise 5 bis 20 % beträgt. Dadurch kann die relativ niedrige Streckgrenze von austenitischem Stahlguss angehoben werden. Die Streckgrenze kann aber genauso gut über eine Erhöhung des Stickstoffgehaltes angehoben werden. Der Chromgehalt beträgt bei allen Legierungsvarianten dieses Stahlgusses ca.19 %. Außerdem wir zur Verbesserung Korrosionswiderstand 2 bis 3 % Molybdän zu legiert. Der Nickelgehalt beträgt etwa 10 %. Zur Verbesserung der Korrosionseigenschaften kann der Kohlenstoffgehalt auf maximal 0,03 % begrenzt werden. | https://www.giessereilexikon.com/en/foundry-lexicon/Encyclopedia/show/cast-steel-5147/?cHash=a7ba5e9107d992ccd8e89be880213685 | https://www.giessereilexikon.com/giesserei-lexikon/Encyclopedia/show/stahlguss-5146/?cHash=a7ba5e9107d992ccd8e89be880213685
Cast steel grit | see blasting abrasives | Stahlgusskies | siehe Strahlmittel | https://www.giessereilexikon.com/en/foundry-lexicon/Encyclopedia/show/cast-steel-grit-5149/?cHash=8ebea5ca0f2d83cc6e73675f429dca7a | https://www.giessereilexikon.com/giesserei-lexikon/Encyclopedia/show/5149/?cHash=86401127399ad649c94c2206ae4b8d27
Cast iron | Collective term for all iron-carbon alloys with a minimum carbon content of 2 % and other alloying elements, particularly silicon. General differentiation is made between - Flake graphite cast iron (GJL, gray iron, gray cast iron) - Nodular graphite cast iron (GJS, spheroidal cast iron, ductile iron) - Compacted graphite iron (GJV) - Ausferritic cast iron (ADI) These types all have gray break surfaces in contras to melleable cast iron and chilled cast iron (carbidic cast iron) that undergo white solidification and thus have white break surfaces. Cast iron is made from pig iron, scrap steel, and recirculated material, as well as other special additives and alloying elements, either in cupola furnaces or electric furnaces. According to the iron-carbon phase diagram differentiation is made between stable Fe-C (iron graphite) and metastable Fe-Fe3C (iron cementite) system. In order to obtain gray or white solidification, depending on the purpose of use, the cast iron must be given the appropriate composition for the respective cooling rate specified for the casting process. Fundamentally, the aim is to influence the interval between the stable and the metastable eutecticequilibrium temperature (Figure 1). Consequently, silicon is used for widening the interval and ensure gray solidification for the melt even with greater levels of supercooling. If, in contrast to that, white solidification is intended, the iron composition is selected such that the interval between the two eutectic temperatures is rather short. Moreover, the tendency towards gray or white solidification also depends on overheating of the melt (nucleation condition, s. Balance of nuclei) and the cooling rate, i.e. on wall thickness. The cooling curves illustrated in Figures 2, 4 and 6 emphasize this. With great cooling rates, the iron may cool down below the temperature of the metastable iron-cementite system so that the conditions are given for iron carbide (Fe3C) to develop; this particularly applies for thin cross sections and casting edges (referred to as edge hardness, chill due to carbide diffusion).If much heat is released during the eutectic reaction, the temperature of the residual melt may increase above the temperature of the meta-stable system again so that gray solidification is triggered (Fig. 2). The result is a mottled, whitish gray solidified structure as is illustrated in Fig. 3. However, if white solidification below the eutectic temperature of the metastable system is maintained (Fig. 4), the structure of a typical white cast iron is obtained (Fig. 5). Carbides may also be formed at a later stage towards the end of the solidification process. As a general rule, the continuing eutecticsolidification releases enough heat to rise the temperature (recalescence); however, towards the end, the speed of reaction is reduced and temperatures begin to fall. In such a case it may occur for the residual melt to cool down to below the eutectic temperature of the metastable system, as is shown in Fig. 6, carbides may develop. They pile up along the boundaries of the previously grown eutectic grains (Fig. 7) and are referred to as grain boundary carbides. Through inoculation, the number of nuclei for crystallization of the graphite eutectic is increased and thus the chill depth is reduced and grain refinement of the eutecticstructure is achieved, which in turn improves the strength properties in the casting. Therefore, the material structure depends on the contents of carbon and silicon and on the respective inoculation effect. Moreover, eutectic disintegration of austenite to pearlite (in the metastable system) or to ferrite and graphite (in the stable system) must be taken into account. In gray solidified cast iron the latter only takes place with very low cooling rates, so that normally pearlite is formed. This means that the eutectic condition of austenite during cooling of gray cast iron more or less quickly changes over to the metastable system; only in iron compositions with relatively high tendency to graphitization or with very low cooling rates (great wall-thicknesses) it is possible for ferrite to develop predominantly. Indeed, pearlitic structures are preferred in gray cast iron. The critical factor for the strength of a type of cast iron, is the primary solidification structure, above all. The higher the proportion of primary austenitedendrite (s. Dendrites), the greater the strength. This is the main reason for the increase in strength with decreasing degree of saturation or carbon equivalent. Moreover, the graphite form plays a major role. The graphite particles weaken the structure and interrupt the continuity of the metal matrix. The group of cast iron materials identified first is flake graphite cast iron (gray cast iron) with pearlitic or ferritic/pearlitic matrix and graphite lamellae of largely varying sizes. The tensile strength of this type of material is between 100 and 400 Mpa, however it provides almost no elongation at failure, at all; on the other hand it provides the great advantage of relatively low solidification rates of approx. 1 %. If development of the lamellar form is prevented and the carbon is rather available in nodule or spheroid form, the strength properties of the material are increased; but what is more, materials with significantly improved fracture toughness are obtained. While production of melleable cast iron, in which elementary carbon is present in nodular to spheroidal form, represents a profoundly time-tested method, operational production of nodular graphite cast iron has only been in use for little more than five decades. The two materials last specified mainly differ in their respective silicon content, which is around 1 % in melleable cast iron and generally between 2 and 3 % in nodular graphite cast iron. Strength and toughness values roughly reach the same levels for both materials and are viable for great variation through alloying additives and heat treatment. In any case, they are far better than the property values of conventional flake graphite cast iron with otherwise comparable matrix.Vermicular graphite originally developed as unwanted graphite form during production of nodular graphite cast iron upon insufficient or decaying treatment with nodularizing additives. Today, Compacted graphite iron is increasingly used in motor/engine construction. Due to its properties, this material can be classified between high-strength flake graphite cast iron (GJL) and nodular graphite cast iron (GJS). Good tensile strength of more than 400 MPa, elongation at failure of 2 to 6 %, excellent thermal conductivity and castability are characteristic properties of Compacted graphite iron (GJV). The effect that the nodularizing elements have on crystal growth have been and still are the subject of numerous studies and analyses; and the structure formations of carbon have also been thoroughly evaluated. It is mainly due to application of state-of-the-art analysis processes (scanning electron microscope, electron probe micro analysis, etc.) that it was possible to successfully prove that all graphite forms are made up of hexagonal graphite plates with diameters of a few micrometers and a thickness of some tenth of micrometers and that the large number of graphite forms in cast iron for technical use only differ in terms of the arrangement of these plates. While in gray cast iron graphite is diffused partly form the melt and partly during cooling, in melleable cast iron the decomposition of the iron carbide is only induced retroactively through special long-term annealing (Annealing for carbide decomposition). The graphite developed accumulates to form characteristic nodules and is referred to as temper carbon. Differentiation is made between white (GJMW) and black (GJMB) melleable cast iron according to macroscopic appearance of the break surfaces. A general overview or iron-carbon casting materials is shown in Figure 8.Additional references:Metal matrix of cast ironStructure formation of cast ironAustenitic cast ironBainitic cast ironCarbidic cast ironEutectic cast ironFerritic cast ironSynthetic cast iron | Gusseisen | Sammelbegriff für alle Eisen-Kohlenstoff-Legierung mit mindestens 2 % Kohlenstoff und weiteren Legierungsbestandteilen, insbesondere Silizium. Grundsätzlich unterscheidet man zwischen - Gusseisen mit Lamellengrafit (GJL, graues Gusseisen, Grauguss) - Gusseisen mit Kugelgrafit (GJS, Sphäroguss, duktiles Gusseisen) - Gusseisen mit Vermiculargrafit (GJV) - ausferritischesGusseisen (ADI) Diese Sorten haben alle graue Bruchflächen, im Gegensatz dazu Temperguss und Hartguss (Karbidisches Gusseisen), welche weiß erstarren und somit weiße Bruchflächen haben. Gusseisen wird mittels Roheisen, Stahlschrott und Kreislaufmaterial sowie weiterer spezieller Zusätze und Legierungselemente im Kupolofen oder Elektroofen erzeugt. Nach dem Eisen-Kohlenstoff-Zustandsschaubild unterscheidet man das stabile Fe-C-(Eisen-Grafit)- und das metastabile Fe-Fe3C-(Eisen-Zementit)-System. Um je nach dem Verwendungszweck Grau- oder Weißerstarrung zu erzielen, muss das Gusseisen bei der jeweiligen gießtechnisch vorgegebenen Abkühlungsgeschwindigkeit entsprechend zusammengesetzt sein. Dies zielt im Wesentlichen auf eine Beeinflussung des Intervalls zwischen der stabilen und der metastabilen eutektischen Gleichgewichtstemperatur ab (Bild 1). So wird durch Silizium dieses Intervall aufgeweitet und die Schmelze kann auch bei stärkerer Unterkühlung noch mit Sicherheit grau erstarren. Wird im Gegensatz dazu Weißerstarrung beabsichtigt wird die Eisenzusammensetzung so gewählt, dass das Intervall der beiden eutektischen Temperaturen gering ist. Außerdem hängt die Bereitschaft zur Grau- bzw. Weißerstarrung auch noch von der Überhitzung der Schmelze (Keimbildungszustand, s. Keimhaushalt) sowie der Abkühlungsgeschwindigkeit und somit von der Wanddicke ab. Die in den Bildern 2, 4 und 6 dargestellten Abkühlkurven machen dies deutlich. Bei höherer Abkühlgeschwindigkeit kann das Eisen bis unter die Temperatur des metastabilen Systems Eisen-Zementitabkühlen, so dass sich Eisenkarbid (Fe3C) zu bilden vermag; dies trifft vor allem in dünneren Querschnitten und an Gussstückkanten zu (sog. Kantenhärte, Weißeinstrahlung infolge Karbidausscheidung). Wird bei der eutektischen Reaktion viel Wärme frei, kann die Temperatur der Restschmelze wieder über die eutektische Temperatur des metastabilen Systems steigen und Grauerstarrung auslösen (Bild 2). Das Ergebnis ist ein meliertes, weiß-grau erstarrtes Gefüge, wie in Bild 3 dargestellt. Bleibt es jedoch bei der Weißerstarrung unterhalb der eutektischen Temperatur des metastabilen Systems (Bild 4), erhält man das Gefüge eines typisch weißen Gusseisens (Bild 5).Karbide können auch erst später, gegen Ende des Erstarrungsvorganges, gebildet werden. Mit fortschreitender eutektischer Erstarrung wird in der Regel genügend Wärme frei, um die Temperatur anzuheben (Rekaleszenz), aber gegen Ende der Erstarrung nimmt die Reaktionsgeschwindigkeit ab, und die Temperatur beginnt wieder zu fallen. Dabei kann es vorkommen, dass die verbleibende Restschmelze unter die eutektische Temperatur des metastabilen Systems abkühlt und Karbide gebildet werden (Bild 6). Sie bauen sich an den Grenzen der bereits gewachsenen eutektischen Körner auf (Bild 7) und werden als Korngrenzenkarbide bezeichnet. Durch Impfen wird die Zahl der Keime für die Kristallisation des Grafiteutektikums erhöht und so die Schrecktiefe verringert und eine Kornfeinung des eutektischen Gefüges erreicht, die ihrerseits die Festigkeitseigenschaften im Gussstück verbessert. Die Gefügestruktur hängt somit von den Gehalten an Kohlenstoff- und Silizium sowie von der Impfwirkung ab. Außerdem ist der eutektoide Zerfall des Austenits in Perlit (im metastabilen System) bzw. in Ferrit und Grafit (im stabilen System) zu berücksichtigen. Die letztgenannte Umwandlung erfolgt jedoch im grau erstarrten Gusseisen nur bei sehr langsamer Abkühlung, so dass sich normalerweise Perlit bildet. Dies bedeutet, dass der eutektoide Zerfall des Austenits bei der Abkühlung des grauen Gusseisens mehr oder minder rasch in das metastabile System umschlägt; lediglich bei einer Eisenzusammensetzung mit relativ hoher Grafitisierungstendenz oder bei sehr langsamer Abkühlung (große Gussstückwanddicke) kann sich vorwiegend Ferrit bilden. Im Allgemeinen wird aber ein perlitischesGefüge im grauen Gusseisen bevorzugt. Entscheidend für die Festigkeit eines Gusseisens ist zuallererst das Primärerstarrungsgefüge. Je größer der Anteil an Primäraustenitdendriten (s. Dendriten), desto höher ist die Festigkeit. Dies ist der Hauptgrund für den Festigkeitsanstieg mit abnehmendem Sättigungsgrad bzw. Kohlenstoffäquivalent. Eine sehr wichtige Rolle spilet zudem die Grafitform. Die Grafitteilchen schwächen das Gefüge und unterbrechen die Kontinuität der metallischen Gefügegrundmasse. Die älteste Gruppe der Eisengusswerkstoffe ist das Gusseisen mit Lamellengrafit (Grauguss) mit perlitischer oder ferritisch-perlitischer Grundmasse und Grafitlamellen in sehr unterschiedlicher Größe. Die Zugfestigkeit dieses Werkstoffes liegt zwischen 100 und 400 MPa, allerdings weist er fast keine Bruchdehnung auf, besitzt aber andererseits den großen Vorteil einer relativ geringen Erstarrungsschwindung von etwa nur 1 %. Wird die lamellare Ausbildungsform vermieden und der Kohlenstoff mehr in Knoten- oder Kugelform erzeugt, so steigen die Festigkeitseigenschaften an; im Besonderen aber erhält man Werkstoffe mit viel besserer Bruchzähigkeit. Während die Herstellung des Tempergusses, in welchem der elementare Kohlenstoff knoten- bis kugelförmig vorliegt, schon ein sehr lange geübtes Verfahren darstellt, ist die betriebsmäßige Erzeugung von Gusseisen mit Kugelgrafit erst seit etwas mehr als fünf Jahrzehnten allgemein in Anwendung. Die beiden letztgenannten Werkstoffe unterscheiden sich vor allem im Siliziumgehalt, der beim Temperguss bei rund 1 %‚ beim Gusseisen mit Kugelgrafit üblicherweise zwischen 2 und 3 % liegt. Die Festigkeits- und Zähigkeitswerte erreichen bei beiden Werkstoffen dieselbe Größenordnung und können außerdem durch Legierungszusätze und Wärmebehandlungen ziemlich weitgehend variiert werden. Auf alle Fälle liegen sie bei vergleichbarer Gefügegrundmasse weit über den Eigenschaftswerten des üblichen Gusseisen mit Lamellengrafit.Vermiculargrafit entstand ursprünglich als unerwünschte Grafitform bei der Herstellung von Gusseisen mit Kugelgrafit bei ungenügender oder bereits wieder abklingender Behandlung mit kugelbildenden Zusätzen. Gusseisen mit Vermiculargrafit findet heute zunehmend im Motorenbau Verwendung. Es ist aufgrund seiner Eigenschaften ein Bindeglied zwischen Gusseisen mit Lamellengrafit (GJL) und Gusseisen mit Kugelgrafit (GJS). Hohe Zugfestigkeit von über 400 MPa, 2 bis 6 % Bruchdehnung, gute Wärmeleitfähigkeit und gute Gießbarkeit sind kennzeichnende Eigenschaften von Gusseisen mit Vermiculargrafit (GJV). Die Wirkung der kugelgrafiterzeugenden Elemente auf das Kristallwachstum war und ist Gegenstand zahlreicher Untersuchungen und auch die Ausbildungsformen des Kohlenstoffes wurden eingehend untersucht. Vor allem durch den Einsatz moderner Untersuchungsverfahren (Rasterelektronenmikroskop, Elektronenstrahlmikroanalyse usw.) gelang es nachzuweisen, dass alle Grafitformen aus hexagonalen Grafitplättchen mit Durchmessern von einigen Mikrometern und einer Dicke von einigen Zehntel Mikrometern aufgebaut sind und dass sich die zahlreichen Grafitformen im technischen Gusseisen nur durch die verschiedene Anordnung dieser Plättchen unterscheiden. Während beim grauen Gusseisen der Grafit z. T. aus der Schmelze, z. T. während der Abkühlung ausgeschieden wird, wird beim Temperguss das Eisenkarbid erst nachträglich durch eine besondere Langzeitglühung zum Zerfall gebracht (Karbidzerfallsglühen). Der entstehende Grafit sammelt sich zu charakteristischen Knoten und führt den Namen Temperkohle. Man unterscheidet dabei nach dem makroskopischen Bruchaussehen den weißen (GJMW) und den schwarzen (GJMB) Temperguss. Eine generelle Übersicht über die Eisen-Kohlenstoff-Gusswerkstoffe zeigt Bild 8. Weiterführende Stichworte:Metallische Grundmasse von GusseisenGefügeausbildung von GusseisenAustenitisches GusseisenBainitisches GusseisenKarbidisches Gusseiseneutektisches GusseisenFerritisches Gusseisensynthetisches Gusseisen | https://www.giessereilexikon.com/en/foundry-lexicon/Encyclopedia/show/cast-iron-3802/?cHash=ee1ecd2808646a935f826e84dd2b0ee0 | https://www.giessereilexikon.com/giesserei-lexikon/Encyclopedia/show/gusseisen-187/?cHash=ee1ecd2808646a935f826e84dd2b0ee0
Case hardening | Case hardening is defined as carburization, hardening, and tempering of a workpiece made of steel. The method of case hardening is used when a tough core and at the same time a wear-resistant surface is required in a workpiece. To this end, the surface layer of the workpiece (case hardeningsteel) is carburized and subsequently quenched (hardened). Case hardening is generally performed at temperatures between 880 and 980°C. In this way the surface of the component is enriched with carbon by means of diffusion. The average case hardening depths are between 0.1 and 2.5 mm (s.a. Hardness penetration capacity). After hardening the component is tempered. Tempering is required to minimize the stresses generated within the component and to achieve the required strength for use. Hardening and tempering induce great surface hardness and strength of the component, while the core remains in a though and resistant condition. Case hardening is performed either in gas flow or in a salt bath. Salt baths provide the possibility of partial hardening without having to previously isolate specific sections of the workpiece. Suitable materials are various case hardening steels (approx. 0.1 - 2.5 % carbon content). Typical case-hardened machine parts, i.e. components with hard, wear-resistant surfaces and tough cores, are shafts, bearings or bearing journals.Additional references:Electron beam hardeningTorch hardeningHardness testInduction hardeningSalt bath furnaceImmersion hardeningHot-bath hardening | Einsatzhärten | Unter Einsatzhärten versteht man das Aufkohlen, Härten und Anlassen eines Werkstücks aus Stahl. Einsatzhärten kommt immer dann zum Einsatz, wenn man bei einem Werkstück einen zähen Kern und gleichzeitig eine verschleißbeständige Oberfläche haben möchte. Hierzu wird das Werkstück (Einsatzstahl) im Randbereich aufgekohlt und anschließend abgeschreckt (gehärtet). Das Einsatzhärten erfolgt in der Regel bei Temperaturen zwischen 880 bis 980 °C. Dabei reichert man die Oberfläche des Bauteils durch Diffusion mit Kohlenstoff an. Gängige Einsatzhärtetiefen liegen zwischen 0,1 und 2,5 mm (s. a. Einhärtbarkeit). Nach dem Härten wird das Bauteil angelassen. Das Anlassen ist erforderlich, um die im Bauteil entstandene Spannung zu mindern und die geforderte Gebrauchsfestigkeit einzustellen. Härten und Anlassen verleihen dem Bauteil eine hohe Oberflächenhärte und Festigkeit. Der Kern hingegen bleibt in einem zäh-festen Zustand. Das Einsatzhärten erfolgt im Gasstrom oder im Salzbad. Beim Salzbad besteht die Möglichkeit der partiellen Härtung, ohne vorher bestimmte Bereiche des Werkstückes zu isolieren. Geeignete Werkstoffe sind Einsatzstähle (ca. 0,1 - 0,25 % Kohlenstoffgehalt). Typische Maschinenteile die einsatzgehärtet sind, bei denen also eine harte, verschleißfeste Oberfläche und ein zäher Kern erwünscht sind, sind Wellen, Lager, Lagerzapfen.Weiterführende Stichworte:ElektronenstrahlhärtungFlammhärtenHärteprüfungInduktionshärtenSalzbadofenTauchhärtenWarmbadhärten | https://www.giessereilexikon.com/en/foundry-lexicon/Encyclopedia/show/case-hardening-3732/?cHash=be9e9404e6aa4fa5dd639323010d9b19 | https://www.giessereilexikon.com/giesserei-lexikon/Encyclopedia/show/einsatzhaerten-115/?cHash=be9e9404e6aa4fa5dd639323010d9b19
Carburization agent | 1. Flux material with as high a carbon content as possible (> 95 %), which is added to cast iron baths in electric furnace melting for specific increase of the carbon content (s. Carburization). Today, carburization agents are exclusively used in solid condition. Table 1 provides guide values for the chemical composition of selected products. Richard Anton KG, for example, is a leading supplier of carburization agents. 2. Carbon-releasing material used for case hardening (q. v.). | Aufkohlungsmittel | 1. Zusatzmittel mit möglichst hohem Kohlenstoffgehalt (> 95 %), welches beim Schmelzen im Elektroofen den Gusseisenschmelzen zur gezielten Erhöhung des Kohlenstoffgehaltes zugegeben wird (s. Aufkohlung). Heute werden ausschließlich Aufkohlungsmittel in fester Form verwendet. Richtwerte der chemischen Zusammensetzung ausgewählter Produkte sind aus der Tabelle 1 ersichtlich. Ein führender Anbieter von Aufkohlungsmittel ist die Richard Anton KG.2. Kohlenstoff abgebendes Mittel beim Einsatzhärten (s. d.). | https://www.giessereilexikon.com/en/foundry-lexicon/Encyclopedia/show/carburization-agent-3652/?cHash=a124e335b9d522ccbdbfffd4be5d2bbd | https://www.giessereilexikon.com/giesserei-lexikon/Encyclopedia/show/aufkohlungsmittel-35/?cHash=a124e335b9d522ccbdbfffd4be5d2bbd
Carburization depth | According to DIN EN 10052 it is the margin distance from the carburized workpiece surface at which the carbon content reaches the specified limit, typically C = 0.35 %. Commonly, the carburization depth is around 1 mm, with deep carburization it is up to 2 mm. The falling gradient of the C content from the margin to the core must not be too steep. Rule of thumb: One annealing passage for 4 h at 930 °C results in a carburization depth of approx. 1 mm.Additional references:CarburizationCarburization agentCase hardeningHardness test | Aufkohlungstiefe | Nach DIN EN 10052 der Randabstand von der aufgekohlten Werkstückoberfläche, an dem der Kohlenstoffgehalt einen festgelegten Grenzwert erreicht, üblicherweise C = 0,35 %. Die Aufkohlungstiefe liegt typischerweise im Bereich um 1 mm, bei Tiefaufkohlung bis zu 2 mm. Erwünscht ist ein nicht zu steiler Abfall des C-Gehaltes vom Rand zur Mitte. Faustformel: Eine Glühung für 4 h bei 930 °C ergibt eine Aufkohlungstiefe von ca. 1 mm.Weiterführende Stichworte:AufkohlungAufkohlungsmittelEinsatzhärtenHärteprüfung | https://www.giessereilexikon.com/en/foundry-lexicon/Encyclopedia/show/carburization-depth-3653/?cHash=052eaafd91f25a689e1cafa5a31dae2c | https://www.giessereilexikon.com/giesserei-lexikon/Encyclopedia/show/aufkohlungstiefe-36/?cHash=052eaafd91f25a689e1cafa5a31dae2c
Carborundum | Carborundum or silicon carbide is a chemical compound of silicon and carbon classified in the group of carbides . SiC has great chemical resistance, high hardness, and is used for production of melting crucibles and abrasives. Silicon carbide is obtained through heat-up of quartz sand and coke breeze in an electric furnace (acc. to Eq. 1): Eq. 1: Moreover, SiC that is not highly pure is used for deoxidation and added to the charge make-up as primary inoculant (s. Inoculation) during production of cast iron in a melting furnace (preferably a cupola furnace) with high steel rates . In this situation, SiC is calcium and silicon carrier at the same time. The fact that SiC does not melt but slowly dissolves provides greats benefits; i.e. it is available for an extended period and thus contributes to pre-inoculation of the cast iron melt. In cupola furnaces it is added in the form of pellets, in induction crucible furnaces in the form of granular material. Its composition is approximately 63 % Si, 31 % C, the rest is SiO2. | Carborund | Carborund oder Siliziumkarbid ist eine zur Gruppe der Karbide gehörende chemische Verbindung aus Silizium und Kohlenstoff. SiC ist chemisch sehr beständig, hat hohe Härte und wird zur Herstellung von Schmelztiegeln und Schleifmitteln verwendet. Siliziumkarbid wird durch Erhitzen von Quarzsand und Koksgrus im Elektroofen (nach Glg. 1) gewonnen:Glg. 1: Nicht so reines SiC wird außerdem zu Desoxidation und als Primärimpfmittel (s. Impfen) bei der Herstellung von Gusseisen dem Schmelzofen (vorzugsweise dem Kupolofen) bei hohen Stahlsätzen in der Gattierung zugesetzt. Dabei ist SiC gleichzeitig Kohlenstoff- und Siliziumträger. Äußerst vorteilhaft ist dabei die Tatsache, dass SiC nicht schmilzt, sondern sich langsam auflöst, damit lange verfügbar ist und so zur keimwirksamen Vorimpfung der Gusseisenschmelze beiträgt. Im Kupolofen wird es in Form von Presslingen zugegeben, im Induktionstiegelofen als körniges Material. Die Zusammensetzung beträgt etwa 63 % Si, 31 % C, der Rest ist SiO2. | https://www.giessereilexikon.com/en/foundry-lexicon/Encyclopedia/show/carborundum-3744/?cHash=6b993369847d3aae3dda2b23ec8ce066 | https://www.giessereilexikon.com/giesserei-lexikon/Encyclopedia/show/carborund-128/?cHash=6b993369847d3aae3dda2b23ec8ce066
Carbonitriding | Thermochemical process for hardening of surface layers. Hardening of the surface layer takes place due to diffusion of alloy elements [N, C, and (H)]. Table 1 shows the respective treatment substances and the temperatures at which thermochemical hardening is carried out. Table 2 illustrates the properties that can be achieved. The carbonitride layer (s. Carbonitride) obtained in this way increases resistance against adhesion and abrasion, improves the endurance limit and partly also corrosion resistance. | Carbonitrieren | Thermochemisches Randschichtenverfestigungs-Verfahren. Durch eindiffundierende Legierungselemente [N, C und (H)] vollzieht sich eine Aufhärtung der Randschicht. Die Tabelle 1 zeigt die jeweiligen Behandlungsmedien und die Temperaturen bei denen thermochemische Verfestigungsverfahren durchgeführt werden. Die erreichbaren Eigenschaften zeigt Tabelle 2. Die so entstandene Carbonitridschicht (s. Carbonitrid) erhöht den Widerstand gegenüber Adhäsion und Abrasion, verbessert die Dauerschwingfestigkeit und teilweise auch die Korrosionsbeständigkeit. | https://www.giessereilexikon.com/en/foundry-lexicon/Encyclopedia/show/carbonitriding-3703/?cHash=91ee94b52478b4e61b0b4c62eb933ab3 | https://www.giessereilexikon.com/giesserei-lexikon/Encyclopedia/show/carbonitrieren-86/?cHash=91ee94b52478b4e61b0b4c62eb933ab3
Carburization | 1. Enrichment of the carbon content in molten cast iron by addition of carburizing compounds. In the electric furnace process, coke is not used as energy carrier so that the molten metal generally requires carburization; thus, carburization is of particular importance for this process, compared to the cupola furnace process. The carburization agent may be added both in the furnace (MF and NF smelting furnaces) and in the ladle. The carburization effect strongly depends on the quality of the carburization agent (carbon content, ash content, volatile constituents, hydrogen, nitrogen, sulfur), on the molten iron temperature at the time of carburization, on the chemical composition of the molten bath (in particular C content), on bath agitation inside the smelting furnace (degree of stirring, NF or MF furnace), and on quantity and composition of the slag. Molten cast iron baths with low carbon contents and high smelting temperatures are better suitable for carburization than baths with high carbon contents and low temperatures since carburization is a diffusion process that is both temperature- and time-dependent. The driving or triggering force of diffusion is the concentration gradient between the C content at the phase boundary between carbon carrier and molten bath and the C content in the molten bath. 2. Annealing treatment of case-hardeningsteel in carbon-releasing agents (s. a. Case hardening). Thus, in this context carburization is understood as the addition of carbon to steel with carbon contents of less than 0.2 %. From the carbonaceous atmosphere in the furnace, carbon diffuses into the surface area of a workpiece and make it hardenable. The major advantage is that in the hardening process only the surface is hardened but not the core of the component. The toughness of the core, which is often a beneficial property, is maintained. Additional references:Carburization depth | Aufkohlung | 1. Anreicherung des Kohlenstoffgehaltes im flüssigen Gusseisen durch Zusatz von Aufkohlungsmittel. Da beim Elektroschmelzprozess kein Koks als Energieträger Verwendung findet und somit die Schmelze generell aufgekohlt wird, kommt beim elektrischen Schmelzen dem Aufkohlen im Vergleich zum Kupolofenschmelzprozess besondere Bedeutung zu. Das Aufkohlungsmittel wird sowohl im Ofen (MF - und NF-Schmelzöfen) als auch in der Pfanne zugegeben. Der Aufkohlungseffekt hängt von der Qualität des Aufkohlungsmittels (Kohlenstoffgehalt, Aschegehalt, flüchtige Bestandteile, Wasserstoff, Stickstoff, Schwefel), von der Flüssigeisentemperatur zum Zeitpunkt der Aufkohlung, der chemischen Zusammensetzung der Schmelze (besonders C-Gehalt), der Badbewegung im Schmelzofen (Durchmischungsgrad, NF - oder MF-Ofen) sowie der Schlackenmenge und -zusammensetzung ab. Gusseisenschmelzen mit niedrigen Kohlenstoffgehalten und hohen Schmelztemperaturen lassen sich besser Aufkohlen als gegenteilige, der Aufkohlungsprozess ist ein Diffusionsprozess welcher temperatur- und zeitabhängig ist. Die treibende bzw. auslösende Kraft für die Diffusion ist das Konzentrationsgefälle zwischen C-Gehalt an der Phasengrenze Kohlenstoffträger/Schmelze und dem Inneren der Schmelze. 2. Glühbehandlung von Einsatzstählen in Kohlenstoff abgebenden Mitteln (s. a. Einsatzhärten). Somit versteht man hier unter Aufkohlen die Zufuhr von Kohlenstoff, wenn ein Stahl unter 0,2 % C enthält. Aus einer kohlenstoffhaltigen Ofenatmosphäre diffundiert Kohlenstoff in die Oberflächenbereiche eines Werkstücks und macht es damit dort härtbar. Der große Vorteil besteht darin, dass beim Härten nur die Oberfläche gehärtet wird, nicht aber der Kern des Bauteils. Die oft vorteilhafte Zähigkeit im Kern bleibt erhalten. Weiterführende Stichworte: Aufkohlungstiefe | https://www.giessereilexikon.com/en/foundry-lexicon/Encyclopedia/show/carburization-3650/?cHash=91579114295d257f76f72ef5aafe53b1 | https://www.giessereilexikon.com/giesserei-lexikon/Encyclopedia/show/aufkohlung-33/?cHash=91579114295d257f76f72ef5aafe53b1
Carbonitride | Mixed compound of a carbide and a nitride of the same element, for example niobiumcarbonitride (NbC, NbN) or vanadium-titaniumcarbonitride (Ti(C,N)VC, VN) (Fig. 1). Commercial production of carbonitrides is performed in vacuum furnaces by carbo-thermal reduction and nitriding of titanium oxide at high temperatures. Subsequent grinding ensures the required grain distribution. The powder produced by this patented procedure has a spherical morphology and particularly narrow grain distribution in contrast to titaniumcarbonitride (Ti(C,N)), which is made of titanium metal.Titanium carbonitrides are the base material for production of cermets, a metal-ceramic composite similar to hard metals, with great hardness, good resistance against oxidation and excellent wear resistance providing appropriate toughness. Cermets are used in tools for machining of metals. In the same way as the conventional WC-Co hard metals, cermets also require special additives, such as molybdenum carbide (Mo2C), TaC, NbC, and in special cases also WC. These additives can also be produced in the form of solid solution mixed crystals using titaniumcarbonitride.In combination with Al2O3, Ti(C, N) makes for extremely robust and wear resistant cutting ceramics, for example used for machining of cast iron. | Karbonitrid | Mischverbindung eines Karbids und eines Nitrids des gleichen Elementes, beispielsweise Niob-Carbonitrid (NbC, NbN) oder Vanadium-Titan-Carbonitrid (Ti(C,N)VC, VN) (Bild 1). Großtechnisch werden Carbonitride durch carbothermische Reduktion und Nitridierung von Titanoxid bei hohen Temperaturen in einem Vakuumofen hergestellt. Bei der anschließenden Mahlung wird die Kornverteilung eingestellt. Das nach diesem patentierten Verfahren hergestellte Pulver hat im Vergleich zu Titancarbonitrid (Ti(C,N)), das aus Titanmetall hergestellt wird, eine sphärische Morphologie und eine besonders enge Kornverteilung.Titancarbonitride sind der Grundstoff für die Produktion von Cermets, einem hartmetallähnlichen Metall-Keramik-Verbundwerkstoff mit hoher Härte, guter Oxidationsbeständigkeit und hoher Verschleißfestigkeit bei ausreichender Zähigkeit. Cermets werden als Werkzeuge für die zerspanende Bearbeitung von Metallen eingesetzt. Ebenso wie die klassischen WC-Co Hartmetalle benötigen auch Cermets spezielle Additive wie z.B. Molybdänkarbid (Mo2C), TaC, NbC und in besondern Fällen auch WC. Diese Additive lassen sich auch in Form eines in fester Lösung vorliegenden komplexen Mischkristalls (Solid Solution Mixed Crystals) mit Titancarbonitrid herstellen.In Kombination mit Al2O3 bildet Ti(C, N) eine äußerst verschleißfeste Schneidkeramik zur Bearbeitung von z. B. Gusseisen. | https://www.giessereilexikon.com/en/foundry-lexicon/Encyclopedia/show/carbonitride-3702/?cHash=31e4afa11d0bf6bcd77b480cc946229e | https://www.giessereilexikon.com/giesserei-lexikon/Encyclopedia/show/karbonitrid-85/?cHash=31e4afa11d0bf6bcd77b480cc946229e
Carbonate | Salt of carbonic acid, H2CO3. | Carbonat | Salz der Kohlensäure, H2CO3. | https://www.giessereilexikon.com/en/foundry-lexicon/Encyclopedia/show/carbonate-3743/?cHash=89d13a50e2533792f2638e76479e04f0 | https://www.giessereilexikon.com/giesserei-lexikon/Encyclopedia/show/carbonat-127/?cHash=89d13a50e2533792f2638e76479e04f0
Carbidic cast iron | Collective term for chilled, graphite-free cast iron. The carbon is present chemically bonded in the form of carbide, which is why the break surface of the material appears whitish instead of gray. The carbides in unalloyed types of cast iron are mostly cementite (iron carbide Fe3C), with alloyed types of cast iron, the carbides that develop are chromium, niobium, molybdenum, or vanadium carbides. Depending on the composition, the metal matrix comprises ferrite, pearlite, martensite, or austenite. Figure 1 displays white carbidic cast iron, Figure 2 illustrates an impact failure of the same material. Additional references:Metal matrix of cast ironStructure formation of cast iron | Karbidisches Gusseisen | Sammelbezeichnung für weiß erstarrtes, grafitfreies Gusseisen. Der Kohlenstoff liegt chemisch gebunden als Karbid vor, weshalb auch der Bruch dieses Werkstoffes weiß statt grau aussieht. Bei den Karbiden der unlegierten Gusseisensorten handelt es sich meist um Zementit (Eisenkarbid Fe3C), bei den legierten Sorten entstehen Karbide des Chroms, Niobs, Molybdäns oder Vanadiums. Dabei besteht die metallische Grundmasse je nach Zusammensetzung aus Ferrit, Perlit, Martensit oder Austenit. Bild 1 zeigt ein weißes karbidisches Gusseisen, Bild 2 den dazugehörigen Schlagbruch. Weiterführende Stichworte:Metallische Grundmasse von GusseisenGefügeausbildung von Gusseisen | https://www.giessereilexikon.com/en/foundry-lexicon/Encyclopedia/show/carbidic-cast-iron-3700/?cHash=34364a8af54a39555af706c5a26f6ab4 | https://www.giessereilexikon.com/giesserei-lexikon/Encyclopedia/show/karbidisches-gusseisen-83/?cHash=34364a8af54a39555af706c5a26f6ab4
Carbon equivalent | Takes the influence of the accompanying elements equal to the effect of the carbon into account and provides information on the composition relative to the eutectic composition in analogy to the degree of saturation, . i.e. it expresses the equivalent carbon content with respect to the iron-carbon binary system:Eq. 1: In eutectic compositions, CE equals 4.3%; the following relationships exist between the degree of saturation (s. d.) and the carbon equivalentCE, mainly used in the Anglo-American countries:Eq. 2: Eq. 3: In all formulas, C is to be repalced with the total carbon content. | Kohlenstoffäquivalent | Berücksichtigt den der Wirkung des Kohlenstoffs gleichwertigen Einfluss der Begleitelemente und ergibt analog zum Sättigungsgrad gesehen eine Aussage über die Zusammensetzung relativ zur eutektischen Zusammensetzung. Es drückt also, auf das Zweistoffsystem Eisen-Kohlenstoff bezogenen, den äquivalenten Kohlenstoffgehalt aus:Glg. 1: Bei eutektischer Zusammensetzung ist CE = 4,3 %; zwischen dem Sättigungsgrad Sc (s. d.) und dem vorwiegend in den angloamerikanischen Ländern gebräuchlichen Kohlenstoffäquivalent CE bestehen folgende Beziehungen:Glg. 2: Glg. 3: In allen Formeln ist unter C der Gesamtkohlenstoffgehalt einzusetzen. | https://www.giessereilexikon.com/en/foundry-lexicon/Encyclopedia/show/carbon-equivalent-3906/?cHash=4e792e9566193e475fb6f2266d6d4bc5 | https://www.giessereilexikon.com/giesserei-lexikon/Encyclopedia/show/kohlenstoffaequivalent-291/?cHash=4e792e9566193e475fb6f2266d6d4bc5
Carbide former | Elements, such as chromium, vanadium, molybdenum, manganese, boron, tellurium, or arsenic, that form stable carbides in iron materials. Magnesium and manganese also are carbide formers if their percentage proportion in the melt is adequately high. Graphitizing (“carbide-disintegrating”) elements stand in contrast to carbide formers as they can compensate the carbide-forming influence due to their graphitizing effect. These elements mainly include silicon, copper, nickel, and aluminum (Table 1). The best suitable way for reducing the risk of chill to a certain extent by means of increased silicon contents, is illustrated in Fig. 1 . | Karbidbildner | Elemente wie beispielsweise Chrom, Vanadium, Molybdän, Mangan, Bor, Tellur, Arsen, die stabile Karbide in Eisenwerkstoffen bilden. Auch Magnesium und Mangan sind Karbidbildner, wenn ihr prozentualer Anteil in der Schmelze entsprechend hohe Werte annimmt. Im Gegensatz dazu sind grafitisierende („karbidzerlegende") Elemente zu sehen, die durch ihre grafitisierende Wirkung den karbidstabilisierenden Einfluss ausgleichen können. Zu diesen Elementen gehören vor allem Silizium, Kupfer, Nickel und Aluminium (Tabelle 1). Wie die Gefahr der Weißeinstrahlung (s. Weißerstarrung) bis zu einem gewissen Grad durch höhere Siliziumgehalte ausgeglichen werden kann, ist aus dem Bild 1 ersichtlich. | https://www.giessereilexikon.com/en/foundry-lexicon/Encyclopedia/show/carbide-former-3699/?cHash=779ab98751c9a9fc553106d78e0496ab | https://www.giessereilexikon.com/giesserei-lexikon/Encyclopedia/show/karbidbildner-82/?cHash=779ab98751c9a9fc553106d78e0496ab
Carbide | Carbides may occur in all iron-carbon alloys as a defect during solidification, depending on the chemical composition and wall thickness (cooling rate), regardless of the molding and the casting process. Carbide inclusions are characterized by poor machinability of the material and therefore increased tool wear. Moreover, carbide inclusions cause deterioration of the mechanical properties but, above all, the toughness properties of the material. With metallographic examination, carbide inclusions generally become visible after etching (s. Etching). Carbides are metal-carbon compounds, for example cementite Fe3C (iron carbide), frequently available as double carbides (ternary compounds of carbon with two metals, e.g. Fe3W3C), as mixed carbide (here, through atoms of the alloy elements, e.g. (Cr, Fe)3C; (Fe, Mn)3C or (Cr, Fe)7C3) or as special carbides (eutectic and secondary mixed carbides of type M7C3). The most frequent forms of carbide formation in real castings are caused by chill, on the one hand, (Fig. 1) occurring in thin cross sections and referred to as chilled edges and by grain boundaries evolving in thick-walled areas due to slow cooling rates. A phenomenon is what is known as inverse chill. Depending on the nature and cause of carbides, they may occur as fibrous structures distributed across the entire cross section (edge hardness), as “gussets" in the last solidified melt (grain boundary carbide) (Fig. 2), as “cube- or block-shaped” inclusions (titanium carbide) (Fig. 3) or even as “Chinese characters” (mixed carbides that are rich in molybdenum and vanadium) (Fig. 4). Not all carbides can be completely eliminated by means of heat treatment (annealing for carbide decomposition). For cast iron there are two types of solidification: eutectic reactions of the stable iron-graphite system and reactions of the meta-stable iron-iron carbide (cementite) system. The eutectic temperature of the iron-graphite reaction is a lot higher than that of the iron-cementite reaction (Fig. 5). However, the problems that are associated with nucleation in the graphite phase are mostly caused by more or less severe cooling below the eutectic temperature of the stable system. With great cooling rates, the iron may cool down below the temperature of the meta-stable iron-cementite system so that the conditions are given for iron carbide (Fe3C) to develop; this particularly applies for thin cross sections and casting edges. If much heat is released during the eutectic reaction, the temperature of the residual melt may increase above the temperature of the meta-stable system again so that the carbide-forming eutectic reaction is stopped and therefore the depth of the chill is restricted. This type of iron material can then be left to completely solidify within the interval between the two eutectic temperatures as is illustrated by the hypothetic cooling curve in Fig. 6. The result is a mottled white/gray solidified structure. However, carbides do not only emerge during the first stage of the solidification process leading to chill, but also during later phases of the solidification process. As a general rule, the continuing eutecticsolidification releases enough heat to rise the temperature; however, towards the end, the speed of reaction is reduced and temperatures begin to fall. In case that the residual melt cools down to below the eutectic temperature of the meta-stable system, as is shown in Fig. 7, carbides may develop. These carbides naturally form along the boundaries of the previously grown eutectic grains and are thus referred to as grain boundary carbides. Accordingly it can be deduced that there are two occasion that cause formation of carbides during the solidification process: on the one hand, at the beginning of eutecticsolidification when cooling takes place at high rates, and on the other hand, towards the end of eutecticsolidification. While chill normally only occurs in thin cross sections and edge zones, formation of grain boundary carbides may also take place in thicker cross sections that cool more slowly. This particularly applied for castings made of alloyed cast iron. Alloy elements may substantially influence the chill tendency and carbide formation. The first phenomenon to be mentioned is that alloy elements cause a shift in the eutectic temperature of the stable iron-graphite system and therefore a induce a change in the carbon equivalent, which results in a direct influence of the chill. Moreover, the alloy elements change the equilibrium solidus temperatures for the iron-graphite eutectic (stable system) and for the iron-carbideeutectic (meta-stable system) as is shown in Fig. 8. Since the alloy elements have an influence on both eutectic temperatures, they practically affect the entire interval between these two eutectic temperatures and thus also the severity of cooling that is permitted for prevention of chill. With regard to chill, this alloy effect is equal or greater than that affecting the carbon equivalent. Graphitizing elements, such as silicon, copper, and nickel, rise the eutectic temperature of the stable system and simultaneously lower the temperature or the meta-stable system; i.e. they widen the interval between the two temperatures. Carbide formers, such as chromium, titanium, and vanadium, lower the temperature of the iron-graphite eutectic and simultaneously rise the temperature of the iron-carbideeutectic; i. e. they narrow the interval between the two temperatures. Some elements, for example manganese and molybdenum, lower both eutectic temperatures simultaneously and therefore should neither reduce nor increase the chill tendency of the material. However, for manganese the statement above is limited due to two reasons: Manganese causes reduction of the carbon equivalent and, what is equally important, has a degrading effect on the nucleation potential within the cast iron melt. Consequently, if the manganese contents are increased beyond normal rates, the nucleation state is impaired; i.e. the number of eutectic grains is reduced due to the interaction of manganese with sulfur during formation of manganese sulfide. In most cases, formation of grain boundary carbides results from segregation. Usually, graphitizing elements migrate towards the solid phase (austenite) and carbide formers towards the liquid phase (residual melt). Naturally, elements that only provide limited solubility in austenite, such as copper, phosphorous, tin, magnesium, or tellurium, may also be displaced towards the liquid phase. Since carbide formers, such as chromium and vanadium, accumulate in the liquid phase and accordingly, graphitizing elements, such as silicon and nickel deplete in the liquid phase more and more, the eutectic temperature of the iron-carbideeutectic in the residual melt is continually increased. At the same time, the temperature in the iron-graphite eutectic in the residual melt is lowered, since the melt is depleted of graphitizing elements as a result of segregation towards austenite. The consequence is a slow-down of solidification so that the solidification temperature is forced to drop, as is shown by Fig. 9. Addition of alloy elements, no matter if graphitizing elements (silicon or nickel) or carbide-forming elements (such as chromium) promote segregation and induce the conditions described above. In brief it can be concluded that high alloy contents increase the tendency for formation of grain boundary carbides. Understandably, addition of carbide formers, such as chromium, that both migrate towards the residual melt and increase the temperature of the iron-carbideeutectic hereby causes the most severe problems. Concentration of such elements in the melt last solidified (almost) always results in carbide formation. Measures for prevention: 1. Select a nearly eutectic iron alloy composition, i.e. increase the proportion of graphitizing elements (e.g. Si, Ni) in the raw iron. 2. Decrease the amount of elements that increase the iron-carbideeutectic temperature (e.g. Cr, V, Ti but also Mn, and Mo). 3. Shorten the solidification ranges (high eutectic grain count, great number of eutectic cells) to ensure rapid eutecticsolidification and therefore reduce the extent of segregation. 4. Resulting from point 3., ensure optimum inoculation (if required primary and secondary inoculation) just before or during casting. 5. Generally keep the level of alloy elements rather low. 6. Avoid extended overheating periods in the furnace. This risk particularly occurs with high-power furnaces if they are not operated with furnace CPUs. 7. If required, reduce the steel scrap proportions in the steel and replace them by pig iron. 8. If carbide have occurred, it may help to perform annealing for carbide disintegration. However, this process does not cause all types of carbides (e.g. chromium carbides) to disintegrate. | Karbid | Karbide können als Fehler bei allen Eisen-Kohlenstoff-Legierungen während der Erstarrung, in Abhängigkeit der chemischen Zusammensetzung und der Wanddicke (Abkühlungsgeschwindigkeit), unabhängig vom Formverfahren und Gießverfahren auftreten. Karbideinschlüsse machen sich durch schlechte Bearbeitbarkeit bei hohem Werkzeugverschleiß bemerkbar. Außerdem werden durch Karbideinschlüsse die mechanischen Eigenschaften, vor allem aber die Zähigkeitseigenschaften des Werkstoffes verschlechtert. Sie sind am metallografischen Schliff, in der Regel nach einer Ätzung (s. Ätzen) sichtbar.Karbide sind Metall-Kohlenstoff-Verbindungen, z. B. Zementit Fe3C (Eisenkarbid), häufig als Doppelkarbid (ternäre Verbindung des Kohlenstoffs mit zwei Metallen z. B. Fe3W3C), als Mischkarbid (einzelne Fe-Atome sind hier durch Atome der Legierungselemente z. B. (Cr, Fe)3C; (Fe, Mn)3C oder (Cr, Fe)7C3 oder als Sonderkarbid (eutektische und sekundäre Mischkarbide des Typs M7C3) vorliegend. Die häufigste Form der Karbidbildung in realen Gussteilen besteht in der als Kantenhärte in dünnen Querschnitten bekannten Weißerstarrung (Bild 1) und in der Korngrenzenkarbidbildung in dickeren, langsam abkühlenden Wanddickenbereichen. Ein Phänomen ist die umgekehrte Weißerstarrung.Je nach Entstehungsursache liegen sie beispielsweise "faserförmig" über dem gesamten Querschnitt verteilt (Kantenhärte), als "Zwickel" in der zuletzt erstarrten Schmelze (Korngrenzenkarbid) (Bild 2), als „würfel- oder quaderförmige“ Einschlüsse (Titankarbid) (Bild 3) oder auch als "Chinesenschrift" (molybdän- und vanadiumreiche Mischkarbide) (Bild 4) vor. Nicht alle Karbide lassen sich durch eine Wärmebehandlung (Karbidzerfallsglühung) vollständig beseitigen. Für Gusseisen gibt es zwei Arten der Erstarrung: die eutektische Reaktion nach dem stabilen System Eisen-Grafit und jene nach dem metastabilen System Eisen-Eisenkarbid (Zementit). Die eutektische Temperatur der Eisen-Grafit-Reaktion liegt um einiges höher als die der Eisen-Zementit-Reaktion (Bild 5). Die Schwierigkeiten, die mit der Keimbildung der Grafitphase bestehen, haben jedoch meist eine mehr oder minder ausgeprägte Unterkühlung unter die eutektische Temperatur des stabilen Systems zur Folge. Bei hoher Abkühlungsgeschwindigkeit kann das Eisen bis unter die Temperatur des metastabilen Systems Eisen-Zementitabkühlen, so dass sich Eisenkarbid (Fe3C) zu bilden vermag; dies trifft vor allem in dünnen Querschnitten und Gussstückkanten zu. Wird bei der eutektischen Reaktion viel Wärme frei, kann die Temperatur der Restschmelze wieder über die Temperatur des metastabilen Systems steigen, was die karbidbildende eutektische Reaktion stoppt und damit die Tiefe der Weißerstarrung bzw. Weißeinstrahlung begrenzt. Ein solches Eisen kann dann weiter vollständig innerhalb des Intervalls zwischen beiden eutektischen Temperaturenerstarren, wie es die hypothetische Abkühlungskurve in Bild 6 darstellt, und man erhält ein meliertes, weiß/grau erstarrtes Gefüge. Karbide entstehen aber nicht nur im ersten Stadium des Erstarrungsprozesses, wenn sie zu Weißerstarrung bzw. Weißeinstrahlung führen, sondern auch im späteren Verlauf des Erstarrungsvorganges. Mit fortschreitender eutektischer Erstarrung wird in der Regel genügend Wärme frei, um die Temperatur anzuheben, aber gegen Ende der Erstarrung nimmt die Reaktionsgeschwindigkeit ab, und die Temperatur beginnt wieder zu fallen. Sollte die verbleibende Restschmelze unter die eutektische Temperatur des metastabilen Systems abkühlen, wie es Bild 7 zeigt, können sich Karbide bilden. Solche Karbide entstehen dann natürlich an den Grenzen der bereits gewachsenen eutektischen Körner, es sind so genannte Korngrenzenkarbide. Demzufolge gibt es zwei Gelegenheiten zur Entstehung von Karbiden während des Erstarrungsprozesses: zum ersten zu Beginn der eutektischen Erstarrung, wenn hohe Abkühlungsgeschwindigkeiten vorliegen, und zum zweiten am Ende der eutektischen Erstarrung. Während Weißerstarrung normalerweise nur in dünnen Querschnitten und in Kantenbereichen auftritt, kann es zur Bildung von Korngrenzenkarbiden auch in dickeren, langsamer abkühlenden Querschnitten kommen. Dies trifft besonders für Gussstücke aus legiertem Gusseisen zu.Legierungselemente können die Neigung zur Weißerstarrung und Karbidbildung wesentlich beeinflussen. Als erstes sei erwähnt, dass die meisten Legierungselemente die eutektische Temperatur des stabilen Systems Eisen-Grafit verschieben, somit eine Änderung im Kohlenstoffäquivalent herbeiführen, und damit einen direkten Einfluss auf die Weißerstarrung nehmen. Hinzu kommt, dass Legierungselemente die Gleichgewichts-Solidustemperaturen für das Eisen-Grafit-Eutektikum (stabiles System) und für das Eisen-Karbid-Eutektikum (metastabiles System) nach Bild 8 verändern. Da die Legierungselemente beide eutektische Temperaturen beeinflussen, wirken sie sich praktisch auf die Breite des Intervalls zwischen diesen zwei eutektischen Temperaturen und folglich auf die Höhe der Unterkühlung, die zur Vermeidung von Weißerstarrung noch zulässig ist, aus. Dieser Legierungseffekt ist hinsichtlich der Weißerstarrung gleich oder größer als jener auf das Kohlenstoffäquivalent.Grafitisierende Elemente, wie Silizium, Kupfer und Nickel, heben die eutektische Temperatur des stabilen Systems an und senken gleichzeitig jene des metastabilen Systems, sie erweitern also das Intervall zwischen beiden Temperaturen. Karbidbildner, wie beispielsweise Chrom, Titan und Vanadium, senken die Temperatur des Eisen-Grafit-Eutektikums und erhöhen gleichzeitig jene des Eisen-Karbid-Eutektikums, d. h. sie verengen das Intervall zwischen beiden Temperaturen.Einige Elemente, beispielsweise Mangan und Molybdän, senken ganz einfach beide eutektische Temperaturen gemeinsam und dürften dadurch die Weißerstarrungsneigung weder vermindern noch erhöhen. Für Mangan allerdings wird diese Aussage aus zwei Gründen eingeschränkt: Mangan bewirkt eine Verminderung des Kohlenstoffäquivalentes, und von gleicher Bedeutung ist sein Einfluss auf den Abbau des Keimbildungspotentials in der Gusseisenschmelze. Durch höhere Mangangehalte als normal verschlechtert sich der Keimbildungszustand, d. h. es vermindert sich die Zahl der eutektischen Körner als Ergebnis der Wechselwirkung des Mangans mit dem Schwefel bei der Bildung von Mangansulfid.In den meisten Fällen ist die Bildung von Korngrenzenkarbiden das Ergebnis von Seigerungen. Grafitisierende Elemente seigern gewöhnlich zur festen Phase (Austenit) und Karbidbildner zur flüssigen Phase (Restschmelze). Natürlich können solche Elemente, die nur eine begrenzte Löslichkeit im Austenit haben, wie Kupfer, Phosphor, Zinn, Magnesium oder Tellur, auch zur flüssigen Phase ausweichen.Da sich einerseits die flüssige Phase an Karbidbildnern, wie beispielsweise Chrom und Vanadium, anreichert, andererseits die flüssige Phase aber an grafitisierenden Elementen, wie Silizium und Nickel, gleichwohl verarmt, steigt die eutektische Temperatur des Eisen-Karbid-Eutektikums in der verbleibenden Restschmelze mehr und mehr an. Gleichzeitig fällt die Temperatur des Eisen-Grafit-Eutektikums in der Restschmelze, weil letztere an grafitisierenden Elementen infolge Seigerung zum Austenit verarmt. Die Folge ist eine Verlangsamung der Erstarrung, so dass die Erstarrungstemperatur fallen muss, wie Bild 9 zeigt. Zusätze von Legierungselementen, ganz gleich, ob grafitisierende wie Silizium und Nickel oder karbidbildende wie beispielsweise Chrom, begünstigen die Seigerung und schaffen die vorgenannten Bedingungen.Daher lässt sich sagen, dass hohe Legierungsgehalte die Neigung zur Bildung von Korngrenzenkarbiden verstärken. Hierbei verursachen Zusätze von Karbidbildnern, die sowohl zur Restschmelze seigern als auch die Temperatur des Eisen-Karbid-Eutektikums anheben, wie beispielsweise Chrom, Vanadium oder Titan, verständlicherweise die größten Probleme. Eine Konzentration dieser Elemente in der zuletzt erstarrten Schmelze zieht (fast) immer eine Karbidbildung nach sich.Maßnahmen zur Vermeidung:1. Naheutektische Eisenzusammensetzung wählen, d. h. Anteil an grafitisierenden Elementen (z. B. Si, Ni) im Ausgangseisen erhöhen.2. Verringerung der Elemente, die die Temperatur des Eisen-Karbid-Eutektikums erhöhen (z. B. Cr, V, Ti, aber auch Mn und Mo).3. Durch Verkürzung der Erstarrungswege (hohe eutektische Kornzahl, hohe Zahl der eutektischen Zellen) rasche eutektischeErstarrung gewährleisten und dadurch das Ausmaß von Seigerungen reduzieren.4. Resultierend aus Punkt 3. optimale Impfung, ggf. Primär- und Sekundärimpfung, kurz vor oder während des Gießens durchführen.5. Legierungselementepegel generell niedrig halten.6. Zu lange Überhitzungsdauer im Ofen vermeiden, vor allem bei Hochleistungsöfen besteht diese Gefahr, wenn nicht mit Schmelzprozessoren gefahren wird.7. Eventuell Stahlschrottanteile in der Gattierung verringern und Roheisen setzen.8. Sind Karbide aufgetreten, dann eventuell Durchführung einer Karbidzerfallsglühung, welche aber nicht bei allen Karbiden (z. B. bei Chromkarbiden) selbige zum Zerfall bringt. | https://www.giessereilexikon.com/en/foundry-lexicon/Encyclopedia/show/carbide-3698/?cHash=675c75f7d8b445600c4ea87bf54d04b7 | https://www.giessereilexikon.com/giesserei-lexikon/Encyclopedia/show/karbid-81/?cHash=675c75f7d8b445600c4ea87bf54d04b7
Calcium stearate | Calcium salt of stearic acid [CH3(CH2)16 · CO2]2Ca used in the foundry industry as lubricant for production of resin coated sands (s. Resin coated sand). | Calciumstearat | Kalziumsalz der Stearinsäure [CH3(CH2)16 · CO2]2Ca, welches in der Gießereiindustrie bei der Herstellung von harzumhüllten Sanden als Gleitmittel eingesetzt wird (s. Harzumhüllter Sand). | https://www.giessereilexikon.com/en/foundry-lexicon/Encyclopedia/show/calcium-stearate-3741/?cHash=bed5c250717a59c36a938d7d5d3623f9 | https://www.giessereilexikon.com/giesserei-lexikon/Encyclopedia/show/calciumstearat-125/?cHash=bed5c250717a59c36a938d7d5d3623f9
CAM | Computer Aided Manufacturing refers to utilization of a software, which is independent of the CNC lathe, for generation of the NC code. CAM is an integral part of computer-integrated manufacturing CIM. In a rather generic sense, it refers to computer control of manufacturing plants, as well as their transport and storage systems.In CAM raw data are acquired for production of individual parts and for assembly of components, they are sorted by operational steps, and managed taking into account interdependencies. In contrast to generation of the NC code in the workshop (shop floor programming - SFP), CAM systems already implement the preparating work. In addition to the respective, order-related operation of data, archiving and standardization is one of the functions of CAM. | CAM | Computer Aided Manufacturing (CAM, dt. rechnerunterstützte Fertigung) bezeichnet die Verwendung einer von der CNC-Maschine unabhängigen Software zur Erstellung eines NC-Codes. CAM ist ein wesentlicher Bestandteil der computerintegrierten Produktion CIM (Computer Integrated Manufacturing). Ganz allgemein ist damit die Computersteuerung von Produktionsanlagen sowie deren Transport- und Lagersysteme gemeint.Beim CAM werden die Rohdaten für die Fertigung von Einzelteilen und die Montage von Baugruppen gesammelt, in Arbeitsschritte sortiert und mit Berücksichtigung von Abhängigkeiten verwaltet. Im Unterschied zur Erstellung des NC-Codes in der Werkstatt (WOP), wird mit dem CAM-System das NC-Programm bereits in der Arbeitsvorbereitung erstellt. Neben der jeweiligen auftragsbezogenen Bearbeitung von Daten ist die Archivierung und Standardisierung ein Aufgabenfeld des CAM. | https://www.giessereilexikon.com/en/foundry-lexicon/Encyclopedia/show/cam-3742/?cHash=a5ee9d98a44314c38f007d68d6e385aa | https://www.giessereilexikon.com/giesserei-lexikon/Encyclopedia/show/cam-126/?cHash=a5ee9d98a44314c38f007d68d6e385aa
Calcium silicon | Inoculant for cast iron (s. Inoculation) standardized by DIN 17 580:2004-02 that simultaneously provides a desulfurizing effect. It is composed of approximately 1/3 of calcium, 2/3 of silicon and possibly about 1 to 2 % of Fe. Additional references:DeoxidationDeoxidizer | Kalzium-Silizium | In DIN 17 580:2004-02 genormtes Impfmittel für Gusseisen (s. Impfen), welches gleichzeitig auch entschwefelnde Wirkung hat. In seiner Zusammensetzung besitzt es ungefähr 1/3 Kalzium, 2/3 Silizium und möglicherweise 1 bis 2 % Fe. Weiterführende Stichworte:DesoxidationDesoxidationsmittel | https://www.giessereilexikon.com/en/foundry-lexicon/Encyclopedia/show/calcium-silicon-3740/?cHash=b4e71379ac73c71a87a7a097e1a77cce | https://www.giessereilexikon.com/giesserei-lexikon/Encyclopedia/show/kalzium-silizium-124/?cHash=b4e71379ac73c71a87a7a097e1a77cce
Calcium carbide | Conventional medium for desulfurization and deoxidation of cast iron melts. Technical calcium carbide is a colorless, crystalline to gray, amorphous mass that is obtained electrothermically by melting lime and coke. It must be stored in dry conditions, since under the influence of humidity it breaks down to calcium hydroxided and acethylene. Due to its high melting point (around 1800 to 1850 °C) it is present as solid particles during desulfurization of cast iron melts. In low-oxygen melts, the calcium carbide will directly react with sulfur according to the reaction equations specified below: Eq. 1: Eq. 2: The calcium sulfide (CaS) slag formed has a solid, crumbly consistency, can be easily removed and is hardly aggressive to acidic ladle or furnace charges. Additional references:Deoxidation | Kalziumkarbid | Gängiges Entschwefelungs- und Desoxidationsmittel für Gusseisenschmelzen. Technisches Kalziumkarbid ist eine farblose kristalline bis graue amorphe Masse, die elektrothermisch durch Zusammenschmelzen von Kalk und Koks gewonnen wird. Es muss trocken gelagert werden, da es unter dem Einfluss der Luftfeuchtigkeit in Kalziumhydroxid und Azetylen zerfällt. Auf Grund seines hohen Schmelzpunktes (rd. 1800 bis 1850 °C), wirkt es bei der Entschwefelung von Gusseisenschmelzen als festes Teilchen. Liegen sauerstoffarme Schmelzen vor, reagiert das Kalziumkarbid direkt mit dem Schwefel nach den Reaktionsgleichungen:Glg. 1:Glg. 2: Die gebildete Kalziumsulfid-(CaS)-Schlacke hat eine feste, krümelige Konsistenz, lässt sich leicht entfernen und greift die saure Pfannen- oder Ofenzustellung kaum an. Weiterführende Stichworte:Desoxidation | https://www.giessereilexikon.com/en/foundry-lexicon/Encyclopedia/show/calcium-carbide-3739/?cHash=0a347281f7f96de0387396a0643e9d75 | https://www.giessereilexikon.com/giesserei-lexikon/Encyclopedia/show/kalziumkarbid-123/?cHash=0a347281f7f96de0387396a0643e9d75
Calcium bentonite | All types of bentonites of natural abundance in Europe are calcium bentonites. Since they only provide poor swelling capacities, they are rarely used in the foundry industry. However, due to their great ion exchange capacities they can be chemically activated using sodium salts, according to the reaction equation below (Eq. 1). Eq. 1: | Kalziumbentonit | Alle jene in Europa vorkommenden Bentonite, die in natürlichen Lagerstätten abgebaut werden, sind Kalziumbentonite. Da sie nur ein geringes Quellvermögen besitzen, sind sie so in der Gießereiindustrie selten einzusetzen. Sie können jedoch wegen ihrer hohen Ionenaustauschfähigkeit mit Natriumsalz nach der nachfolgenden Reaktionsgleichung (Glg. 1) chemisch aktiviert werden. Glg. 1: | https://www.giessereilexikon.com/en/foundry-lexicon/Encyclopedia/show/calcium-bentonite-3738/?cHash=2afef4d46e19141237c276e0a707431d | https://www.giessereilexikon.com/giesserei-lexikon/Encyclopedia/show/kalziumbentonit-122/?cHash=2afef4d46e19141237c276e0a707431d
Calcium aluminum | Special alloy particularly used for deoxidation in steelcasting. It contains 30 to 40 % Ca and 60 to 70 % Al. Other alloying elements are Mg, Fe and Cu. For normal quality, the overall quantity of additives is max. 1.0 %, for special quality products it is limited to max. 0.4 %. | Kalzium-Aluminium | Speziell zu Desoxidationszwecken verwendete Sonderlegierung in der Stahlgießerei. Sie enthält 30 bis 40 % Ca und 60 bis 70 % Al. Weitere Beimengungen sind Mg, Fe und Cu. Bei Normalqualitäten beträgt die Summe der Beimengungen max. 1,0 %, bei Sonderqualitäten ist sie auf max. 0,4 % begrenzt. | https://www.giessereilexikon.com/en/foundry-lexicon/Encyclopedia/show/calcium-aluminum-3737/?cHash=16845ed5ad6fda031293c5c7f515f414 | https://www.giessereilexikon.com/giesserei-lexikon/Encyclopedia/show/kalzium-aluminium-121/?cHash=16845ed5ad6fda031293c5c7f515f414
Calcium | Calcium is a silvery white alkaline earth metal that oxidized very quickly in air. SymbolCaAtomic number20Atomic weight40.08Specific weight at 20 °C1.53 g/cm3Melting point850 °CBoiling point1350 °CMelting heat326 kJ/kgSpecific thermal capacity at 20 °C0.65 kJ/(kg·K)Thermal conductivity201 kJ/(m·K)Therm. coefficient for linear expansion Coefficient for linear expansion22·10-6/K Calcium in steelCalcium and iron are completely insoluble within each other. Sources that report of traces of this element present in steel, probably only refer to non-metallic inclusions. Calcium has a lower melting point than iron and displays relatively high vapor pressure levels at temperatures as low as 850 °C so that addition of calcium to molten steel involves great difficulties. Moreover, calcium is extremely reactive and easily combines with oxygen, nitrogen, hydrogen, the halogen elements, carbon, silicon, and many other elements. Therefore it is common practice to introduce calcium to a steelbath in the form of alloys, e.g. with silicon, manganese, and iron (see Ferro-alloy, Master alloy). Calcium-silicon is added to steel for deoxidation purposes. The deoxidation products rise to the surface and merge into the slag. The effect is that less and more harmless inclusions remain in the steelbath than with deoxidation using pure aluminum, silicon, or the like. The higher level of purity in steel deoxidized using calcium-silicon leads to improved mechanical properties.Addition of calcium lowers the sulfur content, provided that the reducing conditions are maintained. In order to achieve good results, the addition of calcium to steel must be performed under strict compliance with prerequisites. Ground calcium-silicon is added to the deoxidation and desulfurization slag towards the end of the process. It is also added to non-corroding and other low-carbon steel types for slag reduction and as deoxidation agent.In steels that have been treated with silicon, aluminum, or other deoxidation agents, addition of calcium can influence the type and distribution of non-metallic inclusions. Addition of 0.05 to 0.1 % Ca impedes formation of inclusions of eutectic nature at the grain boundaries. In this case, calcium is used in the form of calcium-silicon. Calcium in cast ironCast iron in general does not contain calcium. If addition of large amounts of calcium is intended, special equipment must be used. A number of desulfurization processes take advantage of the fact that calcium has great affinity towards sulfur. With these processes, calcium is added as a metal, as calcium carbide or in the form of lime. Similar to magnesium, calcium also promotes formation of nodular graphite (see Nodular graphite cast iron). Some silicon-containing inocula (s. Inoculation) also contain calcium, which has a postive effect on nucleation conditions. | Kalzium | Kalzium, ein silberweißes Erdkalimetall, an der Luft oxidiert es sehr schnell. SymbolCaOrdnungszahl20Atomgewicht40,08spezifisches Gewicht bei 20 °C1,53 g/cm3Schmelzpunkt850 °CSiedepunkt1350 °CSchmelzwärme326 kJ/kgspezifische Wärmekapazität bei 20 °C0,65 kJ/(kg·K)Wärmeleitfähigkeit201 kJ/(m·K)therm. Längenausdehnungskoeffizient22·10-6/K Kalzium im StahlKalzium und Eisen sind ineinander vollkommen unlöslich. Angaben, die über die Anwesenheit von Spuren dieses Elementes im Stahl zu berichten wissen, gelten wahrscheinlich nur für die nichtmetallischen Einschlüsse. Kalzium hat einen niedrigeren Schmelzpunkt als Eisen und schon bei 850 °C einen hohen Dampfdruck, so dass die Zugabe von Kalzium zu schmelzflüssigem Stahl mit sehr großen Schwierigkeiten verbunden ist. Außerdem ist Kalzium sehr reaktionsfreudig und verbindet sich leicht mit Sauerstoff, Stickstoff, Wasserstoff, den Halogenen, Kohlenstoff, Silizium und vielen anderen Elementen. Es ist daher üblich, Kalzium in Form von Legierungen, beispielsweise mit Silizium, Mangan und Eisen, in das Stahlbad einzuführen (siehe Ferrolegierung, Vorlegierung). Kalzium-Silizium wird dem Stahl zur Desoxidation zugesetzt. Die Desoxidationsprodukte steigen an die Oberfläche und gehen in die Schlacke über, dabei bleiben weniger und unschädlichere Einschlüsse im Stahlbad zurück, als dies bei der Desoxidation mit reinem Aluminium, Silizium usw. der Fall ist. Die größere Reinheit des mit Kalzium-Silizium desoxidierten Stahles führt zu besseren mechanischen Eigenschaften.Kalziumzugaben erniedrigen den Schwefelgehalt, vorausgesetzt, dass man reduzierende Bedingungen aufrechterhält. Um gute Ergebnisse zu erzielen, muss die Zugabe von Kalzium zum Stahl jedoch unter genau einzuhaltenden Bedingungen erfolgen. Gemahlenes Kalzium-Silizium wird am Schluss der Desoxidations- und Entschwefelungsschlacke zugegeben. Es wird auch zur Schlackenreduktion und als Desoxidationsmittel für nichtrostende und andere kohlenstoffarme Stähle verwendet.In Stählen, die mit Silizium, Aluminium oder anderen Desoxidationsmitteln behandelt wurden, können Art und Verteilung der nichtmetallischen Einschlüsse durch Zugabe von Kalzium beeinflusst werden. Zusätze von 0,05 bis 0,1 % Ca erschweren die Bildung von Einschlüssen eutektischer Art an den Korngrenzen. Das Kalzium wird in diesem Falle in Form von Kalzium-Silizium angewandt. Kalzium im GusseisenGusseisen enthält in der Regel kein Kalzium. Wenn größere Mengen Kalzium einzubringen sind, müssen besondere Vorrichtungen eingesetzt werden. Eine Anzahl von Entschwefelungsverfahren nutzt die Tatsache, dass Kalzium eine große Affinität zu Schwefel hat. Bei diesen Verfahren wird Kalzium als Metall, Kalziumkarbid oder als Kalk zugegeben. Ähnlich wie Magnesium begünstigt auch Kalzium die Bildung von Kugelgrafit (siehe Gusseisen mit Kugelgrafit). Einige siliziumhaltige Impfmittel (s. Impfen) enthalten auch Kalzium, wodurch die Keimbildungsbedingungen günstig beeinflusst werden. | https://www.giessereilexikon.com/en/foundry-lexicon/Encyclopedia/show/calcium-3712/?cHash=ae36ae4744580bd54e59f0e434f16107 | https://www.giessereilexikon.com/giesserei-lexikon/Encyclopedia/show/kalzium-95/?cHash=ae36ae4744580bd54e59f0e434f16107
Calcination | Chemical and technical production process, in which the starting material is heated up to release any volatile components (contaminations). The raw material is not heated up to its melting point. With the calcination process it is possible to produce lime from limestone, cement, magnesia, corundum, or alumina, for example. The process mostly takes place in rotary furnaces. | Calcinierung | Chemisches und technisches Herstellungsverfahren, bei dem das Ausgangsmaterial erhitzt wird, um die flüchtigen Bestandteile (Verunreinigungen) auszutreiben. Das Rohmaterial wird nicht bis zur Schmelze erhitzt. Mit Hilfe der Kalzinierung erzeugt man beispielsweise Kalk aus Kalkstein, Zement, Magnesia, Korund oder Tonerde. Durchgeführt wird das Verfahren meist in Drehrohröfen. | https://www.giessereilexikon.com/en/foundry-lexicon/Encyclopedia/show/calcination-3711/?cHash=f875bac8ccb27d8eda68cc6b984e6569 | https://www.giessereilexikon.com/giesserei-lexikon/Encyclopedia/show/calcinierung-94/?cHash=f875bac8ccb27d8eda68cc6b984e6569
cal | Abbreviation for calorie, an old unit of measure for energy, particularly of the heat quantity Q. In accordance with the international SI units common in modern engineering and technology, calorie has been replaced by Joule (1 Joule = 0.239 cal). | cal | Abkürzung für Kalorie, eine alte Maßeinheit der Energie, insbesondere der Wärmemenge Q. Nach den heute in der Technik gebräuchlichen internationalen SI-Einheiten wird die Kalorie durch Joule abloest (1 Joule = 0,239 cal). | https://www.giessereilexikon.com/en/foundry-lexicon/Encyclopedia/show/cal-3710/?cHash=805e30241b7a868b9b5873c3a10be961 | https://www.giessereilexikon.com/giesserei-lexikon/Encyclopedia/show/cal-93/?cHash=805e30241b7a868b9b5873c3a10be961
CAE | Computer-aided engineering, encompasses all variants of computer assistance of operational processes in engineering but predominantly describes calculation of the data created using CAD for evaluation with respect to specific development tasks. | CAE | Rechnergestützte Entwicklung, umfasst alle Varianten der Computerunterstützung von Arbeitsprozessen in der Technik, in erster Linie das Berechnen der mit CAD erstellten Datensätze zur Auswertung für bestimmte Entwicklungsaufgaben. | https://www.giessereilexikon.com/en/foundry-lexicon/Encyclopedia/show/cae-3708/?cHash=f6ed31d06c4cd186bcbb849c2c34adbd | https://www.giessereilexikon.com/giesserei-lexikon/Encyclopedia/show/cae-91/?cHash=f6ed31d06c4cd186bcbb849c2c34adbd
Caesium | Caesium in its purest state is a silvery white light metal, which appears golden yellow due to slightest contaminations. SymbolCsAtomic number55Atomic weight132.905Melting point28.5 °CBoiling point690 °CMelting heat15.8 kJ/kgSpecific thermal capacity at 20 °C0.22 kJ/(kg·K)Thermal conductivity18 kJ/(m·K)Therm. coefficient for linear expansion Coefficient for linear expansion97·10-6/K As a general rule, reactions involving cesium are rather vigorous, for example, the element ignites upon contact with atmospheric oxygen and is capable of decomposing water. It ought to be preserved under oil. It is not applicable in the field of foundry technology. | Cäsium | Cäsium ist in seinem reinsten Zustand ein silberweißes Leichtmetall, das schon durch geringe Verunreinigungen goldgelb erscheint. SymbolCsOrdnungszahl55Atomgewicht132,905Schmelzpunkt28,5 °CSiedepunkt690 °CSchmelzwärme15,8 kJ/kgspezifische Wärmekapazität bei 20 °C0,22 kJ/(kg·K)Wärmeleitfähigkeit18 kJ/(m·K)therm. Längenausdehnungskoeffizient97·10-6/K Reaktionen mit Cäsium verlaufen in der Regel sehr heftig, so entzündet es sich beim Kontakt mit Luftsauerstoff sofort und zersetzt auch Wasser. Es sollte unter Öl aufbewahrt werden. Im Gießereiwesen hat es keine Anwendung gefunden. | https://www.giessereilexikon.com/en/foundry-lexicon/Encyclopedia/show/caesium-3709/?cHash=37ab752eb8bb5db92f5b792274c64bef | https://www.giessereilexikon.com/giesserei-lexikon/Encyclopedia/show/caesium-92/?cHash=37ab752eb8bb5db92f5b792274c64bef
Cadmium | Cadmium is a soft, malleable, ductile heavy metal with a silvery lustre surface and a low melting point. Similar to tin, typical noises can be heard when bending cadmium of medium purity (with tin, these noises are often referred to as tin cry). SymbolCdAtomic number48Atomic weight112.41Melting point321 °CBoiling point765° CMelting heat55 kJ/kgSpecific thermal capacity0.23 kJ/(kg·K)Thermal conductivity97 kJ/(m·K)Therm. coefficient for linear expansion Coefficient for linear expansion31·10-6/K In chemical compounds the element is mostly divalent. Its chemical structure is similar to that of zinc but it has a greater disposition to form complex compounds. Although resistant in ambient temperature air, under the influence of heat cadmium forms an oxide skin and burns generating a reddish to yellow flame and producing CdO cadmium oxide. CdO is highly toxic. Cadmium is used as alloy element for bearing materials with good run-in and antifriction properties in the aircraft and automotive industries. Such alloys are used for heavy duty machines running at high speeds with requirements for low wear. In addition to cadmium, they contain additions of copper, silver and nickel. | Cadmium | Cadmium (Kadmium) ist ein weiches, hämmerbares, duktiles, silbrig glänzendes, niedrigschmelzendes Schwermetall. Ähnlich wie bei Zinn treten beim Verbiegen von Kadmium mittlerer Reinheit typische Geräusche auf (bei Zinn spricht man von Zinngeschrei). SymbolCdOrdnungszahl48Atomgewicht112,41Schmelzpunkt321 °CSiedepunkt765° CSchmelzwärme55 kJ/kgspezifische Wärmekapazität0,23 kJ/(kg·K)Wärmeleitfähigkeit97 kJ/(m·K)therm. Längenausdehnungskoeffizient31·10-6/K In chemischen Verbindungen liegt es meist zweiwertig vor. Chemisch gleicht es dem Zink, es neigt aber eher zur Bildung von komplexen Verbindungen. Kadmium ist an Luft beständig, in der Wärme bildet es eine Oxidhaut und verbrennt es mit rötlicher bis gelber Flamme zu CdO Kadmiumoxid. CdO ist hochgiftig.Kadmium wird als Legierungsbestandteil bei Lagerwerkstoffen mit guten Einlauf- und Notlaufeigenschaften in der Flugzeug- und Automobilindustrie eingesetzt. Diese Legierungen werden für schnell laufende Maschinen bei geringem Verschleiß und hoher Beanspruchung verwendet. Sie enthalten neben Kadmium noch Zusätze von Kupfer, Silber und Nickel. | https://www.giessereilexikon.com/en/foundry-lexicon/Encyclopedia/show/cadmium-3707/?cHash=74f1366cb7c4ed26c632caaaaaa6927c | https://www.giessereilexikon.com/giesserei-lexikon/Encyclopedia/show/cadmium-90/?cHash=74f1366cb7c4ed26c632caaaaaa6927c
CAB process | Secondary metallurgic process in which calcium-containing compounds are blown into the ladle to reduce the contents of sulfur and non-ferrous inclusions. CaSi is an universal deoxidation and desulfurization agent (see Calcium silicon). During deoxidation and desulfurization, exclusively the calcium becomes active. The silicone serves as carrier element. It causes a reduction of the high steam pressure of the pure calcium during steel production and is dissolved in the steel. The products that form due to the reaction of the calcium are liquid in the melt and can be coagulated to larger units to separate them. Particularly calcium aluminates have optimum separation properties. For this reason, combined Al-CaSi deoxidation is preferably used if aluminum can be used (see also Calcium aluminum). Calcium acts as a modifier for the solid alumina inclusions. This way, low contents of dissolved oxygen are achieved at quick separation of the primary deoxidation products. Foirmation of alumina clusters is prevented. The reduced contents in solid deoxidation products improve the castability of the melt and the surface quality during die casting and continuous casting. | CAB-Verfahren | Sekundärmetallurgisches Verfahren; dabei werden kalziumhaltige Verbindungen in die Pfanne geblasen und dadurch die Gehalte an Schwefel und nichtmetallischen Einschlüssen gesenkt. Ein universales Desoxidations- und Entschwefelungsmittel ist CaSi (siehe Kalzium-Silizium). Bei der Desoxidation und Entschwefelung wird ausschließlich das Kalzium wirksam. Das Silizium dient als Trägerelement. Es bewirkt eine Erniedrigung des bei Stahlerzeugung hohen Dampfdruckes reinen Kalziums und wird im Stahl gelöst. Die bei den Reaktionen des Kalziums entstehenden Produkte sind in der Schmelze flüssig, sie können zu größeren Einheiten koagulieren und scheiden sich gut ab. Insbesondere Kalziumaluminate zeichnen sich durch ein optimales Abscheidungsverhalten aus. In Fällen, in denen Aluminium eingesetzt werden kann, hat sich deshalb die kombinierte Al-CaSi-Desoxidation durchgesetzt ((siehe auch Kalzium-Aluminium). Das Kalzium wirkt als Modifikator der festen Tonerde-Einschlüsse. So werden niedrigste Gehalte an gelöstem Sauerstoff erreicht bei rascher Abscheidung der primären Desoxidationsprodukte. Die Bildung von Tonerde-Clustern wird vermieden. Die verringerten Gehalte an festen Desoxidationsprodukten verbessern die Vergießbarkeit der Schmelze und die Oberflächengüte bei Blockguss und Strangguss. | https://www.giessereilexikon.com/en/foundry-lexicon/Encyclopedia/show/cab-process-4780/?cHash=66ed42f8e7822fe6949c8051a872d64a | https://www.giessereilexikon.com/giesserei-lexikon/Encyclopedia/show/cab-verfahren-1169/?cHash=66ed42f8e7822fe6949c8051a872d64a
CAD | Computer-aided development and design, which originally intended the use of computers as a merely assistive device for technical drawing. In the meantime, the third dimension (3D) has been added for almost all CAD applications. Consequently, CAD now also refers to development of virtual models and three-dimensional objects with the help of computers. The main components of CAD systems still are hardware, system software, and application software. | CAD | Rechnergestütztes Entwickeln und Konstruieren, welches ursprünglich die Verwendung des Computers als Hilfsmittel beim technischen Zeichnen vorsah. Inzwischen ist in fast allen Anwendungen die dritte Dimension (3D) hinzugekommen. Damit bezeichnet CAD auch die Entwicklung virtueller Modelle und dreidimensionaler Objekte mit Hilfe eines Computers. Nach wie vor bestehen CAD Systeme aus Hardware, Systemsoftware und Anwendungssoftware. | https://www.giessereilexikon.com/en/foundry-lexicon/Encyclopedia/show/cad-3706/?cHash=f2ce176bae3573b4a61208cb6104ac19 | https://www.giessereilexikon.com/giesserei-lexikon/Encyclopedia/show/cad-89/?cHash=f2ce176bae3573b4a61208cb6104ac19
Machining center | A machining center is a CNC controlled machine tool which allows the complete machining of workpieces without repeated clamping. Thus, this machining center records the functions of lathe, milling machine and drilling machine simultaneously. This has the advantage that accuracy is improved and at the same time unnecessary and cost-intensive set-up are eliminated. For automated operation, a machining center can be equipped with peripheral devices as for example a pallet changer. The machining of components for the automotive industry, especially machining of structural components, makes high demands on machining center in terms of repeat accuracy and efficiency. Complex geometries can also be machined multispindle today. The five-axis simultaneous machining on multispindle BAZ is also possible and tested today. The figure shows a machining center with two spindles, two autonomous chambers (August Wenzler Maschinenbau GmbH) | Bearbeitungszentrum | Ein Bearbeitungszentrum (BAZ) ist eine CNC-gesteuerte Werkzeugmaschine, welche die Komplettbearbeitung von Werkstücken ohne mehrmaliges Umspannen ermöglicht. Somit erfasst dieses BAZ die Funktionen von Drehmaschine, Fräsmaschine und Bohrmaschine gleichzeitig. Dies hat die Vorteile, dass die Genauigkeiten verbessert werden und gleichzeitig unnötige kostenintensive Nebenzeiten wegfallen. Für den automatisierten Betrieb kann ein BAZ mit Peripheriegeräten wie Palettenwechsler ausgestattet werden. Die Bearbeitung von Komponenten für die Automobilindustrie, insbesondere die Bearbeitung von Strukturbaueilen, stellt an das Bearbeitungszentrum höchste Anforderungen hinsichtlich Wiederholgenauigkeit und Effizienz. Komplexe, aufwendig zu bearbeitende Geometrien können heutzutage ebenfalls mehrspindlig bearbeitet werden. Die Fünf-Achs-Simultanbearbeitung auf mehrspindligen BAZ ist heute ebenfalls möglich und erprobt. Das Bild zeigt ein Zweispindel BAZ mit zwei autarken Kammern von der Fa. August Wenzler Maschinenbau GmbH. | https://www.giessereilexikon.com/en/foundry-lexicon/Encyclopedia/show/machining-center-5060/?cHash=424f38197acbe709dabe1ac991499fef | https://www.giessereilexikon.com/giesserei-lexikon/Encyclopedia/show/bearbeitungszentrum-5059/?cHash=424f38197acbe709dabe1ac991499fef
C-Graphite | (s. Graphite classification chart) | C-Grafit | (s. Grafitrichtreihe) | https://www.giessereilexikon.com/en/foundry-lexicon/Encyclopedia/show/c-graphite-3750/?cHash=dc814b0508b17b96a837d935a5aa013c | https://www.giessereilexikon.com/giesserei-lexikon/Encyclopedia/show/c-grafit-134/?cHash=dc814b0508b17b96a837d935a5aa013c
Burr | Casting defect that may occur in all casting materials, regardless of molding processes and/or casting processes. It is characterized by thin-walled (sometimes also thick-walled) metal residues adhering to the casting in the area of the parting plane. In die casting, burr is present in relatively uniform appearance, also with regard to the thickness of the burr around the circumference of the die cast part and the gate system in the areas of the parting planes. Burr is visible to the unaided eye after separation of the mold from the casting and can generally be removed by rather costly cleaning effort. Formation of burrs is one of the most frequently occurring casting defects, and far too little attention has been directed to their prevention. During casting the molten and, in this case also particularly hot, casting metal may penetrate into core prints or other braze joints between mold and core parts where they immediately solidify and form the burrs (fins) specified above. Thick-walled burr may occur due to opening or lifting of the cope if not properly locked or weighted. Poor quality of the parting planes, inaccurate mold box parting, unsuitable core prints, excessive elastic recovery of the mold cod during compaction (high pressure or pulsed compaction) may be further causes for this defect. Above all, burr formation in die casting is a consequence of sudden slow down or stopping of the injection piston at the end of the filling process and thus all masses moved by it. This scenario may result in considerable momentary pressure increase with great dynamic pressure peaks in the molten metal, which will push open the mold and cause formation of burrs due to projecting metal. Normally, it is not unconditionally possible to completely prevent pressure peaks, however, they can be significantly reduced by low-mass design of the injection system, for example. Distortion of mold halves through overheating and incorrect closing of the die casting mold resulting thereof may be a cause; in the same way as unsuitable assembly on the fixing plates, contaminated or out-of-plane parting areas as well as faulty machining of the die casting mold. However, the main cause for burr formation in die casting still is improper and/or uneven closing force (s. Mold closing force) applied by the die casting machine. More videos on Foundry-Skills | Grat | Gussfehler, welcher bei allen Gusswerkstoffen, unabhängig vom Formverfahren und Gießverfahren auftreten kann. Er stellt sich durch am Gussstück anhaftende dünnwandige, gegebenenfalls auch dickwandige, in der Teilungsebene vorliegende Metallreste dar. Beim Druckguss tritt Grat relativ gleichmäßig, auch von der Dicke des Grates her, rings um das Druckgussteil und das Anschnittsystem in den Teilungsflächen auf. Grat ist nach dem Trennen von Form und Guss mit freiem Auge sichtbar und kann in der Regel durch erhöhten Putzaufwand beseitigt werden. Gratbildung ist einer der häufigsten Gussfehler, dessen Vermeidung nach wie vor zu wenig Aufmerksamkeit geschenkt wird. Beim Gießen kann das flüssige und hier auch besonders heiße Gießmetall in die Formteilung, in Kernmarken oder sonstige Passfugen von Form- und Kernteilen eindringen, dort sofort erstarren und o. g. feinen Grat (Federn) bilden. Dickwandiger Grat kann durch Auf- oder Hochdrücken der Oberkastenform entstehen, wenn diese nicht ordnungsgemäß verklammert oder beschwert ist. Schlecht gearbeitete Teilflächen, unsaubere Formkastenteilung, unpassende Kernmarken, zu starke Rückfederung des Formballens beim Verdichten (Hochdruck- oder Impulsverdichtung) können weitere Ursachen dieses Fehlers sein. Die Gratbildung beim Druckgießen ist in erster Linie eine Folge der schlagartigen Abbremsung des Gießkolbens und aller mit ihm bewegten Massen am Ende der Formfüllung. Es kann dabei momentan ein beachtlicher Druckanstieg mit hohen dynamischen Druckspitzen im flüssigen Metall entstehen, die die Form aufdrücken und durch herausdringendes Metall Gratbildung bewirken. Solche Druckspitzen lassen sich normalerweise nicht unbedingt vermeiden, wohl aber reduzieren, beispielsweise durch eine massearme Gestaltung des Einpresssystems. Auch ein Verziehen der Formhälften durch Überhitzung und - daraus folgend - ein nicht einwandfreies Schließen der Druckgießform kann eine Ursache darstellen, genauso wie ungeeignete Montage auf den Aufspannplatten, verunreinigte oder nicht plane Teilungsflächen oder fehlerhafte Bearbeitung der Druckgießform. Die Hauptursache für Gratbildung beim Druckguss ist jedoch nach wie vor eine ungenügende und/oder ungleichmäßige Schließkraft (s. Formzuhaltekraft) der Druckgießmaschine. Weitere Videos auf Foundry-Skills | https://www.giessereilexikon.com/en/foundry-lexicon/Encyclopedia/show/burr-3801/?cHash=122d0bce7712713f46d8a3860772d3f5 | https://www.giessereilexikon.com/giesserei-lexikon/Encyclopedia/show/grat-186/?cHash=122d0bce7712713f46d8a3860772d3f5
Burnt-on sand | This defect may occur with all castings produced by means of a sandmolding process, regardless of the type of material used. This defect has also occurred in the areas of the cores; however, it is difficult to distinguish it from the phenomenon of penetration. Materials cast at high temperatures, are much more prone to this defect than aluminum casting alloys, for example. This defect mainly occurs in thick-walled, heavy castings and/or at the points with the highest temperatures, e.g. around the gate. This defect is characterized by thin crusts of sand in some spots on the casting surface (or in the core area) or by a consistent, thin layer of sandcovering the entire casting. These patches of burnt sand cannot be removed by abrasive blasting but only by grinding (Figures 1 and 2). This defect occurs if during the casting process the smelt can unrestrictedly penetrate the mold wall in the spaces between the grains of sand at the metal-mold interface. The result is a high degree of roughness in parts of or on the entire surface. The phenomenon of burnt sand may be caused due to uneven compaction of the sand (see compaction), too high metalo-static pressure (casting height too large), too high casting temperatures, too high degree of refractory lining (oolitization too high), or too low sintering point of the basic mold material. Moreover, grain size that is too coarse and lack of fine-grain substances as well as a high degree of wetting of the mold surface by the casting metal may be major causes for this type of defect. Chemical reactions of the casting material and the mold material are the main causes for this defect. They are promoted even more, if an oxidizing atmosphere is present in the mold cavity. If it is cast iron that oxidizes, for example, it reacts with the SiO2 in the quartz sand to form low-viscosity iron silicate (fayalite), which in turn promotes further burning on (see Chemical penetration). In this way, high thermal loads (casting temperatures, wall thickness) cause reactions of the mold surfaces (in contact with or in the proximity of the casting) with components of the mold material with a low melting point (bentonite, oolitic shells), which in turn results in formation of adhesive sand crusts on the casting. Burnt-on sand is predominantly formed if the lustrous carbon-forming capacity (see lustrous carbon former) of the molding material is too low. Impurities, such as too high contents of feldspar or silicates and oxides, may lead to burnt-on sand phenomena (Fig. 3). Roughness, burnt-on sand, physical penetration and chemical penetration cannot always be clearly distinguished and often occur simultaneously in one casting. The order in which the terms are specified above represents the severity of the defects. The most tenacious form of burning on is chemical penetration. It predominantly occurs during casting of cast alloy steel, with the physical and chemical reactions being enhanced due to previous ingress of metal vapors into the mold material. Measures for prevention (acc. to S. Hasse, FT&E): 1. Detection of the defect is possible by means of testing, e.g. for density of the mold, density distribution, permeability to gas and inspection of the sintering performance of the mold material components (see also mold sand testing). 2. Reduction of wetting of the mold surface due to increase in lustrous carbon-forming substances (carbon dust) and at the same time ensuring establishment of a reducing atmosphere in the mold cavity. 3. Test of degree of oolitization and adding of new sand, if required. 4. Testing the quantitative bentonite additive for oolitization and decreasing the quantity, if required. 5. Checking the proportion of dust in the conditioning system and reducing it in dependence of the binder quantity, if required. 6. Using pure quartz sands (SiO2 content > 99.5 %), since the degree of impurities has a great effect on formation of the melt and thus on the sintering results. 7. Ensuring even compaction of the mold; above all, preventing local differences in compaction. 8. Preventing too high casting temperatures and too high metalo-static loads. 9. Using a suitable facing coat for such portions of the mold that are at risk, or for the entire mold, if required. | Angebrannter Sand | Bei allen im Sandformverfahren hergestellten Gussteilen, unabhängig vom Werkstoff, kann diese Fehlererscheinung auftreten. Auch in Kernbereichen ist der Fehler vorgekommen, die Abgrenzung zur Penetration ist hier jedoch schwierig. Werkstoffe, die mit hoher Gießtemperatur gegossen werden, neigen eher zu diesem Fehler als beispielsweise Aluminiumgusslegierungen. Vorwiegend tritt der Fehler bei dickwandigen, schweren Gussteilen bzw. an den heißesten Stellen z. B. in Anschnittnähe auf. Der Fehler zeichnet sich durch dünne, fest auf der Gussoberfläche (oder im Kernbereich) anhaftende Sandstellen oder auch eine das ganze Gussstück befallene geschlossene Sandschicht aus, die sich nicht mehr durch Strahlputzen, sondern nur noch durch Schleifen entfernen lassen (Bilder 1 und 2). Der Fehler tritt dann auf, wenn beim Gießen die Schmelze ungehindert zwischen die Sandkörner an der Grenzfläche Metall/Form in die Formwand eindringen kann. Die Gussoberfläche kann dabei ganz oder teilweise hohe Rauheit aufweisen. Sandanbrennungen können durch ungleichmäßige Sandverdichtung (s. Verdichtung), zu hohen metallostatischen Druck (zu große Gießhöhe), zu hohe Gießtemperatur, zu hohen Schamottesierungsgrad (zu hohe Oolithisierung) oder auch durch einen zu niedrigen Sinterpunkt des Formgrundstoffes hervorgerufen werden. Auch eine zu grobe Körnung und fehlende Feinanteile sowie eine hohe Benetzbarkeit der Formoberfläche durch das Gießmetall können wesentliche Ursachen für diesen Fehler sein. Chemische Reaktionen zwischen Gießwerkstoff und Formstoff sind die Hauptursachen dieses Fehlers, sie werden begünstigt, wenn außerdem eine oxidierende Atmosphäre im Formhohlraum vorherrscht. Wenn dabei z. B. Gusseisen oxidiert, bildet es mit dem SiO2 des Quarzsandes dünnflüssiges Eisensilikat (Fayalit), welches dann wiederum ein weiteres Anbrennen begünstigt (siehe Vererzung). So kommt es in gussteilnahen Formpartien durch hohe thermische Belastungen (Gießtemperatur, Wanddicke) zur Reaktion mit niedrigschmelzenden Formstoffbestandteilen (Bentonit, oolithische Hüllen), was dann zur Bildung fester Sandanhaftungen am Gussstück führt. Angebrannter Sand bildet sich vor allem dann, wenn das Glanzkohlenstoffbildungsvermögen (s. Glanzkohlenstoffbildner) des Formstoffes zu gering ist. Auch Verunreinigungen wie etwa ein zu hoher Feldspatanteil oder Silikate und Oxide können zu Sandanbrennungen führen (Bild 3). Rauheit, angebrannter Sand, Penetration und Vererzung sind nicht immer klar voneinander zu trennen und treten oft gemeinsam am Gussstück auf. In der soeben angeführten Reihenfolge nimmt die Schwere des Fehlers zu. Die stärkste Form des Anbrennens sind Vererzungen, wie sie vor allem beim Vergießen von legiertem Stahlguss auftreten können, wobei hier durch vorheriges Eindringen von Metalldämpfen in den Formstoff die physikalisch-chemischen Reaktionen verstärkt werden. Maßnahmen zur Vermeidung (nach S. Hasse, FT&E): 1. Prüftechnisch kann der Fehler durch die Dichte der Form, die Dichteverteilung, die Gasdurchlässigkeit und durch die Überprüfung des Sinterverhaltens der Formstoffbestandteile erfasst werden (siehe auch Formsandprüfung) . 2. Benetzbarkeit der Formoberfläche durch eine Erhöhung an glanzkohlenstoffbildenden Stoffen (Kohlenstaub) erniedrigen und damit gleichzeitig die Einstellung einer reduzierenden Atmosphäre im Formhohlraum gewährleisten. 3. Überprüfung des Oolithisierungsgrades und ggf. Neusand zusetzen. 4. Mengenmäßigen Bentonitzusatz hinsichtlich der Oolithisierung überprüfen und ggf. erniedrigen. 5. Staubanteil im Umlaufsystem überprüfen und ggf. in Abhängigkeit der Bindermenge reduzieren. 6. Reine Quarzsande (SiO2-Gehalt > 99,5 %) einsetzen, da der Grad der Verunreinigungen die Schmelzphasenbildung und damit die Sinterung maßgeblich beeinflusst. 7. Gleichmäßige Verdichtung der Form gewährleisten, vor allem örtliche Verdichtungsunterschiede vermeiden. 8. Vermeidung von zu hohen Gießtemperaturen und zu hohen metallostatischen Belastungen. 9. Für gefährdete Formpartien oder u. U. für die ganze Form eine zweckmäßige Schlichte anwenden. | https://www.giessereilexikon.com/en/foundry-lexicon/Encyclopedia/show/burnt-on-sand-3621/?cHash=550f91f0b372f5c0fa7505ada5fd8791 | https://www.giessereilexikon.com/giesserei-lexikon/Encyclopedia/show/angebrannter-sand-3/?cHash=550f91f0b372f5c0fa7505ada5fd8791
Burn-off coating | Coating, whose liquid component is generally alcohol, that is burned after application onto the mold (facing) or application onto the core.Fig 1: Burn-off coating, Foseco Foundry Division Vesuvius GmbH Heat generated during burning of the alcohol dries and cures the coating. Drying the coating in a furnace is also possible. | Abbrennschlichte | Schlichte, deren flüssige Komponente in der Regel Alkohol ist und nach dem Auftragen auf die Form (dem Schlichten) oder Auftragen auf den Kern angezündet wird.Bild 1: Abbrenn (Alkohol) schlichten, Foseco Foundry Division Vesuvius GmbH Die beim Abbrennen des Alkohols frei werdende Wärme trocknet den Schlichteüberzug und härtet ihn aus. Auch ein Trocknen im Ofen ist möglich. | https://www.giessereilexikon.com/en/foundry-lexicon/Encyclopedia/show/burn-off-coating-3635/?cHash=e544615cb8f7120fc62a7d5bb83a065c | https://www.giessereilexikon.com/giesserei-lexikon/Encyclopedia/show/abbrennschlichte-17/?cHash=e544615cb8f7120fc62a7d5bb83a065c
Bulk density | Gross density of bulk goods.Additional references:True densityPacking density | Schüttdichte | Rohdichte geschütteter Stoffe.Weiterführende Stichworte:ReindichtePackungsdichte | https://www.giessereilexikon.com/en/foundry-lexicon/Encyclopedia/show/bulk-density-4057/?cHash=5bb52c87e4da4058842e5e0dd4999945 | https://www.giessereilexikon.com/giesserei-lexikon/Encyclopedia/show/schuettdichte-443/?cHash=5bb52c87e4da4058842e5e0dd4999945
Buffer coke charge | Additional coke which is charged to the normal coke split for the operation of the cupola furnace in order to replenish the bed coke to a normal level. Buffer coke is mainly charged during temporary downtimes or in order to increase the iron temperature in connection with modified blast rates.Additional references:Cupola furnace network diagram | Zwischenkoks | Zusätzlicher Koks, der beim Betrieb eines Kupolofens zum normalen Satzkoks zugesetzt wird, um die Füllkokssäule wieder auf normale Höhe zu bringen. Das geschieht vor allem bei kurzzeitigen Betriebspausen oder um die Eisentemperatur in Verbindung mit der Änderung der Windmenge zu erhöhen.Weiterführende Stichworte:Kupolofen-Netzdiagramm | https://www.giessereilexikon.com/en/foundry-lexicon/Encyclopedia/show/buffer-coke-charge-4210/?cHash=17537d63437edd39152776467dd34046 | https://www.giessereilexikon.com/giesserei-lexikon/Encyclopedia/show/zwischenkoks-596/?cHash=17537d63437edd39152776467dd34046
Buckle test | Evaluation of the tendendy twoards buckles of green molding sand with simultaneous qualitative recording and comparison of the tendency towards defects of molding materials with different bentonites. A schematic buckle test illustration is shown in Fig. 1a.There are two thin gates and an overflow in the drag box, two sprue cups in the cope box and another thicker gate. There are racks above the cope box model which interrupt the mold surface so that scaling is not impeded. Therefore, there a favorable casting conditions at the buckle test. The gates are narrow, the casting velocity is low and the metal pressure height is low, too, which make the development of rat tails possible.For extending heat radiation on the mold cavity, the casting process is interrupted for a short time after half the mold was filled. For this reason, there is scaling due to the rising casting material. For concluding the test, the mold is fillled through the sprue cup on the other side and sand defects can dispay in the solidifying casting material. Fig. 1b and c illustrate low and middle tendencies towards defects after the buckle pilot casting.Additional references:BuckleScabbing timeScabbing time diagram | Schülpentest | Beurteilung der Schülpenneigung von Nassgusssanden bei gleichzeitiger qualitativer Erfassung und Vergleichung der Fehlerneigung von Formstoffen mit verschiedenen Bentoniten. Eine schematische Darstellung des Schülpentest zeigt Bild 1a.Im Unterkasten des zweigeteilten Modell liegen zwei dünne Anschnitte und ein Überlauf, im Oberkasten zwei Gießtrichter und davon ausgehend ein weiterer, kräftiger Anschnitt. Auf dem Oberkastenmodell sitzen Stege, welche die Formoberfläche unterbrechen, so dass unbehinderte Schalenbildung eintreten kann. Somit liegen der Schülpenprobe bewusst sehr ungünstige Gießbedingungen zugrunde. Die Anschnitte sind eng, die Gießgeschwindigkeit klein und die Druckhöhe des Metalls ist sehr gering was die Ausbildung von Rattenschwänzen ermöglicht.Um die Dauer der Hitzestrahlung auf die Formraumdecke zu verlängern wird nach halber Formfüllung der Gießprozess kurzzeitig unterbrochen. Damit tritt ungehinderte Schalenbildung durch das aufsteigende Gießmetall ein. Zum Abschluss des Tests wird die Form durch den gegenüberliegenden Trichter gefüllt und die Sandfehler können sich im erstarrenden Gießmetall abbilden. Bild 1b und c zeigen geringe und mittlere Fehlerneigung nach dem Abguss der Schülpenprobe.Weiterführende Stichworte:SchülpeSchülpzeitSchülpzeitdiagramm | https://www.giessereilexikon.com/en/foundry-lexicon/Encyclopedia/show/buckle-test-4507/?cHash=1a91a2fe2ee60d86aefd671bc82203c7 | https://www.giessereilexikon.com/giesserei-lexikon/Encyclopedia/show/schuelpentest-896/?cHash=1a91a2fe2ee60d86aefd671bc82203c7
Brittle fracture | Cleavage fracture which occurs without any major deformations is defined as the separation at defined crystallographic levels in metals which only allow for very low or no transverse sliding. Therefore, the cleavage fracture mechanism is restricted to cubic body-centered metals or metals which are hexagonally packed with utmost density. It only very rarely occurs in cubic face-centered materials, mainly in corrosion effects. Cleavage fracture seems to occur at spots with restricted crystallographic sliding such as grain boundaries, sub-grain boundaries, twin boundaries, foreign particles, intersecting sliding bands, etc. The cleavage fracture expands at a high speed. This process only consumes little energy which might allow for the fracture of short cracks or shallow notches.The gap surfaces of fractures without deformation are not ideally smooth but have linear structures which are generally referred to as river steps or river patterns and tongue steps. Additional references:Fatigue failureFaulbruchHoneycomb fracture | Trennbruch | Der ohne wesentliche Verformung eingetretene Spaltbruch wird als Trennung auf definierten kristallografischen Ebenen in Metallen, die nur eine sehr geringe oder keine Quergleitung erlauben, definiert. Daher ist der Spaltbruchmechanismus auf kubisch raumzentrierte oder hexagonal dichtest gepackte Metalle beschränkt und tritt in kubisch-flächenzentrierten Werkstoffen nur in Ausnahmefällen, hauptsächlich bei Korrosionseffekten, auf.Spaltbrüche scheinen an Stellen zu entstehen, an denen die kristallografische Gleitung behindert wird, wie an Korngrenzen, Subkorngrenzen, Zwillingskorngrenzen, Fremdpartikeln, sich schneidenden Gleitbändern etc. Der Spaltbruch breitet sich mit sehr hoher Geschwindigkeit aus. Dabei wird verhältnismäßig wenig Energie verbraucht, was unter Umständen die Fortpflanzung des Bruches von kurzen Anrissen oder seichten Kerben ermöglicht.Die Spaltflächen eines verformungslosen Bruches sind nicht ideal glatt, sondern weisen linienförmige Strukturen auf, die allgemein als Fluss-Stufen oder Fluss-Muster (river pattern) und Zungenstufen bezeichnet werden. Weiterführende Stichworte:DauerbruchFaulbruchWabenbruch | https://www.giessereilexikon.com/en/foundry-lexicon/Encyclopedia/show/brittle-fracture-4113/?cHash=bc7360f67324697257b7429d796630c5 | https://www.giessereilexikon.com/giesserei-lexikon/Encyclopedia/show/trennbruch-499/?cHash=bc7360f67324697257b7429d796630c5
Briquetting press | Hydraulic press with which loose chips are pressed (briquetted) into a briquette form by hydraulic compression. The volume is reduced to up to 1/5 of the original amount, depending on the nature of the chips. Briquettes are easier to transport and easy to store in the smallest of spaces. Fig. 1 shows a BrikStar iSwarf 550 briquetting press with special accessories (Hoecker Polytechnik GmbH). With a briquette press, a wide variety of materials can be processed into a briquette and fed back into the economic cycle. Depending on the type of chips, moisture and bulk weight, max. 1.000 kg of material can be processed into pellets per hour. A briquetting system can be equipped in different ways with existing systems and offers a simple introduction to the recycling of chip waste. In extrusion presses, compression is usually carried out in piston extrusion presses. The material is introduced into a cylindrical or angular channel and compressed by a piston that is driven by a hydraulic system. During the return stroke of the piston, new material is added to the press channel, the forward movement of the piston being pushed against the material already pressed in the previous stroke. The pressing pressure is created by the friction of the pressed strand in the press channel as counter pressure to the piston pressure. The pressing pressure can be regulated by changing the diameter of the press channel. In addition to extrusion presses, briquettes can also be produced by extruder srews. The compression is carried out by a screw conveyor, which compresses the material into a strand and pushes it outwards through the extruder head. The pressed material always emerges from the press channel as an endless strand. The video shows a briquetting press in practical use (Hoecker Polytechnik GmbH) | Brikettierpresse | Hydraulische Presse, mit der lose Späne durch hydraulische Verdichtung in eine Brikettform gepresst (brikettiert) werden. Das Volumen reduziert sich, je nach Spänebeschaffenheit, auf bis zu 1/5 der Ausgangsmenge. Briketts lassen sich leichter transportieren und problemlos auf kleinstem Raum lagern. Bild 1 zeigt eine Brikettierpresse vom Typ BrikStar iSwarf 550 mit Sonderzubehör (Hoecker Polytechnik GmbH) Mit einer Brikettpresse lassen sich die unterschiedlichsten Materialen zu einem Brikett verarbeiten und dem Wirtschaftskreislauf wieder zuführen. Abhängig von Späneart, Feuchtigkeit und Schüttgewicht können max. 1.000 kg Material pro Stunde zu Presslingen verarbeitet werden. Die Bestückung eines Brikettiersystems kann auf unterschiedliche Weise auch mit schon vorhandenen Anlagen erfolgen und bietet den einfachen Einstieg in die Wiederverwertung der Späneabfälle. Bei Strangpressen erfolgt die Verdichtung in der Regel in Kolbenstrangpressen. Das Material wird in einen zylindrischen oder eckigen Kanal eingeführt und über einen Kolben verdichtet, der über eine Hydraulik angetrieben wird. Beim Rückhub des Kolbens wird neues Material in den Presskanal zugegeben, wobei die Vorwärtsbewegung des Kolbens gegen das bereits im vorherigen Hub gepresste Material geschoben wird. Der Pressdruck entsteht durch die Reibung des gepressten Stranges im Presskanal als Gegendruck zum Kolbendruck. Durch Veränderung des Presskanaldurchmessers und kann der Pressdruck geregelt werden. Neben Strangpressen können Briketts auch durch Extruderpressen hergestellt werden. Dabei erfolgt die Verdichtung durch eine Förderschnecke, die das Material zu einem Strang verpresst und durch den Extruderkopf nach außen drückt. Das gepresste Material tritt hier immer als Endlosstrang aus den Presskanal aus. Das Video zeigt eine Brikettierpresse im Praxiseinsatz (Hoecker Polytechnik GmbH) | https://www.giessereilexikon.com/en/foundry-lexicon/Encyclopedia/show/briquetting-press-5283/?cHash=e588b569c9db6d5744b893eaaef24e54 | https://www.giessereilexikon.com/giesserei-lexikon/Encyclopedia/show/brikettierpresse-5282/?cHash=e588b569c9db6d5744b893eaaef24e54
Briquetting | Hydraulic compression of swarf, scrap or metal waste to form briquettes for charging any kind of melting furnaces.A typical scenario is the dry machining of aluminum producing large amounts of swarf. The main purpose of briquetting in this context is volume reduction (figure 1). Another advantage arises during wet treatment of aluminum. Besides volume reduction, users can also reclaim the cooling lubricant bound in the swarf volume.Wet aluminum swarf may contain up to 25 weight percent of cooling lubricants. Pure aluminum or low aluminum alloys are usually easy to briquette. Low pressure of approx. 1,700 kg/cm² is sufficient for wrought alloys to produce solid briquettes. Density is slightly above 2.0 kg/dm³. If pressure is increased to approx. 3,700 kg/cm², briquette densities of up to 2.60 kg/dm³ can be achieved. With these types of applications, the volume of the raw material can be reduced by up to 20 times of the original volume, depending on the swarf form.A greater challenge for briquetting machines (figure 2) is silicon-alloyed aluminum. The following applies to these cast alloys: the higher the Si content, the higher the required pressure. This effect is already true from a Si content of approx. 6%. Conventional cast alloys have a Si content of up to 12% (s. Aluminum gravity die casting alloys), in individual cases even up to 17%. A pressure of 3,000 kg/cm² is required for the briquetting of this swarf in order to produce a solid briquette with a density of 2.0 kg/dm³ or higher. With this pressure or even higher pressure, briquette densities of 2.4 kg/dm³ and higher are possible. | Paketieren | Hydraulisches Zusammenpressen von Spänen, Schrott oder Metallabfällen zu Paketen für den Einsatz in Schmelzöfen jeglicher Art. Ein typisches Szenario ist die Trockenbearbeitung von Aluminium, bei der ständig große Mengen von Spänen anfallen. Die Brikettierung dient hier in erster Linie der Volumenreduzierung (Bild 1). Ein anderer Vorteil entsteht bei der Nassbearbeitung von Aluminium. Neben der Volumenreduzierung kann der Anwender auch das im Spanvolumen gebundene Kühlschmiermittel zurückgewinnen. Nasse Aluminiumspäne können bis zu 25 Gewichtsprozente Kühlschmierstoff enthalten. Reines oder niedrig legiertes Aluminium lässt sich im Allgemeinen einfach brikettieren. Bei Knetlegierungen reicht bereits ein niedriger Pressdruck von etwa 1.700 kg/cm² aus, um ein stabiles Brikett zu erzeugen. Dessen Dichte liegt dann bei etwas über 2,0 kg/dm³. Bei höherem Drücken von etwa 3.700 kg/cm² lassen sich Brikettdichten bis 2,60 kg/dm³ erzielen. Bei Anwendungen dieser Art ist es möglich, das Volumen des Rohmaterials, abhängig von der Spanform, bis auf das 20-fache zu reduzieren. Eine größere Herausforderung an Brikettiermaschinen (Bild 2) stellt siliziumlegiertes Aluminium dar. Für diese Gusslegierungen gilt: je höher der Si-Anteil, desto größer muss der Pressdruck sein. Dieser Effekt macht sich bereits ab einem Si-Anteil von etwa 6 % bemerkbar. Gebräuchliche Gusslegierungen haben einen Si-Anteil von bis zu 12 % (s. Aluminium-Kokillengusslegierungen), in einzelnen Fällen sogar bis zu 17 %. Bei der Brikettierung von solchen Spänen ist einen Pressdruck von 3.000 kg/cm² erforderlich, um einen stabilen Pressling mit einer Dichte von 2,0 kg/dm³ oder höher zu erzeugen. Mit diesem oder noch höherem Pressdruck ist oft auch eine Dichte im Brikett von 2,4 kg/dm³ oder darüber möglich. | https://www.giessereilexikon.com/en/foundry-lexicon/Encyclopedia/show/briquetting-4204/?cHash=3e77027083fdb60d07254e5a2879d8b1 | https://www.giessereilexikon.com/giesserei-lexikon/Encyclopedia/show/paketieren-590/?cHash=3e77027083fdb60d07254e5a2879d8b1
Briquet | Compression molding made of granular materials with or without the addition of binders. A typical example are fuel briquets but also compression moldings made of alloy and melt treatment agents, as well as chip briquets. | Brikett | Pressling, welcher aus körnigen Stoffen mit oder ohne Binderzusatz hergestellt wird. Ein typisches Beispiel sind Brennstoffbriketts, aber auch Presslinge aus Legierungs- und Schmelzebehandlungsmittel sowie Spänebriketts. | https://www.giessereilexikon.com/en/foundry-lexicon/Encyclopedia/show/briquet-3695/?cHash=c94d4a07c844af432d41aaca1320baff | https://www.giessereilexikon.com/giesserei-lexikon/Encyclopedia/show/brikett-78/?cHash=c94d4a07c844af432d41aaca1320baff
Brinell hardness test | (s. Hardness test) | Brinellhärteprüfung | (s. Härteprüfung) | https://www.giessereilexikon.com/en/foundry-lexicon/Encyclopedia/show/brinell-hardness-test-3696/?cHash=2afcc6420beee61b99fe2ab2fa3bb23e | https://www.giessereilexikon.com/giesserei-lexikon/Encyclopedia/show/brinellhaertepruefung-79/?cHash=2afcc6420beee61b99fe2ab2fa3bb23e
Breaker Core | Thin-walled ring-shaped core, also known as a knock-off or constriction core, which is inserted between the casting and the feeder. These breaker cores can be produced from resin-coated sand using the Croning process or using the cold box process. Depending on the application, all common molding materials like quartz sand, chromite sand, special sand, etc. are used as materials for these cores (Fig. 1, Foseco Foundry Division Vesuvius GmbH). Ceramic breaker cores are also used, metallic breaker cores are increasingly used. Since the breaker core is quickly heated up by the liquid metal during casting and creates a heat center at the constriction formed in the feeder neck, it cannot freeze prematurely. In addition, the constriction makes it easier to clean and separate the feeder from the casting. The casting yield is increased. Metallic breaker cores are mainly used on automatic molding lines today, directly under the exothermic feeder. FEEDEX K (Fig. 2, Foseco Foundry Division Vesuvius GmbH) highly exothermic feeder sleeves combine the best in class feeding performance that foundries with unsurpassed knock-off cleanliness and consistency. The unique design of the stepped steelbreaker core and optimized neck configuration allow spot feeding application to even the smallest casting contact areas, create a defined knock-off edge at the casting surface and ensure excellent sandcompaction underneath the feeder sleeve. Since the compaction mechanism is confined to the core and not the feeder, FEEDEX K sleeves offer consistent, predictable feed metal volumes for improved process security reduce the risk of loose exothermic material falling into the feeding cavity (Fig. 3, Foseco Foundry Division Vesuvius GmbH) An additional benefit of using a steelbreaker core is the avoidance of graphite degeneration problems due to exothermic material coming into contact with the surface of the casting. | Brechkern | Auch als Abschlag- oder Einschnürkern bezeichneter dünnwandiger ringförmiger Kern, welcher zwischen Gussstück und Speiser eingelegt wird. Diese Brechkerne können nach dem Maskenformverfahren aus harzumhüllten Sand sowie nach dem Cold-Box-Verfahren hergestellt werden. Als Materialien für diese Kerne werden je nach Anwendungsfall alle gängigen Formstoffe wie Quarzsand, Chromitsand, Spezialsand usw. verwendet (Bild 1, Foseco Foundry Division Vesuvius GmbH). Auch keramische Brechkerne werden verwendet, metallische Brechkerne finden zunehmend Anwendung. Da der Brechkern beim Gießen vom flüssigen Metall rasch aufgeheizt wird und an der gebildeten Einschnürung des Speiserhalses ein Wärmezentrum entstehen lässt, kann dieser nicht vorzeitig Einfrieren. Außerdem erleichtert die Einschnürung das Putzen und Trennen des Speisers vom Gussstück. Das Ausbringen wird gesteigert. Auf automatischen Formanlagen werden heute vor allem metallische Brechkerne direkt unter dem exothermen Speiser eingesetzt. So kombiniert beispielsweise der hochexotherme Speiser FEEDEX K, Bild 2 (Foseco Foundry Division Vesuvius GmbH) das hervorragende Speisungsverhalten des Speisers mit einem sicheren Abschlagverhalten beim Putzen. Das charakteristische Design des stufenförmigen metallischen Brechkerns und der optimierte Speisedurchtritt ermöglichen eine Spot-Speiser Anwendung bei kleinstmöglichen Speiseraufstandsflächen, sichern eine definierte Abbruchkante auf der Gussstückoberfläche und sichern eine exzellente Formstoffverdichtung unter dem Speiser. Da die Formstoffverdichtung nur mit der Kompression des Kerns einhergeht und das Speisevolumen nicht beeinflusst wird ein prozesssicheres Speisevolumen garantiert und das Risiko eliminiert, dass der Speiser im Bereich der Aufstandsfläche ausbricht (Bild 3, Foseco Foundry Division Vesuvius GmbH). Ein zusätzlicher Vorteil beim Einsatz von Metallbrechkernen ist die Vermeidung von Graphitentartung infolge des direkten Kontakts von exothermem Speisermaterial und Gussstückoberfläche. | https://www.giessereilexikon.com/en/foundry-lexicon/Encyclopedia/show/breaker-core-5005/?cHash=a4eaeb902ea45fd9027e6b491e20aa1f | https://www.giessereilexikon.com/giesserei-lexikon/Encyclopedia/show/brechkern-5004/?cHash=a4eaeb902ea45fd9027e6b491e20aa1f
Bridgeman method | Procedure for growth of single crystals.The sample material is contained in a crucible that can be moved along a temperature gradient. First, the sample material is melted and subsequently it is either slowly removed from the furnace, or the temperature of the furnace is gradually reduced. In both cases, the growth front of the monocrystal slowly advances in bottom-up direction through the crucible. Due to the convex form of the solidification border, selection of crystal “seeds” can be achieved so that after a few millimeters a single monocrystal is obtained. Other procedures for growth of single crystals: Czochralski processZone melting | Bridgeman-Verfahren | Verfahren zur Einkristallzüchtung. Das Probenmaterial befindet sich hier in einem Tiegel, der entlang eines Temperaturgradienten bewegt werden kann. Das Probenmaterial wird zunächst aufgeschmolzen und dann entweder langsam aus dem Ofen herausgefahren, oder man erniedrigt allmählich die Temperatur des Ofens. In beiden Fällen bewegt sich die Wachstumsfront des Einkristalls langsam von unten nach oben durch den Tiegel. Durch die konvexe Form der Erstarrungsgrenze kann man eine Keimauslese erreichen, so dass nach einigen Millimetern tatsächlich ein einziger Einkristall entsteht. Weitere Verfahren zur Einkristallzüchtung: Czochralski-VerfahrenZonen-Schmelzverfahren | https://www.giessereilexikon.com/en/foundry-lexicon/Encyclopedia/show/bridgeman-method-3694/?cHash=65dc8a08b6a4c11e1ed0194b764a5ca2 | https://www.giessereilexikon.com/giesserei-lexikon/Encyclopedia/show/bridgeman-verfahren-77/?cHash=65dc8a08b6a4c11e1ed0194b764a5ca2
Breaker core | Thin ceramic or sand core that is inserted in the riser at the point of attachment to the casting. This thin core heats quickly during the casting and solidification process and therefore prevents early freezing of the riser neck. In this way, the necking facilitates removal of the riser from the casting during cleaning. The necking cross section must comply with the riser neck cross section calculated during riser design. (Fig. 2, Foseco Foundry Division Vesuvius GmbH) Additional references:CoreWilliams riser | Einschnürkern | Dünner Keramik- oder auch Sandkern, der zwischen Gussstück und Speiser eingelegt wird und sich während des Gieß- und dem Erstarrungsvorganges stark aufheizt und demzufolge ein frühzeitiges Einfrieren des Speiserhalses unterbindet. Die Einschnürung selbst erleichtert beim Putzen das Trennen des Speisers vom Gussteil. Der Einschnürquerschnitt sollte dem bei der Speiserberechnung ermittelten Speiserhalsquerschnitt entsprechen. (Bild 2,Foseco Foundry Division Vesuvius GmbH) Weiterführende Stichworte:KernWilliamsspeiser | https://www.giessereilexikon.com/en/foundry-lexicon/Encyclopedia/show/breaker-core-3721/?cHash=3a8eb4fca5c52bee5f3ff7dfa4eb7ce6 | https://www.giessereilexikon.com/giesserei-lexikon/Encyclopedia/show/einschnuerkern-104/?cHash=3a8eb4fca5c52bee5f3ff7dfa4eb7ce6
Boudouard equilibrium | Describes the relationships between the reaction gases carbon monoxide (CO) and carbon dioxide (CO2) generated during carbon combustion according to the following reaction equation (eq. 1):Eq. 1:Therefore, the Boudouard equilibrium (named after Octave Leopold Boudouard, 1872 to 1923) defines a temperature-dependent equilibrium position in the combustion of carbon, e.g. charcoal as a molten bath cover or foundry coke in cupolas. Fig. 1 illustrates the temperature-dependent equilibrium position as a curve.At a low temperature, the reaction occurs from left to right, i.e. the gas mixture consists almost entirely of CO2 and the CO fraction is only small. At high temperatures of 1000°C and more, the equilibrium shifts to the left side of the reaction equation, i.e. the combustion gas only consists of carbon monoxide.At a constant temperature, a gas mixture left of the curve in Fig. 1 continues to break down into CO2 + C until the equilibrium is reached; vice versa, at the same temperature, the CO2 in a gas mixture on the right side of the equilibrium curve will continue to react with the carbon also until the equilibrium is reached. Reductions in temperature and pressure automatically result in a change in the equilibrium state. | Boudouard-Gleichgewicht | Beschreibt die Beziehungen zwischen den bei der Verbrennung entstehenden Reaktionsgasen Kohlenmonoxid CO und Kohlendioxid CO2 mit dem Kohlenstoff nach folgender Reaktionsgleichung (Glg. 1):Glg. 1:Somit beschreibt das Boudouard-Gleichgewicht (nach Octave Leopold Boudouard, 1872 bis 1923) eine temperaturabhängige Gleichgewichtslage bei der Verbrennung von Kohlenstoff, beispielsweise Holzkohle als Schmelzbadabdeckung oder von Gießereikoks im Kupolofen. In Bild 1 ist die temperaturabhängige Gleichgewichtslage als Kurvenzug dargestellt.Bei niedriger Temperatur verläuft die Reaktion von links nach rechts, d. h., das Gasgemisch besteht fast vollständig aus CO2 und der CO-Anteil ist nur gering. Bei hohen Temperaturen von 1000 °C und mehr ist das Gleichgewicht nach der linken Seite der Reaktionsgleichung verlagert, d. h. das Verbrennungsgas besteht nur noch aus Kohlenmonoxid.Ein Gasgemisch links vom Kurvenzug in Bild 1 zerfällt bei konstanter Temperatur so lange in CO2 + C, bis das Gleichgewicht hergestellt ist; umgekehrt reagiert bei einem Gasgemisch rechts von der Gleichgewichtskurve das CO2 so lange mit dem Kohlenstoff bei gleicher Temperatur, bis sich ebenfalls das Gleichgewicht eingestellt hat. Minderungen von Temperatur und Druck haben automatisch eine Änderung des Gleichgewichtszustandes zur Folge. | https://www.giessereilexikon.com/en/foundry-lexicon/Encyclopedia/show/boudouard-equilibrium-4705/?cHash=e172a61ebbc38ae84221e9903d5ec7a4 | https://www.giessereilexikon.com/giesserei-lexikon/Encyclopedia/show/boudouard-gleichgewicht-1094/?cHash=e172a61ebbc38ae84221e9903d5ec7a4
Bonding capacity | Characteristic value for foundry sands, according toEq. 1 expressed as the quotient of cleavage strength and compressive strength (s. Mold sand testing): Eq. 1: | Bindevermögen | Kennwert für Gießereisande, ausgedrückt nach Glg. 1 als Quotient aus Spaltfestigkeit und Druckfestigkeit (s. Formsandprüfung):Glg. 1: | https://www.giessereilexikon.com/en/foundry-lexicon/Encyclopedia/show/bonding-capacity-3689/?cHash=e465278b2ca3c77871e6884586bc48e1 | https://www.giessereilexikon.com/giesserei-lexikon/Encyclopedia/show/bindevermoegen-72/?cHash=e465278b2ca3c77871e6884586bc48e1
Bonding time | Time required by a molding material bonded with organic or inorganic binders for hardening (solidification). The same applies to ceramic bodies. | Abbindezeit | Zeit, die ein organisch oder anorganisch gebundener Formstoff zur Aushärtung (Verfestigung) benötigt. Gleiches gilt auch für keramische Massen. | https://www.giessereilexikon.com/en/foundry-lexicon/Encyclopedia/show/bonding-time-3630/?cHash=892c00d8e476e7ed1ded54a1430d0a34 | https://www.giessereilexikon.com/giesserei-lexikon/Encyclopedia/show/abbindezeit-12/?cHash=892c00d8e476e7ed1ded54a1430d0a34
Boron | A metalloid that is extracted from its metal salts, such as borax, by conversion using hydrochloric acid and subsequent reduction using magnesium. SymbolBAtomic number5Atomic weight10.82Specific weight at 20 °C2.3 g/cm3Melting point2050 °CBoiling point2550 °CMelting heat268 kJ/kg Boron in steelSolubility of boron in γ-iron is 0.0021 % at 906 °C and 0.0210 % at 1140 °C. α-iron dissolves 0.004 % B at 710 °C and 0.0082 % at 906 C. Boron is similar to carbon in that it forms interstitial solid-solutions with the γ-iron. Its speed of diffusion in γ-iron is also comparable with that of carbon so that it is possible to boronize and deboronize iron relatively easily. In the iron-boron system, the γ-phase is constricted. At 3.8 % B and 1174 °C an eutectic occurs that comprises γ-iron and the intermetallic compound Fe2B, comparable with the cementite Fe3C in the iron-carbon system (s. Iron-carbon phase diagram). Iron-boron alloys with 0.1 % B that feature this eutectic with low melting point, are prone to hot rupture. In regions with low boron contents within the iron-boron-carbon ternary system various types of boroncarbide may develop. Carbon only has little effect on the solubility and diffusion speed of boron in austenite. A distinguishable increase of hardenability of steel is achieved by boron additions of up to 0.007%. The prevailing commercially available steels are low-alloy steels with 0.0005 and 0.007 % B. In heat-treated steel it is possible to replace a significant percentage of other alloy elements by boron without compromising any of the mechanical properties. Boron displays great affinity towards oxygen and nitrogen. Therefore it is required to remove almost all of the oxygen and nitrogen present in a steel material by means of aluminum, titanium, or other deoxidizers in order to produce a steel type with the required content of reactive boron. Boron in cast ironPig iron rarely contains more than 0.005 % B. In cast iron, boron counteracts the graphitization process and increases the chill depth. With addition of more than 0.01 % B, boron acts as a powerful carbide stabilizer and can therefore be used for improvement of wear resistance in chilled cast iron. Nickel- and boron-containing white cast iron was used as surfacing alloy for parts under great wear loads. Cast iron for rollers (see Roller casting) may contain up to 0.02 to 0.1 % B for increased surface hardness and improved chill.In gray cast iron, boron contents of approx. 0.1 % or more cause undesired hardness increase and cracking. Remelted enamel-containing scrap is a source for boron additions to gray cast iron, however, the largest part of the boron taken up in that way is removed during melting.Boron additions between 0.001 and 0.005 % B to melleable cast iron promote formation of nodular graphite while simultaneously increasing the number of graphite particles and improving their distribution pattern. This effect facilitates annealing treatment, probably due to the boron binding the nitrogen. For production of melleable cast iron, small amounts of boron are often added to counteract the detrimental influence of elements, such as chromium, introduced with the scrap. The element reacts with carbon and silicon to form borides, which are used as abrasion agents. | Bor | Halbmetall und wird aus seinen Salzen wie beispielsweise Borax durch Umsetzen mit Salzsäure und anschließender Reduktion mit Magnesium gewonnen. SymbolBOrdnungszahl5Atomgewicht10,82spezifisches Gewicht bei 20 °C2,3 g/cm3Schmelzpunkt2050 °CSiedepunkt2550 °CSchmelzwärme268 kJ/kg Bor im StahlDie Löslichkeit von Bor in γ-Eisen beträgt 0,0021 % bei 906 °C und 0,0210 % bei 1140 °C. α-Eisen löst 0,004 % B bei 710 °C und 0,0082 % bei 906 C. Bor ist dem Kohlenstoff insofern ähnlich, als es Einlagerungsmischkristalle mit dem γ-Eisen bildet. Seine Diffusionsgeschwindigkeit in γ-Eisen ist ebenfalls mit der des Kohlenstoffs vergleichbar, so dass sich Eisen verhältnismäßig leicht borieren und entborieren lässt. Im System Eisen-Bor ist die γ-Phase eingeschnürt. Bei 3,8 % B und 1174 °C kommt ein Eutektikum vor, das aus γ-Eisen und der intermetallische Verbindung Fe2B besteht, die dem Zementit Fe3C im System Eisen-Kohlenstoff (s. Eisen-Kohlenstoff-Zustandsdiagramm) vergleichbar ist. Eisen-Bor-Legierungen mit 0,1 % B, die dieses Eutektikum mit niedrigem Schmelzpunkt aufweisen, neigen zu Warmbruch. Im Bereich geringer Borgehalte des Dreistoffsystems Eisen-Bor-Kohlenstoff können sich mehrere Arten Borkarbid bilden. Kohlenstoff hat nur geringe Wirkung auf die Löslichkeit und Diffusionsgeschwindigkeit von Bor im Austenit. Ein merklicher Anstieg der Härtbarkeit von Stahl wird durch Borzusätze bis zu 0,007% erreicht. Handelsüblich sind niedrig legierte Stähle mit 0,0005 und 0,007 % B. In Vergütungsstählen kann ein erheblicher Prozentsatz anderer Legierungselemente - ohne Nachteil für die mechanischen Eigenschaften - durch Bor ersetzt werden. Bor hat eine starke Affinität zu Sauerstoff und Stickstoff. Um einen Stahl mit dem erforderlichen Gehalt an reaktionsfähigem Bor herzustellen, ist es nötig, fast den gesamten Stickstoff und Sauerstoff mittels Aluminium, Titan oder anderer Desoxidationsmittel und Nitridbildner zu entfernen. Bor im GusseisenRoheisen enthält selten mehr als 0,005 % B. Im Gusseisen wirkt Bor der Grafitisierung entgegen und erhöht die Tiefe der Weißerstarrung. Bei Zusätzen von mehr als 0,01 % B wirkt Bor als kräftiger Karbidstabilisator und kann daher zur Verbesserung der Verschleißfestigkeit von Hartguss verwendet werden. Ein nickel- und borhaltiges weißes Gusseisen wurde als Aufschweißlegierung für stark verschleißbeanspruchte Teile eingesetzt. Gusseisen für Walzen (siehe Walzenguss) enthalten mitunter 0,02 bis 0,1 % B zur Erhöhung der Oberflächenhärte und Verbesserung der Weißerstarrung.Im Grauguss führen Borgehalte von rd. 0,1 % oder mehr zu unerwünschter Aufhärtung und Rissbildung. Umgeschmolzener emaillehaltiger Schrott ist eine Quelle der Borbeimengungen in grauem Gusseisen, jedoch wird der größte Teil des so aufgenommenen Bors beim Schmelzen entfernt.Zusätze von 0,001 bis 0,005 % B begünstigen im Temperguss die Bildung von kugeligem Grafit, wobei gleichzeitig die Zahl der Grafitteilchen erhöht und ihre Verteilung verbessert wird. Diese Wirkung erleichtert die Glühbehandlung, wahrscheinlich auf Grund der Abbindung des Stickstoffs durch Bor. Bei der Herstellung von Temperguss werden oft kleine Mengen Bor zugegeben, um dem schädlichen Einfluss des etwa im Schrott vorhandenen Chroms zu begegnen. Das Element bildet mit Kohlenstoff und Silizium Boride, welche als Schleifmittel verwendet werden. | https://www.giessereilexikon.com/en/foundry-lexicon/Encyclopedia/show/boron-3692/?cHash=d3e6e69510893b9765089363c54ee961 | https://www.giessereilexikon.com/giesserei-lexikon/Encyclopedia/show/bor-75/?cHash=d3e6e69510893b9765089363c54ee961
Bonding | Solidification of mold materials bonded by organic and inorganic binders as well as ceramic bodies due to added binders and hardeners. Bonding or hardening, to be more precise, may take place in cold, warm or hot condition; in any case, it takes place due to an underlying chemical reaction. | Abbindung | Verfestigung von organisch oder anorganisch gebundenen Formstoffen sowie keramischen Massen durch beigemischte Binder und Härter. Die Abbindung - oder besser gesagt die Härtung - kann kalt, warm oder heiß geschehen, in jedem Fall findet die Härtung durch eine chemische Reaktion statt. | https://www.giessereilexikon.com/en/foundry-lexicon/Encyclopedia/show/bonding-3631/?cHash=ff86a88a05a83e93cd06e2ac701f3242 | https://www.giessereilexikon.com/giesserei-lexikon/Encyclopedia/show/abbindung-13/?cHash=ff86a88a05a83e93cd06e2ac701f3242
Body-centered | If the atoms are arranged at the lattice corners as well as another one in the center of the body, this is referred to as body-centered crystal lattice structure.The cubic body-centered elementary cell has 8/8 corner atoms (the corner atoms belong to 8 elementary cells each) and 1 centered atom; this is a total of. atoms per elementary cell. The packing density is 68% (body completion). Examples are iron (at room temperature as ferrite in the iron-carbon diagram) and chromium, tungsten, molybdenum, niobium. | raumzentriert | Sind die Atome an den Gitterecken sowie ein weiteres in der Raummitte angeordnet, spricht man von einer raumzentrierten Kristallgitterstruktur. Die kubisch raumzentrierte Elementarzelle besitzt 8/8 Eckatome (die Eckatome gehören je zu 8 Elementarzellen) und 1 Zentralatom, folglich insgesamtAtome pro Elementarzelle. Die Packungsdichte liegt bei 68 % (Raumausfüllung). Beispiele sind Eisen (bei Raumtemperatur im Eisen-Kohlenstoff-Diagramm als Ferrit) und Chrom, Wolfram, Molybdän, Niob. | https://www.giessereilexikon.com/en/foundry-lexicon/Encyclopedia/show/body-centered-4072/?cHash=5d0ebad648482817c7bb158525e8eab5 | https://www.giessereilexikon.com/giesserei-lexikon/Encyclopedia/show/raumzentriert-458/?cHash=5d0ebad648482817c7bb158525e8eab5
Blowing out | Cleaning of a mold or mold cavity with pressurized air.In sand casting, this process is applied to remove sand grain or coatingchips from the mold cavity.In gravity die casting, coatingchips or lose burrs are removed from the die.In die casting, potential residues of separating agents or water drops from the upstream spraying process are blown out as these would otherwise lead to increased gas porosity due to vapor formation in contact with the liquid metal in the downstream filling. Simultaneously, also adhesive burrs and flakes are removed from the mold surface.When furnaces are blown out for complete discharge, the fine ore content is increased in the last charges before the blowing out process. The carbon dioxide content and the temperature increase. If the temperature gets too high, the gas supply to the furnace has to be disconnected, charging has to be deactivated and water has to be introduced for cooling and to prevent explosions. The remaining charge has to be removed from the frame and the rest. | Ausblasen | Reinigung einer Form oder eines Formhohlraumes mittels Druckluft. Beim Sandguss werden dadurch lose Sandkörner oder Schlichteabplatzungen aus dem Formhohlraum entfernt. Beim Kokillenguss werden dadurch Schlichteabplatzungen oder lose anhaftende Grate aus der Kokille entfernt. Beim Druckgießen werden dadurch eventuell anhaftende Trennmittel- oder Wassertröpfchen aus dem vorhergehenden Sprühprozess ausgeblasen, die sonst zu erhöhter Gasporosität aufgrund von Dampfbildung beim Kontakt mit dem flüssigen Metall im nachfolgenden Schuss führen könnten. Zugleich werden auch leicht anhaftende Grate und Flitter von der Formoberfläche entfernt. Beim Ausblasen von Hochöfen zur vollkommenen Entleerung wird in den letzten Gichten der Feinerzanteil erhöht und der Ofen anschließend herunter geblasen (abgeblasen). Der Kohlendioxidgehalt und die Temperatur steigen dabei an. Wird dabei die Temperatur zu hoch, so muss der Ofen vom Gasnetz genommen werden, die Gicht wird abgeschaltet und zur Kühlung und Vermeidung einer Explosion wird Wasser eingeleitet. Der Rest der Beschickung muss aus Gestell und Rast entfernt werden. | https://www.giessereilexikon.com/en/foundry-lexicon/Encyclopedia/show/blowing-out-4225/?cHash=db7693c7fe4d7a2411a80510f0ebfc4d | https://www.giessereilexikon.com/giesserei-lexikon/Encyclopedia/show/ausblasen-611/?cHash=db7693c7fe4d7a2411a80510f0ebfc4d
Blow-in | Start-up of a cupola furnace. After leaving the bed coke to burn through and filling it up to the required height, short blasting of the furnace before feeding the charge make-up has proved to be beneficial. The blowers are operated at approx. 30 % of their normal output for 3 to 5 minutes in order to blow out the sulfur that is contained in the not yet calcined coke, as well as the loose unsintered coke cinder. This reduces the sulfur content in the first batch of iron. After inspection of the bed coke height and after burning it through completely, i.e. after the uppermost coke layer has become a cherry-red color, the complete charges of coke, iron, and fluxes can be fed into the furnace with the blowers not operating. Upon complete charging of the furnace, the actual blow-in phase is started. In this way it is ensured that even the iron first tapped has the required chemical composition and temperature. | Anblasen | Inbetriebnahme eines Kupolofens. Wenn der Füllkoks durchgebrannt ist und wieder auf die erforderliche Höhe aufgefüllt ist, hat sich ein kurzes Durchblasen vor Aufgabe der Gattierung als vorteilhaft erwiesen. Man lässt das Gebläse etwa 3 bis 5 Minuten mit ca. 30 % der normalen Leistung arbeiten um den beim Anwärmen des Ofens in den kälteren Zonen und im noch nicht glühenden Koks enthaltenen Schwefel und die lose, nicht gesinterte Koksasche heraus zu blasen. Dadurch vermindert sich der Schwefelgehalt des ersten Eisens. Nach der Prüfung der Füllkokshöhe, und wenn der Füllkoks gut durchgebrannt ist, d. h. die oberste Koksschicht eine kirschrote Farbe angenommen hat, können bei abgestellten Gebläse die vollständigen Sätze von Koks, Eisen und Zuschlägen aufgegeben werden. Wenn der Ofen vollständig gefüllt ist beginnt das eigentliche Anblasen. Dadurch wird gewährleistet, dass das Eisen bereits vom ersten Abstich an die geforderte chemische Zusammensetzung und Temperatur hat. | https://www.giessereilexikon.com/en/foundry-lexicon/Encyclopedia/show/blow-in-3647/?cHash=bee4fce295098fd1191ddfbd83770323 | https://www.giessereilexikon.com/giesserei-lexikon/Encyclopedia/show/anblasen-30/?cHash=bee4fce295098fd1191ddfbd83770323
Blind riser | Closed riser which is surrounded by molding material on all sides (see Riser type) and which often is also referred to atmospheric riser. | Blindspeiser | Allseitig vom Formstoff umgebener, geschlossener Speiser (s. Speiserart), welcher oft auch als atmosphärischer Speiser bezeichnet wird. | https://www.giessereilexikon.com/en/foundry-lexicon/Encyclopedia/show/blind-riser-4535/?cHash=d8451f9685d0ae93bcf75e72ae970748 | https://www.giessereilexikon.com/giesserei-lexikon/Encyclopedia/show/blindspeiser-924/?cHash=d8451f9685d0ae93bcf75e72ae970748
Blow mold | Nozzle and/or tuyère (see hot blast nozzle) at cupolas and blast furnaces for feeding cold and hot air into the furnace shaft. These nozzles are cooled by water and extend into the furnace with a slight inclination of 3 to 10 degrees. They are made of special wrought copper and the integrated cooling system is made for high pressures which can occur in case of disturbances. The nozzles are installed in cooling rings of melting plants in a way that they can be easily exchanged in case of damage (Fig. 1). For ensuring a consistent wind distribution, the number of hot blast nozzles in adapted to the furnace diameter. The furnace diameter is designed according to the required throughput and/or the required blast rate. The following reference values apply: 5 – 10 t/h4 nozzles10 – 15 t/h5 nozzles15 – 30 t/h6 nozzles30 t/h8 nozzles The nozzle cross-section has to be adapted to the required wind speed relating to the furnace diameter. This ensures a penetration to the middle of the furnace and prevents a wall effect. At the same time, the burning zone is pulled inward, away from the furnace wall. | Blasform | Düse bzw. Windform (s. Winddüse) an Kupolöfen und Hochöfen zur Zuführung der Kalt- oder Heißluft in den Ofenschacht. Die Düsen sind wassergekühlt und ragen mit einer leichten Neigung von 3 - 10° in den Ofen hinein. Sie werden aus Spezial-Schmiedekupfer gefertigt und das eingearbeitete Kühlsystem ist für hohe Drücke, wie sie bei Störungen auftreten können, ausgelegt. Bei Schmelzanlagen die über eine lange Periode in Betrieb sind, werden die Düsen in Kühlringe eingesetzt, so das sie bei Beschädigung leicht auswechselbar sind (Bild 1). Um eine gleichmäßige Windverteilung zu gewährleisten, wird die Anzahl der Winddüsen wird dem Ofendurchmesser angepasst.Der Ofendurchmesser wird entsprechend dem geforderten Durchsatz bzw. der hierzu benötigten Windmenge ausgelegt. Es gelten dafür folgende Anhaltswerte: 5 – 10 t/h4 Düsen10 – 15 t/h5 Düsen15 – 30 t/h6 Düsen30 t/h8 Düsen Der Düsenquerschnitt muss in Verbindung mit dem Ofendurchmesser auf die erforderliche Windeintrittsgeschwindigkeit abgestimmt werden. Dadurch wird eine Durchdringung bis zur Ofenmitte gewährleistet und eine Randgängigkeit vermieden. Gleichzeitig wird die Verbrennungszone nach innen, also von der Ofenwand weg gezogen. | https://www.giessereilexikon.com/en/foundry-lexicon/Encyclopedia/show/blow-mold-4499/?cHash=d1c82351d54e84aeddd2a682d6cb37c0 | https://www.giessereilexikon.com/giesserei-lexikon/Encyclopedia/show/blasform-888/?cHash=d1c82351d54e84aeddd2a682d6cb37c0
Blasting system | Machine or system especially designed for cleaning castings in foundries. In the blasting process, compressed air (compressed air blasting), hydraulic fluid (wet cleaning) or centrifugal blasting machines and systems are used to remove adhesive mold particles and core residues from the casting. The major process is centrifugal blasting which uses the kinetic energy of the blasting agent hitting the surface of the part to be cleaned. The cleaning capacity depends on the amount, grain size, internal composition, impact speed and impact direction of the blasting agent. The power of the centrifugal wheels influences the efficiency and economy of the plant. The main types of centrifugal blasting machines include drum blasting systems (rotary drum blasting machines, belt shot blasting machines or continuous drum blasting machines), rotary table blasting systems, wire-meshed continuous blasting systems and suspension track blasting systems as well as special-purpose constructions such as manipulator blasting machines. Examples can you see in Fig.1 till 3 (Rump Strahlanlagen GmbH & Co. KG) Additional references:Metallic blasting abrasives More videos on Foundry-Skills | Strahlanlage | Maschine oder Anlage speziell zum Putzen von Gussstücken im Gießereibetrieb. Dabei wird mittels Druckluft (Druckluftstrahlen), Druckflüssigkeit (Nassputzen) oder durch Schleuderstrahlmaschinen und –anlagen das jeweilige Gussteil vom anhaftenden Formstoff und Kernresten befreit. Das wichtigste Verfahren ist das Schleuderstrahlen, wobei hier die kinetische Energie des Strahlmittels genutzt wird, das auf die Oberfläche des Putzgutes prallt. Die Putzleistung hängt von der Menge, Korngröße, innerer Beschaffenheit, Aufprallgeschwindigkeit und Aufprallrichtung des Strahlmittels ab. Die Leistungsfähigkeit der Schleuderräder beeinflussen Wirkungsgrad und Wirtschaftlichkeit der Anlage. Die wichtigsten Vertreter der Schleuderstrahlanlagen sind Trommelstrahlanlagen (Drehtrommel-, Muldenband- oder Durchlauftrommelstrahlmaschinen), Drehtisch-Strahlanlagen, Drahtgurt-Durchlaufstrahlanlagen und Hängebahn-Strahlanlagen sowie Sonderbauarten wie beispielsweise Manipulator-Strahlmaschinen. Beispiele zeigen die Bilder 1 bis 3 (Rump Strahlanlagen GmbH & Co. KG) Weiterführende Stichworte:Metallische Strahlmittel Weitere Videos auf Foundry-Skills | https://www.giessereilexikon.com/en/foundry-lexicon/Encyclopedia/show/blasting-system-4070/?cHash=b38c20249ffe7343eea4ec7c9a3700cf | https://www.giessereilexikon.com/giesserei-lexikon/Encyclopedia/show/strahlanlage-456/?cHash=b38c20249ffe7343eea4ec7c9a3700cf
Blasting abrasives cleaning | Abrasive cleaning is one of the most important components of blasting equipment and is a determining factor with respect to economical blasting. The abrasive cleaning process consists of two components in a blasting system. On the one hand it is about returning the blasting abrasive, and then the actual cleaning of the blasting abrasive to remove dust, debris, extraneous parts, and worn blasting abrasives. In order to determine the ideal recycling system, as with the return transport system, it is important to determine the blasting abrasive used in advance. The blasting abrasive reconditioning should be specially tailored to the respective return transport system. For example, a rotary drum and an air classifier are used in a bucket conveyor cleaner, whereas a cascade is used in suction unit. See also blasting abrasive preparation | Strahlmittelreinigung | Die Strahlmittelreinigung gehört mit zu den wichtigsten Komponenten in der Strahltechnik und ist ein entscheidender Faktor in Bezug auf ökonomisches Strahlen. Dabei besteht der Prozess der Strahlmittelreinigung aus zwei Komponenten in einer Strahlanlage. Zum einen geht es um die Rückführung des Strahlmittels und im Anschluss um die eigentliche Reinigung des Strahlmittels von Staub, Schmutz, Fremdteilen und verschlissenem Strahlmittel. Um das ideale Recyclingsystem zu bestimmen, ist es ebenso wie beim Rücktransportsystem wichtig, dass verwendete Strahlmittel im Vorhinein zu bestimmen. Die Strahlmittelaufbereitung sollte speziell auf das jeweilige Rücktransportsystem abgestimmt sein. So kommen in einem Reiniger eines Becherwerks eine Drehtrommel und ein Windsichter zum Einsatz, wohingegen bei einer Sauganlage mit einer Kaskade gearbeitet wird. Siehe hierzu auch Strahlmittelaufbereitung | https://www.giessereilexikon.com/en/foundry-lexicon/Encyclopedia/show/blasting-abrasives-cleaning-5265/?cHash=0fba779bb7f8e66d14300c78c1c154a9 | https://www.giessereilexikon.com/giesserei-lexikon/Encyclopedia/show/strahlmittelreinigung-5264/?cHash=0fba779bb7f8e66d14300c78c1c154a9
Blasting abrasives | Granular materials used in a blasting system (e.g. hanger-type blast machine, wire belt continuous blasting system, drum blasting system ...), which are brought into connection with the cast parts to be treated (blown, shot, spun) and thereby perform the blasting or cleaning work. An exception to this is the hardening jet process such as shot peening and strain hardening. The type of abrasive is differentiated into - metallic blasting abrasives (Fig. 1,VULKAN INOX GmbH) and - non-metallic blasting abrasives (Fig. 2, Airblast-Abrasives B.V.) The following conditions should be fulfilled for the selection of the abrasive: High wear resistance (blasting abrasives test). The kinetic energy of the abrasive essentially depends on its grain size and decreases significantly with increasing grain splitting. The grain size must be determined depending on the impact density of the abrasive grains, since there is a risk of warping and excessive roughening if the grain is too coarse. In addition, sufficient coverage of the entire surface with blasting abrasives is not guaranteed. The opposite requirements - high kinetic energy with sufficient coverage - are best met with a so-called operational mixture. A mixture of different grain sizes forms during operation of the blasting system. Thus, there is an optimal grain size for every blasting work that meets both requirements. The surface of the cast parts must not be roughened unnecessarily when blasting and it must be of uniform quality (surface quality). The abrasive must have the correct hardness and strength depending on the cast material to be blasted. Additional references:Wire mesh conveyor shot blast machineHanger-type blast machineNonmetallic blasting abrasivesMetallic blasting abrasivesStainless steel abrasive | Strahlmittel | In einer Strahlanlage (z. B. Hängebahn-Strahlanlage, Drahtgurt-Durchlaufstrahlanlage, Trommelstrahlanlage …) verwendete körnige Materialien, die mit den zu behandelnden Gussteile in Verbindung (geblasen, geschossen, geschleudert) gebracht werden und dabei die Strahl- bzw. Putzarbeit verrichten. Eine Ausnahme bildet hierbei die Verfestigungsstrahl– Verfahren wie Shotpeening und Kaltverfestigung. Die Art der Strahlmittel unterscheidet man in - Metallische Strahlmittel (Bild 1, VULKAN INOX GmbH) und - Nichtmetallische Strahlmittel (Bild 2, Airblast-Abrasives B.V.) Für die Auswahl der Strahlmittel sollten folgende Bedingungen erfüllt sein: Hohe Verschleißbeständigkeit (Strahlmittelprüfung). Die kinetische Energie des Strahlmittels hängt im Wesentlichen von deren Korngröße ab und verringert sich deutlich mit zunehmender Kornaufspaltung. Die Korngröße muss in Abhängigkeit der Auftreffdichte der Strahlmittelkörner ermittelt werden, da bei einem zu groben Korn die Gefahr eines Verziehens und einer zu starken Aufrauhung besteht. Außerdem wird keine ausreichende Abdeckung der gesamten Oberfläche mit Strahlmittel gewährleistet. Die gegenläufigen Forderungen – hohe kinetische Energie bei ausreichendem Überdeckungsgrad – wird am besten mit einer sogenannten Betriebsmischung gerecht. Dabei bildet sich während des Betriebes der Strahlanlage ein Gemisch aus verschiedenen Korngrößen. Somit gibt es für jede Strahlarbeit eine optimale Korngröße, die beide Forderungen erfüllt. Die Oberfläche der Gussteile darf beim Strahlen nicht unnötig stark aufgeraut werden und sie muss gleichmäßige Qualität aufweisen (Oberflächengüte). Das Strahlmittel muss in Anhängigkeit des zu strahlenden Gusswerkstoffes die richtige Härte und Zähigkeit besitzen. Weiterführende Stichworte:Metallische StrahlmittelNichtmetallische StrahlmittelHängebahn-StrahlanlageDrahtgurt-StrahlanlageEdelstahlstrahlmittel | https://www.giessereilexikon.com/en/foundry-lexicon/Encyclopedia/show/blasting-abrasives-5129/?cHash=02a0cde1f8423f76157a061c4e8b8e0b | https://www.giessereilexikon.com/giesserei-lexikon/Encyclopedia/show/strahlmittel-5128/?cHash=02a0cde1f8423f76157a061c4e8b8e0b
Blasting abrasive test | Control of the quality of the abrasive used in the process. The most important test is a sieve analysis to determine a change in the grain composition depending on the abrasive flows. After the sample has been filled in on the feed side, the testing machine is switched on and the sample is subjected to a first series of runs. The number of loads is preselected depending on the type of abrasive to be tested. The sample is then taken from the testing machine and subjected to a sieve analysis. At the same time, the remaining total weight is also determined in order to determine the loss due to suction. The grain fractions remaining after the sieve analysis that are above the target grain size are mixed with one another and returned to the testing machine. This is followed by a new series of runs and a sieve analysis follows after each series of loads. The process is repeated again and again until the final state defined according to the selected test method is reached. The result is the wear resistance Z, the number ZN50 indicating the number of passes required until the sieve analysis only determines 50% of the original nominal grain fraction. Additional references:Blasting abrasivesNonmetallic blasting abrasivesStainless steel abrasiveBlasting abrasives cleaning | Strahlmittelprüfung | Kontrolle der Beschaffenheit des im Betrieb verwendeten Strahlmittels. Dabei ist die wichtigste Prüfung eine Siebanalyse zur Bestimmung einer Änderung der Körnungszusammensetzung in Abhängigkeit der Strahlmitteldurchläufe. Nach dem Einfüllen der Probe auf der Aufgabeseite wird die Prüfmaschine eingeschaltet und das Muster einer ersten Serie von Durchläufen unterworfen. Die Anzahl der Belastungen wird hierbei je nach der Art des zu prüfenden Strahlmittels vorgewählt. Anschließend wird die Probe der Prüfmaschine entnommen und einer Siebanalyse unterzogen. Gleichzeitig wird auch das verbleibende Gesamtgewicht festgestellt, um den Verlust durch Absaugung zu ermitteln. Die nach der Siebanalyse verbleibenden Kornfraktionen, die oberhalb der Sollkorngröße liegen, werden untereinander vermischt und wieder in die Prüfmaschine gegeben. Es folgt eine neue Serie von Durchläufen und nach jeder Belastungs-Serie folgt wiederum eine Siebanalyse. Der Vorgang wiederholt sich immer wieder, bis der gemäß dem gewählten Prüfverfahren definierte Endzustand erreicht ist. Im Ergebnis wird die Verschleißfestigkeit ZN50 angegeben, wobei die Zahl Z die erforderlichen Durchläufe angibt, bis durch die Siebanalyse nur noch 50 % des ursprünglichen Nennkornanteiles festgestellt werden. Weiterführende Stichworte:StrahlmittelNichtmetallische StrahlmittelEdelstahlstrahlmittelStrahlmittelreinigung | https://www.giessereilexikon.com/en/foundry-lexicon/Encyclopedia/show/blasting-abrasive-test-5267/?cHash=7772d7fda424fce0e245abdeb91a4d36 | https://www.giessereilexikon.com/giesserei-lexikon/Encyclopedia/show/strahlmittelpruefung-5266/?cHash=7772d7fda424fce0e245abdeb91a4d36
Blasting abrasive preparation | The continuous blasting abrasive preparation of circulating blasting abrasives in a blasting system must fulfill several goals: - Separation of the resulting mixture from particles of the blasting material, such as pouring burrs, sand, scale, etc., so as not to impair the blasting agent transport and the blasting result - Separation of blasted abrasive substances such as scale or quartz sand to minimize system wear (very important for systems in a foundry) - Separation of hazardous substances in the form of dusts in order not to endanger occupational safety and the environment - Separation of defective grains and fine-grained fractions below the usable grain size to ensure the desired blasting result The blasting media are separated using magnetic separators and cleaned by air classifying in the air flow. The quality of the treatment, often referred to as abrasive cleaning, is an indispensable prerequisite for the consistent quality of the blasting result and safe and economical plant operation. To ensure this operating state, not only a system design that meets the requirements, but also careful and regular maintenance is absolutely necessary. Additional references:Blasting abrasivesWire mesh conveyor shot blast machineHanger-type blast machineNonmetallic blasting abrasivesMetallic blasting abrasives | Strahlmittelaufbereitung | Die kontinuierliche Strahlmittelaufbereitung von Umlaufstrahlmittel in einer Strahlanlage muss mehrere Ziele erfüllen: - Abscheidung des anfallenden Gemisches aus Partikeln des Strahlgutes, wie z.B. Gießgraten, Sand, Zunder usw., um den Strahlmitteltransport und das Strahlergebnis nicht zu beeinträchtigen - Abscheidung von abgestrahlten abrasiven Stoffen wie Zunder oder Quarzsand, um den Anlagenverschleiß zu minimieren (sehr wichtig bei Anlagen in einer Giesserei) - Abscheidung von gesundheitsgefährdenden Stoffen in Form von Stäuben, um die Arbeitssicherheit und die Umwelt nicht zu gefährden - Abscheidung defekter Körner und feinkörniger Anteile unterhalb der brauchbaren Korngröße, um das gewünschte Strahlergebnis sicherzustellen Die Trennung des Strahlmittels erfolgt mit Magnetscheidern und die Reinigung durch Windsichten im Luftstrom. Die Qualität der oft auch als Strahlmittelreinigung bezeichneten Aufbereitung ist unabdingbare Voraussetzung für die gleichbleibende Qualität des Strahlergebnisses sowie einen sicheren und wirtschaftlichen Anlagenbetrieb. Zur Gewährleistung dieses Betriebszustandes ist nicht nur eine anforderungsgerechte Anlagenauslegung, sondern unbedingt auch eine sorgfältige und regelmäßige Wartung erforderlich. Weiterführende Stichworte:StrahlmittelMetallische StrahlmittelNichtmetallische StrahlmittelHängebahn-StrahlanlageDrahtgurt-Strahlanlage | https://www.giessereilexikon.com/en/foundry-lexicon/Encyclopedia/show/blasting-abrasive-preparation-5131/?cHash=8d2491a5ce487346c24d318693256978 | https://www.giessereilexikon.com/giesserei-lexikon/Encyclopedia/show/strahlmittelaufbereitung-5130/?cHash=8d2491a5ce487346c24d318693256978
Blast rate | Blast rate and cokecharge determine the melting rate of the cupola furnace.It is generally incorrect to considerblast pressure and blast rate as two separate factors since the pressure is closely associated with the rate; and at a given furnace construction and a given fragmented size of the charge, no factor can be influenced without changing the other factor.In most cases, cupola furnaces are operated at a certain blast rate, and the blast pressure is calculated on the basis of the furnace construction and the fragmented size of the charge.Additional references:Cupola furnace network diagram | Windmenge | Windmenge und Kokssatz bestimmen die Schmelzleistung des Kupolofen. Grundsätzlich ist es falsch, Winddruck und Windmenge als zwei getrennte Faktoren zu betrachten, da der Druck eng mit der Menge verbunden ist, und bei einer vorhandenen Ofenkonstruktion und gegebener Stückigkeit der Beschickung sich ein Faktor ohne Veränderung des anderen nicht beeinflussen lässt. In den meisten Fällen betreibt man den Kupolofen mit einer bestimmten Windmenge, und der Winddruck ergibt sich aus der Bauart des Ofens und der Stückigkeit der Beschickung.Weiterführende Stichworte:Kupolofen-Netzdiagramm | https://www.giessereilexikon.com/en/foundry-lexicon/Encyclopedia/show/blast-rate-4174/?cHash=5d5d21b86224b47d80f14b5226282700 | https://www.giessereilexikon.com/giesserei-lexikon/Encyclopedia/show/windmenge-560/?cHash=5d5d21b86224b47d80f14b5226282700
Blast pressure | The blast pressure is usually measured in the blast box or in the ring pipe upstream of the tuyeres.It increases with increasing blast rate . Its value depends on the fragmented size of the charge and on the furnace construction of the cupola furnace, i.e. at constant blast rate, the pressure increases with decreasing fragment size of the charge.The resistance of small fragments in the charge is higher than of rough fragments so that pressure increases. When comparing the blast pressures of different furnaces, the furnace construction must be taken into account. Furnaces with relatively small nozzles have a higher pressure than those with larger nozzles since the pressure is measured upstream of the nozzles. Therefore, increasing pressure in the blast pipe at equal blast rate and equal charge size is a sign of pipe slagging and cross-section reduction. Additional references:Cupola furnace network diagramHot blast stove | Winddruck | Der Winddruck wird in der Regel im Windkasten oder in der Ringleitung vor den Winddüsen gemessen. Er nimmt mit steigender Windmenge zu. Seine Größe ist abhängig von der Stückigkeit der Beschickung und von der Ofenkonstruktion des Kupolofens, d. h. bei konstanter Windmenge erhöht sich der Druck mit abnehmender Stückgröße des Einsatzes. Kleinstückige Beschickung bietet dem durchgehenden Wind größeren Widerstand als grobstückige, so dass der Druck ansteigt. Beim Vergleich der Winddrücke an verschiedenen Öfen muss man die Konstruktion des Ofens mit in Betracht ziehen. Öfen, die mit verhältnismäßig kleinen Düsen arbeiten, werden einen höheren Druck haben als solche mit größeren Düsen, da der Druck vor den Düsen gemessen wird. Daher ist ein ansteigender Druck in der Windleitung bei gleicher Windmenge und gleicher Beschickungsgröße auch ein Zeichen dafür, dass die Düsen verschlacken und ihr Querschnitt kleiner wird. Weiterführende Stichworte:Kupolofen-NetzdiagrammWinderhitzer | https://www.giessereilexikon.com/en/foundry-lexicon/Encyclopedia/show/blast-pressure-4171/?cHash=9294951194b6e377ad656934f9102037 | https://www.giessereilexikon.com/giesserei-lexikon/Encyclopedia/show/winddruck-557/?cHash=9294951194b6e377ad656934f9102037
Beta iron | Non-magnetic, allotropic modification (property of some chemical elements to exist in two or more different forms in the same state of aggregation) of iron with a cubically body-centered crystal lattice, resistant at a temperature between 769 and 906 °C. | Beta-Eisen | Unmagnetische, allotrope Modifikation (Erscheinung, dass ein chemisches Element in zwei oder mehr Strukturformen im gleichen Aggregatzustand auftritt) des Eisens mit kubisch raumzentriertem Kristallgitter, beständig zwischen 769 und 906 °C. | https://www.giessereilexikon.com/en/foundry-lexicon/Encyclopedia/show/beta-iron-3685/?cHash=f714e4652d9ffa1f1b8f9cb17b1b6f0b | https://www.giessereilexikon.com/giesserei-lexikon/Encyclopedia/show/beta-eisen-68/?cHash=f714e4652d9ffa1f1b8f9cb17b1b6f0b
Blast furnace | Shaft furnace for producing pig iron. This occurs through reducing oxidic iron ores with coke and aggregates.The blast furnace is automatically filled in batches from the top with iron ore (sinter), aggregates and coke. Depending on the furnace type, oxygenated hot air of about 1000 °C is blown in through 9 and/or 12 blow molds which causes coke to burn to CO before it reaches the blow molds. Iron ores contained in the syphon (Fe2O3, Fe3O4,) are directly reduced in the blast furnace due to the developing CO (Equ. 1 and 2) and/or directly in steps through the carbon contained in the coke (Equ. 4 and 5). This way, at the end of the process liquid pig iron builds up with liquid slag at the open mold of the blast furnace.Eq. 1 Eq. 2 FeO is reduced above te,peratures of 650 °C (Eq. 3)Eq. 3 Direct reduction at temperatures of 1300 °C (Eq. 4 and 5)Eq. 4 Eq. 5 Stack gas is used for mutually heating the blast heating (see Recuperator). Figure 1 schematically shows the design of a blast furnace machine, Fig. 2 and 3 illustrate execution examples.Additional references:Cupola furnace | Hochofen | Schachtofen zur Erzeugung von Roheisen. Dies geschieht durch Reduktion oxidischer Eisenerze mit Koks und Zuschlägen.Der Hochofen wird von oben vollautomatisch chargenweise mit Eisenerz (Sinter), Zuschlägen und Koks befüllt. Im unteren Teil wird je nach Ofentyp über 9 bzw. 12 Blasformen mit Sauerstoff angereicherte, etwa 1000 °C heiße Luft eingeblasen, durch die der Koks vor den Blasformen zu CO verbrennt.Die im Sinter enthaltenen Eisenoxide (Fe2O3, Fe3O4,) werden im Hochofen indirekt durch das entstehende CO (Glg. 1 und 2) bzw. direkt durch den Kohlenstoff im Koks stufenweise reduziert (Glg. 4 und 5). So sammelt sich am Ende dieses Prozesses flüssiges Roheisen gemeinsam mit der flüssigen Schlacke im Herd des Hochofens an.Glg. 1 Glg. 2 Oberhalb 650 °C wird FeO reduziert (Glg. 3)Glg. 3 Direkte Reduktion bei Temperaturen von 1300 °C (Glg. 4 und 5)Glg. 4 Glg. 5 Das Gichtgas dient zur wechselseitigen Aufheizung der Winderhitzung (s. Rekuperator). Bild 1 zeigt schematisch den Aufbau einer Hochofenanlage, Bilder 2 und 3 Ausführungsbeispiele.Weiterführende Stichworte:Kupolofen | https://www.giessereilexikon.com/en/foundry-lexicon/Encyclopedia/show/blast-furnace-4501/?cHash=782e1e78043405968668dc488c3147c6 | https://www.giessereilexikon.com/giesserei-lexikon/Encyclopedia/show/hochofen-890/?cHash=782e1e78043405968668dc488c3147c6
Binder Dosing Systems | This is an especially equipment for exactly dosing chemical binders for foundry sands (datec Dosier- und Automationstechnik GmbH). The design is simple and robust. Features: • volumetric dosing independent of binder viscosity • guaranteed repetitive accuracy +/- 0.5 % • The bellow dosing equipment is absolutely maintenance-free. • The desired dosing volume is easily adjustable by: a) manually infinitely adjustable set screw b) selection of two binder quantities using selector switches c) infinite adjustment of dosed quantity Fig. 1 shows an example KLEIN Anlagenbau AGFig. 2 Foseco Foundry Division Vesuvius GmbH, Binder Dosing Systems | Bindemitteldosierung | Spezielle Anlage zur Dosierung von chemischen Bindemitteln für Gießereisande (datec Dosier- und Automationstechnik GmbH). Die Bauweise ist einfach und robust. Kennzeichnende Merkmale sind: • Volumendosierung, daher viskositätsunabhängig • garantierte Wiederholgenauigkeit +/- 0,5 % • Die Balgdosiergeräte sind wartungsfrei. • Das Einstellen der Dosiermenge ist einfach: a) manuell stufenlos mit Einstellschraube b) über Wahlschalter zwei abrufbare Bindermengen, manuell veränderbar c) stufenlos automatisch nach Rezepturanforderung Bild 1 (KLEIN Anlagenbau AG) zeigt ein Ausführungsbespiel.Bild 2 ( Foseco Foundry Division Vesuvius GmbH ) Bindemitteldosierung Duomix | https://www.giessereilexikon.com/en/foundry-lexicon/Encyclopedia/show/binder-dosing-systems-4961/?cHash=f466fcb2fd188d80ac3bfa73bd720bc3 | https://www.giessereilexikon.com/giesserei-lexikon/Encyclopedia/show/bindemitteldosierung-4960/?cHash=f466fcb2fd188d80ac3bfa73bd720bc3
Beryllium | Silvery white, rigid medal that is lighter than aluminum by approx. one third. SymbolBeAtomic number4Atomic weight9.013Specific weight at 20 °C1.85 g/cm3Melting point1284 °CBoiling point2400 °CMelting heat1090 kJ/kgSpecific thermal capacity at 20 °C1.59 kJ/(kg·K)Thermal conductivity201 kJ/(m·K)Therm. coefficient for linear expansion Coefficient for linear expansion10.6·10-6/K Beryllium in steelSteel may contain up to approx 8 % of beryllium in solid solution at 1150 °C. At this temperature and with a content of 10 % Be, an eutectic of iron and the hexagonally crystallizing compound of FeBe2 is formed. Beryllium in iron, highly restricts the γ-region. The element is also found in steel in the form of carbide Be2C.Addition of beryllium to steel increases the material’s hardenability. Steel with 1 % Be displays increased hardening after quenching. The tensile strength of this kind of steel is accordingly higher, however, its elongation at failure and impact resistance values are lower.Beryllium is also used in case-hardeningsteel and usually added in the form of ferro-beryllium with a content of 80 % Be. A case-hardened layer with a thickness of 0.7 mm and a hardness of 554 HV was obtained for a beryllium-containing but otherwise unalloyed steel with 0.12 % C after a carburization period of ten hours at 1000 °C. Unusually large hardness values were achieved for beryllium steels with higher carbon contents after case hardening at 1100 °C. Beryllium in cast ironDue to toxicity of the metal vapors and the risk of people breathing these vapors during the casting process, addition of beryllium to cast iron is avoided. Similar to magnesium and calcium, beryllium has a strong affinity towards sulfur and thus would have a strongly desulfurizing effect if added to cast iron. | Beryllium | Silberweißes, sprödes Metall, welches etwa um ein Drittel leichter als Aluminium ist. SymbolBeOrdnungszahl4Atomgewicht9,013spezifisches Gewicht bei 20 °C1,85 g/cm3Schmelzpunkt1284 °CSiedepunkt2400 °CSchmelzwärme1090 kJ/kgspezifische Wärmekapazität bei 20 °C1,59 kJ/(kg·K)Wärmeleitfähigkeit201 kJ/(m·K)therm. Längenausdehnungskoeffizient10,6·10-6/K Beryllium im StahlStahl kann bei 1150 °C bis etwa 8 % Beryllium in fester Lösung enthalten. Bei dieser Temperatur und einem Gehalt von 10 % Be bildet sich ein Eutektikum aus Eisen und der hexagonal kristallisierenden Verbindung FeBe2. Beryllium im Eisen schnürt das γ-Gebiet sehr stark ein. Das Element kommt auch als Karbid Be2C im Stahl vor.Zusätze von Beryllium zu Stahl steigern die Härtbarkeit. Stahl mit 1 % Be zeigt stärkere Einhärtung nach dem Abschrecken. Die Zugfestigkeit eines solchen Stahles ist dementsprechend höher, die Bruchdehnung und Schlagzähigkeit jedoch niedriger.Beryllium wird auch in Einsatzstählen verwendet und gewöhnlich als Ferro-Beryllium mit 80 % Be zugegeben. Eine Einsatzschicht mit 0,7 mm Dicke und einer Härte von 554 HV wurde bei einem berylliumhaItigen, sonst unlegierten Stahl mit 0,12 % C nach zehnstündiger Aufkohlung bei 1000 °C erzielt. Außergewöhnlich hohe Härtewerte wurden bei höherkohlenstoffhaltigen Berylliumstählen nach Einsatzhärtung bei 1100 °C erreicht. Beryllium im GusseisenDie Giftigkeit der Metalldämpfe und die Gefahr des Einatmens dieser Dämpfe während des Gießvorganges verhindern, dass man Beryllium dem Gusseisen zusetzt. Beryllium hat, ähnlich wie Magnesium und Kalzium, starke Affinität zu Schwefel und würde deshalb, zu Gusseisen zugegeben, eine stark entschwefelnde Wirkung haben. | https://www.giessereilexikon.com/en/foundry-lexicon/Encyclopedia/show/beryllium-3682/?cHash=1dea28cb7733da42ad951cdcc254b1f7 | https://www.giessereilexikon.com/giesserei-lexikon/Encyclopedia/show/beryllium-65/?cHash=1dea28cb7733da42ad951cdcc254b1f7
Bentonite sand | Foundry molding material that is conditioned according to molding purposes by the addition of bentonite and water and to which lustrous carbon formers are added if it is used for casting of iron. These types of molding materials are also referred to as synthetic molding materials. | Bentonitsand | Gießereiformstoff, welcher unter Zugabe von Bentonit und Wasser formgerecht aufbereitet wurde und dem bei Eisenguss auch noch Glanzkohlenstoffbildner zugesetzt werden. Derartige Formstoffe werden auch als synthetische Formstoffe bezeichnet. | https://www.giessereilexikon.com/en/foundry-lexicon/Encyclopedia/show/bentonite-sand-3681/?cHash=5442089ae862f891f9964d9bc1e25fb4 | https://www.giessereilexikon.com/giesserei-lexikon/Encyclopedia/show/bentonitsand-64/?cHash=5442089ae862f891f9964d9bc1e25fb4
Bentonite | Transformation product of volcanic origin (Fig. 1), whose name derives from one of the places of discovery near Ford Benton, Wyoming, USA. In Germany, there are significant deposits in Bavaria, where they are extracted by surface mining (Figures 2 and 3). This product is used as mold material binder and consists of the three-layer mineralmontmorillonite by more than 75 % by mass. Each individual multi-layer package develops from a combination of one octahedron with two tetrahedrons (Fig. 4). The large variety of clay minerals in this group results from the fact that in these kinds of three-layer minerals it is possible to replace the Si4+ ion of the tetrahedron layer by Al3+ ions and/or the Al3+ ion of the octahedron layer by Mg2+, i.e. by lower-valence ions. This results in generation of negative excess charge in the layer packages, which is balanced out by cations (e.g. Na+, K+). This ability is the basis for the technically relevant properties of this kind of clay minerals, such as swelling, thixotropy, and ion exchange capacities. Within the group of three-layer clay minerals, montmorillonites (smectite clays) assume great importance. The free bonding forces within the multi-layer packages allow for deposition of water molecules, which causes expansion in the direction of the c-axis (intra-crystalline swelling) (Fig. 5). By ionization of the octahedron coordination with differently charged ions, the electroneutrality of the overall lattice is disturbed. For compensation of charge differences, ions are accumulated in the lattice and/or between the individual layers. These “exchangeable” ions have great impact on the practical behavior (activation) of bentonite materials with regard to their application in the casting industry. Due to their layered architecture, montmorillonite crystals have a flaky structure. The thickness of these crystalline flakes is one nanometer, i.e. one millionth of a millimeter. The diameter of the flakes may vary between 100 and 800 nm. The low thickness of montmorillonite crystals, their excellent bending capacity and their large surface area are remarkable characteristics (Fig. 6). As a general rule, two types of bentonite are available. Natural sodium bentonite, which has a sodium ion coverage on its clay surface due to mineral formation (large deposits in the USA, North Africa, Russia), and calcium bentonite, which can mainly be found in Europe in natural deposits. Due to their good ion exchange capacities, these types of Ca bentonites can be chemically activated by sodium salts (Na2CO3) (s. Active bentonite). Bentonite materials activated in this way do not only provide better swelling capacities (s. Swelling) but also higher thermal resistance; these are influential factors in terms of conditioning behavior and efficiency of bentonites. Today, the following types of bentonite are mainly used in Europe: American bentonite (Wyoming bentonite), Greek bentonite, Sardinian bentonite and Bavarian (South German) bentonite.Additional references:Active bentoniteHard bentonite Dead bentonite More videos on Foundry-Skills | Bentonit | Umwandlungsprodukt vulkanischen Ursprunges (Bild 1), dessen Name nach einem Fundort bei Ford Benton im Staate Wyoming in den USA vergeben wurde. In Deutschland liegen bedeutende Vorkommen in Bayern, wo sie im Tagebau abgebaut werden (Bilder 2 und 3). Dieses als Formstoffbinder verwendete Produkt besteht zu mehr als 75 Masse-% aus dem Dreischichtmineral Montmorillonit. Jedes einzelne Schichtpaket entsteht aus der Kombination einer Oktaederschicht mit zwei Tetraederschichten (Bild 4). Die Vielzahl der Tonminerale dieser Gruppe ergibt sich aus der Möglichkeit, dass in derartigen Dreischichtmineralen das Si4+-Ion der Tetraederschicht durch Al3+-Ionen bzw. das Al3+-Ion der Oktaederschicht durch Mg2+, also durch Ionen niedriger Wertigkeit ersetzt werden. Dadurch entstehen in den Schichtpaketen negative Überschussladungen, die durch den Einbau von Kationen (z. B. Na+, K+) ladungsmäßig ausgeglichen werden. Diese Fähigkeit ist die Grundlage für die technisch bedeutsamen Eigenschaften dieser Tonminerale, wie beispielsweise die Quellung, Thixotropie und das Ionenaustauschvermögen. Innerhalb der Gruppe der Dreischichttonminerale haben die Montmorillonite (Smektite) eine große Bedeutung. Durch die freien Bindekräfte innerhalb der Schichtpakete können Wassermoleküle eingelagert werden, die zu einer Aufweitung in Richtung der c-Achse führen (innerkristalline Quellung) (Bild 5). Durch den Einbau unterschiedlich geladener Ionen in die oktaedrische Koordination wird die Elektroneutralität des Gesamtgitters gestört. Zum Ausgleich der Ladungsdifferenzen werden Ionen an das Gitter bzw. zwischen einzelne Schichten angelagert. Diese „austauschbaren“ Ionen beeinflussen in starkem Maße das praktische Verhalten (Aktivierung) im Hinblick auf den Einsatz der Bentonite in der Gießereiindustrie. Auf Grund der Schichtstruktur sind Montmorillonitkristalle plättchenförmig aufgebaut. Die Dicke dieser Kristallitblättchen liegt bei einem Nanometer, d h. einem millionstel Millimeter. Der Durchmesser der Plättchen kann zwischen 100 und 800 nm schwanken. Bemerkenswert sind die geringe Dicke, die Biegsamkeit und die große Oberfläche der Montmorillonitkristalle (Bild 6). Es sind prinzipiell zwei Arten von Bentoniten verfügbar. Natürliche Natriumbentonite, welche eine durch die Mineralbildung vorgegebene Na-Ionenbelegung der Tonoberfläche besitzen (größere Vorkommen in USA, Nordafrika, Russland) und Kalziumbentonite, die meist in Europa in natürlichen Lagerstätten vorkommen. Derartige Ca-Bentonite können aufgrund der hohen Ionenaustauschfähigkeit durch Natriumsalze (Na2CO3) chemisch aktiviert werden (s. Aktivbentonit). So aktivierte Bentonite besitzen neben besserem Quellvermögen (s. Quellung) auch eine höhere thermische Beständigkeit; sie hat einen bedeutenden Einfluss auf das Umlaufverhalten und die Wirtschaftlichkeit der Bentonite. Derzeit kommen im europäischen Raum folgende Bentonite zum Einsatz: Amerikanischer Bentonit (Wyoming-Bentonit), Griechischer Bentonit, Sardischer Bentonit und Bayrischer (Süddeutscher) Bentonit.Weiterführende Stichworte:AktivbentonitHartbentonittotgebrannter Bentonit Weitere Videos auf Foundry-Skills | https://www.giessereilexikon.com/en/foundry-lexicon/Encyclopedia/show/bentonite-3662/?cHash=98363c255ae585521bc5056b2b2780d6 | https://www.giessereilexikon.com/giesserei-lexikon/Encyclopedia/show/bentonit-45/?cHash=98363c255ae585521bc5056b2b2780d6
Belt feeder | Bunker discharge conveyor in the form of a short conveyor belt, which removes completely conditioned mold material from the bunker and discharges it directly above the molding machine in dosed quantities. | Bandaufgeber | Bunkerabzugsband in Form eines kurzen Förderbandes, der den im Bunker befindlichen fertig aufbereiteten Formstoff entnimmt und dosiert direkt über der Formmaschine abgibt. | https://www.giessereilexikon.com/en/foundry-lexicon/Encyclopedia/show/belt-feeder-3670/?cHash=1061c9e2afee147a95f0d9138b39b7de | https://www.giessereilexikon.com/giesserei-lexikon/Encyclopedia/show/bandaufgeber-53/?cHash=1061c9e2afee147a95f0d9138b39b7de
Bed coke | Bed coke is used for filling the space between furnace bottom and the melting zone and for supporting the batch column located above the melting zone (cupola furnace). Bed coke must be filled in as far as the border of the lower melting zone facing the tuyeres; in this lower melting zone coke split is burnt and the iron starts to melt. | Füllkoks | Der Füllkoks füllt den Raum zwischen Ofensohle und Schmelzzone aus und trägt die über der Schmelzzone liegende Beschickungssäule (Kupolofen). Der Füllkoks soll bis etwa über die untere, den Winddüsen zugekehrte Grenze der Schmelzzone reichen, in welcher der Satzkoks verbrennt und das Eisen zum Schmelzen bringt. | https://www.giessereilexikon.com/en/foundry-lexicon/Encyclopedia/show/bed-coke-3786/?cHash=293710dd6347576c2f9fc36a6a53c9ff | https://www.giessereilexikon.com/giesserei-lexikon/Encyclopedia/show/fuellkoks-171/?cHash=293710dd6347576c2f9fc36a6a53c9ff
Bath agitation | The electromagnetic forces acting on the molten metal within an induction furnace, force the molten product into the center of the furnace where it rises to the top. This circulation of the molten bath, i.e. bath agitation, always forms an elevation (convex meniscus height) and ensures rapid heat and material exchange and facilitates stir-in of cold charge materials added from above.However, it must be stated that bath agitation always depends on the operation frequency and the power consumption of the furnace. For example, if a 5-t-Nf furnace with 1000 kW (= 200 kW/t) is only charged with 3 t of material, and if the current power is at 900 kW, the specific power is 900/3 = 300 kW/t. From this value it can be deduced that a particularly high degree of bath agitation is achieved. In other words: if the furnace needs to be carburized, this should be performed in partly-filled condition. Moreover, bath agitation prevents accumulation of heat and overheating in the rim zone of the furnace (energy transfer zone). Bath agitation provides a number of benefits for melting materials with low specific weight, such as chips or stamping scraps. Bath agitation also is beneficial for alloying and provides a certain cleaning effect for the molten metal. Since bath agitation causes constantly recirculating contact of the molten bath with the atmosphere, an increased tendency towards oxygen and hydrogen absorption (s. Hydrogen solubility) cannot be prevented. | Badbewegung | Die in Induktionsöfen auf die Schmelze wirkenden elektromagnetischen Kräfte drängen die Schmelze in die Ofenmitte und lassen sie von dort nach oben steigen. Diese Umwälzung des Schmelzbades, die so genannte Badbewegung, wobei sich immer eine Kuppe (konvexe Badüberhöhung) bildet, sorgt für einen schnellen Wärme- und Stoffausgleich und erleichtert das Einrühren der von oben aufgegebenen kalten Einsatzmaterialien.Es muss erwähnt werden, dass die Badbewegung stets von der Betriebfrequenz und Leistungsaufnahme des Ofens abhängig ist. Ist beispielsweise ein 5-t-Nf-Ofen mit 1000 kW (= 200 kW/t) nur mit 3 t gefüllt und die momentane Leistung beträgt 900 kW, so beträgt die spezifische Leistung 900/3 = 300 kW/t. Daraus folgt, dass eine entsprechend hohe Badbewegung erzielt wird. Mit anderen Worten: wenn ein Ofen aufgekohlt werden muss, sollte dies im teilgefüllten Zustand durchgeführt werden. Außerdem vermeidet die Badbewegung einen Wärmestau bzw. Überhitzung in der Randzone des Ofens (Energieübertragungszone). Die Badbewegung ist von Vorteil für das Einschmelzen von spezifisch leichten Stoffen wie Späne, Stanzabfällen, auch das Legieren wird durch die Badbewegung begünstigt und letztlich bleibt noch eine gewisse Reinigungswirkung durch die Badbewegung zu erwähnen. Da durch die Badbewegung ein sich ständig erneuernde Kontakt der Schmelze mit der Atmosphäre besteht, ist eine erhöhte Neigung zur Sauerstoff- und Wasserstoffaufnahme (s. Wasserstofflöslichkeit) nicht zu vermeiden. | https://www.giessereilexikon.com/en/foundry-lexicon/Encyclopedia/show/bath-agitation-3668/?cHash=910797025045d2666d6f783cc8e0ced2 | https://www.giessereilexikon.com/giesserei-lexikon/Encyclopedia/show/badbewegung-51/?cHash=910797025045d2666d6f783cc8e0ced2
Bath | Designation for the molten condition of alloys or pure metals. Also, the salt bath for specific heat treatment processes is referred to as molten bath. | Bad | Bezeichnung für den schmelzflüssigen Zustand einer Legierung oder reiner Metalle. Auch das Salzbad für bestimmte Wärmebehandlungen wird u. a. als Schmelzbad bezeichnet. | https://www.giessereilexikon.com/en/foundry-lexicon/Encyclopedia/show/bath-3667/?cHash=5dc575f18a0d305060d8ee4fbfbe406c | https://www.giessereilexikon.com/giesserei-lexikon/Encyclopedia/show/bad-50/?cHash=5dc575f18a0d305060d8ee4fbfbe406c